## 01_批量任务
任务编号 | 适用牌号 | 厚度mm | 炉重t | 价格方案 | 炼钢牌号 | 备注 | 建议
T001 | Q235B | 10 | 150 | 2026-05 | Q235B-1 | 正常样例，可复制新增任务 | 基础信息建议从冶金规范引入
T002 | Q355C | 8 | 150 | 2026-05 | Q355C-1 | 批量任务互不影响

## 02_目标成分上下限
适用牌号 | 最小厚度mm | 最大厚度mm | 炼钢牌号 | C下限 | C上限 | Si下限 | Si上限 | Mn下限 | Mn上限 | Cr下限 | Cr上限 | P上限 | S上限 | N上限 | 建议
Q235B | 1.5 | 12 | Q235B-1 | 0.06 | 0.16 | 0.05 | 0.12 | 0.2 | 0.4 |  |  | 0.025 | 0.02 | 60 | 合金成分以目标值为基准，上下线按下表
Q355C | 3 | 12 | Q355C-1 | 0.08 | 0.16 | 0.1 | 0.2 | 0.9 | 1.2 |  |  | 0.018 | 0.01 | 40

## 03_转炉终点与回收率
适用牌号 | 最小厚度mm | 最大厚度mm | 炼钢牌号 | C终点 | Mn终点 | Cr终点 | Si回收率 | Mn回收率 | Cr回收率 | 建议
Q235B | 1.5 | 12 | Q235B-1 | 0.07 | 0.12 | 0 | 0.75 | 0.98 | 0.96 | 无
Q355C | 3 | 12 | Q355C-1 | 0.07 | 0.11 | 0 | 0.8 | 0.98 | 0.96

## 04_合金成分库
合金名称 | 价格物料名 | 启用 | 投料方式 | 袋重kg | 最大投加kg每t | C | Si | Mn | Cr | P | S | N | 备注 | 建议
硅锰 | 硅锰 | 是 | 连续 | 0 | 30 | 1.72 | 17.69 | 65.66 |  | 0.15 | 0.02 | 80 | N 不参与优化 | 无
高碳锰铁 | 高碳锰铁 | 是 | 连续 | 0 | 25 | 6.69 |  | 74.6 |  | 0.2 | 0.02
中碳锰铁 | 中碳锰铁 | 是 | 连续 | 0 | 25 | 1.5 |  | 78.54 |  | 0.2 | 0.02
低碳锰铁 | 低碳锰铁 | 是 | 连续 | 0 | 25 | 0.64 |  | 81.19 |  | 0.2 | 0.02
硅铁 | 硅铁 | 是 | 连续 | 0 | 20 | 0.2 | 72.23 |  |  | 0.03 | 0.02
高碳铬铁 | 高碳铬铁 | 是 | 连续 | 0 | 20 | 10 |  |  | 52 | 0.03 | 0.04
低碳铬铁 | 低碳铬铁 | 是 | 连续 | 0 | 20 | 0.12 |  |  | 59.44 | 0.03 | 0.03

## 05_价格表
价格方案 | 物料名称 | 价格日期 | 价格元每吨 | 市场价 | 最终选用价格 | 建议
2026-05 | 硅锰 | 2026-05-07 | 5088 |  |  | 首选库存价，无库存时使用市场价
2026-05 | 高碳锰铁 | 2026-05-07 | 5593
2026-05 | 中碳锰铁 | 2026-05-07 | 7420
2026-05 | 低碳锰铁 | 2026-05-07 | 7876
2026-05 | 硅铁 | 2026-05-07 | 4973
2026-05 | 高碳铬铁 | 2026-05-07 | 7699
2026-05 | 低碳铬铁 | 2026-05-07 | 14956
接口提供: | 料号,名称, 价格,价格单位

## 06_填写说明与校验规则
模板版本 | 1
填写流程 | 下载模板 -> 填业务数据 -> 上传预检 -> 预检通过后批量计算 -> 导出结果
单位规则 | 成分按百分数数值填写，例如 0.23 表示 0.23%；合金品位 65.66 表示 65.66%。
合金用量公式 | kg/t = (目标成分 - 转炉终点成分) / 合金品位 / 回收率 * 1000
N 元素 | N 不参与合金优化；保留时只作为质量备注字段。
P/S 规则 | P/S 只能作为上限约束；转炉终点已超过上限时任务直接失败。
投料方式 | 投料方式只能填写 连续 或 整袋；连续物料袋重kg留空或填 0，整袋物料袋重kg必须大于 0。
路线序号 | 最优路线明细中的路线序号只表示导出排序，从 1 开始，按成本贡献降序排列；它不是现场真实投料顺序。
禁止内容 | 业务输入区不允许合并单元格、公式、空表头、重复表头、隐藏必填列。
错误定位 | 系统会返回 sheet、行号、字段、错误码、原因和修正建议。
算法: | 每一行任务按“牌号 + 厚度区间 + 可选炼钢牌号”去匹配目标成分和转炉终点数据
按任务里的价格方案，从价格表给每种启用合金挂上当前价格
最优成本算法 | 每种启用合金的投加量 x_i = 第 i 种合金的投加量，单位 kg/t
目标函数是吨钢合金成本最低： min Σ(price_i / 1000 * x_i) 这里 price_i 是元/吨合金，除以 1000 后就是元/kg，乘以 kg/t 得到元/t 钢
成分计算公式是： 最终元素_e = 转炉残余_e + Σ(x_i * 合金中元素_e百分比 * 回收率_e / 1000)
约束就是： 目标下限 <= 最终元素_e <= 目标上限 0 <= x_i <= 该合金最大投加 kg/t 下限会被转成 -A x <= -b，上限是 A x <= b，这样 LP/MILP 都能统一处理
把每炉任务转成一个线性优化模型，目标是在 C/Si/Mn/Cr/P/S 成分合格、合金最大投加量和整袋投料规则都满足的前提下，使吨钢合金成本最低
Si | 目标值 <= 0.05 , 按目标值为上限设定.
>0.05 , 目标值作为下限, 上限
Cr | 上限 = 目标值 + 0.02