## LP新算法铝耗对比
合金计算.xlsx - LP新算法 + 实际铝耗 对比
源文件 | 合金计算.xlsx!1.合金成本 A5:AU327；副本4.铝耗分析(1).xlsx!铝耗 F列炼钢牌号 / AF列实际铝铝耗 | [6 empty] | 用户口径中写 AP；本文件实际表头在 AF1，AP列为空/未使用。
LP口径 | 当前 app.core + process_rules + target_bounds_from_single_value | [6 empty] | 铝块 manual_aluminum，不参与LP自动优化；新方案用匹配实耗计入总耗和成本。
行数 | 323 | [6 empty] | LP可行 323；不可行 0；铝耗缺失 0。
成本累计 | 67046.33 | [6 empty] | 原Excel 68879.610273；新-旧 -1833.279304 元/t累计。
消耗累计 | 5360.61837 | [6 empty] | 原Excel 5448.277225；新-旧 -87.658855 kg/t累计。
特殊修正 | 1 | [6 empty] | 现场确认回收率修正，例如 26MNB5 的 Si=0 按 0.8。
生成时间 | 2026-06-13 22:06:18 | [6 empty] | 本表由 tools/recalculate_lp_actual_aluminum.py 生成。
基本信息/目标/旧结果/铝耗/新LP/差异/原因/逐合金明细
Excel行号 | 序号 | 适用牌号 | 分类序号 | 最小厚度mm | 最大厚度mm | 炼钢牌号 | 钢种类型 | 液相线温度℃ | C目标 | Si目标 | Mn目标 | P目标 | S目标 | V目标 | Nb目标 | Ti目标 | Als目标 | Alt目标 | Cr目标 | Ni目标 | Cu目标 | Mo目标 | B目标 | Sb目标 | 终点C | 终点Mn | LP状态 | Excel合金消耗kg/t | 新算法合金消耗kg/t | 新-Excel消耗kg/t | Excel合金成本元/t | 新算法合金成本元/t | 新-Excel成本元/t | Excel铝块kg/t | 实际铝耗kg/t | 实际-Excel铝耗kg/t | 铝耗来源 | 铝耗匹配方式 | 铝耗警告 | LP自动合金消耗kg/t(不含铝) | LP自动成本元/t(不含铝) | LP目标约束 | 新方案成分校核 | 原因 | 诊断 | Excel_硅锰kg/t | 新算法_硅锰kg/t | 差异_硅锰kg/t | Excel_高碳锰铁kg/t | 新算法_高碳锰铁kg/t | 差异_高碳锰铁kg/t | Excel_中碳锰铁kg/t | 新算法_中碳锰铁kg/t | 差异_中碳锰铁kg/t | Excel_低碳锰铁kg/t | 新算法_低碳锰铁kg/t | 差异_低碳锰铁kg/t | Excel_金属锰kg/t | 新算法_金属锰kg/t | 差异_金属锰kg/t | Excel_硅铁合金kg/t | 新算法_硅铁合金kg/t | 差异_硅铁合金kg/t | Excel_铝块kg/t | 新算法_铝块kg/t | 差异_铝块kg/t | Excel_钒铁kg/t | 新算法_钒铁kg/t | 差异_钒铁kg/t | Excel_铌铁kg/t | 新算法_铌铁kg/t | 差异_铌铁kg/t | Excel_钛铁kg/t | 新算法_钛铁kg/t | 差异_钛铁kg/t | Excel_高碳铬铁kg/t | 新算法_高碳铬铁kg/t | 差异_高碳铬铁kg/t | Excel_低碳铬铁kg/t | 新算法_低碳铬铁kg/t | 差异_低碳铬铁kg/t | Excel_镍板kg/t | 新算法_镍板kg/t | 差异_镍板kg/t | Excel_铜板kg/t | 新算法_铜板kg/t | 差异_铜板kg/t | Excel_钼铁kg/t | 新算法_钼铁kg/t | 差异_钼铁kg/t | Excel_硼铁kg/t | 新算法_硼铁kg/t | 差异_硼铁kg/t | Excel_锑锭kg/t | 新算法_锑锭kg/t | 差异_锑锭kg/t | Excel_磷铁kg/t | 新算法_磷铁kg/t | 差异_磷铁kg/t | Excel_硫铁kg/t | 新算法_硫铁kg/t | 差异_硫铁kg/t
5 | 1 | Q195 | 01 | 1.5 | 12 | Q195-1 | A 碳素钢-碳素结构钢-A20 Q195 | 1527 | 0.07 | 0.15 | 0.25 | 0.02 | 0.015 |  |  | 0.01 | 0.01 | [7 empty] | 0.041667 | 0.103 | ok | 5.729064 | 6.243293 | 0.514229 | 48.204024 | 63.445503 | 15.241479 | 0.67 | 1.45 | 0.78 | 铝耗!AF4 | 同位置F列匹配 |  | 4.793293 | 31.056609 | C<=0.065; Si[0.15,0.17]; Mn[0.25,0.27]; P<=0.02; S<=0.015; Ti[0.015,0.02] | C=0.0452031(OK); Si=0.15(OK); Mn=0.25(OK); P=0(OK); S=0(OK); Ti=0.015(OK) | 铝块按实耗替换：原Excel AH=0.670kg/t，铝耗!AF4=1.450kg/t，差+0.780kg/t；C上限按目标0.070-0.005=0.065；主要投料变化：硅锰:0.000->2.284(+2.284)；高碳锰铁:2.011->0.000(-2.011)；铝块:0.670->1.450(+0.780)；硅铁合金:2.769->2.209(-0.560)；钛铁:0.279->0.299(+0.020)；成本上升：新-旧=+15.241元/t |  | 0 | 2.284496 | 2.284496 | 2.010724 | 0 | -2.010724 | 0 | 0 | 0 | 0 | 0 | 0 | 0 | 0 | 0 | 2.768933 | 2.209432 | -0.559501 | 0.67 | 1.45 | 0.78 | 0 | 0 | 0 | 0 | 0 | 0 | 0.279408 | 0.299365 | 0.019958 | 0 | 0 | 0 | 0 | 0 | 0 | 0 | 0 | 0 | 0 | 0 | 0 | 0 | 0 | 0 | 0 | 0 | 0 | 0 | 0 | 0 | 0 | 0 | 0 | 0 | 0 | 0
6 | 2 | Q195 | 02 | 12.01 | 28 | Q195-2 | A 碳素钢-碳素结构钢-A20 Q195 | 1527 | 0.07 | 0.15 | 0.32 | 0.02 | 0.015 |  |  |  | 0.01 | [7 empty] | 0.041667 | 0.103 | ok | 6.407144 | 6.765354 | 0.35821 | 47.265751 | 60.759257 | 13.493505 | 0.67 | 1.45 | 0.78 | 铝耗!AF5 | 同位置F列匹配 |  | 5.315354 | 28.370363 | C<=0.065; Si[0.15,0.17]; Mn[0.32,0.34]; P<=0.02; S<=0.015 | C=0.0468871(OK); Si=0.15(OK); Mn=0.32(OK); P=0(OK); S=0(OK) | 铝块按实耗替换：原Excel AH=0.670kg/t，铝耗!AF5=1.450kg/t，差+0.780kg/t；C上限按目标0.070-0.005=0.065；主要投料变化：硅锰:0.000->3.372(+3.372)；高碳锰铁:2.968->0.000(-2.968)；硅铁合金:2.769->1.943(-0.826)；铝块:0.670->1.450(+0.780)；成本上升：新-旧=+13.494元/t |  | 0 | 3.372351 | 3.372351 | 2.968211 | 0 | -2.968211 | 0 | 0 | 0 | 0 | 0 | 0 | 0 | 0 | 0 | 2.768933 | 1.943003 | -0.82593 | 0.67 | 1.45 | 0.78 | 0 | 0 | 0 | 0 | 0 | 0 | 0 | 0 | 0 | 0 | 0 | 0 | 0 | 0 | 0 | 0 | 0 | 0 | 0 | 0 | 0 | 0 | 0 | 0 | 0 | 0 | 0 | 0 | 0 | 0 | 0 | 0 | 0 | 0 | 0 | 0
7 | 3 | Q235B | 01 | 1.45 | 12 | Q235B-1 | A 碳素钢-碳素结构钢-A01 Q235B | 1519 | 0.16 | 0.08 | 0.23 | 0.025 | 0.02 |  |  |  | 0.01 | [7 empty] | 0.072937 | 0.122292 | ok | 3.410678 | 3.942903 | 0.532226 | 29.578569 | 41.466986 | 11.888417 | 0.67 | 1.202226 | 0.532226 | 铝耗!AF6 | 同位置F列匹配 |  | 2.740678 | 14.612666 | C<=0.155; Si[0.08,0.1]; Mn[0.23,0.25]; P<=0.025; S<=0.02 | C=0.0755278(OK); Si=0.08(OK); Mn=0.23(OK); P=0(OK); S=0(OK) | 铝块按实耗替换：原Excel AH=0.670kg/t，铝耗!AF6=1.202kg/t，差+0.532kg/t；C上限按目标0.160-0.005=0.155；主要投料变化：铝块:0.670->1.202(+0.532)；成本上升：新-旧=+11.888元/t |  | 1.673863 | 1.673863 | 0 | 0 | 0 | 0 | 0 | 0 | 0 | 0 | 0 | 0 | 0 | 0 | 0 | 1.066815 | 1.066815 | 0 | 0.67 | 1.202226 | 0.532226 | 0 | 0 | 0 | 0 | 0 | 0 | 0 | 0 | 0 | 0 | 0 | 0 | 0 | 0 | 0 | 0 | 0 | 0 | 0 | 0 | 0 | 0 | 0 | 0 | 0 | 0 | 0 | 0 | 0 | 0 | 0 | 0 | 0 | 0 | 0 | 0
8 | 4 | Q235B | 02 | 12.01 | 28 | Q235B-2 | A 碳素钢-碳素结构钢-A01 Q235B | 1519 | 0.16 | 0.08 | 0.38 | 0.025 | 0.02 |  |  |  | 0.01 | [7 empty] | 0.074406 | 0.122644 | ok | 5.166745 | 5.696745 | 0.53 | 39.240943 | 51.079642 | 11.838699 | 0.67 | 1.2 | 0.53 | 铝耗!AF7 | 同位置F列匹配 |  | 4.496745 | 24.275041 | C<=0.155; Si[0.08,0.1]; Mn[0.38,0.4]; P<=0.025; S<=0.02 | C=0.0805971(OK); Si=0.08(OK); Mn=0.38(OK); P=0(OK); S=0(OK) | 铝块按实耗替换：原Excel AH=0.670kg/t，铝耗!AF7=1.200kg/t，差+0.530kg/t；C上限按目标0.160-0.005=0.155；主要投料变化：铝块:0.670->1.200(+0.530)；成本上升：新-旧=+11.839元/t |  | 3.99951 | 3.99951 | 0 | 0 | 0 | 0 | 0 | 0 | 0 | 0 | 0 | 0 | 0 | 0 | 0 | 0.497236 | 0.497236 | 0 | 0.67 | 1.2 | 0.53 | 0 | 0 | 0 | 0 | 0 | 0 | 0 | 0 | 0 | 0 | 0 | 0 | 0 | 0 | 0 | 0 | 0 | 0 | 0 | 0 | 0 | 0 | 0 | 0 | 0 | 0 | 0 | 0 | 0 | 0 | 0 | 0 | 0 | 0 | 0 | 0
9 | 5 | Q235C | 01 | 1.6 | 12 | Q235C-1 | A 碳素钢-碳素结构钢-A02 Q235C | 1519 | 0.15 | 0.1 | 0.35 | 0.015 | 0.01 |  |  |  | 0.025 | [7 empty] | 0.068953 | 0.119093 | ok | 6.440198 | 5.770198 | -0.67 | 68.55792 | 53.592017 | -14.965903 | 2 | 1.33 | -0.67 | 铝耗!AF8 | 同位置F列匹配 |  | 4.440198 | 23.883583 | C<=0.145; Si[0.1,0.12]; Mn[0.35,0.37]; P<=0.015; S<=0.01 | C=0.0745084(OK); Si=0.1(OK); Mn=0.35(OK); P=0(OK); S=0(OK) | 铝块按实耗替换：原Excel AH=2.000kg/t，铝耗!AF8=1.330kg/t，差-0.670kg/t；C上限按目标0.150-0.005=0.145；主要投料变化：铝块:2.000->1.330(-0.670)；成本下降：新-旧=-14.966元/t |  | 3.588476 | 3.588476 | 0 | 0 | 0 | 0 | 0 | 0 | 0 | 0 | 0 | 0 | 0 | 0 | 0 | 0.851722 | 0.851722 | 0 | 2 | 1.33 | -0.67 | 0 | 0 | 0 | 0 | 0 | 0 | 0 | 0 | 0 | 0 | 0 | 0 | 0 | 0 | 0 | 0 | 0 | 0 | 0 | 0 | 0 | 0 | 0 | 0 | 0 | 0 | 0 | 0 | 0 | 0 | 0 | 0 | 0 | 0 | 0 | 0
10 | 6 | Q235C | 02 | 12.01 | 25.4 | Q235C-2 | A 碳素钢-碳素结构钢-A02 Q235C | 1519 | 0.15 | 0.1 | 0.5 | 0.015 | 0.01 |  |  |  | 0.025 | [7 empty] | 0.0625 | 0.1289 | ok | 8.085316 | 7.415316 | -0.67 | 77.609815 | 62.643912 | -14.965903 | 2 | 1.33 | -0.67 | 铝耗!AF9 | 同位置F列匹配 |  | 6.085316 | 32.935478 | C<=0.145; Si[0.1,0.12]; Mn[0.5,0.52]; P<=0.015; S<=0.01 | C=0.0714276(OK); Si=0.1(OK); Mn=0.5(OK); P=0(OK); S=0(OK) | 铝块按实耗替换：原Excel AH=2.000kg/t，铝耗!AF9=1.330kg/t，差-0.670kg/t；C上限按目标0.150-0.005=0.145；主要投料变化：铝块:2.000->1.330(-0.670)；成本下降：新-旧=-14.966元/t |  | 5.767187 | 5.767187 | 0 | 0 | 0 | 0 | 0 | 0 | 0 | 0 | 0 | 0 | 0 | 0 | 0 | 0.318129 | 0.318129 | 0 | 2 | 1.33 | -0.67 | 0 | 0 | 0 | 0 | 0 | 0 | 0 | 0 | 0 | 0 | 0 | 0 | 0 | 0 | 0 | 0 | 0 | 0 | 0 | 0 | 0 | 0 | 0 | 0 | 0 | 0 | 0 | 0 | 0 | 0 | 0 | 0 | 0 | 0 | 0 | 0
11 | 7 | Q235B-WJ | 01 | 1.45 | 12 | Q235B-1 | A 碳素钢-碳素结构钢-A01 Q235B | 1519 | 0.16 | 0.08 | 0.23 | 0.025 | 0.02 |  |  |  | 0.01 | [7 empty] | 0.072937 | 0.122292 | ok | 3.410678 | 3.942903 | 0.532226 | 29.578569 | 41.466986 | 11.888417 | 0.67 | 1.202226 | 0.532226 | 铝耗!AF10 | 同位置F列匹配 |  | 2.740678 | 14.612666 | C<=0.155; Si[0.08,0.1]; Mn[0.23,0.25]; P<=0.025; S<=0.02 | C=0.0755278(OK); Si=0.08(OK); Mn=0.23(OK); P=0(OK); S=0(OK) | 铝块按实耗替换：原Excel AH=0.670kg/t，铝耗!AF10=1.202kg/t，差+0.532kg/t；C上限按目标0.160-0.005=0.155；主要投料变化：铝块:0.670->1.202(+0.532)；成本上升：新-旧=+11.888元/t |  | 1.673863 | 1.673863 | 0 | 0 | 0 | 0 | 0 | 0 | 0 | 0 | 0 | 0 | 0 | 0 | 0 | 1.066815 | 1.066815 | 0 | 0.67 | 1.202226 | 0.532226 | 0 | 0 | 0 | 0 | 0 | 0 | 0 | 0 | 0 | 0 | 0 | 0 | 0 | 0 | 0 | 0 | 0 | 0 | 0 | 0 | 0 | 0 | 0 | 0 | 0 | 0 | 0 | 0 | 0 | 0 | 0 | 0 | 0 | 0 | 0 | 0
12 | 8 | Q235B-WJ | 02 | 12.01 | 28 | Q235B-2 | A 碳素钢-碳素结构钢-A01 Q235B | 1519 | 0.16 | 0.08 | 0.38 | 0.025 | 0.02 |  |  |  | 0.01 | [7 empty] | 0.074406 | 0.122644 | ok | 5.166745 | 5.696745 | 0.53 | 39.240943 | 51.079642 | 11.838699 | 0.67 | 1.2 | 0.53 | 铝耗!AF11 | 同位置F列匹配 |  | 4.496745 | 24.275041 | C<=0.155; Si[0.08,0.1]; Mn[0.38,0.4]; P<=0.025; S<=0.02 | C=0.0805971(OK); Si=0.08(OK); Mn=0.38(OK); P=0(OK); S=0(OK) | 铝块按实耗替换：原Excel AH=0.670kg/t，铝耗!AF11=1.200kg/t，差+0.530kg/t；C上限按目标0.160-0.005=0.155；主要投料变化：铝块:0.670->1.200(+0.530)；成本上升：新-旧=+11.839元/t |  | 3.99951 | 3.99951 | 0 | 0 | 0 | 0 | 0 | 0 | 0 | 0 | 0 | 0 | 0 | 0 | 0 | 0.497236 | 0.497236 | 0 | 0.67 | 1.2 | 0.53 | 0 | 0 | 0 | 0 | 0 | 0 | 0 | 0 | 0 | 0 | 0 | 0 | 0 | 0 | 0 | 0 | 0 | 0 | 0 | 0 | 0 | 0 | 0 | 0 | 0 | 0 | 0 | 0 | 0 | 0 | 0 | 0 | 0 | 0 | 0 | 0
13 | 9 | Q235B-LX | 01 | 1.45 | 12 | Q235B-1 | A 碳素钢-碳素结构钢-A01 Q235B | 1519 | 0.16 | 0.08 | 0.23 | 0.025 | 0.02 |  |  |  | 0.01 | [7 empty] | 0.072937 | 0.122292 | ok | 3.410678 | 3.942903 | 0.532226 | 29.578569 | 41.466986 | 11.888417 | 0.67 | 1.202226 | 0.532226 | 铝耗!AF12 | 同位置F列匹配 |  | 2.740678 | 14.612666 | C<=0.155; Si[0.08,0.1]; Mn[0.23,0.25]; P<=0.025; S<=0.02 | C=0.0755278(OK); Si=0.08(OK); Mn=0.23(OK); P=0(OK); S=0(OK) | 铝块按实耗替换：原Excel AH=0.670kg/t，铝耗!AF12=1.202kg/t，差+0.532kg/t；C上限按目标0.160-0.005=0.155；主要投料变化：铝块:0.670->1.202(+0.532)；成本上升：新-旧=+11.888元/t |  | 1.673863 | 1.673863 | 0 | 0 | 0 | 0 | 0 | 0 | 0 | 0 | 0 | 0 | 0 | 0 | 0 | 1.066815 | 1.066815 | 0 | 0.67 | 1.202226 | 0.532226 | 0 | 0 | 0 | 0 | 0 | 0 | 0 | 0 | 0 | 0 | 0 | 0 | 0 | 0 | 0 | 0 | 0 | 0 | 0 | 0 | 0 | 0 | 0 | 0 | 0 | 0 | 0 | 0 | 0 | 0 | 0 | 0 | 0 | 0 | 0 | 0
14 | 10 | Q235B-LX | 02 | 12.01 | 28 | Q235B-2 | A 碳素钢-碳素结构钢-A01 Q235B | 1519 | 0.16 | 0.08 | 0.38 | 0.025 | 0.02 |  |  |  | 0.01 | [7 empty] | 0.074406 | 0.122644 | ok | 5.166745 | 5.696745 | 0.53 | 39.240943 | 51.079642 | 11.838699 | 0.67 | 1.2 | 0.53 | 铝耗!AF13 | 同位置F列匹配 |  | 4.496745 | 24.275041 | C<=0.155; Si[0.08,0.1]; Mn[0.38,0.4]; P<=0.025; S<=0.02 | C=0.0805971(OK); Si=0.08(OK); Mn=0.38(OK); P=0(OK); S=0(OK) | 铝块按实耗替换：原Excel AH=0.670kg/t，铝耗!AF13=1.200kg/t，差+0.530kg/t；C上限按目标0.160-0.005=0.155；主要投料变化：铝块:0.670->1.200(+0.530)；成本上升：新-旧=+11.839元/t |  | 3.99951 | 3.99951 | 0 | 0 | 0 | 0 | 0 | 0 | 0 | 0 | 0 | 0 | 0 | 0 | 0 | 0.497236 | 0.497236 | 0 | 0.67 | 1.2 | 0.53 | 0 | 0 | 0 | 0 | 0 | 0 | 0 | 0 | 0 | 0 | 0 | 0 | 0 | 0 | 0 | 0 | 0 | 0 | 0 | 0 | 0 | 0 | 0 | 0 | 0 | 0 | 0 | 0 | 0 | 0 | 0 | 0 | 0 | 0 | 0 | 0
15 | 11 | Q235B-HX | 01 | 1.45 | 12 | Q235B-1 | A 碳素钢-碳素结构钢-A01 Q235B | 1519 | 0.16 | 0.08 | 0.23 | 0.025 | 0.02 |  |  |  | 0.01 | [7 empty] | 0.072937 | 0.122292 | ok | 3.410678 | 3.942903 | 0.532226 | 29.578569 | 41.466986 | 11.888417 | 0.67 | 1.202226 | 0.532226 | 铝耗!AF14 | 同位置F列匹配 |  | 2.740678 | 14.612666 | C<=0.155; Si[0.08,0.1]; Mn[0.23,0.25]; P<=0.025; S<=0.02 | C=0.0755278(OK); Si=0.08(OK); Mn=0.23(OK); P=0(OK); S=0(OK) | 铝块按实耗替换：原Excel AH=0.670kg/t，铝耗!AF14=1.202kg/t，差+0.532kg/t；C上限按目标0.160-0.005=0.155；主要投料变化：铝块:0.670->1.202(+0.532)；成本上升：新-旧=+11.888元/t |  | 1.673863 | 1.673863 | 0 | 0 | 0 | 0 | 0 | 0 | 0 | 0 | 0 | 0 | 0 | 0 | 0 | 1.066815 | 1.066815 | 0 | 0.67 | 1.202226 | 0.532226 | 0 | 0 | 0 | 0 | 0 | 0 | 0 | 0 | 0 | 0 | 0 | 0 | 0 | 0 | 0 | 0 | 0 | 0 | 0 | 0 | 0 | 0 | 0 | 0 | 0 | 0 | 0 | 0 | 0 | 0 | 0 | 0 | 0 | 0 | 0 | 0
16 | 12 | Q235B-HX | 02 | 12.01 | 28 | Q235B-2 | A 碳素钢-碳素结构钢-A01 Q235B | 1519 | 0.16 | 0.08 | 0.38 | 0.025 | 0.02 |  |  |  | 0.01 | [7 empty] | 0.074406 | 0.122644 | ok | 5.166745 | 5.696745 | 0.53 | 39.240943 | 51.079642 | 11.838699 | 0.67 | 1.2 | 0.53 | 铝耗!AF15 | 同位置F列匹配 |  | 4.496745 | 24.275041 | C<=0.155; Si[0.08,0.1]; Mn[0.38,0.4]; P<=0.025; S<=0.02 | C=0.0805971(OK); Si=0.08(OK); Mn=0.38(OK); P=0(OK); S=0(OK) | 铝块按实耗替换：原Excel AH=0.670kg/t，铝耗!AF15=1.200kg/t，差+0.530kg/t；C上限按目标0.160-0.005=0.155；主要投料变化：铝块:0.670->1.200(+0.530)；成本上升：新-旧=+11.839元/t |  | 3.99951 | 3.99951 | 0 | 0 | 0 | 0 | 0 | 0 | 0 | 0 | 0 | 0 | 0 | 0 | 0 | 0.497236 | 0.497236 | 0 | 0.67 | 1.2 | 0.53 | 0 | 0 | 0 | 0 | 0 | 0 | 0 | 0 | 0 | 0 | 0 | 0 | 0 | 0 | 0 | 0 | 0 | 0 | 0 | 0 | 0 | 0 | 0 | 0 | 0 | 0 | 0 | 0 | 0 | 0 | 0 | 0 | 0 | 0 | 0 | 0
17 | 13 | Q235B-GL | 01 | 1.6 | 5 | Q235B-GL1 | A 碳素钢-碳素结构钢-A06 Q235B-GL | 1520 | 0.15 | 0.12 | 0.25 | 0.015 | 0.005 |  |  |  | 0.015 | [7 empty] | 0.074406 | 0.122644 | ok | 4.571175 | 4.871175 | 0.3 | 41.32962 | 48.03077 | 6.70115 | 1 | 1.3 | 0.3 | 铝耗!AF16 | 同位置F列匹配 |  | 3.571175 | 18.992452 | C<=0.145; Si[0.12,0.14]; Mn[0.25,0.27]; P<=0.015; S<=0.005 | C=0.0774697(OK); Si=0.12(OK); Mn=0.25(OK); P=0(OK); S=0(OK) | 铝块按实耗替换：原Excel AH=1.000kg/t，铝耗!AF16=1.300kg/t，差+0.300kg/t；C上限按目标0.150-0.005=0.145；主要投料变化：铝块:1.000->1.300(+0.300)；成本上升：新-旧=+6.701元/t |  | 1.979207 | 1.979207 | 0 | 0 | 0 | 0 | 0 | 0 | 0 | 0 | 0 | 0 | 0 | 0 | 0 | 1.591968 | 1.591968 | 0 | 1 | 1.3 | 0.3 | 0 | 0 | 0 | 0 | 0 | 0 | 0 | 0 | 0 | 0 | 0 | 0 | 0 | 0 | 0 | 0 | 0 | 0 | 0 | 0 | 0 | 0 | 0 | 0 | 0 | 0 | 0 | 0 | 0 | 0 | 0 | 0 | 0 | 0 | 0 | 0
18 | 14 | Q235B-GL | 02 | 5.01 | 14 | Q235B-GL2 | A 碳素钢-碳素结构钢-A06 Q235B-GL | 1520 | 0.15 | 0.12 | 0.35 | 0.015 | 0.005 |  |  |  | 0.015 | [7 empty] | 0.074406 | 0.122644 | ok | 5.744641 | 6.044641 | 0.3 | 47.786357 | 54.487507 | 6.70115 | 1 | 1.3 | 0.3 | 铝耗!AF17 | 同位置F列匹配 |  | 4.744641 | 25.449189 | C<=0.145; Si[0.12,0.14]; Mn[0.35,0.37]; P<=0.015; S<=0.005 | C=0.0798754(OK); Si=0.12(OK); Mn=0.35(OK); P=0(OK); S=0(OK) | 铝块按实耗替换：原Excel AH=1.000kg/t，铝耗!AF17=1.300kg/t，差+0.300kg/t；C上限按目标0.150-0.005=0.145；主要投料变化：铝块:1.000->1.300(+0.300)；成本上升：新-旧=+6.701元/t |  | 3.533286 | 3.533286 | 0 | 0 | 0 | 0 | 0 | 0 | 0 | 0 | 0 | 0 | 0 | 0 | 0 | 1.211355 | 1.211355 | 0 | 1 | 1.3 | 0.3 | 0 | 0 | 0 | 0 | 0 | 0 | 0 | 0 | 0 | 0 | 0 | 0 | 0 | 0 | 0 | 0 | 0 | 0 | 0 | 0 | 0 | 0 | 0 | 0 | 0 | 0 | 0 | 0 | 0 | 0 | 0 | 0 | 0 | 0 | 0 | 0
19 | 15 | Q235B-GC | 01 | 3 | 12 | Q235B-GC1 | A 碳素钢-碳素结构钢-A33 Q235B-GC | 1519 | 0.15 | 0.05 | 0.25 | 0.018 | 0.008 |  |  |  | 0.01 | [7 empty] | 0.073875 | 0.0935 | ok | 3.429452 | 3.44506 | 0.015608 | 29.857111 | 42.075132 | 12.218022 | 0.67 | 1.304391 | 0.634391 | 铝耗!AF18 | 同位置F列匹配 |  | 2.140669 | 12.938731 | C<=0.145; Si<=0.05; Mn[0.25,0.27]; P<=0.018; S<=0.008 | C=0.086764(OK); Si=0(OK); Mn=0.25(OK); P=0(OK); S=0(OK) | 铝块按实耗替换：原Excel AH=0.670kg/t，铝耗!AF18=1.304kg/t，差+0.634kg/t；C上限按目标0.150-0.005=0.145；主要投料变化：硅锰:2.432->0.000(-2.432)；高碳锰铁:0.000->2.141(+2.141)；铝块:0.670->1.304(+0.634)；硅铁合金:0.327->0.000(-0.327)；成本上升：新-旧=+12.218元/t |  | 2.432133 | 0 | -2.432133 | 0 | 2.140669 | 2.140669 | 0 | 0 | 0 | 0 | 0 | 0 | 0 | 0 | 0 | 0.327319 | 0 | -0.327319 | 0.67 | 1.304391 | 0.634391 | 0 | 0 | 0 | 0 | 0 | 0 | 0 | 0 | 0 | 0 | 0 | 0 | 0 | 0 | 0 | 0 | 0 | 0 | 0 | 0 | 0 | 0 | 0 | 0 | 0 | 0 | 0 | 0 | 0 | 0 | 0 | 0 | 0 | 0 | 0 | 0
20 | 16 | Q235B-GC | 02 | 12.01 | 25.4 | Q235B-GC2 | A 碳素钢-碳素结构钢-A33 Q235B-GC | 1519 | 0.15 | 0.05 | 0.38 | 0.018 | 0.008 |  |  |  | 0.01 | [7 empty] | 0.073875 | 0.0935 | ok | 5.040486 | 5.21886 | 0.178373 | 39.04767 | 52.724878 | 13.677208 | 0.67 | 1.3 | 0.63 | 铝耗!AF19 | 同位置F列匹配 |  | 3.91886 | 23.686559 | C<=0.145; Si<=0.05; Mn[0.38,0.4]; P<=0.018; S<=0.008 | C=0.0974705(OK); Si=0(OK); Mn=0.38(OK); P=0(OK); S=0(OK) | 铝块按实耗替换：原Excel AH=0.670kg/t，铝耗!AF19=1.300kg/t，差+0.630kg/t；C上限按目标0.150-0.005=0.145；主要投料变化：硅锰:3.769->0.000(-3.769)；高碳锰铁:0.602->3.919(+3.317)；铝块:0.670->1.300(+0.630)；成本上升：新-旧=+13.677元/t |  | 3.768607 | 0 | -3.768607 | 0.601879 | 3.91886 | 3.316981 | 0 | 0 | 0 | 0 | 0 | 0 | 0 | 0 | 0 | 0 | 0 | 0 | 0.67 | 1.3 | 0.63 | 0 | 0 | 0 | 0 | 0 | 0 | 0 | 0 | 0 | 0 | 0 | 0 | 0 | 0 | 0 | 0 | 0 | 0 | 0 | 0 | 0 | 0 | 0 | 0 | 0 | 0 | 0 | 0 | 0 | 0 | 0 | 0 | 0 | 0 | 0 | 0
21 | 17 | Q235B-SD | 01 | 3 | 12 | Q235B-SD1 | A 碳素钢-碳素结构钢-A22 Q235B-SD | 1519 | 0.15 | 0.05 | 0.25 | 0.018 | 0.008 |  |  |  | 0.01 | [7 empty] | 0.073305 | 0.122593 | ok | 3.088053 | 3.04272 | -0.045333 | 27.978638 | 39.571751 | 11.593113 | 0.67 | 1.3 | 0.63 | 铝耗!AF20 | 同位置F列匹配 |  | 1.74272 | 10.533432 | C<=0.145; Si<=0.05; Mn[0.25,0.27]; P<=0.018; S<=0.008 | C=0.083798(OK); Si=0(OK); Mn=0.25(OK); P=0(OK); S=0(OK) | 铝块按实耗替换：原Excel AH=0.670kg/t，铝耗!AF20=1.300kg/t，差+0.630kg/t；C上限按目标0.150-0.005=0.145；主要投料变化：硅锰:1.980->0.000(-1.980)；高碳锰铁:0.000->1.743(+1.743)；铝块:0.670->1.300(+0.630)；硅铁合金:0.438->0.000(-0.438)；成本上升：新-旧=+11.593元/t |  | 1.980002 | 0 | -1.980002 | 0 | 1.74272 | 1.74272 | 0 | 0 | 0 | 0 | 0 | 0 | 0 | 0 | 0 | 0.438051 | 0 | -0.438051 | 0.67 | 1.3 | 0.63 | 0 | 0 | 0 | 0 | 0 | 0 | 0 | 0 | 0 | 0 | 0 | 0 | 0 | 0 | 0 | 0 | 0 | 0 | 0 | 0 | 0 | 0 | 0 | 0 | 0 | 0 | 0 | 0 | 0 | 0 | 0 | 0 | 0 | 0 | 0 | 0
22 | 18 | Q235B-SD | 02 | 12.01 | 25.4 | Q235B-SD2 | A 碳素钢-碳素结构钢-A22 Q235B-SD | 1519 | 0.15 | 0.05 | 0.38 | 0.018 | 0.008 |  |  |  | 0.01 | [7 empty] | 0.073273 | 0.124636 | ok | 4.614591 | 4.792964 | 0.178373 | 36.473453 | 50.150661 | 13.677208 | 0.67 | 1.3 | 0.63 | 铝耗!AF21 | 同位置F列匹配 |  | 3.492964 | 21.112342 | C<=0.145; Si<=0.05; Mn[0.38,0.4]; P<=0.018; S<=0.008 | C=0.0943039(OK); Si=0(OK); Mn=0.38(OK); P=0(OK); S=0(OK) | 铝块按实耗替换：原Excel AH=0.670kg/t，铝耗!AF21=1.300kg/t，差+0.630kg/t；C上限按目标0.150-0.005=0.145；主要投料变化：硅锰:3.769->0.000(-3.769)；高碳锰铁:0.176->3.493(+3.317)；铝块:0.670->1.300(+0.630)；成本上升：新-旧=+13.677元/t |  | 3.768607 | 0 | -3.768607 | 0.175984 | 3.492964 | 3.316981 | 0 | 0 | 0 | 0 | 0 | 0 | 0 | 0 | 0 | 0 | 0 | 0 | 0.67 | 1.3 | 0.63 | 0 | 0 | 0 | 0 | 0 | 0 | 0 | 0 | 0 | 0 | 0 | 0 | 0 | 0 | 0 | 0 | 0 | 0 | 0 | 0 | 0 | 0 | 0 | 0 | 0 | 0 | 0 | 0 | 0 | 0 | 0 | 0 | 0 | 0 | 0 | 0
23 | 19 | Q235B-HG | 01 | 1.5 | 28 | Q235B-HG | A 碳素钢-碳素结构钢-A05 Q235B-HG | 1519 | 0.16 | 0.1 | 0.4 | 0.025 | 0.02 |  |  |  | 0.01 | [7 empty] | 0.075794 | 0.130618 | ok | 5.561684 | 6.141684 | 0.58 | 41.333688 | 54.289246 | 12.955558 | 0.67 | 1.25 | 0.58 | 铝耗!AF22 | 同位置F列匹配 |  | 4.891684 | 26.367786 | C<=0.155; Si[0.1,0.12]; Mn[0.4,0.42]; P<=0.025; S<=0.02 | C=0.0822744(OK); Si=0.1(OK); Mn=0.4(OK); P=0(OK); S=0(OK) | 铝块按实耗替换：原Excel AH=0.670kg/t，铝耗!AF22=1.250kg/t，差+0.580kg/t；C上限按目标0.160-0.005=0.155；主要投料变化：铝块:0.670->1.250(+0.580)；成本上升：新-旧=+12.956元/t |  | 4.186402 | 4.186402 | 0 | 0 | 0 | 0 | 0 | 0 | 0 | 0 | 0 | 0 | 0 | 0 | 0 | 0.705282 | 0.705282 | 0 | 0.67 | 1.25 | 0.58 | 0 | 0 | 0 | 0 | 0 | 0 | 0 | 0 | 0 | 0 | 0 | 0 | 0 | 0 | 0 | 0 | 0 | 0 | 0 | 0 | 0 | 0 | 0 | 0 | 0 | 0 | 0 | 0 | 0 | 0 | 0 | 0 | 0 | 0 | 0 | 0
24 | 20 | A36 | 01 | 1.5 | 12 | A36-1 | A 碳素钢-碳素结构钢-A09 A36 | 1519 | 0.16 | 0.08 | 0.25 | 0.015 | 0.01 |  |  |  | 0.02 | [7 empty] | 0.070301 | 0.111681 | ok | 4.769896 | 4.549896 | -0.22 | 53.892257 | 48.97808 | -4.914177 | 1.67 | 1.45 | -0.22 | 铝耗!AF23 | 同位置F列匹配 |  | 3.099896 | 16.589186 | C<=0.155; Si[0.08,0.1]; Mn[0.25,0.27]; P<=0.015; S<=0.01 | C=0.0736285(OK); Si=0.08(OK); Mn=0.25(OK); P=0(OK); S=0(OK) | 铝块按实耗替换：原Excel AH=1.670kg/t，铝耗!AF23=1.450kg/t，差-0.220kg/t；C上限按目标0.160-0.005=0.155；主要投料变化：铝块:1.670->1.450(-0.220)；成本下降：新-旧=-4.914元/t |  | 2.149593 | 2.149593 | 0 | 0 | 0 | 0 | 0 | 0 | 0 | 0 | 0 | 0 | 0 | 0 | 0 | 0.950303 | 0.950303 | 0 | 1.67 | 1.45 | -0.22 | 0 | 0 | 0 | 0 | 0 | 0 | 0 | 0 | 0 | 0 | 0 | 0 | 0 | 0 | 0 | 0 | 0 | 0 | 0 | 0 | 0 | 0 | 0 | 0 | 0 | 0 | 0 | 0 | 0 | 0 | 0 | 0 | 0 | 0 | 0 | 0
25 | 21 | A36 | 02 | 12.01 | 25 | A36-2 | A 碳素钢-碳素结构钢-A09 A36 | 1519 | 0.16 | 0.08 | 0.38 | 0.015 | 0.01 |  |  |  | 0.02 | [7 empty] | 0.068611 | 0.11275 | ok | 6.282852 | 6.062852 | -0.22 | 62.216964 | 57.302787 | -4.914177 | 1.67 | 1.45 | -0.22 | 铝耗!AF24 | 同位置F列匹配 |  | 4.612852 | 24.913893 | C<=0.155; Si[0.08,0.1]; Mn[0.38,0.4]; P<=0.015; S<=0.01 | C=0.0750404(OK); Si=0.08(OK); Mn=0.38(OK); P=0(OK); S=0(OK) | 铝块按实耗替换：原Excel AH=1.670kg/t，铝耗!AF24=1.450kg/t，差-0.220kg/t；C上限按目标0.160-0.005=0.155；主要投料变化：铝块:1.670->1.450(-0.220)；成本下降：新-旧=-4.914元/t |  | 4.153276 | 4.153276 | 0 | 0 | 0 | 0 | 0 | 0 | 0 | 0 | 0 | 0 | 0 | 0 | 0 | 0.459577 | 0.459577 | 0 | 1.67 | 1.45 | -0.22 | 0 | 0 | 0 | 0 | 0 | 0 | 0 | 0 | 0 | 0 | 0 | 0 | 0 | 0 | 0 | 0 | 0 | 0 | 0 | 0 | 0 | 0 | 0 | 0 | 0 | 0 | 0 | 0 | 0 | 0 | 0 | 0 | 0 | 0 | 0 | 0
26 | 22 | A36-DX | 01 | 1.5 | 12 | A36-DX1 | A 碳素钢-碳素结构钢-A36 A36-DX | 1519 | 0.16 | 0 | 0.3 | 0.02 | 0.015 |  |  |  | 0.02 | [7 empty] | 0.07025 | 0.120917 | ok | 4.449572 | 4.049572 | -0.4 | 59.480158 | 50.545291 | -8.934867 | 2 | 1.6 | -0.4 | 铝耗!AF25 | 同位置F列匹配 |  | 2.449572 | 14.805822 | C<=0.155; Si<=0; Mn[0.3,0.32]; P<=0.02; S<=0.015 | C=0.0849989(OK); Si=0(OK); Mn=0.3(OK); P=0(OK); S=0(OK) | 铝块按实耗替换：原Excel AH=2.000kg/t，铝耗!AF25=1.600kg/t，差-0.400kg/t；C上限按目标0.160-0.005=0.155；Si目标=0.000<=禁硅阈值，硅锰/硅铁变量上限置0；主要投料变化：铝块:2.000->1.600(-0.400)；成本下降：新-旧=-8.935元/t |  | 0 | 0 | 0 | 2.449572 | 2.449572 | 0 | 0 | 0 | 0 | 0 | 0 | 0 | 0 | 0 | 0 | 0 | 0 | 0 | 2 | 1.6 | -0.4 | 0 | 0 | 0 | 0 | 0 | 0 | 0 | 0 | 0 | 0 | 0 | 0 | 0 | 0 | 0 | 0 | 0 | 0 | 0 | 0 | 0 | 0 | 0 | 0 | 0 | 0 | 0 | 0 | 0 | 0 | 0 | 0 | 0 | 0 | 0 | 0
27 | 23 | A36-DX | 02 | 12.01 | 20 | A36-DX2 | A 碳素钢-碳素结构钢-A36 A36-DX | 1519 | 0.16 | 0 | 0.4 | 0.02 | 0.015 |  |  |  | 0.02 | [7 empty] | 0.079 | 0.1325 | ok | 5.65897 | 5.25897 | -0.4 | 66.790059 | 57.855192 | -8.934867 | 2 | 1.6 | -0.4 | 铝耗!AF26 | 同位置F列匹配 |  | 3.65897 | 22.115723 | C<=0.155; Si<=0; Mn[0.4,0.42]; P<=0.02; S<=0.015 | C=0.101031(OK); Si=0(OK); Mn=0.4(OK); P=0(OK); S=0(OK) | 铝块按实耗替换：原Excel AH=2.000kg/t，铝耗!AF26=1.600kg/t，差-0.400kg/t；C上限按目标0.160-0.005=0.155；Si目标=0.000<=禁硅阈值，硅锰/硅铁变量上限置0；主要投料变化：铝块:2.000->1.600(-0.400)；成本下降：新-旧=-8.935元/t |  | 0 | 0 | 0 | 3.65897 | 3.65897 | 0 | 0 | 0 | 0 | 0 | 0 | 0 | 0 | 0 | 0 | 0 | 0 | 0 | 2 | 1.6 | -0.4 | 0 | 0 | 0 | 0 | 0 | 0 | 0 | 0 | 0 | 0 | 0 | 0 | 0 | 0 | 0 | 0 | 0 | 0 | 0 | 0 | 0 | 0 | 0 | 0 | 0 | 0 | 0 | 0 | 0 | 0 | 0 | 0 | 0 | 0 | 0 | 0
28 | 24 | SS400 | 01 | 1.6 | 12 | SS400-1 | A 碳素钢-碳素结构钢-A18 SS400 | 1519 | 0.16 | 0.08 | 0.35 | 0.02 | 0.015 |  |  |  | 0.01 | [7 empty] | 0.070963 | 0.116778 | ok | 4.883548 | 5.449191 | 0.565643 | 37.682711 | 50.317566 | 12.634855 | 0.67 | 1.235643 | 0.565643 | 铝耗!AF27 | 同位置F列匹配 |  | 4.213548 | 22.716809 | C<=0.155; Si[0.08,0.1]; Mn[0.35,0.37]; P<=0.02; S<=0.015 | C=0.0765736(OK); Si=0.08(OK); Mn=0.35(OK); P=0(OK); S=0(OK) | 铝块按实耗替换：原Excel AH=0.670kg/t，铝耗!AF27=1.236kg/t，差+0.566kg/t；C上限按目标0.160-0.005=0.155；主要投料变化：铝块:0.670->1.236(+0.566)；成本上升：新-旧=+12.635元/t |  | 3.624457 | 3.624457 | 0 | 0 | 0 | 0 | 0 | 0 | 0 | 0 | 0 | 0 | 0 | 0 | 0 | 0.589091 | 0.589091 | 0 | 0.67 | 1.235643 | 0.565643 | 0 | 0 | 0 | 0 | 0 | 0 | 0 | 0 | 0 | 0 | 0 | 0 | 0 | 0 | 0 | 0 | 0 | 0 | 0 | 0 | 0 | 0 | 0 | 0 | 0 | 0 | 0 | 0 | 0 | 0 | 0 | 0 | 0 | 0 | 0 | 0
29 | 25 | SS400 | 02 | 12.01 | 25.4 | SS400-2 | A 碳素钢-碳素结构钢-A18 SS400 | 1519 | 0.16 | 0.08 | 0.5 | 0.02 | 0.015 |  |  |  | 0.025 | [7 empty] | 0.079833 | 0.115833 | ok | 7.98483 | 7.38483 | -0.6 | 77.137231 | 63.73493 | -13.402301 | 2 | 1.4 | -0.6 | 铝耗!AF28 | 同位置F列匹配 |  | 5.98483 | 32.462895 | C<=0.155; Si[0.08,0.1]; Mn[0.5,0.52]; P<=0.02; S<=0.015 | C=0.0890753(OK); Si=0.08(OK); Mn=0.5(OK); P=0(OK); S=0(OK) | 铝块按实耗替换：原Excel AH=2.000kg/t，铝耗!AF28=1.400kg/t，差-0.600kg/t；C上限按目标0.160-0.005=0.155；主要投料变化：铝块:2.000->1.400(-0.600)；成本下降：新-旧=-13.402元/t |  | 5.970253 | 5.970253 | 0 | 0 | 0 | 0 | 0 | 0 | 0 | 0 | 0 | 0 | 0 | 0 | 0 | 0.014577 | 0.014577 | 0 | 2 | 1.4 | -0.6 | 0 | 0 | 0 | 0 | 0 | 0 | 0 | 0 | 0 | 0 | 0 | 0 | 0 | 0 | 0 | 0 | 0 | 0 | 0 | 0 | 0 | 0 | 0 | 0 | 0 | 0 | 0 | 0 | 0 | 0 | 0 | 0 | 0 | 0 | 0 | 0
30 | 26 | A36-HW | 01 | 1.5 | 12 | A36-1 | A 碳素钢-碳素结构钢-A09 A36 | 1519 | 0.16 | 0.08 | 0.25 | 0.015 | 0.01 |  |  |  | 0.02 | [7 empty] | 0.070301 | 0.111681 | ok | 4.769896 | 4.549896 | -0.22 | 53.892257 | 48.97808 | -4.914177 | 1.67 | 1.45 | -0.22 | 铝耗!AF29 | 同位置F列匹配 |  | 3.099896 | 16.589186 | C<=0.155; Si[0.08,0.1]; Mn[0.25,0.27]; P<=0.015; S<=0.01 | C=0.0736285(OK); Si=0.08(OK); Mn=0.25(OK); P=0(OK); S=0(OK) | 铝块按实耗替换：原Excel AH=1.670kg/t，铝耗!AF29=1.450kg/t，差-0.220kg/t；C上限按目标0.160-0.005=0.155；主要投料变化：铝块:1.670->1.450(-0.220)；成本下降：新-旧=-4.914元/t |  | 2.149593 | 2.149593 | 0 | 0 | 0 | 0 | 0 | 0 | 0 | 0 | 0 | 0 | 0 | 0 | 0 | 0.950303 | 0.950303 | 0 | 1.67 | 1.45 | -0.22 | 0 | 0 | 0 | 0 | 0 | 0 | 0 | 0 | 0 | 0 | 0 | 0 | 0 | 0 | 0 | 0 | 0 | 0 | 0 | 0 | 0 | 0 | 0 | 0 | 0 | 0 | 0 | 0 | 0 | 0 | 0 | 0 | 0 | 0 | 0 | 0
31 | 27 | Q235-HW | 01 | 1.5 | 16 | Q235-HW | E 花纹板-花纹板类钢材-E01 Q235-HW | 1519 | 0.16 | 0.1 | 0.25 | 0.035 | 0.02 | [11 empty] | 0.072801 | 0.129873 | ok | 3.926858 | 4.176858 | 0.25 | 20.810123 | 26.394416 | 5.584292 | 0 | 0.25 | 0.25 | 铝耗!AF30 | 同位置F列匹配 |  | 3.926858 | 20.810123 | C<=0.155; Si[0.1,0.12]; Mn[0.25,0.27]; P<=0.035; S<=0.02 | C=0.0756913(OK); Si=0.1(OK); Mn=0.25(OK); P=0(OK); S=0(OK) | 铝块按实耗替换：原Excel AH=0.000kg/t，铝耗!AF30=0.250kg/t，差+0.250kg/t；C上限按目标0.160-0.005=0.155；主要投料变化：铝块:0.000->0.250(+0.250)；成本上升：新-旧=+5.584元/t |  | 1.866864 | 1.866864 | 0 | 0 | 0 | 0 | 0 | 0 | 0 | 0 | 0 | 0 | 0 | 0 | 0 | 2.059994 | 2.059994 | 0 | 0 | 0.25 | 0.25 | 0 | 0 | 0 | 0 | 0 | 0 | 0 | 0 | 0 | 0 | 0 | 0 | 0 | 0 | 0 | 0 | 0 | 0 | 0 | 0 | 0 | 0 | 0 | 0 | 0 | 0 | 0 | 0 | 0 | 0 | 0 | 0 | 0 | 0 | 0 | 0
32 | 28 | Q355-HW | 01 | 3 | 6 | Q355-HW1 | E 花纹板-花纹板类钢材-E04 Q355-HW | 1518 | 0.16 | 0.08 | 0.35 | 0.02 | 0.01 |  |  | 0.04 | 0.02 | [7 empty] | 0.070818 | 0.122477 | ok | 6.694807 | 6.444765 | -0.250042 | 80.789383 | 75.238746 | -5.550638 | 1.67 | 1.4 | -0.27 | 铝耗!AF31 | 同位置F列匹配 |  | 5.044765 | 43.96671 | C<=0.155; Si[0.08,0.1]; Mn[0.35,0.37]; P<=0.02; S<=0.01; Ti[0.045,0.05] | C=0.0762911(OK); Si=0.08(OK); Mn=0.35(OK); P=0(OK); S=0(OK); Ti=0.045(OK) | 铝块按实耗替换：原Excel AH=1.670kg/t，铝耗!AF31=1.400kg/t，差-0.270kg/t；C上限按目标0.160-0.005=0.155；主要投料变化：铝块:1.670->1.400(-0.270)；钛铁:0.878->0.898(+0.020)；成本下降：新-旧=-5.551元/t |  | 3.535886 | 3.535886 | 0 | 0 | 0 | 0 | 0 | 0 | 0 | 0 | 0 | 0 | 0 | 0 | 0 | 0.610783 | 0.610783 | 0 | 1.67 | 1.4 | -0.27 | 0 | 0 | 0 | 0 | 0 | 0 | 0.878138 | 0.898096 | 0.019958 | 0 | 0 | 0 | 0 | 0 | 0 | 0 | 0 | 0 | 0 | 0 | 0 | 0 | 0 | 0 | 0 | 0 | 0 | 0 | 0 | 0 | 0 | 0 | 0 | 0 | 0 | 0
33 | 29 | Q355-HW | 02 | 6.01 | 10 | Q355-HW2 | E 花纹板-花纹板类钢材-E04 Q355-HW | 1517 | 0.16 | 0.08 | 0.5 | 0.02 | 0.01 |  |  | 0.04 | 0.02 | [7 empty] | 0.070818 | 0.122477 | ok | 8.455007 | 8.204964 | -0.250042 | 90.474489 | 84.923851 | -5.550638 | 1.67 | 1.4 | -0.27 | 铝耗!AF32 | 同位置F列匹配 |  | 6.804964 | 53.651816 | C<=0.155; Si[0.08,0.1]; Mn[0.5,0.52]; P<=0.02; S<=0.01; Ti[0.045,0.05] | C=0.0798997(OK); Si=0.08(OK); Mn=0.5(OK); P=0(OK); S=0(OK); Ti=0.045(OK) | 铝块按实耗替换：原Excel AH=1.670kg/t，铝耗!AF32=1.400kg/t，差-0.270kg/t；C上限按目标0.160-0.005=0.155；主要投料变化：铝块:1.670->1.400(-0.270)；钛铁:0.878->0.898(+0.020)；成本下降：新-旧=-5.551元/t |  | 5.867005 | 5.867005 | 0 | 0 | 0 | 0 | 0 | 0 | 0 | 0 | 0 | 0 | 0 | 0 | 0 | 0.039864 | 0.039864 | 0 | 1.67 | 1.4 | -0.27 | 0 | 0 | 0 | 0 | 0 | 0 | 0.878138 | 0.898096 | 0.019958 | 0 | 0 | 0 | 0 | 0 | 0 | 0 | 0 | 0 | 0 | 0 | 0 | 0 | 0 | 0 | 0 | 0 | 0 | 0 | 0 | 0 | 0 | 0 | 0 | 0 | 0 | 0
34 | 30 | SPHC | 01 | 1.6 | 8 | SPHC-ZT | C 热轧低碳钢-冷轧基料-C01 SPHC | 1531 | 0.05 | 0.015 | 0.23 | 0.015 | 0.01 |  |  |  | 0.025 | [7 empty] | 0.04 | 0.09024 | ok | 4.145791 | 3.042772 | -1.103019 | 66.081829 | 40.14268 | -25.939149 | 2.33 | 1.2 | -1.13 | 铝耗!AF33 | 同位置F列匹配 |  | 1.842772 | 13.338078 | C<=0.045; Si<=0.015; Mn[0.23,0.25]; P<=0.015; S<=0.01 | C=0.045(OK); Si=0(OK); Mn=0.23(OK); P=0(OK); S=0(OK) | 铝块按实耗替换：原Excel AH=2.330kg/t，铝耗!AF33=1.200kg/t，差-1.130kg/t；C上限按目标0.050-0.005=0.045；Si目标=0.015<=禁硅阈值，硅锰/硅铁变量上限置0；主要投料变化：铝块:2.330->1.200(-1.130)；高碳锰铁:0.000->0.538(+0.538)；中碳锰铁:1.816->1.305(-0.511)；成本下降：新-旧=-25.939元/t |  | 0 | 0 | 0 | 0 | 0.537841 | 0.537841 | 1.815791 | 1.304931 | -0.51086 | 0 | 0 | 0 | 0 | 0 | 0 | 0 | 0 | 0 | 2.33 | 1.2 | -1.13 | 0 | 0 | 0 | 0 | 0 | 0 | 0 | 0 | 0 | 0 | 0 | 0 | 0 | 0 | 0 | 0 | 0 | 0 | 0 | 0 | 0 | 0 | 0 | 0 | 0 | 0 | 0 | 0 | 0 | 0 | 0 | 0 | 0 | 0 | 0 | 0
35 | 31 | SPHC | 02 | 8.01 | 16 | SPHC-SX | C 热轧低碳钢-冷轧基料-C01 SPHC | 1531 | 0.05 | 0.015 | 0.23 | 0.015 | 0.01 |  |  |  | 0.025 | [7 empty] | 0.04 | 0.09024 | ok | 4.145791 | 3.042772 | -1.103019 | 66.081829 | 40.14268 | -25.939149 | 2.33 | 1.2 | -1.13 | 铝耗!AF34 | 同位置F列匹配 |  | 1.842772 | 13.338078 | C<=0.045; Si<=0.015; Mn[0.23,0.25]; P<=0.015; S<=0.01 | C=0.045(OK); Si=0(OK); Mn=0.23(OK); P=0(OK); S=0(OK) | 铝块按实耗替换：原Excel AH=2.330kg/t，铝耗!AF34=1.200kg/t，差-1.130kg/t；C上限按目标0.050-0.005=0.045；Si目标=0.015<=禁硅阈值，硅锰/硅铁变量上限置0；主要投料变化：铝块:2.330->1.200(-1.130)；高碳锰铁:0.000->0.538(+0.538)；中碳锰铁:1.816->1.305(-0.511)；成本下降：新-旧=-25.939元/t |  | 0 | 0 | 0 | 0 | 0.537841 | 0.537841 | 1.815791 | 1.304931 | -0.51086 | 0 | 0 | 0 | 0 | 0 | 0 | 0 | 0 | 0 | 2.33 | 1.2 | -1.13 | 0 | 0 | 0 | 0 | 0 | 0 | 0 | 0 | 0 | 0 | 0 | 0 | 0 | 0 | 0 | 0 | 0 | 0 | 0 | 0 | 0 | 0 | 0 | 0 | 0 | 0 | 0 | 0 | 0 | 0 | 0 | 0 | 0 | 0 | 0 | 0
36 | 32 | SPHC | 01 | 8.01 | 16 | SPHC-SX | C 热轧低碳钢-冷轧基料-C01 SPHC | 1531 | 0.05 | 0.015 | 0.23 | 0.015 | 0.01 |  |  |  | 0.025 | [7 empty] | 0.04 | 0.09024 | ok | 4.145791 | 3.042772 | -1.103019 | 66.081829 | 40.14268 | -25.939149 | 2.33 | 1.2 | -1.13 | 铝耗!AF35 | 同位置F列匹配 |  | 1.842772 | 13.338078 | C<=0.045; Si<=0.015; Mn[0.23,0.25]; P<=0.015; S<=0.01 | C=0.045(OK); Si=0(OK); Mn=0.23(OK); P=0(OK); S=0(OK) | 铝块按实耗替换：原Excel AH=2.330kg/t，铝耗!AF35=1.200kg/t，差-1.130kg/t；C上限按目标0.050-0.005=0.045；Si目标=0.015<=禁硅阈值，硅锰/硅铁变量上限置0；主要投料变化：铝块:2.330->1.200(-1.130)；高碳锰铁:0.000->0.538(+0.538)；中碳锰铁:1.816->1.305(-0.511)；成本下降：新-旧=-25.939元/t |  | 0 | 0 | 0 | 0 | 0.537841 | 0.537841 | 1.815791 | 1.304931 | -0.51086 | 0 | 0 | 0 | 0 | 0 | 0 | 0 | 0 | 0 | 2.33 | 1.2 | -1.13 | 0 | 0 | 0 | 0 | 0 | 0 | 0 | 0 | 0 | 0 | 0 | 0 | 0 | 0 | 0 | 0 | 0 | 0 | 0 | 0 | 0 | 0 | 0 | 0 | 0 | 0 | 0 | 0 | 0 | 0 | 0 | 0 | 0 | 0 | 0 | 0
37 | 33 | SPHC-M | 01 | 2.5 | 5 | SPHC-M | C 热轧低碳钢-冷轧基料-C02 SPHC-M | 1531 | 0.045 | 0.02 | 0.25 | 0.015 | 0.006 |  |  |  | 0.025 | [7 empty] | 0.04 | 0.09024 | ok | 4.405635 | 3.011338 | -1.394298 | 68.090447 | 57.10043 | -10.990018 | 2.33 | 1.2 | -1.13 | 铝耗!AF36 | 同位置F列匹配 |  | 1.811338 | 30.295828 | C<=0.04; Si<=0.02; Mn[0.25,0.27]; P<=0.015; S<=0.006 | C=0.04(OK); Si=0(OK); Mn=0.25(OK); P=0(OK); S=0(OK) | 铝块按实耗替换：原Excel AH=2.330kg/t，铝耗!AF36=1.200kg/t，差-1.130kg/t；C上限按目标0.045-0.005=0.040，原Excel按当前成分口径估算C=0.043，会被新约束压住；Si目标=0.020<=禁硅阈值，硅锰/硅铁变量上限置0；主要投料变化：中碳锰铁:2.076->0.000(-2.076)；金属锰:0.000->1.811(+1.811)；铝块:2.330->1.200(-1.130)；成本下降：新-旧=-10.990元/t |  | 0 | 0 | 0 | 0 | 0 | 0 | 2.075635 | 0 | -2.075635 | 0 | 0 | 0 | 0 | 1.811338 | 1.811338 | 0 | 0 | 0 | 2.33 | 1.2 | -1.13 | 0 | 0 | 0 | 0 | 0 | 0 | 0 | 0 | 0 | 0 | 0 | 0 | 0 | 0 | 0 | 0 | 0 | 0 | 0 | 0 | 0 | 0 | 0 | 0 | 0 | 0 | 0 | 0 | 0 | 0 | 0 | 0 | 0 | 0 | 0 | 0
38 | 34 | SPHC-M(B) | 01 | 2.5 | 6 | SPHC-M(B) | C 热轧低碳钢-冷轧基料-C05 SPHC-M(B) | 1531 | 0.045 | 0.02 | 0.25 | 0.015 | 0.006 |  |  |  | 0.025 | [5 empty] | 0.0014 |  | 0.04 | 0.10625 | ok | 4.308741 | 2.94093 | -1.367812 | 69.157081 | 56.738932 | -12.418149 | 2.33 | 1.2 | -1.13 | 铝耗!AF37 | 同位置F列匹配 |  | 1.74093 | 29.934331 | C<=0.04; Si<=0.02; Mn[0.25,0.27]; P<=0.015; S<=0.006; B[0.0014,0.0016] | C=0.04(OK); Si=0(OK); Mn=0.25(OK); P=0(OK); S=0(OK); B=0.0014(OK) | 铝块按实耗替换：原Excel AH=2.330kg/t，铝耗!AF37=1.200kg/t，差-1.130kg/t；C上限按目标0.045-0.005=0.040，原Excel按当前成分口径估算C=0.043，会被新约束压住；Si目标=0.020<=禁硅阈值，硅锰/硅铁变量上限置0；主要投料变化：中碳锰铁:1.868->0.000(-1.868)；金属锰:0.000->1.630(+1.630)；铝块:2.330->1.200(-1.130)；成本下降：新-旧=-12.418元/t |  | 0 | 0 | 0 | 0 | 0 | 0 | 1.86763 | 0 | -1.86763 | 0 | 0 | 0 | 0 | 1.629819 | 1.629819 | 0 | 0 | 0 | 2.33 | 1.2 | -1.13 | 0 | 0 | 0 | 0 | 0 | 0 | 0 | 0 | 0 | 0 | 0 | 0 | 0 | 0 | 0 | 0 | 0 | 0 | 0 | 0 | 0 | 0 | 0 | 0 | 0.111111 | 0.111111 | 0 | 0 | 0 | 0 | 0 | 0 | 0 | 0 | 0 | 0
39 | 35 | MRT2.5 | 01 | 2.5 | 6 | MRT2.5 | C 热轧低碳钢-冷轧基料-C03 MRT2.5 | 1529 | 0.06 | 0 | 0.28 | 0.015 | 0.006 |  |  |  | 0.03 | [7 empty] | 0.04 | 0.112991 | ok | 4.944418 | 3.484418 | -1.46 | 73.224454 | 40.612189 | -32.612265 | 2.66 | 1.2 | -1.46 | 铝耗!AF38 | 同位置F列匹配 |  | 2.284418 | 13.807587 | C<=0.055; Si<=0; Mn[0.28,0.3]; P<=0.015; S<=0.006 | C=0.0537545(OK); Si=0(OK); Mn=0.28(OK); P=0(OK); S=0(OK) | 铝块按实耗替换：原Excel AH=2.660kg/t，铝耗!AF38=1.200kg/t，差-1.460kg/t；C上限按目标0.060-0.005=0.055；Si目标=0.000<=禁硅阈值，硅锰/硅铁变量上限置0；主要投料变化：铝块:2.660->1.200(-1.460)；成本下降：新-旧=-32.612元/t |  | 0 | 0 | 0 | 2.284418 | 2.284418 | 0 | 0 | 0 | 0 | 0 | 0 | 0 | 0 | 0 | 0 | 0 | 0 | 0 | 2.66 | 1.2 | -1.46 | 0 | 0 | 0 | 0 | 0 | 0 | 0 | 0 | 0 | 0 | 0 | 0 | 0 | 0 | 0 | 0 | 0 | 0 | 0 | 0 | 0 | 0 | 0 | 0 | 0 | 0 | 0 | 0 | 0 | 0 | 0 | 0 | 0 | 0 | 0 | 0
40 | 36 | YFMRT2.5 | 01 | 2.5 | 6 | YFMRT2.5 | C 热轧低碳钢-冷轧基料-C07 YFMRT2.5 | 1529 | 0.06 | 0 | 0.28 | 0.015 | 0.006 |  |  |  | 0.03 | [7 empty] | 0.04 | 0.0985 | ok | 5.142628 | 3.682628 | -1.46 | 74.422489 | 41.810223 | -32.612265 | 2.66 | 1.2 | -1.46 | 铝耗!AF39 | 同位置F列匹配 |  | 2.482628 | 15.005621 | C<=0.055; Si<=0; Mn[0.28,0.3]; P<=0.015; S<=0.006 | C=0.0549479(OK); Si=0(OK); Mn=0.28(OK); P=0(OK); S=0(OK) | 铝块按实耗替换：原Excel AH=2.660kg/t，铝耗!AF39=1.200kg/t，差-1.460kg/t；C上限按目标0.060-0.005=0.055；Si目标=0.000<=禁硅阈值，硅锰/硅铁变量上限置0；主要投料变化：铝块:2.660->1.200(-1.460)；成本下降：新-旧=-32.612元/t |  | 0 | 0 | 0 | 2.482628 | 2.482628 | 0 | 0 | 0 | 0 | 0 | 0 | 0 | 0 | 0 | 0 | 0 | 0 | 0 | 2.66 | 1.2 | -1.46 | 0 | 0 | 0 | 0 | 0 | 0 | 0 | 0 | 0 | 0 | 0 | 0 | 0 | 0 | 0 | 0 | 0 | 0 | 0 | 0 | 0 | 0 | 0 | 0 | 0 | 0 | 0 | 0 | 0 | 0 | 0 | 0 | 0 | 0 | 0 | 0
41 | 37 | YLMRT3 | 01 | 2.5 | 3.5 | YLMRT3 | C 热轧低碳钢-冷轧基料-C04 YLMRT3 | 1528 | 0.07 | 0 | 0.35 | 0.015 | 0.006 |  |  |  | 0.03 | [7 empty] | 0.04 | 0.0985 | ok | 6.100116 | 4.640116 | -1.46 | 80.209781 | 47.597515 | -32.612265 | 2.66 | 1.2 | -1.46 | 铝耗!AF40 | 同位置F列匹配 |  | 3.440116 | 20.792913 | C<=0.065; Si<=0; Mn[0.35,0.37]; P<=0.015; S<=0.006 | C=0.0607129(OK); Si=0(OK); Mn=0.35(OK); P=0(OK); S=0(OK) | 铝块按实耗替换：原Excel AH=2.660kg/t，铝耗!AF40=1.200kg/t，差-1.460kg/t；C上限按目标0.070-0.005=0.065；Si目标=0.000<=禁硅阈值，硅锰/硅铁变量上限置0；主要投料变化：铝块:2.660->1.200(-1.460)；成本下降：新-旧=-32.612元/t |  | 0 | 0 | 0 | 3.440116 | 3.440116 | 0 | 0 | 0 | 0 | 0 | 0 | 0 | 0 | 0 | 0 | 0 | 0 | 0 | 2.66 | 1.2 | -1.46 | 0 | 0 | 0 | 0 | 0 | 0 | 0 | 0 | 0 | 0 | 0 | 0 | 0 | 0 | 0 | 0 | 0 | 0 | 0 | 0 | 0 | 0 | 0 | 0 | 0 | 0 | 0 | 0 | 0 | 0 | 0 | 0 | 0 | 0 | 0 | 0
42 | 38 | Q355B | 02 | 0.1 | 5.99 | Q355B-1 | B 结构钢-低合金高强结构钢-B01 Q355B | 1518 | 0.16 | 0.08 | 0.35 | 0.02 | 0.01 |  |  | 0.04 | 0.02 | [7 empty] | 0.070818 | 0.122477 | ok | 6.60251 | 6.380236 | -0.222274 | 80.310742 | 75.380373 | -4.930369 | 1.67 | 1.427768 | -0.242232 | 铝耗!AF41 | 同位置F列匹配 | 同炼钢牌号多条铝耗且数值不同：[1.4, 1.427768458209] | 4.952467 | 43.488069 | C<=0.155; Si[0.08,0.1]; Mn[0.35,0.37]; P<=0.02; S<=0.01; Ti[0.045,0.05] | C=0.0762911(OK); Si=0.08(OK); Mn=0.35(OK); P=0(OK); S=0(OK); Ti=0.045(OK) | 铝块按实耗替换：原Excel AH=1.670kg/t，铝耗!AF41=1.428kg/t，差-0.242kg/t；C上限按目标0.160-0.005=0.155；主要投料变化：铝块:1.670->1.428(-0.242)；钛铁:0.878->0.898(+0.020)；成本下降：新-旧=-4.930元/t；铝耗匹配提示：同炼钢牌号多条铝耗且数值不同：[1.4, 1.427768458209] |  | 3.535886 | 3.535886 | 0 | 0 | 0 | 0 | 0 | 0 | 0 | 0 | 0 | 0 | 0 | 0 | 0 | 0.518485 | 0.518485 | 0 | 1.67 | 1.427768 | -0.242232 | 0 | 0 | 0 | 0 | 0 | 0 | 0.878138 | 0.898096 | 0.019958 | 0 | 0 | 0 | 0 | 0 | 0 | 0 | 0 | 0 | 0 | 0 | 0 | 0 | 0 | 0 | 0 | 0 | 0 | 0 | 0 | 0 | 0 | 0 | 0 | 0 | 0 | 0
43 | 39 | Q355B | 01 | 6 | 15.99 | Q355B-2 | B 结构钢-低合金高强结构钢-B01 Q355B | 1517 | 0.16 | 0.08 | 0.5 | 0.02 | 0.01 |  |  | 0.04 | 0.02 | [7 empty] | 0.074004 | 0.121204 | ok | 8.406901 | 8.156858 | -0.250042 | 90.350568 | 84.79993 | -5.550638 | 1.67 | 1.4 | -0.27 | 铝耗!AF42 | 同位置F列匹配 |  | 6.756858 | 53.527895 | C<=0.155; Si[0.08,0.1]; Mn[0.5,0.52]; P<=0.02; S<=0.01; Ti[0.045,0.05] | C=0.0839945(OK); Si=0.08(OK); Mn=0.5(OK); P=0(OK); S=0(OK); Ti=0.045(OK) | 铝块按实耗替换：原Excel AH=1.670kg/t，铝耗!AF42=1.400kg/t，差-0.270kg/t；C上限按目标0.160-0.005=0.155；主要投料变化：铝块:1.670->1.400(-0.270)；钛铁:0.878->0.898(+0.020)；成本下降：新-旧=-5.551元/t |  | 5.652911 | 5.652911 | 0 | 0.205851 | 0.205851 | 0 | 0 | 0 | 0 | 0 | 0 | 0 | 0 | 0 | 0 | 0 | 0 | 0 | 1.67 | 1.4 | -0.27 | 0 | 0 | 0 | 0 | 0 | 0 | 0.878138 | 0.898096 | 0.019958 | 0 | 0 | 0 | 0 | 0 | 0 | 0 | 0 | 0 | 0 | 0 | 0 | 0 | 0 | 0 | 0 | 0 | 0 | 0 | 0 | 0 | 0 | 0 | 0 | 0 | 0 | 0
44 | 40 | Q355B | 03 | 16 | 28 | Q355B-3B | B 低合金钢-低合金高强结构钢-B01 Q355B | 1514 | 0.16 | 0.18 | 1.1 | 0.02 | 0.01 |  | 0.008 | 0.025 | 0.02 | [7 empty] | 0.074124 | 0.113951 | ok | 17.354711 | 17.136047 | -0.218664 | 154.364736 | 155.57214 | 1.207404 | 1.67 | 1.4 | -0.27 | 铝耗!AF43 | 同位置F列匹配 |  | 15.736047 | 124.300105 | C<=0.155; Si[0.18,0.2]; Mn[1.1,1.12]; P<=0.02; S<=0.01; Nb[0.008,0.009]; Ti[0.03,0.035] | C=0.107618(OK); Si=0.18(OK); Mn=1.1(OK); P=0(OK); S=0(OK); Nb=0.008(OK); Ti=0.03(OK) | 铝块按实耗替换：原Excel AH=1.670kg/t，铝耗!AF43=1.400kg/t，差-0.270kg/t；C上限按目标0.160-0.005=0.155；主要投料变化：铝块:1.670->1.400(-0.270)；铌铁:0.094->0.126(+0.031)；钛铁:0.579->0.599(+0.020)；成本上升：新-旧=+1.207元/t |  | 12.71905 | 12.71905 | 0 | 2.292755 | 2.292755 | 0 | 0 | 0 | 0 | 0 | 0 | 0 | 0 | 0 | 0 | 0 | 0 | 0 | 1.67 | 1.4 | -0.27 | 0 | 0 | 0 | 0.094134 | 0.125511 | 0.031378 | 0.578773 | 0.598731 | 0.019958 | 0 | 0 | 0 | 0 | 0 | 0 | 0 | 0 | 0 | 0 | 0 | 0 | 0 | 0 | 0 | 0 | 0 | 0 | 0 | 0 | 0 | 0 | 0 | 0 | 0 | 0 | 0
45 | 41 | Q355C | 01 | 2 | 12 | Q355C-1 | B 低合金钢-低合金高强结构钢-B03 Q355C | 1517 | 0.16 | 0.15 | 1 | 0.018 | 0.01 |  |  | 0.03 | 0.025 |  | 0 | 0 | 0 |  |  |  | 0.071 | 0.112 | ok | 16.095175 | 15.515133 | -0.580042 | 135.535306 | 122.613403 | -12.921903 | 2 | 1.4 | -0.6 | 铝耗!AF44 | 同位置F列匹配 |  | 14.115133 | 91.341368 | C<=0.155; Si[0.15,0.17]; Mn[1,1.02]; P<=0.018; S<=0.01; Ti[0.035,0.04]; Cr[0,0.03] | C=0.104371(OK); Si=0.15(OK); Mn=1(OK); Cr=0(OK); P=0(OK); S=0(OK); Ti=0.035(OK) | 铝块按实耗替换：原Excel AH=2.000kg/t，铝耗!AF44=1.400kg/t，差-0.600kg/t；C上限按目标0.160-0.005=0.155；主要投料变化：铝块:2.000->1.400(-0.600)；钛铁:0.679->0.699(+0.020)；成本下降：新-旧=-12.922元/t |  | 10.599209 | 10.599209 | 0 | 2.817405 | 2.817405 | 0 | 0 | 0 | 0 | 0 | 0 | 0 | 0 | 0 | 0 | 0 | 0 | 0 | 2 | 1.4 | -0.6 | 0 | 0 | 0 | 0 | 0 | 0 | 0.678561 | 0.698519 | 0.019958 | 0 | 0 | 0 | 0 | 0 | 0 | 0 | 0 | 0 | 0 | 0 | 0 | 0 | 0 | 0 | 0 | 0 | 0 | 0 | 0 | 0 | 0 | 0 | 0 | 0 | 0 | 0
46 | 42 | Q355C | 02 | 12.01 | 19 | Q355C-2 | B 低合金钢-低合金高强结构钢-B03 Q355C | 1517 | 0.16 | 0.15 | 1.25 | 0.018 | 0.005 |  | 0.008 | 0.015 | 0.025 |  | 0 | 0 | 0 |  |  |  | 0.062065 | 0.113174 | ok | 19.293484 | 18.74482 | -0.548664 | 169.175317 | 163.011456 | -6.163861 | 2 | 1.4 | -0.6 | 铝耗!AF45 | 同位置F列匹配 |  | 17.34482 | 131.739421 | C<=0.155; Si[0.15,0.17]; Mn[1.25,1.27]; P<=0.018; S<=0.005; Nb[0.008,0.009]; Ti[0.02,0.025]; Cr[0,0.03] | C=0.115929(OK); Si=0.15(OK); Mn=1.25(OK); Cr=0(OK); P=0(OK); S=0(OK); Nb=0.008(OK); Ti=0.02(OK) | 铝块按实耗替换：原Excel AH=2.000kg/t，铝耗!AF45=1.400kg/t，差-0.600kg/t；C上限按目标0.160-0.005=0.155；主要投料变化：铝块:2.000->1.400(-0.600)；铌铁:0.094->0.126(+0.031)；钛铁:0.379->0.399(+0.020)；成本下降：新-旧=-6.164元/t |  | 10.599209 | 10.599209 | 0 | 6.220946 | 6.220946 | 0 | 0 | 0 | 0 | 0 | 0 | 0 | 0 | 0 | 0 | 0 | 0 | 0 | 2 | 1.4 | -0.6 | 0 | 0 | 0 | 0.094134 | 0.125511 | 0.031378 | 0.379196 | 0.399154 | 0.019958 | 0 | 0 | 0 | 0 | 0 | 0 | 0 | 0 | 0 | 0 | 0 | 0 | 0 | 0 | 0 | 0 | 0 | 0 | 0 | 0 | 0 | 0 | 0 | 0 | 0 | 0 | 0
47 | 43 | Q355C | 03 | 19.01 | 29 | Q355C-3 | B 低合金钢-低合金高强结构钢-B03 Q355C | 1517 | 0.16 | 0.15 | 1.35 | 0.018 | 0.005 |  | 0.01 | 0.025 | 0.025 |  | 0 | 0 | 0 |  |  |  | 0.067671 | 0.109171 | ok | 20.947031 | 20.398367 | -0.548664 | 189.335833 | 183.171972 | -6.163861 | 2 | 1.4 | -0.6 | 铝耗!AF46 | 同位置F列匹配 |  | 18.998367 | 151.899937 | C<=0.155; Si[0.15,0.17]; Mn[1.35,1.37]; P<=0.018; S<=0.005; Nb[0.01,0.011]; Ti[0.03,0.035]; Cr[0,0.03] | C=0.1301(OK); Si=0.15(OK); Mn=1.35(OK); Cr=0(OK); P=0(OK); S=0(OK); Nb=0.01(OK); Ti=0.03(OK) | 铝块按实耗替换：原Excel AH=2.000kg/t，铝耗!AF46=1.400kg/t，差-0.600kg/t；C上限按目标0.160-0.005=0.155；主要投料变化：铝块:2.000->1.400(-0.600)；铌铁:0.126->0.157(+0.031)；钛铁:0.579->0.599(+0.020)；成本下降：新-旧=-6.164元/t |  | 10.599209 | 10.599209 | 0 | 7.643538 | 7.643538 | 0 | 0 | 0 | 0 | 0 | 0 | 0 | 0 | 0 | 0 | 0 | 0 | 0 | 2 | 1.4 | -0.6 | 0 | 0 | 0 | 0.125511 | 0.156889 | 0.031378 | 0.578773 | 0.598731 | 0.019958 | 0 | 0 | 0 | 0 | 0 | 0 | 0 | 0 | 0 | 0 | 0 | 0 | 0 | 0 | 0 | 0 | 0 | 0 | 0 | 0 | 0 | 0 | 0 | 0 | 0 | 0 | 0
48 | 44 | Q355D | 01 | 2 | 12 | Q355D-1 | B 低合金钢-低合金高强结构钢-B04 Q355D | 1517 | 0.16 | 0.15 | 1 | 0.018 | 0.008 |  |  | 0.03 | 0.025 | [7 empty] | 0.070259 | 0.116155 | ok | 16.038339 | 15.458297 | -0.580042 | 135.191775 | 122.269872 | -12.921903 | 2 | 1.4 | -0.6 | 铝耗!AF47 | 同位置F列匹配 |  | 14.058297 | 90.997836 | C<=0.155; Si[0.15,0.17]; Mn[1,1.02]; P<=0.018; S<=0.008; Ti[0.035,0.04] | C=0.103288(OK); Si=0.15(OK); Mn=1(OK); P=0(OK); S=0(OK); Ti=0.035(OK) | 铝块按实耗替换：原Excel AH=2.000kg/t，铝耗!AF47=1.400kg/t，差-0.600kg/t；C上限按目标0.160-0.005=0.155；主要投料变化：铝块:2.000->1.400(-0.600)；钛铁:0.679->0.699(+0.020)；成本下降：新-旧=-12.922元/t |  | 10.599209 | 10.599209 | 0 | 2.760569 | 2.760569 | 0 | 0 | 0 | 0 | 0 | 0 | 0 | 0 | 0 | 0 | 0 | 0 | 0 | 2 | 1.4 | -0.6 | 0 | 0 | 0 | 0 | 0 | 0 | 0.678561 | 0.698519 | 0.019958 | 0 | 0 | 0 | 0 | 0 | 0 | 0 | 0 | 0 | 0 | 0 | 0 | 0 | 0 | 0 | 0 | 0 | 0 | 0 | 0 | 0 | 0 | 0 | 0 | 0 | 0 | 0
49 | 45 | Q355D | 02 | 12.01 | 19 | Q355D-2 | B 低合金钢-低合金高强结构钢-B04 Q355D | 1521 | 0.16 | 0.15 | 1.15 | 0.018 | 0.008 |  | 0.012 | 0.015 | 0.025 | [7 empty] | 0.056923 | 0.099231 | ok | 18.179121 | 17.630456 | -0.548664 | 175.5766 | 169.412739 | -6.163861 | 2 | 1.4 | -0.6 | 铝耗!AF48 | 同位置F列匹配 |  | 16.230456 | 138.140703 | C<=0.155; Si[0.15,0.17]; Mn[1.15,1.17]; P<=0.018; S<=0.008; Nb[0.012,0.013]; Ti[0.02,0.025] | C=0.1037(OK); Si=0.15(OK); Mn=1.15(OK); P=0(OK); S=0(OK); Nb=0.012(OK); Ti=0.02(OK) | 铝块按实耗替换：原Excel AH=2.000kg/t，铝耗!AF48=1.400kg/t，差-0.600kg/t；C上限按目标0.160-0.005=0.155；主要投料变化：铝块:2.000->1.400(-0.600)；铌铁:0.157->0.188(+0.031)；钛铁:0.379->0.399(+0.020)；成本下降：新-旧=-6.164元/t |  | 10.599209 | 10.599209 | 0 | 5.043827 | 5.043827 | 0 | 0 | 0 | 0 | 0 | 0 | 0 | 0 | 0 | 0 | 0 | 0 | 0 | 2 | 1.4 | -0.6 | 0 | 0 | 0 | 0.156889 | 0.188267 | 0.031378 | 0.379196 | 0.399154 | 0.019958 | 0 | 0 | 0 | 0 | 0 | 0 | 0 | 0 | 0 | 0 | 0 | 0 | 0 | 0 | 0 | 0 | 0 | 0 | 0 | 0 | 0 | 0 | 0 | 0 | 0 | 0 | 0
50 | 46 | Q355D | 03 | 19.01 | 29 | Q355D-3 | B 低合金钢-低合金高强结构钢-B04 Q355D | 1521 | 0.16 | 0.15 | 1.3 | 0.018 | 0.008 |  | 0.015 | 0.015 | 0.025 | [7 empty] | 0.067 | 0.1105 | ok | 20.123801 | 19.575137 | -0.548664 | 197.183313 | 191.019452 | -6.163861 | 2 | 1.4 | -0.6 | 铝耗!AF49 | 同位置F列匹配 |  | 18.175137 | 159.747416 | C<=0.155; Si[0.15,0.17]; Mn[1.3,1.32]; P<=0.018; S<=0.008; Nb[0.015,0.016]; Ti[0.02,0.025] | C=0.125202(OK); Si=0.15(OK); Mn=1.3(OK); P=0(OK); S=0(OK); Nb=0.015(OK); Ti=0.02(OK) | 铝块按实耗替换：原Excel AH=2.000kg/t，铝耗!AF49=1.400kg/t，差-0.600kg/t；C上限按目标0.160-0.005=0.155；主要投料变化：铝块:2.000->1.400(-0.600)；铌铁:0.204->0.235(+0.031)；钛铁:0.379->0.399(+0.020)；成本下降：新-旧=-6.164元/t |  | 10.599209 | 10.599209 | 0 | 6.941441 | 6.941441 | 0 | 0 | 0 | 0 | 0 | 0 | 0 | 0 | 0 | 0 | 0 | 0 | 0 | 2 | 1.4 | -0.6 | 0 | 0 | 0 | 0.203956 | 0.235334 | 0.031378 | 0.379196 | 0.399154 | 0.019958 | 0 | 0 | 0 | 0 | 0 | 0 | 0 | 0 | 0 | 0 | 0 | 0 | 0 | 0 | 0 | 0 | 0 | 0 | 0 | 0 | 0 | 0 | 0 | 0 | 0 | 0 | 0
51 | 47 | Q355B-T | 01 | 2 | 7.55 | Q355B-T1 | B 低合金钢-低合金高强结构钢-B17 Q355B-T | 1514 | 0.16 | 0.15 | 1.1 | 0.015 | 0.01 |  |  | 0.025 | 0.02 | [7 empty] | 0.062857 | 0.114286 | ok | 17.001961 | 16.751919 | -0.250042 | 133.840641 | 128.290003 | -5.550638 | 1.67 | 1.4 | -0.27 | 铝耗!AF50 | 同位置F列匹配 |  | 15.351919 | 97.017967 | C<=0.155; Si[0.15,0.17]; Mn[1.1,1.12]; P<=0.015; S<=0.01; Ti[0.03,0.035] | C=0.104276(OK); Si=0.15(OK); Mn=1.1(OK); P=0(OK); S=0(OK); Ti=0.03(OK) | 铝块按实耗替换：原Excel AH=1.670kg/t，铝耗!AF50=1.400kg/t，差-0.270kg/t；C上限按目标0.160-0.005=0.155；主要投料变化：铝块:1.670->1.400(-0.270)；钛铁:0.579->0.599(+0.020)；成本下降：新-旧=-5.551元/t |  | 10.599209 | 10.599209 | 0 | 4.153979 | 4.153979 | 0 | 0 | 0 | 0 | 0 | 0 | 0 | 0 | 0 | 0 | 0 | 0 | 0 | 1.67 | 1.4 | -0.27 | 0 | 0 | 0 | 0 | 0 | 0 | 0.578773 | 0.598731 | 0.019958 | 0 | 0 | 0 | 0 | 0 | 0 | 0 | 0 | 0 | 0 | 0 | 0 | 0 | 0 | 0 | 0 | 0 | 0 | 0 | 0 | 0 | 0 | 0 | 0 | 0 | 0 | 0
52 | 48 | Q355B-T | 02 | 7.56 | 16 | Q355B-T2 | B 低合金钢-低合金高强结构钢-B17 Q355B-T | 1514 | 0.16 | 0.15 | 1.1 | 0.015 | 0.01 |  |  | 0.035 | 0.02 | [7 empty] | 0.068265 | 0.120853 | ok | 17.111709 | 16.861667 | -0.250042 | 138.101666 | 132.551028 | -5.550638 | 1.67 | 1.4 | -0.27 | 铝耗!AF51 | 同位置F列匹配 |  | 15.461667 | 101.278993 | C<=0.155; Si[0.15,0.17]; Mn[1.1,1.12]; P<=0.015; S<=0.01; Ti[0.04,0.045] | C=0.109143(OK); Si=0.15(OK); Mn=1.1(OK); P=0(OK); S=0(OK); Ti=0.04(OK) | 铝块按实耗替换：原Excel AH=1.670kg/t，铝耗!AF51=1.400kg/t，差-0.270kg/t；C上限按目标0.160-0.005=0.155；主要投料变化：铝块:1.670->1.400(-0.270)；钛铁:0.778->0.798(+0.020)；成本下降：新-旧=-5.551元/t |  | 10.599209 | 10.599209 | 0 | 4.06415 | 4.06415 | 0 | 0 | 0 | 0 | 0 | 0 | 0 | 0 | 0 | 0 | 0 | 0 | 0 | 1.67 | 1.4 | -0.27 | 0 | 0 | 0 | 0 | 0 | 0 | 0.77835 | 0.798308 | 0.019958 | 0 | 0 | 0 | 0 | 0 | 0 | 0 | 0 | 0 | 0 | 0 | 0 | 0 | 0 | 0 | 0 | 0 | 0 | 0 | 0 | 0 | 0 | 0 | 0 | 0 | 0 | 0
53 | 49 | Q355B-T | 03 | 16.01 | 28 | Q355B-T3 | B 低合金钢-低合金高强结构钢-B17 Q355B-T | 1514 | 0.16 | 0.15 | 1.15 | 0.015 | 0.01 |  | 0.015 | 0.025 | 0.02 | [7 empty] | 0.0758 | 0.1214 | ok | 17.792525 | 17.57386 | -0.218664 | 181.313518 | 182.520923 | 1.207404 | 1.67 | 1.4 | -0.27 | 铝耗!AF52 | 同位置F列匹配 |  | 16.17386 | 151.248887 | C<=0.155; Si[0.15,0.17]; Mn[1.15,1.17]; P<=0.015; S<=0.01; Nb[0.015,0.016]; Ti[0.03,0.035] | C=0.120751(OK); Si=0.15(OK); Mn=1.15(OK); P=0(OK); S=0(OK); Nb=0.015(OK); Ti=0.03(OK) | 铝块按实耗替换：原Excel AH=1.670kg/t，铝耗!AF52=1.400kg/t，差-0.270kg/t；C上限按目标0.160-0.005=0.155；主要投料变化：铝块:1.670->1.400(-0.270)；铌铁:0.204->0.235(+0.031)；钛铁:0.579->0.599(+0.020)；成本上升：新-旧=+1.207元/t |  | 10.599209 | 10.599209 | 0 | 4.740587 | 4.740587 | 0 | 0 | 0 | 0 | 0 | 0 | 0 | 0 | 0 | 0 | 0 | 0 | 0 | 1.67 | 1.4 | -0.27 | 0 | 0 | 0 | 0.203956 | 0.235334 | 0.031378 | 0.578773 | 0.598731 | 0.019958 | 0 | 0 | 0 | 0 | 0 | 0 | 0 | 0 | 0 | 0 | 0 | 0 | 0 | 0 | 0 | 0 | 0 | 0 | 0 | 0 | 0 | 0 | 0 | 0 | 0 | 0 | 0
54 | 50 | Q355ME | 02 | 2 | 5 | Q355ME-1 | B 低合金钢-低合金高强结构钢-B26 Q355ME | 1522 | 0.075 | 0.15 | 1.1 | 0.015 | 0.004 |  | 0.01 | 0.02 | 0.025 | [7 empty] | 0.042733 | 0.102067 | ok | 17.30805 | 17.341171 | 0.033121 | 172.46136 | 170.237798 | -2.223562 | 2 | 1.7 | -0.3 | 铝耗!AF53 | 同位置F列匹配 |  | 15.641171 | 132.264612 | C<=0.07; Si[0.15,0.17]; Mn[1.1,1.12]; P<=0.015; S<=0.004; Nb[0.01,0.011]; Ti[0.025,0.03] | C=0.07(OK); Si=0.17(OK); Mn=1.1(OK); P=0(OK); S=0(OK); Nb=0.01(OK); Ti=0.025(OK) | 铝块按实耗替换：原Excel AH=2.000kg/t，铝耗!AF53=1.700kg/t，差-0.300kg/t；C上限按目标0.075-0.005=0.070；主要投料变化：中碳锰铁:4.104->1.976(-2.129)；硅锰:10.599->12.012(+1.413)；高碳锰铁:0.000->0.997(+0.997)；铝块:2.000->1.700(-0.300)；铌铁:0.126->0.157(+0.031)；成本下降：新-旧=-2.224元/t |  | 10.599209 | 12.012436 | 1.413228 | 0 | 0.997216 | 0.997216 | 4.104345 | 1.975687 | -2.128659 | 0 | 0 | 0 | 0 | 0 | 0 | 0 | 0 | 0 | 2 | 1.7 | -0.3 | 0 | 0 | 0 | 0.125511 | 0.156889 | 0.031378 | 0.478985 | 0.498942 | 0.019958 | 0 | 0 | 0 | 0 | 0 | 0 | 0 | 0 | 0 | 0 | 0 | 0 | 0 | 0 | 0 | 0 | 0 | 0 | 0 | 0 | 0 | 0 | 0 | 0 | 0 | 0 | 0
55 | 51 | Q355ME | 01 | 5.01 | 12 | Q355ME-2 | B 低合金钢-低合金高强结构钢-B26 Q355ME | 1522 | 0.075 | 0.15 | 1.25 | 0.015 | 0.004 |  | 0.015 | 0.02 | 0.025 | [7 empty] | 0.042733 | 0.102067 | ok | 19.335326 | 19.340595 | 0.005269 | 204.421105 | 202.91822 | -1.502885 | 2 | 1.7 | -0.3 | 铝耗!AF54 | 同位置F列匹配 |  | 17.640595 | 164.945034 | C<=0.07; Si[0.15,0.17]; Mn[1.25,1.27]; P<=0.015; S<=0.004; Nb[0.015,0.016]; Ti[0.025,0.03] | C=0.07(OK); Si=0.17(OK); Mn=1.25(OK); P=0(OK); S=0(OK); Nb=0.015(OK); Ti=0.025(OK) | 铝块按实耗替换：原Excel AH=2.000kg/t，铝耗!AF54=1.700kg/t，差-0.300kg/t；C上限按目标0.075-0.005=0.070；主要投料变化：中碳锰铁:6.053->4.452(-1.601)；硅锰:10.599->12.012(+1.413)；高碳锰铁:0.000->0.442(+0.442)；铝块:2.000->1.700(-0.300)；铌铁:0.204->0.235(+0.031)；成本下降：新-旧=-1.503元/t |  | 10.599209 | 12.012436 | 1.413228 | 0 | 0.44202 | 0.44202 | 6.053177 | 4.451863 | -1.601314 | 0 | 0 | 0 | 0 | 0 | 0 | 0 | 0 | 0 | 2 | 1.7 | -0.3 | 0 | 0 | 0 | 0.203956 | 0.235334 | 0.031378 | 0.478985 | 0.498942 | 0.019958 | 0 | 0 | 0 | 0 | 0 | 0 | 0 | 0 | 0 | 0 | 0 | 0 | 0 | 0 | 0 | 0 | 0 | 0 | 0 | 0 | 0 | 0 | 0 | 0 | 0 | 0 | 0
56 | 52 | Q355ME | 03 | 12.01 | 25.4 | Q355ME-3 | B 低合金钢-低合金高强结构钢-B26 Q355ME | 1522 | 0.075 | 0.15 | 1.35 | 0.015 | 0.004 |  | 0.015 | 0.02 | 0.025 | [7 empty] | 0.042733 | 0.102067 | ok | 20.634547 | 20.621248 | -0.013299 | 214.464199 | 213.441764 | -1.022434 | 2 | 1.7 | -0.3 | 铝耗!AF55 | 同位置F列匹配 |  | 18.921248 | 175.468578 | C<=0.07; Si[0.15,0.17]; Mn[1.35,1.37]; P<=0.015; S<=0.004; Nb[0.015,0.016]; Ti[0.025,0.03] | C=0.07(OK); Si=0.17(OK); Mn=1.35(OK); P=0(OK); S=0(OK); Nb=0.015(OK); Ti=0.025(OK) | 铝块按实耗替换：原Excel AH=2.000kg/t，铝耗!AF55=1.700kg/t，差-0.300kg/t；C上限按目标0.075-0.005=0.070；主要投料变化：硅锰:10.599->12.012(+1.413)；中碳锰铁:7.352->6.103(-1.250)；铝块:2.000->1.700(-0.300)；高碳锰铁:0.000->0.072(+0.072)；铌铁:0.204->0.235(+0.031)；成本下降：新-旧=-1.022元/t |  | 10.599209 | 12.012436 | 1.413228 | 0 | 0.071889 | 0.071889 | 7.352398 | 6.102647 | -1.249751 | 0 | 0 | 0 | 0 | 0 | 0 | 0 | 0 | 0 | 2 | 1.7 | -0.3 | 0 | 0 | 0 | 0.203956 | 0.235334 | 0.031378 | 0.478985 | 0.498942 | 0.019958 | 0 | 0 | 0 | 0 | 0 | 0 | 0 | 0 | 0 | 0 | 0 | 0 | 0 | 0 | 0 | 0 | 0 | 0 | 0 | 0 | 0 | 0 | 0 | 0 | 0 | 0 | 0
57 | 53 | Q355B-S | 01 | 1.8 | 5.99 | Q355B-S | B 低合金钢-低合金高强结构钢-B24 Q355B-S | 1525 | 0.07 | 0.1 | 0.95 | 0.02 | 0.006 |  | 0.01 | 0.03 | 0.025 | [7 empty] | 0.044 | 0.105333 | ok | 15.508742 | 15.04788 | -0.460862 | 181.845208 | 166.123139 | -15.722069 | 2 | 1.8 | -0.2 | 铝耗!AF56 | 同位置F列匹配 |  | 13.24788 | 125.916236 | C<=0.065; Si[0.1,0.12]; Mn[0.95,0.97]; P<=0.02; S<=0.006; Nb[0.01,0.011]; Ti[0.035,0.04] | C=0.065(OK); Si=0.12(OK); Mn=0.95(OK); P=0(OK); S=0(OK); Nb=0.01(OK); Ti=0.035(OK) | 铝块按实耗替换：原Excel AH=2.000kg/t，铝耗!AF56=1.800kg/t，差-0.200kg/t；C上限按目标0.070-0.005=0.065；主要投料变化：硅锰:0.000->8.479(+8.479)；中碳锰铁:10.974->3.358(-7.616)；硅铁合金:1.731->0.000(-1.731)；高碳锰铁:0.000->0.555(+0.555)；铝块:2.000->1.800(-0.200)；成本下降：新-旧=-15.722元/t |  | 0 | 8.479367 | 8.479367 | 0 | 0.554752 | 0.554752 | 10.974087 | 3.358352 | -7.615734 | 0 | 0 | 0 | 0 | 0 | 0 | 1.730583 | 0 | -1.730583 | 2 | 1.8 | -0.2 | 0 | 0 | 0 | 0.125511 | 0.156889 | 0.031378 | 0.678561 | 0.698519 | 0.019958 | 0 | 0 | 0 | 0 | 0 | 0 | 0 | 0 | 0 | 0 | 0 | 0 | 0 | 0 | 0 | 0 | 0 | 0 | 0 | 0 | 0 | 0 | 0 | 0 | 0 | 0 | 0
58 | 54 | Q355B-SS | 02 | 0.1 | 5.99 | Q355B-1 | B 结构钢-低合金高强结构钢-B01 Q355B | 1518 | 0.16 | 0.08 | 0.35 | 0.02 | 0.01 |  |  | 0.04 | 0.02 | [7 empty] | 0.070818 | 0.122477 | ok | 6.60251 | 6.352467 | -0.250042 | 80.310742 | 74.760104 | -5.550638 | 1.67 | 1.4 | -0.27 | 铝耗!AF57 | 同位置F列匹配 | 同炼钢牌号多条铝耗且数值不同：[1.4, 1.427768458209] | 4.952467 | 43.488069 | C<=0.155; Si[0.08,0.1]; Mn[0.35,0.37]; P<=0.02; S<=0.01; Ti[0.045,0.05] | C=0.0762911(OK); Si=0.08(OK); Mn=0.35(OK); P=0(OK); S=0(OK); Ti=0.045(OK) | 铝块按实耗替换：原Excel AH=1.670kg/t，铝耗!AF57=1.400kg/t，差-0.270kg/t；C上限按目标0.160-0.005=0.155；主要投料变化：铝块:1.670->1.400(-0.270)；钛铁:0.878->0.898(+0.020)；成本下降：新-旧=-5.551元/t；铝耗匹配提示：同炼钢牌号多条铝耗且数值不同：[1.4, 1.427768458209] |  | 3.535886 | 3.535886 | 0 | 0 | 0 | 0 | 0 | 0 | 0 | 0 | 0 | 0 | 0 | 0 | 0 | 0.518485 | 0.518485 | 0 | 1.67 | 1.4 | -0.27 | 0 | 0 | 0 | 0 | 0 | 0 | 0.878138 | 0.898096 | 0.019958 | 0 | 0 | 0 | 0 | 0 | 0 | 0 | 0 | 0 | 0 | 0 | 0 | 0 | 0 | 0 | 0 | 0 | 0 | 0 | 0 | 0 | 0 | 0 | 0 | 0 | 0 | 0
59 | 55 | Q355B-SS | 01 | 6 | 15.99 | Q355B-2 | B 结构钢-低合金高强结构钢-B01 Q355B | 1517 | 0.16 | 0.08 | 0.5 | 0.02 | 0.01 |  |  | 0.04 | 0.02 | [7 empty] | 0.074004 | 0.121204 | ok | 8.406901 | 8.156858 | -0.250042 | 90.350568 | 84.79993 | -5.550638 | 1.67 | 1.4 | -0.27 | 铝耗!AF58 | 同位置F列匹配 |  | 6.756858 | 53.527895 | C<=0.155; Si[0.08,0.1]; Mn[0.5,0.52]; P<=0.02; S<=0.01; Ti[0.045,0.05] | C=0.0839945(OK); Si=0.08(OK); Mn=0.5(OK); P=0(OK); S=0(OK); Ti=0.045(OK) | 铝块按实耗替换：原Excel AH=1.670kg/t，铝耗!AF58=1.400kg/t，差-0.270kg/t；C上限按目标0.160-0.005=0.155；主要投料变化：铝块:1.670->1.400(-0.270)；钛铁:0.878->0.898(+0.020)；成本下降：新-旧=-5.551元/t |  | 5.652911 | 5.652911 | 0 | 0.205851 | 0.205851 | 0 | 0 | 0 | 0 | 0 | 0 | 0 | 0 | 0 | 0 | 0 | 0 | 0 | 1.67 | 1.4 | -0.27 | 0 | 0 | 0 | 0 | 0 | 0 | 0.878138 | 0.898096 | 0.019958 | 0 | 0 | 0 | 0 | 0 | 0 | 0 | 0 | 0 | 0 | 0 | 0 | 0 | 0 | 0 | 0 | 0 | 0 | 0 | 0 | 0 | 0 | 0 | 0 | 0 | 0 | 0
60 | 56 | Q355B-SS | 03 | 16 | 28 | Q355B-3B | B 低合金钢-低合金高强结构钢-B01 Q355B | 1514 | 0.16 | 0.18 | 1.1 | 0.02 | 0.01 |  | 0.008 | 0.025 | 0.02 | [7 empty] | 0.074124 | 0.113951 | ok | 17.354711 | 17.136047 | -0.218664 | 154.364736 | 155.57214 | 1.207404 | 1.67 | 1.4 | -0.27 | 铝耗!AF59 | 同位置F列匹配 |  | 15.736047 | 124.300105 | C<=0.155; Si[0.18,0.2]; Mn[1.1,1.12]; P<=0.02; S<=0.01; Nb[0.008,0.009]; Ti[0.03,0.035] | C=0.107618(OK); Si=0.18(OK); Mn=1.1(OK); P=0(OK); S=0(OK); Nb=0.008(OK); Ti=0.03(OK) | 铝块按实耗替换：原Excel AH=1.670kg/t，铝耗!AF59=1.400kg/t，差-0.270kg/t；C上限按目标0.160-0.005=0.155；主要投料变化：铝块:1.670->1.400(-0.270)；铌铁:0.094->0.126(+0.031)；钛铁:0.579->0.599(+0.020)；成本上升：新-旧=+1.207元/t |  | 12.71905 | 12.71905 | 0 | 2.292755 | 2.292755 | 0 | 0 | 0 | 0 | 0 | 0 | 0 | 0 | 0 | 0 | 0 | 0 | 0 | 1.67 | 1.4 | -0.27 | 0 | 0 | 0 | 0.094134 | 0.125511 | 0.031378 | 0.578773 | 0.598731 | 0.019958 | 0 | 0 | 0 | 0 | 0 | 0 | 0 | 0 | 0 | 0 | 0 | 0 | 0 | 0 | 0 | 0 | 0 | 0 | 0 | 0 | 0 | 0 | 0 | 0 | 0 | 0 | 0
61 | 57 | Q355B-SD | 01 | 1.5 | 5.99 | Q355B-SD1 | B 低合金钢-低合金高强结构钢-B46 Q355B-SD | 1517 | 0.16 | 0.07 | 0.35 | 0.02 | 0.01 |  |  | 0.04 | 0.02 | [7 empty] | 0.064667 | 0.094667 | ok | 6.755797 | 6.505754 | -0.250042 | 81.208931 | 75.658293 | -5.550638 | 1.67 | 1.4 | -0.27 | 铝耗!AF60 | 同位置F列匹配 |  | 5.105754 | 44.386258 | C<=0.155; Si[0.07,0.09]; Mn[0.35,0.37]; P<=0.02; S<=0.01; Ti[0.045,0.05] | C=0.0708093(OK); Si=0.07(OK); Mn=0.35(OK); P=0(OK); S=0(OK); Ti=0.045(OK) | 铝块按实耗替换：原Excel AH=1.670kg/t，铝耗!AF60=1.400kg/t，差-0.270kg/t；C上限按目标0.160-0.005=0.155；主要投料变化：铝块:1.670->1.400(-0.270)；钛铁:0.878->0.898(+0.020)；成本下降：新-旧=-5.551元/t |  | 3.968081 | 3.968081 | 0 | 0 | 0 | 0 | 0 | 0 | 0 | 0 | 0 | 0 | 0 | 0 | 0 | 0.239577 | 0.239577 | 0 | 1.67 | 1.4 | -0.27 | 0 | 0 | 0 | 0 | 0 | 0 | 0.878138 | 0.898096 | 0.019958 | 0 | 0 | 0 | 0 | 0 | 0 | 0 | 0 | 0 | 0 | 0 | 0 | 0 | 0 | 0 | 0 | 0 | 0 | 0 | 0 | 0 | 0 | 0 | 0 | 0 | 0 | 0
62 | 58 | Q355B-SD | 02 | 6 | 15.99 | Q355B-SD2 | B 低合金钢-低合金高强结构钢-B46 Q355B-SD | 1517 | 0.16 | 0.07 | 0.5 | 0.02 | 0.01 |  |  | 0.04 | 0.02 | [7 empty] | 0.064667 | 0.094667 | ok | 8.685207 | 8.435165 | -0.250042 | 92.470447 | 86.919809 | -5.550638 | 1.67 | 1.4 | -0.27 | 铝耗!AF61 | 同位置F列匹配 |  | 7.035165 | 55.647774 | C<=0.155; Si[0.07,0.09]; Mn[0.5,0.52]; P<=0.02; S<=0.01; Ti[0.045,0.05] | C=0.0794932(OK); Si=0.07(OK); Mn=0.5(OK); P=0(OK); S=0(OK); Ti=0.045(OK) | 铝块按实耗替换：原Excel AH=1.670kg/t，铝耗!AF61=1.400kg/t，差-0.270kg/t；C上限按目标0.160-0.005=0.155；主要投料变化：铝块:1.670->1.400(-0.270)；钛铁:0.878->0.898(+0.020)；成本下降：新-旧=-5.551元/t |  | 4.946297 | 4.946297 | 0 | 1.190772 | 1.190772 | 0 | 0 | 0 | 0 | 0 | 0 | 0 | 0 | 0 | 0 | 0 | 0 | 0 | 1.67 | 1.4 | -0.27 | 0 | 0 | 0 | 0 | 0 | 0 | 0.878138 | 0.898096 | 0.019958 | 0 | 0 | 0 | 0 | 0 | 0 | 0 | 0 | 0 | 0 | 0 | 0 | 0 | 0 | 0 | 0 | 0 | 0 | 0 | 0 | 0 | 0 | 0 | 0 | 0 | 0 | 0
63 | 59 | Q355B-SD | 03 | 16 | 28 | Q355B-SD3 | B 低合金钢-低合金高强结构钢-B46 Q355B-SD | 1514 | 0.16 | 0.07 | 1.1 | 0.02 | 0.01 |  | 0.008 | 0.025 | 0.02 | [7 empty] | 0.064667 | 0.094667 | ok | 16.687012 | 16.468347 | -0.218664 | 155.143972 | 156.351377 | 1.207404 | 1.67 | 1.4 | -0.27 | 铝耗!AF62 | 同位置F列匹配 |  | 15.068347 | 125.079341 | C<=0.155; Si[0.07,0.09]; Mn[1.1,1.12]; P<=0.02; S<=0.01; Nb[0.008,0.009]; Ti[0.03,0.035] | C=0.128908(OK); Si=0.07(OK); Mn=1.1(OK); P=0(OK); S=0(OK); Nb=0.008(OK); Ti=0.03(OK) | 铝块按实耗替换：原Excel AH=1.670kg/t，铝耗!AF62=1.400kg/t，差-0.270kg/t；C上限按目标0.160-0.005=0.155；主要投料变化：铝块:1.670->1.400(-0.270)；铌铁:0.094->0.126(+0.031)；钛铁:0.579->0.599(+0.020)；成本上升：新-旧=+1.207元/t |  | 4.946297 | 4.946297 | 0 | 9.397808 | 9.397808 | 0 | 0 | 0 | 0 | 0 | 0 | 0 | 0 | 0 | 0 | 0 | 0 | 0 | 1.67 | 1.4 | -0.27 | 0 | 0 | 0 | 0.094134 | 0.125511 | 0.031378 | 0.578773 | 0.598731 | 0.019958 | 0 | 0 | 0 | 0 | 0 | 0 | 0 | 0 | 0 | 0 | 0 | 0 | 0 | 0 | 0 | 0 | 0 | 0 | 0 | 0 | 0 | 0 | 0 | 0 | 0 | 0 | 0
64 | 60 | Q355B-DX | 01 | 1.5 | 8 | Q355B-DX1 | B 低合金钢-低合金高强结构钢-B20 Q355B-DX | 1518 | 0.16 | 0.02 | 0.6 | 0.01 | 0.008 |  |  | 0.04 | 0.02 | [7 empty] | 0.0551 | 0.0817 | ok | 9.96765 | 9.517604 | -0.450046 | 108.662589 | 98.644432 | -10.018157 | 2 | 1.529996 | -0.470004 | 铝耗!AF63 | 同位置F列匹配 |  | 7.987607 | 64.468651 | C<=0.155; Si<=0.02; Mn[0.6,0.62]; P<=0.01; S<=0.008; Ti[0.045,0.05] | C=0.0977859(OK); Si=0(OK); Mn=0.6(OK); P=0(OK); S=0(OK); Ti=0.045(OK) | 铝块按实耗替换：原Excel AH=2.000kg/t，铝耗!AF63=1.530kg/t，差-0.470kg/t；C上限按目标0.160-0.005=0.155；Si目标=0.020<=禁硅阈值，硅锰/硅铁变量上限置0；主要投料变化：铝块:2.000->1.530(-0.470)；钛铁:0.878->0.898(+0.020)；成本下降：新-旧=-10.018元/t |  | 0 | 0 | 0 | 7.089511 | 7.089511 | 0 | 0 | 0 | 0 | 0 | 0 | 0 | 0 | 0 | 0 | 0 | 0 | 0 | 2 | 1.529996 | -0.470004 | 0 | 0 | 0 | 0 | 0 | 0 | 0.878138 | 0.898096 | 0.019958 | 0 | 0 | 0 | 0 | 0 | 0 | 0 | 0 | 0 | 0 | 0 | 0 | 0 | 0 | 0 | 0 | 0 | 0 | 0 | 0 | 0 | 0 | 0 | 0 | 0 | 0 | 0
65 | 61 | Q355B-ZW | 01 | 12 | 19 | Q355B-ZW3 | B 低合金钢-低合金高强结构钢-B19 Q355B-ZW | 1516 | 0.15 | 0.1 | 1 | 0.02 | 0.01 |  | 0.008 | 0.03 | 0.02 | [7 empty] | 0.0551 | 0.0817 | ok | 15.850364 | 15.631699 | -0.218664 | 150.572731 | 151.780136 | 1.207404 | 1.67 | 1.4 | -0.27 | 铝耗!AF64 | 同位置F列匹配 |  | 14.231699 | 120.5081 | C<=0.145; Si[0.1,0.12]; Mn[1,1.02]; P<=0.02; S<=0.01; Nb[0.008,0.009]; Ti[0.035,0.04] | C=0.104221(OK); Si=0.1(OK); Mn=1(OK); P=0(OK); S=0(OK); Nb=0.008(OK); Ti=0.035(OK) | 铝块按实耗替换：原Excel AH=1.670kg/t，铝耗!AF64=1.400kg/t，差-0.270kg/t；C上限按目标0.150-0.005=0.145；主要投料变化：铝块:1.670->1.400(-0.270)；铌铁:0.094->0.126(+0.031)；钛铁:0.679->0.699(+0.020)；成本上升：新-旧=+1.207元/t |  | 7.066139 | 7.066139 | 0 | 6.34153 | 6.34153 | 0 | 0 | 0 | 0 | 0 | 0 | 0 | 0 | 0 | 0 | 0 | 0 | 0 | 1.67 | 1.4 | -0.27 | 0 | 0 | 0 | 0.094134 | 0.125511 | 0.031378 | 0.678561 | 0.698519 | 0.019958 | 0 | 0 | 0 | 0 | 0 | 0 | 0 | 0 | 0 | 0 | 0 | 0 | 0 | 0 | 0 | 0 | 0 | 0 | 0 | 0 | 0 | 0 | 0 | 0 | 0 | 0 | 0
66 | 62 | Q355B-ZW | 02 | 19.01 | 28 | Q355B-ZW4 | B 低合金钢-低合金高强结构钢-B19 Q355B-ZW | 1516 | 0.15 | 0.1 | 1.1 | 0.02 | 0.01 |  | 0.008 | 0.03 | 0.02 | [7 empty] | 0.0551 | 0.0817 | ok | 17.218203 | 16.999539 | -0.218664 | 158.840291 | 160.047696 | 1.207404 | 1.67 | 1.4 | -0.27 | 铝耗!AF65 | 同位置F列匹配 |  | 15.599539 | 128.77566 | C<=0.145; Si[0.1,0.12]; Mn[1.1,1.12]; P<=0.02; S<=0.01; Nb[0.008,0.009]; Ti[0.035,0.04] | C=0.112456(OK); Si=0.1(OK); Mn=1.1(OK); P=0(OK); S=0(OK); Nb=0.008(OK); Ti=0.035(OK) | 铝块按实耗替换：原Excel AH=1.670kg/t，铝耗!AF65=1.400kg/t，差-0.270kg/t；C上限按目标0.150-0.005=0.145；主要投料变化：铝块:1.670->1.400(-0.270)；铌铁:0.094->0.126(+0.031)；钛铁:0.679->0.699(+0.020)；成本上升：新-旧=+1.207元/t |  | 7.066139 | 7.066139 | 0 | 7.709369 | 7.709369 | 0 | 0 | 0 | 0 | 0 | 0 | 0 | 0 | 0 | 0 | 0 | 0 | 0 | 1.67 | 1.4 | -0.27 | 0 | 0 | 0 | 0.094134 | 0.125511 | 0.031378 | 0.678561 | 0.698519 | 0.019958 | 0 | 0 | 0 | 0 | 0 | 0 | 0 | 0 | 0 | 0 | 0 | 0 | 0 | 0 | 0 | 0 | 0 | 0 | 0 | 0 | 0 | 0 | 0 | 0 | 0 | 0 | 0
67 | 63 | Q355B-HL1 | 03 | 0.1 | 6 | Q355B-1 | B 结构钢-低合金高强结构钢-B01 Q355B | 1518 | 0.16 | 0.08 | 0.35 | 0.02 | 0.01 |  |  | 0.04 | 0.02 | [7 empty] | 0.070818 | 0.122477 | ok | 6.60251 | 6.380236 | -0.222274 | 80.310742 | 75.380373 | -4.930369 | 1.67 | 1.427768 | -0.242232 | 铝耗!AF66 | 同位置F列匹配 | 同炼钢牌号多条铝耗且数值不同：[1.4, 1.427768458209] | 4.952467 | 43.488069 | C<=0.155; Si[0.08,0.1]; Mn[0.35,0.37]; P<=0.02; S<=0.01; Ti[0.045,0.05] | C=0.0762911(OK); Si=0.08(OK); Mn=0.35(OK); P=0(OK); S=0(OK); Ti=0.045(OK) | 铝块按实耗替换：原Excel AH=1.670kg/t，铝耗!AF66=1.428kg/t，差-0.242kg/t；C上限按目标0.160-0.005=0.155；主要投料变化：铝块:1.670->1.428(-0.242)；钛铁:0.878->0.898(+0.020)；成本下降：新-旧=-4.930元/t；铝耗匹配提示：同炼钢牌号多条铝耗且数值不同：[1.4, 1.427768458209] |  | 3.535886 | 3.535886 | 0 | 0 | 0 | 0 | 0 | 0 | 0 | 0 | 0 | 0 | 0 | 0 | 0 | 0.518485 | 0.518485 | 0 | 1.67 | 1.427768 | -0.242232 | 0 | 0 | 0 | 0 | 0 | 0 | 0.878138 | 0.898096 | 0.019958 | 0 | 0 | 0 | 0 | 0 | 0 | 0 | 0 | 0 | 0 | 0 | 0 | 0 | 0 | 0 | 0 | 0 | 0 | 0 | 0 | 0 | 0 | 0 | 0 | 0 | 0 | 0
68 | 64 | Q355B-HL1 | 01 | 6.01 | 16.44 | Q355B-2 | B 结构钢-低合金高强结构钢-B01 Q355B | 1517 | 0.16 | 0.08 | 0.5 | 0.02 | 0.01 |  |  | 0.04 | 0.02 | [7 empty] | 0.074004 | 0.121204 | ok | 8.406901 | 8.156858 | -0.250042 | 90.350568 | 84.79993 | -5.550638 | 1.67 | 1.4 | -0.27 | 铝耗!AF67 | 同位置F列匹配 |  | 6.756858 | 53.527895 | C<=0.155; Si[0.08,0.1]; Mn[0.5,0.52]; P<=0.02; S<=0.01; Ti[0.045,0.05] | C=0.0839945(OK); Si=0.08(OK); Mn=0.5(OK); P=0(OK); S=0(OK); Ti=0.045(OK) | 铝块按实耗替换：原Excel AH=1.670kg/t，铝耗!AF67=1.400kg/t，差-0.270kg/t；C上限按目标0.160-0.005=0.155；主要投料变化：铝块:1.670->1.400(-0.270)；钛铁:0.878->0.898(+0.020)；成本下降：新-旧=-5.551元/t |  | 5.652911 | 5.652911 | 0 | 0.205851 | 0.205851 | 0 | 0 | 0 | 0 | 0 | 0 | 0 | 0 | 0 | 0 | 0 | 0 | 0 | 1.67 | 1.4 | -0.27 | 0 | 0 | 0 | 0 | 0 | 0 | 0.878138 | 0.898096 | 0.019958 | 0 | 0 | 0 | 0 | 0 | 0 | 0 | 0 | 0 | 0 | 0 | 0 | 0 | 0 | 0 | 0 | 0 | 0 | 0 | 0 | 0 | 0 | 0 | 0 | 0 | 0 | 0
69 | 65 | Q355B-HL1 | 02 | 16.45 | 30 | Q355B-3A | B 低合金钢-低合金高强结构钢-B01 Q355B | 1515 | 0.16 | 0.18 | 0.8 | 0.02 | 0.01 |  |  | 0.035 | 0.02 | [7 empty] | 0.072049 | 0.122746 | ok | 13.510746 | 13.260704 | -0.250042 | 115.921237 | 110.370599 | -5.550638 | 1.67 | 1.4 | -0.27 | 铝耗!AF68 | 同位置F列匹配 |  | 11.860704 | 79.098563 | C<=0.155; Si[0.18,0.2]; Mn[0.8,0.82]; P<=0.02; S<=0.01; Ti[0.04,0.045] | C=0.0883417(OK); Si=0.18(OK); Mn=0.8(OK); P=0(OK); S=0(OK); Ti=0.04(OK) | 铝块按实耗替换：原Excel AH=1.670kg/t，铝耗!AF68=1.400kg/t，差-0.270kg/t；C上限按目标0.160-0.005=0.155；主要投料变化：铝块:1.670->1.400(-0.270)；钛铁:0.778->0.798(+0.020)；成本下降：新-旧=-5.551元/t |  | 10.525062 | 10.525062 | 0 | 0 | 0 | 0 | 0 | 0 | 0 | 0 | 0 | 0 | 0 | 0 | 0 | 0.537334 | 0.537334 | 0 | 1.67 | 1.4 | -0.27 | 0 | 0 | 0 | 0 | 0 | 0 | 0.77835 | 0.798308 | 0.019958 | 0 | 0 | 0 | 0 | 0 | 0 | 0 | 0 | 0 | 0 | 0 | 0 | 0 | 0 | 0 | 0 | 0 | 0 | 0 | 0 | 0 | 0 | 0 | 0 | 0 | 0 | 0
70 | 66 | Q355B-HL2 | 01 | 0.1 | 6 | Q355B-1 | B 结构钢-低合金高强结构钢-B01 Q355B | 1518 | 0.16 | 0.08 | 0.35 | 0.02 | 0.01 |  |  | 0.04 | 0.02 | [7 empty] | 0.070818 | 0.122477 | ok | 6.60251 | 6.380236 | -0.222274 | 80.310742 | 75.380373 | -4.930369 | 1.67 | 1.427768 | -0.242232 | 铝耗!AF69 | 同位置F列匹配 | 同炼钢牌号多条铝耗且数值不同：[1.4, 1.427768458209] | 4.952467 | 43.488069 | C<=0.155; Si[0.08,0.1]; Mn[0.35,0.37]; P<=0.02; S<=0.01; Ti[0.045,0.05] | C=0.0762911(OK); Si=0.08(OK); Mn=0.35(OK); P=0(OK); S=0(OK); Ti=0.045(OK) | 铝块按实耗替换：原Excel AH=1.670kg/t，铝耗!AF69=1.428kg/t，差-0.242kg/t；C上限按目标0.160-0.005=0.155；主要投料变化：铝块:1.670->1.428(-0.242)；钛铁:0.878->0.898(+0.020)；成本下降：新-旧=-4.930元/t；铝耗匹配提示：同炼钢牌号多条铝耗且数值不同：[1.4, 1.427768458209] |  | 3.535886 | 3.535886 | 0 | 0 | 0 | 0 | 0 | 0 | 0 | 0 | 0 | 0 | 0 | 0 | 0 | 0.518485 | 0.518485 | 0 | 1.67 | 1.427768 | -0.242232 | 0 | 0 | 0 | 0 | 0 | 0 | 0.878138 | 0.898096 | 0.019958 | 0 | 0 | 0 | 0 | 0 | 0 | 0 | 0 | 0 | 0 | 0 | 0 | 0 | 0 | 0 | 0 | 0 | 0 | 0 | 0 | 0 | 0 | 0 | 0 | 0 | 0 | 0
71 | 67 | Q355B-HL2 | 02 | 6.01 | 16.29 | Q355B-2 | B 结构钢-低合金高强结构钢-B01 Q355B | 1517 | 0.16 | 0.08 | 0.5 | 0.02 | 0.01 |  |  | 0.04 | 0.02 | [7 empty] | 0.074004 | 0.121204 | ok | 8.406901 | 8.156858 | -0.250042 | 90.350568 | 84.79993 | -5.550638 | 1.67 | 1.4 | -0.27 | 铝耗!AF70 | 同位置F列匹配 |  | 6.756858 | 53.527895 | C<=0.155; Si[0.08,0.1]; Mn[0.5,0.52]; P<=0.02; S<=0.01; Ti[0.045,0.05] | C=0.0839945(OK); Si=0.08(OK); Mn=0.5(OK); P=0(OK); S=0(OK); Ti=0.045(OK) | 铝块按实耗替换：原Excel AH=1.670kg/t，铝耗!AF70=1.400kg/t，差-0.270kg/t；C上限按目标0.160-0.005=0.155；主要投料变化：铝块:1.670->1.400(-0.270)；钛铁:0.878->0.898(+0.020)；成本下降：新-旧=-5.551元/t |  | 5.652911 | 5.652911 | 0 | 0.205851 | 0.205851 | 0 | 0 | 0 | 0 | 0 | 0 | 0 | 0 | 0 | 0 | 0 | 0 | 0 | 1.67 | 1.4 | -0.27 | 0 | 0 | 0 | 0 | 0 | 0 | 0.878138 | 0.898096 | 0.019958 | 0 | 0 | 0 | 0 | 0 | 0 | 0 | 0 | 0 | 0 | 0 | 0 | 0 | 0 | 0 | 0 | 0 | 0 | 0 | 0 | 0 | 0 | 0 | 0 | 0 | 0 | 0
72 | 68 | Q355B-HL2 | 03 | 16.3 | 30 | Q355B-3A | B 低合金钢-低合金高强结构钢-B01 Q355B | 1515 | 0.16 | 0.18 | 0.8 | 0.02 | 0.01 |  |  | 0.035 | 0.02 | [7 empty] | 0.072049 | 0.122746 | ok | 13.510746 | 13.260704 | -0.250042 | 115.921237 | 110.370599 | -5.550638 | 1.67 | 1.4 | -0.27 | 铝耗!AF71 | 同位置F列匹配 |  | 11.860704 | 79.098563 | C<=0.155; Si[0.18,0.2]; Mn[0.8,0.82]; P<=0.02; S<=0.01; Ti[0.04,0.045] | C=0.0883417(OK); Si=0.18(OK); Mn=0.8(OK); P=0(OK); S=0(OK); Ti=0.04(OK) | 铝块按实耗替换：原Excel AH=1.670kg/t，铝耗!AF71=1.400kg/t，差-0.270kg/t；C上限按目标0.160-0.005=0.155；主要投料变化：铝块:1.670->1.400(-0.270)；钛铁:0.778->0.798(+0.020)；成本下降：新-旧=-5.551元/t |  | 10.525062 | 10.525062 | 0 | 0 | 0 | 0 | 0 | 0 | 0 | 0 | 0 | 0 | 0 | 0 | 0 | 0.537334 | 0.537334 | 0 | 1.67 | 1.4 | -0.27 | 0 | 0 | 0 | 0 | 0 | 0 | 0.77835 | 0.798308 | 0.019958 | 0 | 0 | 0 | 0 | 0 | 0 | 0 | 0 | 0 | 0 | 0 | 0 | 0 | 0 | 0 | 0 | 0 | 0 | 0 | 0 | 0 | 0 | 0 | 0 | 0 | 0 | 0
73 | 69 | Q355B-HL3 | 03 | 0.1 | 6 | Q355B-1 | B 结构钢-低合金高强结构钢-B01 Q355B | 1518 | 0.16 | 0.08 | 0.35 | 0.02 | 0.01 |  |  | 0.04 | 0.02 | [7 empty] | 0.070818 | 0.122477 | ok | 6.60251 | 6.380236 | -0.222274 | 80.310742 | 75.380373 | -4.930369 | 1.67 | 1.427768 | -0.242232 | 铝耗!AF72 | 同位置F列匹配 | 同炼钢牌号多条铝耗且数值不同：[1.4, 1.427768458209] | 4.952467 | 43.488069 | C<=0.155; Si[0.08,0.1]; Mn[0.35,0.37]; P<=0.02; S<=0.01; Ti[0.045,0.05] | C=0.0762911(OK); Si=0.08(OK); Mn=0.35(OK); P=0(OK); S=0(OK); Ti=0.045(OK) | 铝块按实耗替换：原Excel AH=1.670kg/t，铝耗!AF72=1.428kg/t，差-0.242kg/t；C上限按目标0.160-0.005=0.155；主要投料变化：铝块:1.670->1.428(-0.242)；钛铁:0.878->0.898(+0.020)；成本下降：新-旧=-4.930元/t；铝耗匹配提示：同炼钢牌号多条铝耗且数值不同：[1.4, 1.427768458209] |  | 3.535886 | 3.535886 | 0 | 0 | 0 | 0 | 0 | 0 | 0 | 0 | 0 | 0 | 0 | 0 | 0 | 0.518485 | 0.518485 | 0 | 1.67 | 1.427768 | -0.242232 | 0 | 0 | 0 | 0 | 0 | 0 | 0.878138 | 0.898096 | 0.019958 | 0 | 0 | 0 | 0 | 0 | 0 | 0 | 0 | 0 | 0 | 0 | 0 | 0 | 0 | 0 | 0 | 0 | 0 | 0 | 0 | 0 | 0 | 0 | 0 | 0 | 0 | 0
74 | 70 | Q355B-HL3 | 02 | 6.01 | 16.24 | Q355B-2 | B 结构钢-低合金高强结构钢-B01 Q355B | 1517 | 0.16 | 0.08 | 0.5 | 0.02 | 0.01 |  |  | 0.04 | 0.02 | [7 empty] | 0.074004 | 0.121204 | ok | 8.406901 | 8.156858 | -0.250042 | 90.350568 | 84.79993 | -5.550638 | 1.67 | 1.4 | -0.27 | 铝耗!AF73 | 同位置F列匹配 |  | 6.756858 | 53.527895 | C<=0.155; Si[0.08,0.1]; Mn[0.5,0.52]; P<=0.02; S<=0.01; Ti[0.045,0.05] | C=0.0839945(OK); Si=0.08(OK); Mn=0.5(OK); P=0(OK); S=0(OK); Ti=0.045(OK) | 铝块按实耗替换：原Excel AH=1.670kg/t，铝耗!AF73=1.400kg/t，差-0.270kg/t；C上限按目标0.160-0.005=0.155；主要投料变化：铝块:1.670->1.400(-0.270)；钛铁:0.878->0.898(+0.020)；成本下降：新-旧=-5.551元/t |  | 5.652911 | 5.652911 | 0 | 0.205851 | 0.205851 | 0 | 0 | 0 | 0 | 0 | 0 | 0 | 0 | 0 | 0 | 0 | 0 | 0 | 1.67 | 1.4 | -0.27 | 0 | 0 | 0 | 0 | 0 | 0 | 0.878138 | 0.898096 | 0.019958 | 0 | 0 | 0 | 0 | 0 | 0 | 0 | 0 | 0 | 0 | 0 | 0 | 0 | 0 | 0 | 0 | 0 | 0 | 0 | 0 | 0 | 0 | 0 | 0 | 0 | 0 | 0
75 | 71 | Q355B-HL3 | 01 | 16.25 | 30 | Q355B-3A | B 低合金钢-低合金高强结构钢-B01 Q355B | 1515 | 0.16 | 0.18 | 0.8 | 0.02 | 0.01 |  |  | 0.035 | 0.02 | [7 empty] | 0.072049 | 0.122746 | ok | 13.510746 | 13.260704 | -0.250042 | 115.921237 | 110.370599 | -5.550638 | 1.67 | 1.4 | -0.27 | 铝耗!AF74 | 同位置F列匹配 |  | 11.860704 | 79.098563 | C<=0.155; Si[0.18,0.2]; Mn[0.8,0.82]; P<=0.02; S<=0.01; Ti[0.04,0.045] | C=0.0883417(OK); Si=0.18(OK); Mn=0.8(OK); P=0(OK); S=0(OK); Ti=0.04(OK) | 铝块按实耗替换：原Excel AH=1.670kg/t，铝耗!AF74=1.400kg/t，差-0.270kg/t；C上限按目标0.160-0.005=0.155；主要投料变化：铝块:1.670->1.400(-0.270)；钛铁:0.778->0.798(+0.020)；成本下降：新-旧=-5.551元/t |  | 10.525062 | 10.525062 | 0 | 0 | 0 | 0 | 0 | 0 | 0 | 0 | 0 | 0 | 0 | 0 | 0 | 0.537334 | 0.537334 | 0 | 1.67 | 1.4 | -0.27 | 0 | 0 | 0 | 0 | 0 | 0 | 0.77835 | 0.798308 | 0.019958 | 0 | 0 | 0 | 0 | 0 | 0 | 0 | 0 | 0 | 0 | 0 | 0 | 0 | 0 | 0 | 0 | 0 | 0 | 0 | 0 | 0 | 0 | 0 | 0 | 0 | 0 | 0
76 | 72 | Q355B-HL4 | 01 | 0.1 | 6 | Q355B-1 | B 结构钢-低合金高强结构钢-B01 Q355B | 1518 | 0.16 | 0.08 | 0.35 | 0.02 | 0.01 |  |  | 0.04 | 0.02 | [7 empty] | 0.070818 | 0.122477 | ok | 6.60251 | 6.380236 | -0.222274 | 80.310742 | 75.380373 | -4.930369 | 1.67 | 1.427768 | -0.242232 | 铝耗!AF75 | 同位置F列匹配 | 同炼钢牌号多条铝耗且数值不同：[1.4, 1.427768458209] | 4.952467 | 43.488069 | C<=0.155; Si[0.08,0.1]; Mn[0.35,0.37]; P<=0.02; S<=0.01; Ti[0.045,0.05] | C=0.0762911(OK); Si=0.08(OK); Mn=0.35(OK); P=0(OK); S=0(OK); Ti=0.045(OK) | 铝块按实耗替换：原Excel AH=1.670kg/t，铝耗!AF75=1.428kg/t，差-0.242kg/t；C上限按目标0.160-0.005=0.155；主要投料变化：铝块:1.670->1.428(-0.242)；钛铁:0.878->0.898(+0.020)；成本下降：新-旧=-4.930元/t；铝耗匹配提示：同炼钢牌号多条铝耗且数值不同：[1.4, 1.427768458209] |  | 3.535886 | 3.535886 | 0 | 0 | 0 | 0 | 0 | 0 | 0 | 0 | 0 | 0 | 0 | 0 | 0 | 0.518485 | 0.518485 | 0 | 1.67 | 1.427768 | -0.242232 | 0 | 0 | 0 | 0 | 0 | 0 | 0.878138 | 0.898096 | 0.019958 | 0 | 0 | 0 | 0 | 0 | 0 | 0 | 0 | 0 | 0 | 0 | 0 | 0 | 0 | 0 | 0 | 0 | 0 | 0 | 0 | 0 | 0 | 0 | 0 | 0 | 0 | 0
77 | 73 | Q355B-HL4 | 03 | 6.01 | 15.99 | Q355B-2 | B 结构钢-低合金高强结构钢-B01 Q355B | 1517 | 0.16 | 0.08 | 0.5 | 0.02 | 0.01 |  |  | 0.04 | 0.02 | [7 empty] | 0.074004 | 0.121204 | ok | 8.406901 | 8.156858 | -0.250042 | 90.350568 | 84.79993 | -5.550638 | 1.67 | 1.4 | -0.27 | 铝耗!AF76 | 同位置F列匹配 |  | 6.756858 | 53.527895 | C<=0.155; Si[0.08,0.1]; Mn[0.5,0.52]; P<=0.02; S<=0.01; Ti[0.045,0.05] | C=0.0839945(OK); Si=0.08(OK); Mn=0.5(OK); P=0(OK); S=0(OK); Ti=0.045(OK) | 铝块按实耗替换：原Excel AH=1.670kg/t，铝耗!AF76=1.400kg/t，差-0.270kg/t；C上限按目标0.160-0.005=0.155；主要投料变化：铝块:1.670->1.400(-0.270)；钛铁:0.878->0.898(+0.020)；成本下降：新-旧=-5.551元/t |  | 5.652911 | 5.652911 | 0 | 0.205851 | 0.205851 | 0 | 0 | 0 | 0 | 0 | 0 | 0 | 0 | 0 | 0 | 0 | 0 | 0 | 1.67 | 1.4 | -0.27 | 0 | 0 | 0 | 0 | 0 | 0 | 0.878138 | 0.898096 | 0.019958 | 0 | 0 | 0 | 0 | 0 | 0 | 0 | 0 | 0 | 0 | 0 | 0 | 0 | 0 | 0 | 0 | 0 | 0 | 0 | 0 | 0 | 0 | 0 | 0 | 0 | 0 | 0
78 | 74 | Q355B-HL4 | 02 | 16 | 30 | Q355B-3A | B 低合金钢-低合金高强结构钢-B01 Q355B | 1515 | 0.16 | 0.18 | 0.8 | 0.02 | 0.01 |  |  | 0.035 | 0.02 | [7 empty] | 0.072049 | 0.122746 | ok | 13.510746 | 13.260704 | -0.250042 | 115.921237 | 110.370599 | -5.550638 | 1.67 | 1.4 | -0.27 | 铝耗!AF77 | 同位置F列匹配 |  | 11.860704 | 79.098563 | C<=0.155; Si[0.18,0.2]; Mn[0.8,0.82]; P<=0.02; S<=0.01; Ti[0.04,0.045] | C=0.0883417(OK); Si=0.18(OK); Mn=0.8(OK); P=0(OK); S=0(OK); Ti=0.04(OK) | 铝块按实耗替换：原Excel AH=1.670kg/t，铝耗!AF77=1.400kg/t，差-0.270kg/t；C上限按目标0.160-0.005=0.155；主要投料变化：铝块:1.670->1.400(-0.270)；钛铁:0.778->0.798(+0.020)；成本下降：新-旧=-5.551元/t |  | 10.525062 | 10.525062 | 0 | 0 | 0 | 0 | 0 | 0 | 0 | 0 | 0 | 0 | 0 | 0 | 0 | 0.537334 | 0.537334 | 0 | 1.67 | 1.4 | -0.27 | 0 | 0 | 0 | 0 | 0 | 0 | 0.77835 | 0.798308 | 0.019958 | 0 | 0 | 0 | 0 | 0 | 0 | 0 | 0 | 0 | 0 | 0 | 0 | 0 | 0 | 0 | 0 | 0 | 0 | 0 | 0 | 0 | 0 | 0 | 0 | 0 | 0 | 0
79 | 75 | Q355C-HL3 | 01 | 2 | 12 | Q355C-1 | B 低合金钢-低合金高强结构钢-B03 Q355C | 1517 | 0.16 | 0.15 | 1 | 0.018 | 0.01 |  |  | 0.03 | 0.025 |  | 0 | 0 | 0 |  |  |  | 0.071 | 0.112 | ok | 16.095175 | 15.515133 | -0.580042 | 135.535306 | 122.613403 | -12.921903 | 2 | 1.4 | -0.6 | 铝耗!AF78 | 同位置F列匹配 |  | 14.115133 | 91.341368 | C<=0.155; Si[0.15,0.17]; Mn[1,1.02]; P<=0.018; S<=0.01; Ti[0.035,0.04]; Cr[0,0.03] | C=0.104371(OK); Si=0.15(OK); Mn=1(OK); Cr=0(OK); P=0(OK); S=0(OK); Ti=0.035(OK) | 铝块按实耗替换：原Excel AH=2.000kg/t，铝耗!AF78=1.400kg/t，差-0.600kg/t；C上限按目标0.160-0.005=0.155；主要投料变化：铝块:2.000->1.400(-0.600)；钛铁:0.679->0.699(+0.020)；成本下降：新-旧=-12.922元/t |  | 10.599209 | 10.599209 | 0 | 2.817405 | 2.817405 | 0 | 0 | 0 | 0 | 0 | 0 | 0 | 0 | 0 | 0 | 0 | 0 | 0 | 2 | 1.4 | -0.6 | 0 | 0 | 0 | 0 | 0 | 0 | 0.678561 | 0.698519 | 0.019958 | 0 | 0 | 0 | 0 | 0 | 0 | 0 | 0 | 0 | 0 | 0 | 0 | 0 | 0 | 0 | 0 | 0 | 0 | 0 | 0 | 0 | 0 | 0 | 0 | 0 | 0 | 0
80 | 76 | Q355C-HL3 | 02 | 12.01 | 19 | Q355C-2 | B 低合金钢-低合金高强结构钢-B03 Q355C | 1517 | 0.16 | 0.15 | 1.25 | 0.018 | 0.005 |  | 0.008 | 0.015 | 0.025 |  | 0 | 0 | 0 |  |  |  | 0.062065 | 0.113174 | ok | 19.293484 | 18.74482 | -0.548664 | 169.175317 | 163.011456 | -6.163861 | 2 | 1.4 | -0.6 | 铝耗!AF79 | 同位置F列匹配 |  | 17.34482 | 131.739421 | C<=0.155; Si[0.15,0.17]; Mn[1.25,1.27]; P<=0.018; S<=0.005; Nb[0.008,0.009]; Ti[0.02,0.025]; Cr[0,0.03] | C=0.115929(OK); Si=0.15(OK); Mn=1.25(OK); Cr=0(OK); P=0(OK); S=0(OK); Nb=0.008(OK); Ti=0.02(OK) | 铝块按实耗替换：原Excel AH=2.000kg/t，铝耗!AF79=1.400kg/t，差-0.600kg/t；C上限按目标0.160-0.005=0.155；主要投料变化：铝块:2.000->1.400(-0.600)；铌铁:0.094->0.126(+0.031)；钛铁:0.379->0.399(+0.020)；成本下降：新-旧=-6.164元/t |  | 10.599209 | 10.599209 | 0 | 6.220946 | 6.220946 | 0 | 0 | 0 | 0 | 0 | 0 | 0 | 0 | 0 | 0 | 0 | 0 | 0 | 2 | 1.4 | -0.6 | 0 | 0 | 0 | 0.094134 | 0.125511 | 0.031378 | 0.379196 | 0.399154 | 0.019958 | 0 | 0 | 0 | 0 | 0 | 0 | 0 | 0 | 0 | 0 | 0 | 0 | 0 | 0 | 0 | 0 | 0 | 0 | 0 | 0 | 0 | 0 | 0 | 0 | 0 | 0 | 0
81 | 77 | Q355C-HL3 | 03 | 19.01 | 29 | Q355C-3 | B 低合金钢-低合金高强结构钢-B03 Q355C | 1517 | 0.16 | 0.15 | 1.35 | 0.018 | 0.005 |  | 0.01 | 0.025 | 0.025 |  | 0 | 0 | 0 |  |  |  | 0.067671 | 0.109171 | ok | 20.947031 | 20.398367 | -0.548664 | 189.335833 | 183.171972 | -6.163861 | 2 | 1.4 | -0.6 | 铝耗!AF80 | 同位置F列匹配 |  | 18.998367 | 151.899937 | C<=0.155; Si[0.15,0.17]; Mn[1.35,1.37]; P<=0.018; S<=0.005; Nb[0.01,0.011]; Ti[0.03,0.035]; Cr[0,0.03] | C=0.1301(OK); Si=0.15(OK); Mn=1.35(OK); Cr=0(OK); P=0(OK); S=0(OK); Nb=0.01(OK); Ti=0.03(OK) | 铝块按实耗替换：原Excel AH=2.000kg/t，铝耗!AF80=1.400kg/t，差-0.600kg/t；C上限按目标0.160-0.005=0.155；主要投料变化：铝块:2.000->1.400(-0.600)；铌铁:0.126->0.157(+0.031)；钛铁:0.579->0.599(+0.020)；成本下降：新-旧=-6.164元/t |  | 10.599209 | 10.599209 | 0 | 7.643538 | 7.643538 | 0 | 0 | 0 | 0 | 0 | 0 | 0 | 0 | 0 | 0 | 0 | 0 | 0 | 2 | 1.4 | -0.6 | 0 | 0 | 0 | 0.125511 | 0.156889 | 0.031378 | 0.578773 | 0.598731 | 0.019958 | 0 | 0 | 0 | 0 | 0 | 0 | 0 | 0 | 0 | 0 | 0 | 0 | 0 | 0 | 0 | 0 | 0 | 0 | 0 | 0 | 0 | 0 | 0 | 0 | 0 | 0 | 0
82 | 78 | SS400-M | 01 | 3 | 5 | SS400-M | A 碳素钢-碳素结构钢-A43 SS400-M | 1515 | 0.175 | 0.15 | 0.7 | 0 | 0 |  |  | 0.03 | 0.02 |  | 0 |  |  |  | 0 |  | 0 | 0 | ok | 12.871798 | 12.943595 | 0.071797 | 121.940311 | 107.07039 | -14.869921 | 1.67 | 1.4 | -0.27 | 铝耗!AF81 | 同位置F列匹配 |  | 11.543595 | 75.798355 | C<=0.17; Si[0.15,0.17]; Mn[0.7,0.72]; P<=0; S<=0; Ti[0.035,0.04]; Cr[0,0.03] | C=0.0178879(OK); Si=0.15(OK); Mn=0.7(OK); Cr=0(OK); P=0(OK); S=0(OK); Ti=0.035(OK) | 铝块按实耗替换：原Excel AH=1.670kg/t，铝耗!AF81=1.400kg/t，差-0.270kg/t；C上限按目标0.175-0.005=0.170；主要投料变化：硅锰:9.174->10.599(+1.425)；金属锰:1.000->0.000(-1.000)；硅铁合金:0.349->0.000(-0.349)；铝块:1.670->1.400(-0.270)；高碳锰铁:0.000->0.246(+0.246)；成本下降：新-旧=-14.870元/t |  | 9.174245 | 10.599209 | 1.424963 | 0 | 0.245867 | 0.245867 | 0 | 0 | 0 | 0 | 0 | 0 | 1 | 0 | -1 | 0.348991 | 0 | -0.348991 | 1.67 | 1.4 | -0.27 | 0 | 0 | 0 | 0 | 0 | 0 | 0.678561 | 0.698519 | 0.019958 | 0 | 0 | 0 | 0 | 0 | 0 | 0 | 0 | 0 | 0 | 0 | 0 | 0 | 0 | 0 | 0 | 0 | 0 | 0 | 0 | 0 | 0 | 0 | 0 | 0 | 0 | 0
83 | 79 | Q390B | 02 | 3 | 10 | Q390B-1 | B 低合金钢-低合金高强结构钢-B16 Q390B | 1515 | 0.16 | 0.15 | 0.9 | 0.015 | 0.01 |  |  | 0.045 | 0.02 | [7 empty] | 0.060667 | 0.109667 | ok | 14.728617 | 14.478575 | -0.250042 | 127.295353 | 121.744715 | -5.550638 | 1.67 | 1.4 | -0.27 | 铝耗!AF82 | 同位置F列匹配 |  | 13.078575 | 90.47268 | C<=0.155; Si[0.15,0.17]; Mn[0.9,0.92]; P<=0.015; S<=0.01; Ti[0.05,0.055] | C=0.0859942(OK); Si=0.15(OK); Mn=0.9(OK); P=0(OK); S=0(OK); Ti=0.05(OK) | 铝块按实耗替换：原Excel AH=1.670kg/t，铝耗!AF82=1.400kg/t，差-0.270kg/t；C上限按目标0.160-0.005=0.155；主要投料变化：铝块:1.670->1.400(-0.270)；钛铁:0.978->0.998(+0.020)；成本下降：新-旧=-5.551元/t |  | 10.599209 | 10.599209 | 0 | 1.481482 | 1.481482 | 0 | 0 | 0 | 0 | 0 | 0 | 0 | 0 | 0 | 0 | 0 | 0 | 0 | 1.67 | 1.4 | -0.27 | 0 | 0 | 0 | 0 | 0 | 0 | 0.977927 | 0.997884 | 0.019958 | 0 | 0 | 0 | 0 | 0 | 0 | 0 | 0 | 0 | 0 | 0 | 0 | 0 | 0 | 0 | 0 | 0 | 0 | 0 | 0 | 0 | 0 | 0 | 0 | 0 | 0 | 0
84 | 80 | Q390B | 03 | 10.01 | 16.5 | Q390B-2 | B 低合金钢-低合金高强结构钢-B16 Q390B | 1515 | 0.16 | 0.15 | 1.05 | 0.015 | 0.01 |  |  | 0.045 | 0.02 | [7 empty] | 0.064824 | 0.113882 | ok | 16.722713 | 16.40267 | -0.320042 | 139.348159 | 132.233919 | -7.11424 | 1.67 | 1.33 | -0.34 | 铝耗!AF83 | 同位置F列匹配 |  | 15.07267 | 102.525485 | C<=0.155; Si[0.15,0.17]; Mn[1.05,1.07]; P<=0.015; S<=0.01; Ti[0.05,0.055] | C=0.102158(OK); Si=0.15(OK); Mn=1.05(OK); P=0(OK); S=0(OK); Ti=0.05(OK) | 铝块按实耗替换：原Excel AH=1.670kg/t，铝耗!AF83=1.330kg/t，差-0.340kg/t；C上限按目标0.160-0.005=0.155；主要投料变化：铝块:1.670->1.330(-0.340)；钛铁:0.978->0.998(+0.020)；成本下降：新-旧=-7.114元/t |  | 10.599209 | 10.599209 | 0 | 3.475577 | 3.475577 | 0 | 0 | 0 | 0 | 0 | 0 | 0 | 0 | 0 | 0 | 0 | 0 | 0 | 1.67 | 1.33 | -0.34 | 0 | 0 | 0 | 0 | 0 | 0 | 0.977927 | 0.997884 | 0.019958 | 0 | 0 | 0 | 0 | 0 | 0 | 0 | 0 | 0 | 0 | 0 | 0 | 0 | 0 | 0 | 0 | 0 | 0 | 0 | 0 | 0 | 0 | 0 | 0 | 0 | 0 | 0
85 | 81 | Q390B | 01 | 16.51 | 28 | Q390B-3 | B 低合金钢-低合金高强结构钢-B16 Q390B | 1515 | 0.16 | 0.15 | 1.1 | 0.015 | 0.006 |  | 0.015 | 0.04 | 0.02 | [7 empty] | 0.070194 | 0.120806 | ok | 17.416089 | 17.127425 | -0.288664 | 184.434772 | 184.078575 | -0.356197 | 1.67 | 1.33 | -0.34 | 铝耗!AF84 | 同位置F列匹配 |  | 15.797425 | 154.370141 | C<=0.155; Si[0.15,0.17]; Mn[1.1,1.12]; P<=0.015; S<=0.006; Nb[0.015,0.016]; Ti[0.045,0.05] | C=0.111075(OK); Si=0.15(OK); Mn=1.1(OK); P=0(OK); S=0(OK); Nb=0.015(OK); Ti=0.045(OK) | 铝块按实耗替换：原Excel AH=1.670kg/t，铝耗!AF84=1.330kg/t，差-0.340kg/t；C上限按目标0.160-0.005=0.155；主要投料变化：铝块:1.670->1.330(-0.340)；铌铁:0.204->0.235(+0.031)；钛铁:0.878->0.898(+0.020)；成本下降：新-旧=-0.356元/t |  | 10.599209 | 10.599209 | 0 | 4.064786 | 4.064786 | 0 | 0 | 0 | 0 | 0 | 0 | 0 | 0 | 0 | 0 | 0 | 0 | 0 | 1.67 | 1.33 | -0.34 | 0 | 0 | 0 | 0.203956 | 0.235334 | 0.031378 | 0.878138 | 0.898096 | 0.019958 | 0 | 0 | 0 | 0 | 0 | 0 | 0 | 0 | 0 | 0 | 0 | 0 | 0 | 0 | 0 | 0 | 0 | 0 | 0 | 0 | 0 | 0 | 0 | 0 | 0 | 0 | 0
86 | 82 | Q420B | 01 | 3 | 10 | Q420B-1 | B 低合金钢-低合金高强结构钢-B02 Q420B | 1516 | 0.14 | 0.15 | 1.1 | 0.015 | 0.01 |  | 0.012 | 0.04 | 0.02 | [7 empty] | 0.063846 | 0.111538 | ok | 17.495794 | 17.22801 | -0.267783 | 175.063945 | 175.174174 | 0.110228 | 1.67 | 1.350881 | -0.319119 | 铝耗!AF85 | 同位置F列匹配 |  | 15.877129 | 144.999315 | C<=0.135; Si[0.15,0.17]; Mn[1.1,1.12]; P<=0.015; S<=0.01; Nb[0.012,0.013]; Ti[0.045,0.05] | C=0.105491(OK); Si=0.15(OK); Mn=1.1(OK); P=0(OK); S=0(OK); Nb=0.012(OK); Ti=0.045(OK) | 铝块按实耗替换：原Excel AH=1.670kg/t，铝耗!AF85=1.351kg/t，差-0.319kg/t；C上限按目标0.140-0.005=0.135；主要投料变化：铝块:1.670->1.351(-0.319)；铌铁:0.157->0.188(+0.031)；钛铁:0.878->0.898(+0.020)；成本上升：新-旧=+0.110元/t |  | 10.599209 | 10.599209 | 0 | 4.191557 | 4.191557 | 0 | 0 | 0 | 0 | 0 | 0 | 0 | 0 | 0 | 0 | 0 | 0 | 0 | 1.67 | 1.350881 | -0.319119 | 0 | 0 | 0 | 0.156889 | 0.188267 | 0.031378 | 0.878138 | 0.898096 | 0.019958 | 0 | 0 | 0 | 0 | 0 | 0 | 0 | 0 | 0 | 0 | 0 | 0 | 0 | 0 | 0 | 0 | 0 | 0 | 0 | 0 | 0 | 0 | 0 | 0 | 0 | 0 | 0
87 | 83 | Q420B | 02 | 10.01 | 25 | Q420B-2 | B 低合金钢-低合金高强结构钢-B02 Q420B | 1516 | 0.14 | 0.15 | 1.2 | 0.015 | 0.01 |  | 0.012 | 0.04 | 0.02 | [7 empty] | 0.059185 | 0.112533 | ok | 18.850035 | 18.56137 | -0.288664 | 183.249314 | 182.893116 | -0.356197 | 1.67 | 1.33 | -0.34 | 铝耗!AF86 | 同位置F列匹配 |  | 17.23137 | 153.184683 | C<=0.135; Si[0.15,0.17]; Mn[1.2,1.22]; P<=0.015; S<=0.01; Nb[0.012,0.013]; Ti[0.045,0.05] | C=0.108984(OK); Si=0.15(OK); Mn=1.2(OK); P=0(OK); S=0(OK); Nb=0.012(OK); Ti=0.045(OK) | 铝块按实耗替换：原Excel AH=1.670kg/t，铝耗!AF86=1.330kg/t，差-0.340kg/t；C上限按目标0.140-0.005=0.135；主要投料变化：铝块:1.670->1.330(-0.340)；铌铁:0.157->0.188(+0.031)；钛铁:0.878->0.898(+0.020)；成本下降：新-旧=-0.356元/t |  | 10.599209 | 10.599209 | 0 | 5.545798 | 5.545798 | 0 | 0 | 0 | 0 | 0 | 0 | 0 | 0 | 0 | 0 | 0 | 0 | 0 | 1.67 | 1.33 | -0.34 | 0 | 0 | 0 | 0.156889 | 0.188267 | 0.031378 | 0.878138 | 0.898096 | 0.019958 | 0 | 0 | 0 | 0 | 0 | 0 | 0 | 0 | 0 | 0 | 0 | 0 | 0 | 0 | 0 | 0 | 0 | 0 | 0 | 0 | 0 | 0 | 0 | 0 | 0 | 0 | 0
88 | 84 | Q420MB | 01 | 3 | 10 | Q420B-1 | B 低合金钢-低合金高强结构钢-B02 Q420B | 1516 | 0.14 | 0.15 | 1.1 | 0.015 | 0.01 |  | 0.012 | 0.04 | 0.02 | [7 empty] | 0.063846 | 0.111538 | ok | 17.495794 | 17.22801 | -0.267783 | 175.063945 | 175.174174 | 0.110228 | 1.67 | 1.350881 | -0.319119 | 铝耗!AF87 | 同位置F列匹配 |  | 15.877129 | 144.999315 | C<=0.135; Si[0.15,0.17]; Mn[1.1,1.12]; P<=0.015; S<=0.01; Nb[0.012,0.013]; Ti[0.045,0.05] | C=0.105491(OK); Si=0.15(OK); Mn=1.1(OK); P=0(OK); S=0(OK); Nb=0.012(OK); Ti=0.045(OK) | 铝块按实耗替换：原Excel AH=1.670kg/t，铝耗!AF87=1.351kg/t，差-0.319kg/t；C上限按目标0.140-0.005=0.135；主要投料变化：铝块:1.670->1.351(-0.319)；铌铁:0.157->0.188(+0.031)；钛铁:0.878->0.898(+0.020)；成本上升：新-旧=+0.110元/t |  | 10.599209 | 10.599209 | 0 | 4.191557 | 4.191557 | 0 | 0 | 0 | 0 | 0 | 0 | 0 | 0 | 0 | 0 | 0 | 0 | 0 | 1.67 | 1.350881 | -0.319119 | 0 | 0 | 0 | 0.156889 | 0.188267 | 0.031378 | 0.878138 | 0.898096 | 0.019958 | 0 | 0 | 0 | 0 | 0 | 0 | 0 | 0 | 0 | 0 | 0 | 0 | 0 | 0 | 0 | 0 | 0 | 0 | 0 | 0 | 0 | 0 | 0 | 0 | 0 | 0 | 0
89 | 85 | Q420MB | 02 | 10.01 | 25 | Q420B-2 | B 低合金钢-低合金高强结构钢-B02 Q420B | 1516 | 0.14 | 0.15 | 1.2 | 0.015 | 0.01 |  | 0.012 | 0.04 | 0.02 | [7 empty] | 0.059185 | 0.112533 | ok | 18.850035 | 18.56137 | -0.288664 | 183.249314 | 182.893116 | -0.356197 | 1.67 | 1.33 | -0.34 | 铝耗!AF88 | 同位置F列匹配 |  | 17.23137 | 153.184683 | C<=0.135; Si[0.15,0.17]; Mn[1.2,1.22]; P<=0.015; S<=0.01; Nb[0.012,0.013]; Ti[0.045,0.05] | C=0.108984(OK); Si=0.15(OK); Mn=1.2(OK); P=0(OK); S=0(OK); Nb=0.012(OK); Ti=0.045(OK) | 铝块按实耗替换：原Excel AH=1.670kg/t，铝耗!AF88=1.330kg/t，差-0.340kg/t；C上限按目标0.140-0.005=0.135；主要投料变化：铝块:1.670->1.330(-0.340)；铌铁:0.157->0.188(+0.031)；钛铁:0.878->0.898(+0.020)；成本下降：新-旧=-0.356元/t |  | 10.599209 | 10.599209 | 0 | 5.545798 | 5.545798 | 0 | 0 | 0 | 0 | 0 | 0 | 0 | 0 | 0 | 0 | 0 | 0 | 0 | 1.67 | 1.33 | -0.34 | 0 | 0 | 0 | 0.156889 | 0.188267 | 0.031378 | 0.878138 | 0.898096 | 0.019958 | 0 | 0 | 0 | 0 | 0 | 0 | 0 | 0 | 0 | 0 | 0 | 0 | 0 | 0 | 0 | 0 | 0 | 0 | 0 | 0 | 0 | 0 | 0 | 0 | 0 | 0 | 0
90 | 86 | Q420B-HL1 | 01 | 3 | 10 | Q420B-1 | B 低合金钢-低合金高强结构钢-B02 Q420B | 1516 | 0.14 | 0.15 | 1.1 | 0.015 | 0.01 |  | 0.012 | 0.04 | 0.02 | [7 empty] | 0.063846 | 0.111538 | ok | 17.495794 | 17.22801 | -0.267783 | 175.063945 | 175.174174 | 0.110228 | 1.67 | 1.350881 | -0.319119 | 铝耗!AF89 | 同位置F列匹配 |  | 15.877129 | 144.999315 | C<=0.135; Si[0.15,0.17]; Mn[1.1,1.12]; P<=0.015; S<=0.01; Nb[0.012,0.013]; Ti[0.045,0.05] | C=0.105491(OK); Si=0.15(OK); Mn=1.1(OK); P=0(OK); S=0(OK); Nb=0.012(OK); Ti=0.045(OK) | 铝块按实耗替换：原Excel AH=1.670kg/t，铝耗!AF89=1.351kg/t，差-0.319kg/t；C上限按目标0.140-0.005=0.135；主要投料变化：铝块:1.670->1.351(-0.319)；铌铁:0.157->0.188(+0.031)；钛铁:0.878->0.898(+0.020)；成本上升：新-旧=+0.110元/t |  | 10.599209 | 10.599209 | 0 | 4.191557 | 4.191557 | 0 | 0 | 0 | 0 | 0 | 0 | 0 | 0 | 0 | 0 | 0 | 0 | 0 | 1.67 | 1.350881 | -0.319119 | 0 | 0 | 0 | 0.156889 | 0.188267 | 0.031378 | 0.878138 | 0.898096 | 0.019958 | 0 | 0 | 0 | 0 | 0 | 0 | 0 | 0 | 0 | 0 | 0 | 0 | 0 | 0 | 0 | 0 | 0 | 0 | 0 | 0 | 0 | 0 | 0 | 0 | 0 | 0 | 0
91 | 87 | Q420B-HL1 | 02 | 10.01 | 25 | Q420B-2 | B 低合金钢-低合金高强结构钢-B02 Q420B | 1516 | 0.14 | 0.15 | 1.2 | 0.015 | 0.01 |  | 0.012 | 0.04 | 0.02 | [7 empty] | 0.059185 | 0.112533 | ok | 18.850035 | 18.56137 | -0.288664 | 183.249314 | 182.893116 | -0.356197 | 1.67 | 1.33 | -0.34 | 铝耗!AF90 | 同位置F列匹配 |  | 17.23137 | 153.184683 | C<=0.135; Si[0.15,0.17]; Mn[1.2,1.22]; P<=0.015; S<=0.01; Nb[0.012,0.013]; Ti[0.045,0.05] | C=0.108984(OK); Si=0.15(OK); Mn=1.2(OK); P=0(OK); S=0(OK); Nb=0.012(OK); Ti=0.045(OK) | 铝块按实耗替换：原Excel AH=1.670kg/t，铝耗!AF90=1.330kg/t，差-0.340kg/t；C上限按目标0.140-0.005=0.135；主要投料变化：铝块:1.670->1.330(-0.340)；铌铁:0.157->0.188(+0.031)；钛铁:0.878->0.898(+0.020)；成本下降：新-旧=-0.356元/t |  | 10.599209 | 10.599209 | 0 | 5.545798 | 5.545798 | 0 | 0 | 0 | 0 | 0 | 0 | 0 | 0 | 0 | 0 | 0 | 0 | 0 | 1.67 | 1.33 | -0.34 | 0 | 0 | 0 | 0.156889 | 0.188267 | 0.031378 | 0.878138 | 0.898096 | 0.019958 | 0 | 0 | 0 | 0 | 0 | 0 | 0 | 0 | 0 | 0 | 0 | 0 | 0 | 0 | 0 | 0 | 0 | 0 | 0 | 0 | 0 | 0 | 0 | 0 | 0 | 0 | 0
92 | 88 | Q420B-HL2 | 01 | 3 | 10 | Q420B-1 | B 低合金钢-低合金高强结构钢-B02 Q420B | 1516 | 0.14 | 0.15 | 1.1 | 0.015 | 0.01 |  | 0.012 | 0.04 | 0.02 | [7 empty] | 0.063846 | 0.111538 | ok | 17.495794 | 17.22801 | -0.267783 | 175.063945 | 175.174174 | 0.110228 | 1.67 | 1.350881 | -0.319119 | 铝耗!AF91 | 同位置F列匹配 |  | 15.877129 | 144.999315 | C<=0.135; Si[0.15,0.17]; Mn[1.1,1.12]; P<=0.015; S<=0.01; Nb[0.012,0.013]; Ti[0.045,0.05] | C=0.105491(OK); Si=0.15(OK); Mn=1.1(OK); P=0(OK); S=0(OK); Nb=0.012(OK); Ti=0.045(OK) | 铝块按实耗替换：原Excel AH=1.670kg/t，铝耗!AF91=1.351kg/t，差-0.319kg/t；C上限按目标0.140-0.005=0.135；主要投料变化：铝块:1.670->1.351(-0.319)；铌铁:0.157->0.188(+0.031)；钛铁:0.878->0.898(+0.020)；成本上升：新-旧=+0.110元/t |  | 10.599209 | 10.599209 | 0 | 4.191557 | 4.191557 | 0 | 0 | 0 | 0 | 0 | 0 | 0 | 0 | 0 | 0 | 0 | 0 | 0 | 1.67 | 1.350881 | -0.319119 | 0 | 0 | 0 | 0.156889 | 0.188267 | 0.031378 | 0.878138 | 0.898096 | 0.019958 | 0 | 0 | 0 | 0 | 0 | 0 | 0 | 0 | 0 | 0 | 0 | 0 | 0 | 0 | 0 | 0 | 0 | 0 | 0 | 0 | 0 | 0 | 0 | 0 | 0 | 0 | 0
93 | 89 | Q420B-HL2 | 02 | 10.01 | 25 | Q420B-2 | B 低合金钢-低合金高强结构钢-B02 Q420B | 1516 | 0.14 | 0.15 | 1.2 | 0.015 | 0.01 |  | 0.012 | 0.04 | 0.02 | [7 empty] | 0.059185 | 0.112533 | ok | 18.850035 | 18.56137 | -0.288664 | 183.249314 | 182.893116 | -0.356197 | 1.67 | 1.33 | -0.34 | 铝耗!AF92 | 同位置F列匹配 |  | 17.23137 | 153.184683 | C<=0.135; Si[0.15,0.17]; Mn[1.2,1.22]; P<=0.015; S<=0.01; Nb[0.012,0.013]; Ti[0.045,0.05] | C=0.108984(OK); Si=0.15(OK); Mn=1.2(OK); P=0(OK); S=0(OK); Nb=0.012(OK); Ti=0.045(OK) | 铝块按实耗替换：原Excel AH=1.670kg/t，铝耗!AF92=1.330kg/t，差-0.340kg/t；C上限按目标0.140-0.005=0.135；主要投料变化：铝块:1.670->1.330(-0.340)；铌铁:0.157->0.188(+0.031)；钛铁:0.878->0.898(+0.020)；成本下降：新-旧=-0.356元/t |  | 10.599209 | 10.599209 | 0 | 5.545798 | 5.545798 | 0 | 0 | 0 | 0 | 0 | 0 | 0 | 0 | 0 | 0 | 0 | 0 | 0 | 1.67 | 1.33 | -0.34 | 0 | 0 | 0 | 0.156889 | 0.188267 | 0.031378 | 0.878138 | 0.898096 | 0.019958 | 0 | 0 | 0 | 0 | 0 | 0 | 0 | 0 | 0 | 0 | 0 | 0 | 0 | 0 | 0 | 0 | 0 | 0 | 0 | 0 | 0 | 0 | 0 | 0 | 0 | 0 | 0
94 | 90 | Q420C | 01 | 3 | 10 | Q420C-1 | B 低合金钢-低合金高强结构钢-B29 Q420C | 1516 | 0.14 | 0.15 | 1.1 | 0.015 | 0.006 |  | 0.02 | 0.035 | 0.02 | [7 empty] | 0.071 | 0.129 | ok | 17.282671 | 17.030273 | -0.252398 | 198.250484 | 198.704374 | 0.453889 | 1.67 | 1.366266 | -0.303734 | 铝耗!AF93 | 同位置F列匹配 |  | 15.664006 | 168.185853 | C<=0.135; Si[0.15,0.17]; Mn[1.1,1.12]; P<=0.015; S<=0.006; Nb[0.02,0.021]; Ti[0.04,0.045] | C=0.111207(OK); Si=0.15(OK); Mn=1.1(OK); P=0(OK); S=0(OK); Nb=0.02(OK); Ti=0.04(OK) | 铝块按实耗替换：原Excel AH=1.670kg/t，铝耗!AF93=1.366kg/t，差-0.304kg/t；C上限按目标0.140-0.005=0.135；主要投料变化：铝块:1.670->1.366(-0.304)；铌铁:0.282->0.314(+0.031)；钛铁:0.778->0.798(+0.020)；成本上升：新-旧=+0.454元/t |  | 10.599209 | 10.599209 | 0 | 3.952712 | 3.952712 | 0 | 0 | 0 | 0 | 0 | 0 | 0 | 0 | 0 | 0 | 0 | 0 | 0 | 1.67 | 1.366266 | -0.303734 | 0 | 0 | 0 | 0.282401 | 0.313779 | 0.031378 | 0.77835 | 0.798308 | 0.019958 | 0 | 0 | 0 | 0 | 0 | 0 | 0 | 0 | 0 | 0 | 0 | 0 | 0 | 0 | 0 | 0 | 0 | 0 | 0 | 0 | 0 | 0 | 0 | 0 | 0 | 0 | 0
95 | 91 | Q420C | 02 | 10.01 | 24 | Q420C-2 | B 低合金钢-低合金高强结构钢-B29 Q420C | 1516 | 0.14 | 0.15 | 1.2 | 0.015 | 0.005 |  | 0.02 | 0.035 | 0.02 | [7 empty] | 0.079667 | 0.132333 | ok | 18.604916 | 18.406268 | -0.198648 | 206.242459 | 207.896972 | 1.654513 | 1.67 | 1.420016 | -0.249984 | 铝耗!AF94 | 同位置F列匹配 |  | 16.986251 | 176.177828 | C<=0.135; Si[0.15,0.17]; Mn[1.2,1.22]; P<=0.015; S<=0.005; Nb[0.02,0.021]; Ti[0.04,0.045] | C=0.127835(OK); Si=0.15(OK); Mn=1.2(OK); P=0(OK); S=0(OK); Nb=0.02(OK); Ti=0.04(OK) | 铝块按实耗替换：原Excel AH=1.670kg/t，铝耗!AF94=1.420kg/t，差-0.250kg/t；C上限按目标0.140-0.005=0.135；主要投料变化：铝块:1.670->1.420(-0.250)；铌铁:0.282->0.314(+0.031)；钛铁:0.778->0.798(+0.020)；成本上升：新-旧=+1.655元/t |  | 10.599209 | 10.599209 | 0 | 5.274956 | 5.274956 | 0 | 0 | 0 | 0 | 0 | 0 | 0 | 0 | 0 | 0 | 0 | 0 | 0 | 1.67 | 1.420016 | -0.249984 | 0 | 0 | 0 | 0.282401 | 0.313779 | 0.031378 | 0.77835 | 0.798308 | 0.019958 | 0 | 0 | 0 | 0 | 0 | 0 | 0 | 0 | 0 | 0 | 0 | 0 | 0 | 0 | 0 | 0 | 0 | 0 | 0 | 0 | 0 | 0 | 0 | 0 | 0 | 0 | 0
96 | 92 | Q420C-HL2 | 01 | 3 | 10 | Q420C-1 | B 低合金钢-低合金高强结构钢-B29 Q420C | 1516 | 0.14 | 0.15 | 1.1 | 0.015 | 0.006 | 0 | 0.02 | 0.035 | 0.02 |  | 0 | 0 | 0 |  |  |  | 0.071 | 0.129 | ok | 18.282671 | 17.030273 | -1.252398 | 214.976148 | 198.704374 | -16.271774 | 1.67 | 1.366266 | -0.303734 | 铝耗!AF95 | 同位置F列匹配 |  | 15.664006 | 168.185853 | C<=0.135; Si[0.15,0.17]; Mn[1.1,1.12]; P<=0.015; S<=0.006; V[0,0.001]; Nb[0.02,0.021]; Ti[0.04,0.045]; Cr[0,0.03] | C=0.111207(OK); Si=0.15(OK); Mn=1.1(OK); Cr=0(OK); P=0(OK); S=0(OK); V=0(OK); Nb=0.02(OK); Ti=0.04(OK) | 铝块按实耗替换：原Excel AH=1.670kg/t，铝耗!AF95=1.366kg/t，差-0.304kg/t；C上限按目标0.140-0.005=0.135；主要投料变化：金属锰:1.000->0.000(-1.000)；铝块:1.670->1.366(-0.304)；铌铁:0.282->0.314(+0.031)；钛铁:0.778->0.798(+0.020)；成本下降：新-旧=-16.272元/t |  | 10.599209 | 10.599209 | 0 | 3.952712 | 3.952712 | 0 | 0 | 0 | 0 | 0 | 0 | 0 | 1 | 0 | -1 | 0 | 0 | 0 | 1.67 | 1.366266 | -0.303734 | 0 | 0 | 0 | 0.282401 | 0.313779 | 0.031378 | 0.77835 | 0.798308 | 0.019958 | 0 | 0 | 0 | 0 | 0 | 0 | 0 | 0 | 0 | 0 | 0 | 0 | 0 | 0 | 0 | 0 | 0 | 0 | 0 | 0 | 0 | 0 | 0 | 0 | 0 | 0 | 0
97 | 93 | Q420C-HL2 | 02 | 10.01 | 24 | Q420C-2 | B 低合金钢-低合金高强结构钢-B29 Q420C | 1516 | 0.14 | 0.15 | 1.2 | 0.015 | 0.005 | 0 | 0.02 | 0.035 | 0.02 |  | 0 | 0 | 0 |  |  |  | 0.079667 | 0.132333 | ok | 20.604916 | 18.406268 | -2.198648 | 239.693786 | 207.896972 | -31.796815 | 1.67 | 1.420016 | -0.249984 | 铝耗!AF96 | 同位置F列匹配 |  | 16.986251 | 176.177828 | C<=0.135; Si[0.15,0.17]; Mn[1.2,1.22]; P<=0.015; S<=0.005; V[0,0.001]; Nb[0.02,0.021]; Ti[0.04,0.045]; Cr[0,0.03] | C=0.127835(OK); Si=0.15(OK); Mn=1.2(OK); Cr=0(OK); P=0(OK); S=0(OK); V=0(OK); Nb=0.02(OK); Ti=0.04(OK) | 铝块按实耗替换：原Excel AH=1.670kg/t，铝耗!AF96=1.420kg/t，差-0.250kg/t；C上限按目标0.140-0.005=0.135；主要投料变化：金属锰:2.000->0.000(-2.000)；铝块:1.670->1.420(-0.250)；铌铁:0.282->0.314(+0.031)；钛铁:0.778->0.798(+0.020)；成本下降：新-旧=-31.797元/t |  | 10.599209 | 10.599209 | 0 | 5.274956 | 5.274956 | 0 | 0 | 0 | 0 | 0 | 0 | 0 | 2 | 0 | -2 | 0 | 0 | 0 | 1.67 | 1.420016 | -0.249984 | 0 | 0 | 0 | 0.282401 | 0.313779 | 0.031378 | 0.77835 | 0.798308 | 0.019958 | 0 | 0 | 0 | 0 | 0 | 0 | 0 | 0 | 0 | 0 | 0 | 0 | 0 | 0 | 0 | 0 | 0 | 0 | 0 | 0 | 0 | 0 | 0 | 0 | 0 | 0 | 0
98 | 94 | Q420MD | 01 | 3 | 10 | Q420MD-1 | B 低合金钢-低合金高强结构钢-B48 Q420MD-HL2 | 1516 | 0.14 | 0.15 | 1.1 | 0.012 | 0.005 |  | 0.02 | 0.035 | 0.02 | [7 empty] | 0.0485 | 0.0875 | ok | 17.850324 | 17.56166 | -0.288664 | 201.681522 | 201.325324 | -0.356197 | 1.67 | 1.33 | -0.34 | 铝耗!AF97 | 同位置F列匹配 |  | 16.23166 | 171.616891 | C<=0.135; Si[0.15,0.17]; Mn[1.1,1.12]; P<=0.012; S<=0.005; Nb[0.02,0.021]; Ti[0.04,0.045] | C=0.0921247(OK); Si=0.15(OK); Mn=1.1(OK); P=0(OK); S=0(OK); Nb=0.02(OK); Ti=0.04(OK) | 铝块按实耗替换：原Excel AH=1.670kg/t，铝耗!AF97=1.330kg/t，差-0.340kg/t；C上限按目标0.140-0.005=0.135；主要投料变化：铝块:1.670->1.330(-0.340)；铌铁:0.282->0.314(+0.031)；钛铁:0.778->0.798(+0.020)；成本下降：新-旧=-0.356元/t |  | 10.599209 | 10.599209 | 0 | 4.520365 | 4.520365 | 0 | 0 | 0 | 0 | 0 | 0 | 0 | 0 | 0 | 0 | 0 | 0 | 0 | 1.67 | 1.33 | -0.34 | 0 | 0 | 0 | 0.282401 | 0.313779 | 0.031378 | 0.77835 | 0.798308 | 0.019958 | 0 | 0 | 0 | 0 | 0 | 0 | 0 | 0 | 0 | 0 | 0 | 0 | 0 | 0 | 0 | 0 | 0 | 0 | 0 | 0 | 0 | 0 | 0 | 0 | 0 | 0 | 0
99 | 95 | Q420MD | 02 | 10.01 | 25 | Q420MD-2 | B 低合金钢-低合金高强结构钢-B48 Q420MD-HL2 | 1516 | 0.14 | 0.15 | 1.2 | 0.012 | 0.005 |  | 0.02 | 0.035 | 0.02 | [7 empty] | 0.057 | 0.0965 | ok | 19.095058 | 18.806394 | -0.288664 | 209.205001 | 208.848804 | -0.356197 | 1.67 | 1.33 | -0.34 | 铝耗!AF98 | 同位置F列匹配 |  | 17.476394 | 179.14037 | C<=0.135; Si[0.15,0.17]; Mn[1.2,1.22]; P<=0.012; S<=0.005; Nb[0.02,0.021]; Ti[0.04,0.045] | C=0.108119(OK); Si=0.15(OK); Mn=1.2(OK); P=0(OK); S=0(OK); Nb=0.02(OK); Ti=0.04(OK) | 铝块按实耗替换：原Excel AH=1.670kg/t，铝耗!AF98=1.330kg/t，差-0.340kg/t；C上限按目标0.140-0.005=0.135；主要投料变化：铝块:1.670->1.330(-0.340)；铌铁:0.282->0.314(+0.031)；钛铁:0.778->0.798(+0.020)；成本下降：新-旧=-0.356元/t |  | 10.599209 | 10.599209 | 0 | 5.765099 | 5.765099 | 0 | 0 | 0 | 0 | 0 | 0 | 0 | 0 | 0 | 0 | 0 | 0 | 0 | 1.67 | 1.33 | -0.34 | 0 | 0 | 0 | 0.282401 | 0.313779 | 0.031378 | 0.77835 | 0.798308 | 0.019958 | 0 | 0 | 0 | 0 | 0 | 0 | 0 | 0 | 0 | 0 | 0 | 0 | 0 | 0 | 0 | 0 | 0 | 0 | 0 | 0 | 0 | 0 | 0 | 0 | 0 | 0 | 0
100 | 96 | Q420MD-HL1 | 01 | 3 | 10 | Q420MD-1 | B 低合金钢-低合金高强结构钢-B48 Q420MD-HL2 | 1516 | 0.14 | 0.15 | 1.1 | 0.012 | 0.005 |  | 0.02 | 0.035 | 0.02 | [7 empty] | 0.0485 | 0.0875 | ok | 17.850324 | 17.56166 | -0.288664 | 201.681522 | 201.325324 | -0.356197 | 1.67 | 1.33 | -0.34 | 铝耗!AF99 | 同位置F列匹配 |  | 16.23166 | 171.616891 | C<=0.135; Si[0.15,0.17]; Mn[1.1,1.12]; P<=0.012; S<=0.005; Nb[0.02,0.021]; Ti[0.04,0.045] | C=0.0921247(OK); Si=0.15(OK); Mn=1.1(OK); P=0(OK); S=0(OK); Nb=0.02(OK); Ti=0.04(OK) | 铝块按实耗替换：原Excel AH=1.670kg/t，铝耗!AF99=1.330kg/t，差-0.340kg/t；C上限按目标0.140-0.005=0.135；主要投料变化：铝块:1.670->1.330(-0.340)；铌铁:0.282->0.314(+0.031)；钛铁:0.778->0.798(+0.020)；成本下降：新-旧=-0.356元/t |  | 10.599209 | 10.599209 | 0 | 4.520365 | 4.520365 | 0 | 0 | 0 | 0 | 0 | 0 | 0 | 0 | 0 | 0 | 0 | 0 | 0 | 1.67 | 1.33 | -0.34 | 0 | 0 | 0 | 0.282401 | 0.313779 | 0.031378 | 0.77835 | 0.798308 | 0.019958 | 0 | 0 | 0 | 0 | 0 | 0 | 0 | 0 | 0 | 0 | 0 | 0 | 0 | 0 | 0 | 0 | 0 | 0 | 0 | 0 | 0 | 0 | 0 | 0 | 0 | 0 | 0
101 | 97 | Q420MD-HL1 | 02 | 10.01 | 25 | Q420MD-2 | B 低合金钢-低合金高强结构钢-B48 Q420MD-HL2 | 1516 | 0.14 | 0.15 | 1.2 | 0.012 | 0.005 |  | 0.02 | 0.035 | 0.02 | [7 empty] | 0.057 | 0.0965 | ok | 19.095058 | 18.806394 | -0.288664 | 209.205001 | 208.848804 | -0.356197 | 1.67 | 1.33 | -0.34 | 铝耗!AF100 | 同位置F列匹配 |  | 17.476394 | 179.14037 | C<=0.135; Si[0.15,0.17]; Mn[1.2,1.22]; P<=0.012; S<=0.005; Nb[0.02,0.021]; Ti[0.04,0.045] | C=0.108119(OK); Si=0.15(OK); Mn=1.2(OK); P=0(OK); S=0(OK); Nb=0.02(OK); Ti=0.04(OK) | 铝块按实耗替换：原Excel AH=1.670kg/t，铝耗!AF100=1.330kg/t，差-0.340kg/t；C上限按目标0.140-0.005=0.135；主要投料变化：铝块:1.670->1.330(-0.340)；铌铁:0.282->0.314(+0.031)；钛铁:0.778->0.798(+0.020)；成本下降：新-旧=-0.356元/t |  | 10.599209 | 10.599209 | 0 | 5.765099 | 5.765099 | 0 | 0 | 0 | 0 | 0 | 0 | 0 | 0 | 0 | 0 | 0 | 0 | 0 | 1.67 | 1.33 | -0.34 | 0 | 0 | 0 | 0.282401 | 0.313779 | 0.031378 | 0.77835 | 0.798308 | 0.019958 | 0 | 0 | 0 | 0 | 0 | 0 | 0 | 0 | 0 | 0 | 0 | 0 | 0 | 0 | 0 | 0 | 0 | 0 | 0 | 0 | 0 | 0 | 0 | 0 | 0 | 0 | 0
102 | 98 | Q420MD-HL2 | 01 | 3 | 10 | Q420MD-1 | B 低合金钢-低合金高强结构钢-B48 Q420MD-HL2 | 1516 | 0.14 | 0.15 | 1.1 | 0.012 | 0.005 |  | 0.02 | 0.035 | 0.02 | [7 empty] | 0.0485 | 0.0875 | ok | 17.850324 | 17.56166 | -0.288664 | 201.681522 | 201.325324 | -0.356197 | 1.67 | 1.33 | -0.34 | 铝耗!AF101 | 同位置F列匹配 |  | 16.23166 | 171.616891 | C<=0.135; Si[0.15,0.17]; Mn[1.1,1.12]; P<=0.012; S<=0.005; Nb[0.02,0.021]; Ti[0.04,0.045] | C=0.0921247(OK); Si=0.15(OK); Mn=1.1(OK); P=0(OK); S=0(OK); Nb=0.02(OK); Ti=0.04(OK) | 铝块按实耗替换：原Excel AH=1.670kg/t，铝耗!AF101=1.330kg/t，差-0.340kg/t；C上限按目标0.140-0.005=0.135；主要投料变化：铝块:1.670->1.330(-0.340)；铌铁:0.282->0.314(+0.031)；钛铁:0.778->0.798(+0.020)；成本下降：新-旧=-0.356元/t |  | 10.599209 | 10.599209 | 0 | 4.520365 | 4.520365 | 0 | 0 | 0 | 0 | 0 | 0 | 0 | 0 | 0 | 0 | 0 | 0 | 0 | 1.67 | 1.33 | -0.34 | 0 | 0 | 0 | 0.282401 | 0.313779 | 0.031378 | 0.77835 | 0.798308 | 0.019958 | 0 | 0 | 0 | 0 | 0 | 0 | 0 | 0 | 0 | 0 | 0 | 0 | 0 | 0 | 0 | 0 | 0 | 0 | 0 | 0 | 0 | 0 | 0 | 0 | 0 | 0 | 0
103 | 99 | Q420MD-HL2 | 02 | 10.01 | 25 | Q420MD-2 | B 低合金钢-低合金高强结构钢-B48 Q420MD-HL2 | 1516 | 0.14 | 0.15 | 1.2 | 0.012 | 0.005 |  | 0.02 | 0.035 | 0.02 | [7 empty] | 0.057 | 0.0965 | ok | 19.095058 | 18.806394 | -0.288664 | 209.205001 | 208.848804 | -0.356197 | 1.67 | 1.33 | -0.34 | 铝耗!AF102 | 同位置F列匹配 |  | 17.476394 | 179.14037 | C<=0.135; Si[0.15,0.17]; Mn[1.2,1.22]; P<=0.012; S<=0.005; Nb[0.02,0.021]; Ti[0.04,0.045] | C=0.108119(OK); Si=0.15(OK); Mn=1.2(OK); P=0(OK); S=0(OK); Nb=0.02(OK); Ti=0.04(OK) | 铝块按实耗替换：原Excel AH=1.670kg/t，铝耗!AF102=1.330kg/t，差-0.340kg/t；C上限按目标0.140-0.005=0.135；主要投料变化：铝块:1.670->1.330(-0.340)；铌铁:0.282->0.314(+0.031)；钛铁:0.778->0.798(+0.020)；成本下降：新-旧=-0.356元/t |  | 10.599209 | 10.599209 | 0 | 5.765099 | 5.765099 | 0 | 0 | 0 | 0 | 0 | 0 | 0 | 0 | 0 | 0 | 0 | 0 | 0 | 1.67 | 1.33 | -0.34 | 0 | 0 | 0 | 0.282401 | 0.313779 | 0.031378 | 0.77835 | 0.798308 | 0.019958 | 0 | 0 | 0 | 0 | 0 | 0 | 0 | 0 | 0 | 0 | 0 | 0 | 0 | 0 | 0 | 0 | 0 | 0 | 0 | 0 | 0 | 0 | 0 | 0 | 0 | 0 | 0
104 | 100 | Q420ME | 01 | 3 | 10.49 | Q420ME-1 | B 低合金钢-低合金高强结构钢-B44 Q420ME | 1516 | 0.13 | 0.15 | 1.35 | 0.01 | 0.004 |  | 0.025 | 0.015 | 0.02 | [7 empty] | 0.065 | 0.093 | ok | 20.873982 | 20.705466 | -0.168516 | 229.182862 | 228.931804 | -0.251058 | 1.67 | 1.33 | -0.34 | 铝耗!AF103 | 同位置F列匹配 |  | 19.375466 | 199.22337 | C<=0.125; Si[0.15,0.17]; Mn[1.35,1.37]; P<=0.01; S<=0.004; Nb[0.025,0.026]; Ti[0.02,0.025] | C=0.125(OK); Si=0.164189(OK); Mn=1.35(OK); P=0(OK); S=0(OK); Nb=0.025(OK); Ti=0.02(OK) | 铝块按实耗替换：原Excel AH=1.670kg/t，铝耗!AF103=1.330kg/t，差-0.340kg/t；C上限按目标0.130-0.005=0.125，原Excel按当前成分口径估算C=0.129，会被新约束压住；主要投料变化：硅锰:10.599->11.602(+1.003)；高碳锰铁:7.865->6.982(-0.882)；铝块:1.670->1.330(-0.340)；铌铁:0.361->0.392(+0.031)；钛铁:0.379->0.399(+0.020)；成本下降：新-旧=-0.251元/t |  | 10.599209 | 11.601789 | 1.00258 | 7.864732 | 6.9823 | -0.882432 | 0 | 0 | 0 | 0 | 0 | 0 | 0 | 0 | 0 | 0 | 0 | 0 | 1.67 | 1.33 | -0.34 | 0 | 0 | 0 | 0.360845 | 0.392223 | 0.031378 | 0.379196 | 0.399154 | 0.019958 | 0 | 0 | 0 | 0 | 0 | 0 | 0 | 0 | 0 | 0 | 0 | 0 | 0 | 0 | 0 | 0 | 0 | 0 | 0 | 0 | 0 | 0 | 0 | 0 | 0 | 0 | 0
105 | 101 | Q420ME | 02 | 10.5 | 20 | Q420ME-2 | B 低合金钢-低合金高强结构钢-B44 Q420ME | 1516 | 0.13 | 0.15 | 1.45 | 0.01 | 0.004 |  | 0.03 | 0.015 | 0.02 | [7 empty] | 0.065 | 0.093 | ok | 21.85711 | 22.130084 | 0.272975 | 266.32993 | 255.971529 | -10.358401 | 1.67 | 1.33 | -0.34 | 铝耗!AF104 | 同位置F列匹配 |  | 20.800084 | 226.263096 | C<=0.125; Si[0.15,0.17]; Mn[1.45,1.47]; P<=0.01; S<=0.004; Nb[0.03,0.031]; Ti[0.02,0.025] | C=0.125(OK); Si=0.17(OK); Mn=1.45(OK); P=0(OK); S=0(OK); Nb=0.03(OK); Ti=0.02(OK) | 铝块按实耗替换：原Excel AH=1.670kg/t，铝耗!AF104=1.330kg/t，差-0.340kg/t；C上限按目标0.130-0.005=0.125；主要投料变化：中碳锰铁:8.769->1.342(-7.427)；高碳锰铁:0.000->6.576(+6.576)；硅锰:10.599->12.012(+1.413)；铝块:1.670->1.330(-0.340)；铌铁:0.439->0.471(+0.031)；成本下降：新-旧=-10.358元/t |  | 10.599209 | 12.012436 | 1.413228 | 0 | 6.575826 | 6.575826 | 8.769415 | 1.342 | -7.427415 | 0 | 0 | 0 | 0 | 0 | 0 | 0 | 0 | 0 | 1.67 | 1.33 | -0.34 | 0 | 0 | 0 | 0.43929 | 0.470668 | 0.031378 | 0.379196 | 0.399154 | 0.019958 | 0 | 0 | 0 | 0 | 0 | 0 | 0 | 0 | 0 | 0 | 0 | 0 | 0 | 0 | 0 | 0 | 0 | 0 | 0 | 0 | 0 | 0 | 0 | 0 | 0 | 0 | 0
106 | 102 | Q460C | 01 | 3 | 10.3 | Q460C-1 | B 低合金钢-低合金高强结构钢-B22 Q460C | 1520 | 0.07 | 0.16 | 1.15 | 0.018 | 0.005 |  | 0.015 | 0.05 | 0.025 | [7 empty] | 0.051 | 0.103333 | ok | 19.205268 | 18.838286 | -0.366982 | 239.494631 | 228.80513 | -10.689502 | 2 | 1.9 | -0.1 | 铝耗!AF105 | 同位置F列匹配 |  | 16.938286 | 186.36451 | C<=0.065; Si[0.16,0.18]; Mn[1.15,1.17]; P<=0.018; S<=0.005; Nb[0.015,0.016]; Ti[0.055,0.06] | C=0.065(OK); Si=0.16(OK); Mn=1.15(OK); P=0(OK); S=0(OK); Nb=0.015(OK); Ti=0.055(OK) | 铝块按实耗替换：原Excel AH=2.000kg/t，铝耗!AF105=1.900kg/t，差-0.100kg/t；C上限按目标0.070-0.005=0.065；主要投料变化：硅锰:0.000->5.935(+5.935)；低碳锰铁:13.155->8.355(-4.800)；硅铁合金:2.769->1.315(-1.454)；铝块:2.000->1.900(-0.100)；铌铁:0.204->0.235(+0.031)；成本下降：新-旧=-10.690元/t |  | 0 | 5.935177 | 5.935177 | 0 | 0 | 0 | 0 | 0 | 0 | 13.154665 | 8.354766 | -4.799898 | 0 | 0 | 0 | 2.768933 | 1.315336 | -1.453597 | 2 | 1.9 | -0.1 | 0 | 0 | 0 | 0.203956 | 0.235334 | 0.031378 | 1.077715 | 1.097673 | 0.019958 | 0 | 0 | 0 | 0 | 0 | 0 | 0 | 0 | 0 | 0 | 0 | 0 | 0 | 0 | 0 | 0 | 0 | 0 | 0 | 0 | 0 | 0 | 0 | 0 | 0 | 0 | 0
107 | 103 | Q460C | 02 | 10.31 | 16.5 | Q460C-2 | B 低合金钢-低合金高强结构钢-B22 Q460C | 1520 | 0.07 | 0.16 | 1.15 | 0.018 | 0.005 |  | 0.02 | 0.055 | 0.025 | [7 empty] | 0.051 | 0.103333 | ok | 19.383502 | 19.016519 | -0.366982 | 258.791725 | 248.102223 | -10.689502 | 2 | 1.9 | -0.1 | 铝耗!AF106 | 同位置F列匹配 |  | 17.116519 | 205.661603 | C<=0.065; Si[0.16,0.18]; Mn[1.15,1.17]; P<=0.018; S<=0.005; Nb[0.02,0.021]; Ti[0.06,0.065] | C=0.065(OK); Si=0.16(OK); Mn=1.15(OK); P=0(OK); S=0(OK); Nb=0.02(OK); Ti=0.06(OK) | 铝块按实耗替换：原Excel AH=2.000kg/t，铝耗!AF106=1.900kg/t，差-0.100kg/t；C上限按目标0.070-0.005=0.065；主要投料变化：硅锰:0.000->5.935(+5.935)；低碳锰铁:13.155->8.355(-4.800)；硅铁合金:2.769->1.315(-1.454)；铝块:2.000->1.900(-0.100)；铌铁:0.282->0.314(+0.031)；成本下降：新-旧=-10.690元/t |  | 0 | 5.935177 | 5.935177 | 0 | 0 | 0 | 0 | 0 | 0 | 13.154665 | 8.354766 | -4.799898 | 0 | 0 | 0 | 2.768933 | 1.315336 | -1.453597 | 2 | 1.9 | -0.1 | 0 | 0 | 0 | 0.282401 | 0.313779 | 0.031378 | 1.177504 | 1.197461 | 0.019958 | 0 | 0 | 0 | 0 | 0 | 0 | 0 | 0 | 0 | 0 | 0 | 0 | 0 | 0 | 0 | 0 | 0 | 0 | 0 | 0 | 0 | 0 | 0 | 0 | 0 | 0 | 0
108 | 104 | Q460MC | 01 | 1.5 | 10.3 | Q460MC-1 | B 低合金钢-低合金高强结构钢-B06 Q460MC | 1520 | 0.07 | 0.16 | 1.15 | 0.018 | 0.005 |  | 0.015 | 0.05 | 0.025 | [7 empty] | 0.051 | 0.103333 | ok | 19.205268 | 18.838286 | -0.366982 | 239.494631 | 228.80513 | -10.689502 | 2 | 1.9 | -0.1 | 铝耗!AF107 | 同位置F列匹配 |  | 16.938286 | 186.36451 | C<=0.065; Si[0.16,0.18]; Mn[1.15,1.17]; P<=0.018; S<=0.005; Nb[0.015,0.016]; Ti[0.055,0.06] | C=0.065(OK); Si=0.16(OK); Mn=1.15(OK); P=0(OK); S=0(OK); Nb=0.015(OK); Ti=0.055(OK) | 铝块按实耗替换：原Excel AH=2.000kg/t，铝耗!AF107=1.900kg/t，差-0.100kg/t；C上限按目标0.070-0.005=0.065；主要投料变化：硅锰:0.000->5.935(+5.935)；低碳锰铁:13.155->8.355(-4.800)；硅铁合金:2.769->1.315(-1.454)；铝块:2.000->1.900(-0.100)；铌铁:0.204->0.235(+0.031)；成本下降：新-旧=-10.690元/t |  | 0 | 5.935177 | 5.935177 | 0 | 0 | 0 | 0 | 0 | 0 | 13.154665 | 8.354766 | -4.799898 | 0 | 0 | 0 | 2.768933 | 1.315336 | -1.453597 | 2 | 1.9 | -0.1 | 0 | 0 | 0 | 0.203956 | 0.235334 | 0.031378 | 1.077715 | 1.097673 | 0.019958 | 0 | 0 | 0 | 0 | 0 | 0 | 0 | 0 | 0 | 0 | 0 | 0 | 0 | 0 | 0 | 0 | 0 | 0 | 0 | 0 | 0 | 0 | 0 | 0 | 0 | 0 | 0
109 | 105 | Q460MC | 02 | 10.31 | 16.5 | Q460MC-2 | B 低合金钢-低合金高强结构钢-B06 Q460MC | 1520 | 0.07 | 0.16 | 1.15 | 0.018 | 0.005 |  | 0.02 | 0.055 | 0.025 | [7 empty] | 0.051 | 0.103333 | ok | 19.383502 | 19.016519 | -0.366982 | 258.791725 | 248.102223 | -10.689502 | 2 | 1.9 | -0.1 | 铝耗!AF108 | 同位置F列匹配 |  | 17.116519 | 205.661603 | C<=0.065; Si[0.16,0.18]; Mn[1.15,1.17]; P<=0.018; S<=0.005; Nb[0.02,0.021]; Ti[0.06,0.065] | C=0.065(OK); Si=0.16(OK); Mn=1.15(OK); P=0(OK); S=0(OK); Nb=0.02(OK); Ti=0.06(OK) | 铝块按实耗替换：原Excel AH=2.000kg/t，铝耗!AF108=1.900kg/t，差-0.100kg/t；C上限按目标0.070-0.005=0.065；主要投料变化：硅锰:0.000->5.935(+5.935)；低碳锰铁:13.155->8.355(-4.800)；硅铁合金:2.769->1.315(-1.454)；铝块:2.000->1.900(-0.100)；铌铁:0.282->0.314(+0.031)；成本下降：新-旧=-10.690元/t |  | 0 | 5.935177 | 5.935177 | 0 | 0 | 0 | 0 | 0 | 0 | 13.154665 | 8.354766 | -4.799898 | 0 | 0 | 0 | 2.768933 | 1.315336 | -1.453597 | 2 | 1.9 | -0.1 | 0 | 0 | 0 | 0.282401 | 0.313779 | 0.031378 | 1.177504 | 1.197461 | 0.019958 | 0 | 0 | 0 | 0 | 0 | 0 | 0 | 0 | 0 | 0 | 0 | 0 | 0 | 0 | 0 | 0 | 0 | 0 | 0 | 0 | 0 | 0 | 0 | 0 | 0 | 0 | 0
110 | 106 | Q460MC(YZ) | 01 | 16.01 | 25.4 | Q460MC(YZ)-2 | B 低合金钢-低合金高强结构钢-B56 Q460MC(YZ) | 1520 | 0.14 | 0.16 | 1.4 | 0.015 | 0.005 | 0 | 0.03 | 0.03 |  | 0.025 | 0 | 0 | 0 | 0 |  |  | 0 | 0 | ok | 23.622483 | 23.073818 | -0.548664 | 272.551908 | 266.388047 | -6.163861 | 2 | 1.4 | -0.6 | 铝耗!AF109 | 同位置F列匹配 |  | 21.673818 | 235.116012 | C<=0.135; Si[0.16,0.18]; Mn[1.4,1.42]; P<=0.015; S<=0.005; V[0,0.001]; Nb[0.03,0.031]; Ti[0.035,0.04]; Cr[0,0.03] | C=0.0728874(OK); Si=0.16(OK); Mn=1.4(OK); Cr=0(OK); P=0(OK); S=0(OK); V=0(OK); Nb=0.03(OK); Ti=0.035(OK) | 铝块按实耗替换：原Excel AH=2.000kg/t，铝耗!AF109=1.400kg/t，差-0.600kg/t；C上限按目标0.140-0.005=0.135；主要投料变化：铝块:2.000->1.400(-0.600)；铌铁:0.439->0.471(+0.031)；钛铁:0.679->0.699(+0.020)；成本下降：新-旧=-6.164元/t |  | 11.305822 | 11.305822 | 0 | 9.198809 | 9.198809 | 0 | 0 | 0 | 0 | 0 | 0 | 0 | 0 | 0 | 0 | 0 | 0 | 0 | 2 | 1.4 | -0.6 | 0 | 0 | 0 | 0.43929 | 0.470668 | 0.031378 | 0.678561 | 0.698519 | 0.019958 | 0 | 0 | 0 | 0 | 0 | 0 | 0 | 0 | 0 | 0 | 0 | 0 | 0 | 0 | 0 | 0 | 0 | 0 | 0 | 0 | 0 | 0 | 0 | 0 | 0 | 0 | 0
111 | 107 | Q460MD | 01 | 3 | 10.3 | Q460MD-1 | B 低合金钢-低合金高强结构钢-B07 Q460MD | 1520 | 0.07 | 0.16 | 1.3 | 0.018 | 0.003 |  | 0.015 | 0.055 | 0.025 | [7 empty] | 0.051 | 0.103333 | ok | 21.19028 | 20.877114 | -0.313166 | 257.745835 | 249.709674 | -8.036161 | 2 | 1.9 | -0.1 | 铝耗!AF110 | 同位置F列匹配 |  | 18.977114 | 207.269055 | C<=0.065; Si[0.16,0.18]; Mn[1.3,1.32]; P<=0.018; S<=0.003; Nb[0.015,0.016]; Ti[0.06,0.065] | C=0.065(OK); Si=0.16(OK); Mn=1.3(OK); P=0(OK); S=0(OK); Nb=0.015(OK); Ti=0.06(OK) | 铝块按实耗替换：原Excel AH=2.000kg/t，铝耗!AF110=1.900kg/t，差-0.100kg/t；C上限按目标0.070-0.005=0.065；主要投料变化：硅锰:0.000->4.932(+4.932)；低碳锰铁:15.040->11.051(-3.988)；硅铁合金:2.769->1.561(-1.208)；铝块:2.000->1.900(-0.100)；铌铁:0.204->0.235(+0.031)；成本下降：新-旧=-8.036元/t |  | 0 | 4.931748 | 4.931748 | 0 | 0 | 0 | 0 | 0 | 0 | 15.039887 | 11.051482 | -3.988405 | 0 | 0 | 0 | 2.768933 | 1.561088 | -1.207845 | 2 | 1.9 | -0.1 | 0 | 0 | 0 | 0.203956 | 0.235334 | 0.031378 | 1.177504 | 1.197461 | 0.019958 | 0 | 0 | 0 | 0 | 0 | 0 | 0 | 0 | 0 | 0 | 0 | 0 | 0 | 0 | 0 | 0 | 0 | 0 | 0 | 0 | 0 | 0 | 0 | 0 | 0 | 0 | 0
112 | 108 | Q460MD | 02 | 10.31 | 16.5 | Q460MD-2 | B 低合金钢-低合金高强结构钢-B07 Q460MD | 1520 | 0.07 | 0.16 | 1.35 | 0.018 | 0.003 |  | 0.015 | 0.065 | 0.025 | [7 empty] | 0.051 | 0.103333 | ok | 22.018264 | 21.723037 | -0.295227 | 267.832882 | 260.681168 | -7.151715 | 2 | 1.9 | -0.1 | 铝耗!AF111 | 同位置F列匹配 |  | 19.823037 | 218.240548 | C<=0.065; Si[0.16,0.18]; Mn[1.35,1.37]; P<=0.018; S<=0.003; Nb[0.015,0.016]; Ti[0.07,0.075] | C=0.065(OK); Si=0.16(OK); Mn=1.35(OK); P=0(OK); S=0(OK); Nb=0.015(OK); Ti=0.07(OK) | 铝块按实耗替换：原Excel AH=2.000kg/t，铝耗!AF111=1.900kg/t，差-0.100kg/t；C上限按目标0.070-0.005=0.065；主要投料变化：硅锰:0.000->4.597(+4.597)；低碳锰铁:15.668->11.950(-3.718)；硅铁合金:2.769->1.643(-1.126)；铝块:2.000->1.900(-0.100)；铌铁:0.204->0.235(+0.031)；成本下降：新-旧=-7.152元/t |  | 0 | 4.597272 | 4.597272 | 0 | 0 | 0 | 0 | 0 | 0 | 15.668295 | 11.950388 | -3.717907 | 0 | 0 | 0 | 2.768933 | 1.643005 | -1.125927 | 2 | 1.9 | -0.1 | 0 | 0 | 0 | 0.203956 | 0.235334 | 0.031378 | 1.377081 | 1.397038 | 0.019958 | 0 | 0 | 0 | 0 | 0 | 0 | 0 | 0 | 0 | 0 | 0 | 0 | 0 | 0 | 0 | 0 | 0 | 0 | 0 | 0 | 0 | 0 | 0 | 0 | 0 | 0 | 0
113 | 109 | Q500MC | 01 | 3 | 10.3 | Q500MC-1 | B 低合金钢-低合金高强结构钢-B49 Q500MC | 1521 | 0.07 | 0.15 | 1.4 | 0.02 | 0.01 |  | 0.02 | 0.055 | 0.025 | [7 empty] | 0.035 | 0.0905 | ok | 22.211398 | 22.415603 | 0.204205 | 254.356414 | 257.348482 | 2.992068 | 2 | 1.9 | -0.1 | 铝耗!AF112 | 同位置F列匹配 |  | 20.515603 | 214.907862 | C<=0.065; Si[0.15,0.17]; Mn[1.4,1.42]; P<=0.02; S<=0.01; Nb[0.02,0.021]; Ti[0.06,0.065] | C=0.065(OK); Si=0.17(OK); Mn=1.4(OK); P=0(OK); S=0(OK); Nb=0.02(OK); Ti=0.06(OK) | 铝块按实耗替换：原Excel AH=2.000kg/t，铝耗!AF112=1.900kg/t，差-0.100kg/t；C上限按目标0.070-0.005=0.065；主要投料变化：中碳锰铁:8.152->6.571(-1.581)；硅锰:10.599->12.012(+1.413)；高碳锰铁:0.000->0.421(+0.421)；铝块:2.000->1.900(-0.100)；铌铁:0.282->0.314(+0.031)；成本上升：新-旧=+2.992元/t |  | 10.599209 | 12.012436 | 1.413228 | 0 | 0.420819 | 0.420819 | 8.152285 | 6.571108 | -1.581177 | 0 | 0 | 0 | 0 | 0 | 0 | 0 | 0 | 0 | 2 | 1.9 | -0.1 | 0 | 0 | 0 | 0.282401 | 0.313779 | 0.031378 | 1.177504 | 1.197461 | 0.019958 | 0 | 0 | 0 | 0 | 0 | 0 | 0 | 0 | 0 | 0 | 0 | 0 | 0 | 0 | 0 | 0 | 0 | 0 | 0 | 0 | 0 | 0 | 0 | 0 | 0 | 0 | 0
114 | 110 | Q500MC | 02 | 10.31 | 16.5 | Q500MC-2 | B 低合金钢-低合金高强结构钢-B49 Q500MC | 1521 | 0.07 | 0.15 | 1.5 | 0.02 | 0.01 |  | 0.02 | 0.055 | 0.025 | [7 empty] | 0.035 | 0.0905 | ok | 23.510619 | 23.696257 | 0.185638 | 264.399507 | 267.872026 | 3.472519 | 2 | 1.9 | -0.1 | 铝耗!AF113 | 同位置F列匹配 |  | 21.796257 | 225.431407 | C<=0.065; Si[0.15,0.17]; Mn[1.5,1.52]; P<=0.02; S<=0.01; Nb[0.02,0.021]; Ti[0.06,0.065] | C=0.065(OK); Si=0.17(OK); Mn=1.5(OK); P=0(OK); S=0(OK); Nb=0.02(OK); Ti=0.06(OK) | 铝块按实耗替换：原Excel AH=2.000kg/t，铝耗!AF113=1.900kg/t，差-0.100kg/t；C上限按目标0.070-0.005=0.065；主要投料变化：硅锰:10.599->12.012(+1.413)；中碳锰铁:9.452->8.222(-1.230)；铝块:2.000->1.900(-0.100)；高碳锰铁:0.000->0.051(+0.051)；铌铁:0.282->0.314(+0.031)；成本上升：新-旧=+3.473元/t |  | 10.599209 | 12.012436 | 1.413228 | 0 | 0.050688 | 0.050688 | 9.451506 | 8.221892 | -1.229614 | 0 | 0 | 0 | 0 | 0 | 0 | 0 | 0 | 0 | 2 | 1.9 | -0.1 | 0 | 0 | 0 | 0.282401 | 0.313779 | 0.031378 | 1.177504 | 1.197461 | 0.019958 | 0 | 0 | 0 | 0 | 0 | 0 | 0 | 0 | 0 | 0 | 0 | 0 | 0 | 0 | 0 | 0 | 0 | 0 | 0 | 0 | 0 | 0 | 0 | 0 | 0 | 0 | 0
115 | 111 | Q500MD | 01 | 3 | 10.3 | Q500MD-1 | B 低合金钢-低合金高强结构钢-B50 Q500MD | 1521 | 0.07 | 0.15 | 1.2 | 0.015 | 0.005 |  | 0.03 | 0.04 | 0.025 | [7 empty] | 0.035 | 0.0905 | ok | 19.47048 | 19.711821 | 0.241341 | 260.854477 | 262.885643 | 2.031166 | 2 | 1.9 | -0.1 | 铝耗!AF114 | 同位置F列匹配 |  | 17.811821 | 220.445023 | C<=0.065; Si[0.15,0.17]; Mn[1.2,1.22]; P<=0.015; S<=0.005; Nb[0.03,0.031]; Ti[0.045,0.05] | C=0.065(OK); Si=0.17(OK); Mn=1.2(OK); P=0(OK); S=0(OK); Nb=0.03(OK); Ti=0.045(OK) | 铝块按实耗替换：原Excel AH=2.000kg/t，铝耗!AF114=1.900kg/t，差-0.100kg/t；C上限按目标0.070-0.005=0.065；主要投料变化：中碳锰铁:5.554->3.270(-2.284)；硅锰:10.599->12.012(+1.413)；高碳锰铁:0.000->1.161(+1.161)；铝块:2.000->1.900(-0.100)；铌铁:0.439->0.471(+0.031)；成本上升：新-旧=+2.031元/t |  | 10.599209 | 12.012436 | 1.413228 | 0 | 1.161081 | 1.161081 | 5.553843 | 3.269539 | -2.284304 | 0 | 0 | 0 | 0 | 0 | 0 | 0 | 0 | 0 | 2 | 1.9 | -0.1 | 0 | 0 | 0 | 0.43929 | 0.470668 | 0.031378 | 0.878138 | 0.898096 | 0.019958 | 0 | 0 | 0 | 0 | 0 | 0 | 0 | 0 | 0 | 0 | 0 | 0 | 0 | 0 | 0 | 0 | 0 | 0 | 0 | 0 | 0 | 0 | 0 | 0 | 0 | 0 | 0
116 | 112 | Q500MD | 02 | 10.31 | 16.5 | Q500MD-2 | B 低合金钢-低合金高强结构钢-B50 Q500MD | 1521 | 0.07 | 0.15 | 1.3 | 0.015 | 0.005 |  | 0.03 | 0.04 | 0.025 | [7 empty] | 0.035 | 0.0905 | ok | 20.769701 | 20.992474 | 0.222773 | 270.89757 | 273.409187 | 2.511617 | 2 | 1.9 | -0.1 | 铝耗!AF115 | 同位置F列匹配 |  | 19.092474 | 230.968567 | C<=0.065; Si[0.15,0.17]; Mn[1.3,1.32]; P<=0.015; S<=0.005; Nb[0.03,0.031]; Ti[0.045,0.05] | C=0.065(OK); Si=0.17(OK); Mn=1.3(OK); P=0(OK); S=0(OK); Nb=0.03(OK); Ti=0.045(OK) | 铝块按实耗替换：原Excel AH=2.000kg/t，铝耗!AF115=1.900kg/t，差-0.100kg/t；C上限按目标0.070-0.005=0.065；主要投料变化：中碳锰铁:6.853->4.920(-1.933)；硅锰:10.599->12.012(+1.413)；高碳锰铁:0.000->0.791(+0.791)；铝块:2.000->1.900(-0.100)；铌铁:0.439->0.471(+0.031)；成本上升：新-旧=+2.512元/t |  | 10.599209 | 12.012436 | 1.413228 | 0 | 0.79095 | 0.79095 | 6.853064 | 4.920323 | -1.93274 | 0 | 0 | 0 | 0 | 0 | 0 | 0 | 0 | 0 | 2 | 1.9 | -0.1 | 0 | 0 | 0 | 0.43929 | 0.470668 | 0.031378 | 0.878138 | 0.898096 | 0.019958 | 0 | 0 | 0 | 0 | 0 | 0 | 0 | 0 | 0 | 0 | 0 | 0 | 0 | 0 | 0 | 0 | 0 | 0 | 0 | 0 | 0 | 0 | 0 | 0 | 0 | 0 | 0
117 | 113 | Q550MD | 01 | 3 | 12 | Q550MD | B 低合金钢-低合金高强结构钢-B38 Q550MD | 1520 | 0.07 | 0.15 | 1.45 | 0.015 | 0.004 |  | 0.02 | 0.08 | 0.025 | [7 empty] | 0.035 | 0.0905 | ok | 23.359951 | 23.554872 | 0.194922 | 271.387898 | 274.620191 | 3.232293 | 2 | 1.9 | -0.1 | 铝耗!AF116 | 同位置F列匹配 |  | 21.654872 | 232.179572 | C<=0.065; Si[0.15,0.17]; Mn[1.45,1.47]; P<=0.015; S<=0.004; Nb[0.02,0.021]; Ti[0.085,0.09] | C=0.065(OK); Si=0.17(OK); Mn=1.45(OK); P=0(OK); S=0(OK); Nb=0.02(OK); Ti=0.085(OK) | 铝块按实耗替换：原Excel AH=2.000kg/t，铝耗!AF116=1.900kg/t，差-0.100kg/t；C上限按目标0.070-0.005=0.065；主要投料变化：硅锰:10.599->12.012(+1.413)；中碳锰铁:8.802->7.396(-1.405)；高碳锰铁:0.000->0.236(+0.236)；铝块:2.000->1.900(-0.100)；铌铁:0.282->0.314(+0.031)；成本上升：新-旧=+3.232元/t |  | 10.599209 | 12.012436 | 1.413228 | 0 | 0.235754 | 0.235754 | 8.801895 | 7.3965 | -1.405396 | 0 | 0 | 0 | 0 | 0 | 0 | 0 | 0 | 0 | 2 | 1.9 | -0.1 | 0 | 0 | 0 | 0.282401 | 0.313779 | 0.031378 | 1.676446 | 1.696404 | 0.019958 | 0 | 0 | 0 | 0 | 0 | 0 | 0 | 0 | 0 | 0 | 0 | 0 | 0 | 0 | 0 | 0 | 0 | 0 | 0 | 0 | 0 | 0 | 0 | 0 | 0 | 0 | 0
118 | 114 | Q390GJB | 01 | 3 | 10 | Q390GJB-1 | B 低合金钢-低合金高强结构钢-B40 Q390GJB | 1514 | 0.15 | 0.2 | 1.35 | 0.015 | 0.005 |  | 0.015 | 0.015 | 0.025 | [7 empty] | 0.055 | 0.1055 | ok | 21.299513 | 20.750849 | -0.548664 | 202.100978 | 195.937117 | -6.163861 | 2 | 1.4 | -0.6 | 铝耗!AF117 | 同位置F列匹配 |  | 19.350849 | 164.665082 | C<=0.145; Si[0.2,0.22]; Mn[1.35,1.37]; P<=0.015; S<=0.005; Nb[0.015,0.016]; Ti[0.02,0.025] | C=0.104478(OK); Si=0.2(OK); Mn=1.35(OK); P=0(OK); S=0(OK); Nb=0.015(OK); Ti=0.02(OK) | 铝块按实耗替换：原Excel AH=2.000kg/t，铝耗!AF117=1.400kg/t，差-0.600kg/t；C上限按目标0.150-0.005=0.145；主要投料变化：铝块:2.000->1.400(-0.600)；铌铁:0.204->0.235(+0.031)；钛铁:0.379->0.399(+0.020)；成本下降：新-旧=-6.164元/t |  | 14.132278 | 14.132278 | 0 | 4.584083 | 4.584083 | 0 | 0 | 0 | 0 | 0 | 0 | 0 | 0 | 0 | 0 | 0 | 0 | 0 | 2 | 1.4 | -0.6 | 0 | 0 | 0 | 0.203956 | 0.235334 | 0.031378 | 0.379196 | 0.399154 | 0.019958 | 0 | 0 | 0 | 0 | 0 | 0 | 0 | 0 | 0 | 0 | 0 | 0 | 0 | 0 | 0 | 0 | 0 | 0 | 0 | 0 | 0 | 0 | 0 | 0 | 0 | 0 | 0
119 | 115 | Q390GJB | 02 | 10.01 | 25.4 | Q390GJB-2 | B 低合金钢-低合金高强结构钢-B40 Q390GJB | 1514 | 0.15 | 0.2 | 1.45 | 0.015 | 0.005 |  | 0.018 | 0.015 | 0.025 | [7 empty] | 0.055457 | 0.100057 | ok | 22.788869 | 22.240204 | -0.548664 | 220.955593 | 214.791732 | -6.163861 | 2 | 1.4 | -0.6 | 铝耗!AF118 | 同位置F列匹配 |  | 20.840204 | 183.519697 | C<=0.145; Si[0.2,0.22]; Mn[1.45,1.47]; P<=0.015; S<=0.005; Nb[0.018,0.019]; Ti[0.02,0.025] | C=0.113619(OK); Si=0.2(OK); Mn=1.45(OK); P=0(OK); S=0(OK); Nb=0.018(OK); Ti=0.02(OK) | 铝块按实耗替换：原Excel AH=2.000kg/t，铝耗!AF118=1.400kg/t，差-0.600kg/t；C上限按目标0.150-0.005=0.145；主要投料变化：铝块:2.000->1.400(-0.600)；铌铁:0.251->0.282(+0.031)；钛铁:0.379->0.399(+0.020)；成本下降：新-旧=-6.164元/t |  | 14.132278 | 14.132278 | 0 | 6.026372 | 6.026372 | 0 | 0 | 0 | 0 | 0 | 0 | 0 | 0 | 0 | 0 | 0 | 0 | 0 | 2 | 1.4 | -0.6 | 0 | 0 | 0 | 0.251023 | 0.282401 | 0.031378 | 0.379196 | 0.399154 | 0.019958 | 0 | 0 | 0 | 0 | 0 | 0 | 0 | 0 | 0 | 0 | 0 | 0 | 0 | 0 | 0 | 0 | 0 | 0 | 0 | 0 | 0 | 0 | 0 | 0 | 0 | 0 | 0
120 | 116 | A572Gr50 | 02 | 2 | 9.99 | A572Gr50-1 | B 低合金钢-低合金高强结构钢-B25 A572Gr50 | 1517 | 0.16 | 0.1 | 0.7 | 0.015 | 0.008 |  | 0.006 | 0.03 | 0.02 | [7 empty] | 0.07222 | 0.115824 | ok | 11.248704 | 11.03004 | -0.218664 | 116.190772 | 117.398176 | 1.207404 | 1.67 | 1.4 | -0.27 | 铝耗!AF119 | 同位置F列匹配 |  | 9.63004 | 86.126141 | C<=0.155; Si[0.1,0.12]; Mn[0.7,0.72]; P<=0.015; S<=0.008; Nb[0.006,0.007]; Ti[0.035,0.04] | C=0.0938228(OK); Si=0.1(OK); Mn=0.7(OK); P=0(OK); S=0(OK); Nb=0.006(OK); Ti=0.035(OK) | 铝块按实耗替换：原Excel AH=1.670kg/t，铝耗!AF119=1.400kg/t，差-0.270kg/t；C上限按目标0.160-0.005=0.155；主要投料变化：铝块:1.670->1.400(-0.270)；铌铁:0.063->0.094(+0.031)；钛铁:0.679->0.699(+0.020)；成本上升：新-旧=+1.207元/t |  | 7.066139 | 7.066139 | 0 | 1.771248 | 1.771248 | 0 | 0 | 0 | 0 | 0 | 0 | 0 | 0 | 0 | 0 | 0 | 0 | 0 | 1.67 | 1.4 | -0.27 | 0 | 0 | 0 | 0.062756 | 0.094134 | 0.031378 | 0.678561 | 0.698519 | 0.019958 | 0 | 0 | 0 | 0 | 0 | 0 | 0 | 0 | 0 | 0 | 0 | 0 | 0 | 0 | 0 | 0 | 0 | 0 | 0 | 0 | 0 | 0 | 0 | 0 | 0 | 0 | 0
121 | 117 | A572Gr50 | 01 | 10 | 15.99 | A572Gr50-2 | B 低合金钢-低合金高强结构钢-B25 A572Gr50 | 1516 | 0.16 | 0.1 | 0.85 | 0.015 | 0.01 |  | 0.006 | 0.03 | 0.02 | [7 empty] | 0.068746 | 0.117045 | ok | 13.283767 | 13.065103 | -0.218664 | 128.491198 | 129.698603 | 1.207404 | 1.67 | 1.4 | -0.27 | 铝耗!AF120 | 同位置F列匹配 |  | 11.665103 | 98.426567 | C<=0.155; Si[0.1,0.12]; Mn[0.85,0.87]; P<=0.015; S<=0.01; Nb[0.006,0.007]; Ti[0.035,0.04] | C=0.102602(OK); Si=0.1(OK); Mn=0.85(OK); P=0(OK); S=0(OK); Nb=0.006(OK); Ti=0.035(OK) | 铝块按实耗替换：原Excel AH=1.670kg/t，铝耗!AF120=1.400kg/t，差-0.270kg/t；C上限按目标0.160-0.005=0.155；主要投料变化：铝块:1.670->1.400(-0.270)；铌铁:0.063->0.094(+0.031)；钛铁:0.679->0.699(+0.020)；成本上升：新-旧=+1.207元/t |  | 7.066139 | 7.066139 | 0 | 3.806311 | 3.806311 | 0 | 0 | 0 | 0 | 0 | 0 | 0 | 0 | 0 | 0 | 0 | 0 | 0 | 1.67 | 1.4 | -0.27 | 0 | 0 | 0 | 0.062756 | 0.094134 | 0.031378 | 0.678561 | 0.698519 | 0.019958 | 0 | 0 | 0 | 0 | 0 | 0 | 0 | 0 | 0 | 0 | 0 | 0 | 0 | 0 | 0 | 0 | 0 | 0 | 0 | 0 | 0 | 0 | 0 | 0 | 0 | 0 | 0
122 | 118 | A572Gr50 | 03 | 16 | 28 | A572Gr50-3 | B 低合金钢-低合金高强结构钢-B25 A572Gr50 | 1515 | 0.16 | 0.1 | 1.15 | 0.015 | 0.008 |  | 0.015 | 0.025 | 0.02 | [7 empty] | 0.076913 | 0.128826 | ok | 17.267548 | 17.052687 | -0.214861 | 180.329054 | 181.621423 | 1.292368 | 1.67 | 1.403804 | -0.266196 | 铝耗!AF121 | 同位置F列匹配 |  | 15.648883 | 150.264423 | C<=0.155; Si[0.1,0.12]; Mn[1.15,1.17]; P<=0.015; S<=0.008; Nb[0.015,0.016]; Ti[0.03,0.035] | C=0.134506(OK); Si=0.1(OK); Mn=1.15(OK); P=0(OK); S=0(OK); Nb=0.015(OK); Ti=0.03(OK) | 铝块按实耗替换：原Excel AH=1.670kg/t，铝耗!AF121=1.404kg/t，差-0.266kg/t；C上限按目标0.160-0.005=0.155；主要投料变化：铝块:1.670->1.404(-0.266)；铌铁:0.204->0.235(+0.031)；钛铁:0.579->0.599(+0.020)；成本上升：新-旧=+1.292元/t |  | 7.066139 | 7.066139 | 0 | 7.74868 | 7.74868 | 0 | 0 | 0 | 0 | 0 | 0 | 0 | 0 | 0 | 0 | 0 | 0 | 0 | 1.67 | 1.403804 | -0.266196 | 0 | 0 | 0 | 0.203956 | 0.235334 | 0.031378 | 0.578773 | 0.598731 | 0.019958 | 0 | 0 | 0 | 0 | 0 | 0 | 0 | 0 | 0 | 0 | 0 | 0 | 0 | 0 | 0 | 0 | 0 | 0 | 0 | 0 | 0 | 0 | 0 | 0 | 0 | 0 | 0
123 | 119 | A572Gr50-DX | 02 | 2 | 9.99 | A572Gr50-DX1 | B 低合金钢-低合金高强结构钢-B55 A572Gr50-DX | 1517 | 0.16 | 0.02 | 0.7 | 0.015 | 0.008 |  | 0.006 | 0.03 | 0.02 | [7 empty] | 0.069333 | 0.106667 | ok | 10.857164 | 10.7085 | -0.148664 | 123.578125 | 126.349131 | 2.771006 | 2 | 1.8 | -0.2 | 铝耗!AF122 | 同位置F列匹配 |  | 8.9085 | 86.142229 | C<=0.155; Si<=0.02; Mn[0.7,0.72]; P<=0.015; S<=0.008; Nb[0.006,0.007]; Ti[0.035,0.04] | C=0.118199(OK); Si=0(OK); Mn=0.7(OK); P=0(OK); S=0(OK); Nb=0.006(OK); Ti=0.035(OK) | 铝块按实耗替换：原Excel AH=2.000kg/t，铝耗!AF122=1.800kg/t，差-0.200kg/t；C上限按目标0.160-0.005=0.155；Si目标=0.020<=禁硅阈值，硅锰/硅铁变量上限置0；主要投料变化：铝块:2.000->1.800(-0.200)；铌铁:0.063->0.094(+0.031)；钛铁:0.679->0.699(+0.020)；成本上升：新-旧=+2.771元/t |  | 0 | 0 | 0 | 8.115847 | 8.115847 | 0 | 0 | 0 | 0 | 0 | 0 | 0 | 0 | 0 | 0 | 0 | 0 | 0 | 2 | 1.8 | -0.2 | 0 | 0 | 0 | 0.062756 | 0.094134 | 0.031378 | 0.678561 | 0.698519 | 0.019958 | 0 | 0 | 0 | 0 | 0 | 0 | 0 | 0 | 0 | 0 | 0 | 0 | 0 | 0 | 0 | 0 | 0 | 0 | 0 | 0 | 0 | 0 | 0 | 0 | 0 | 0 | 0
124 | 120 | A572Gr50-DX | 01 | 10 | 15.99 | A572Gr50-DX2 | B 低合金钢-低合金高强结构钢-B55 A572Gr50-DX | 1516 | 0.16 | 0.02 | 0.85 | 0.015 | 0.01 |  | 0.006 | 0.03 | 0.02 | [7 empty] | 0.069333 | 0.106667 | ok | 12.908923 | 12.760259 | -0.148664 | 135.979465 | 138.750471 | 2.771006 | 2 | 1.8 | -0.2 | 铝耗!AF123 | 同位置F列匹配 |  | 10.960259 | 98.543569 | C<=0.155; Si<=0.02; Mn[0.85,0.87]; P<=0.015; S<=0.01; Nb[0.006,0.007]; Ti[0.035,0.04] | C=0.130552(OK); Si=0(OK); Mn=0.85(OK); P=0(OK); S=0(OK); Nb=0.006(OK); Ti=0.035(OK) | 铝块按实耗替换：原Excel AH=2.000kg/t，铝耗!AF123=1.800kg/t，差-0.200kg/t；C上限按目标0.160-0.005=0.155；Si目标=0.020<=禁硅阈值，硅锰/硅铁变量上限置0；主要投料变化：铝块:2.000->1.800(-0.200)；铌铁:0.063->0.094(+0.031)；钛铁:0.679->0.699(+0.020)；成本上升：新-旧=+2.771元/t |  | 0 | 0 | 0 | 10.167606 | 10.167606 | 0 | 0 | 0 | 0 | 0 | 0 | 0 | 0 | 0 | 0 | 0 | 0 | 0 | 2 | 1.8 | -0.2 | 0 | 0 | 0 | 0.062756 | 0.094134 | 0.031378 | 0.678561 | 0.698519 | 0.019958 | 0 | 0 | 0 | 0 | 0 | 0 | 0 | 0 | 0 | 0 | 0 | 0 | 0 | 0 | 0 | 0 | 0 | 0 | 0 | 0 | 0 | 0 | 0 | 0 | 0 | 0 | 0
125 | 121 | A572Gr50-DX | 03 | 16 | 28 | A572Gr50-DX3 | B 低合金钢-低合金高强结构钢-B55 A572Gr50-DX | 1515 | 0.16 | 0.02 | 1.15 | 0.015 | 0.008 |  | 0.015 | 0.025 | 0.02 | [7 empty] | 0.069333 | 0.106667 | ok | 17.053853 | 16.902439 | -0.151414 | 188.791348 | 191.633512 | 2.842164 | 2 | 1.8 | -0.2 | 铝耗!AF124 | 同位置F列匹配 |  | 15.102439 | 151.42661 | C<=0.155; Si<=0.02; Mn[1.15,1.17]; P<=0.015; S<=0.008; Nb[0.015,0.016]; Ti[0.03,0.035] | C=0.155(OK); Si=0(OK); Mn=1.15(OK); P=0(OK); S=0(OK); Nb=0.015(OK); Ti=0.03(OK) | 铝块按实耗替换：原Excel AH=2.000kg/t，铝耗!AF124=1.800kg/t，差-0.200kg/t；C上限按目标0.160-0.005=0.155，原Excel按当前成分口径估算C=0.155，会被新约束压住；Si目标=0.020<=禁硅阈值，硅锰/硅铁变量上限置0；主要投料变化：铝块:2.000->1.800(-0.200)；高碳锰铁:14.271->14.216(-0.055)；中碳锰铁:0.000->0.052(+0.052)；铌铁:0.204->0.235(+0.031)；钛铁:0.579->0.599(+0.020)；成本上升：新-旧=+2.842元/t |  | 0 | 0 | 0 | 14.271124 | 14.216305 | -0.054819 | 0 | 0.052069 | 0.052069 | 0 | 0 | 0 | 0 | 0 | 0 | 0 | 0 | 0 | 2 | 1.8 | -0.2 | 0 | 0 | 0 | 0.203956 | 0.235334 | 0.031378 | 0.578773 | 0.598731 | 0.019958 | 0 | 0 | 0 | 0 | 0 | 0 | 0 | 0 | 0 | 0 | 0 | 0 | 0 | 0 | 0 | 0 | 0 | 0 | 0 | 0 | 0 | 0 | 0 | 0 | 0 | 0 | 0
126 | 122 | A572GR60 | 01 | 2 | 9.99 | A572GR60-1 | B 低合金钢-低合金高强结构钢-B54 A572GR60 | 1515 | 0.16 | 0.1 | 0.85 | 0.015 | 0.008 |  | 0.015 | 0.03 | 0.02 | [7 empty] | 0.069333 | 0.106667 | ok | 13.566924 | 13.548259 | -0.018664 | 159.760405 | 165.435243 | 5.674838 | 1.67 | 1.6 | -0.07 | 铝耗!AF125 | 同位置F列匹配 |  | 11.948259 | 129.695774 | C<=0.155; Si[0.1,0.12]; Mn[0.85,0.87]; P<=0.015; S<=0.008; Nb[0.015,0.016]; Ti[0.035,0.04] | C=0.104044(OK); Si=0.1(OK); Mn=0.85(OK); P=0(OK); S=0(OK); Nb=0.015(OK); Ti=0.035(OK) | 铝块按实耗替换：原Excel AH=1.670kg/t，铝耗!AF125=1.600kg/t，差-0.070kg/t；C上限按目标0.160-0.005=0.155；主要投料变化：铝块:1.670->1.600(-0.070)；铌铁:0.204->0.235(+0.031)；钛铁:0.679->0.699(+0.020)；成本上升：新-旧=+5.675元/t |  | 7.066139 | 7.066139 | 0 | 3.948267 | 3.948267 | 0 | 0 | 0 | 0 | 0 | 0 | 0 | 0 | 0 | 0 | 0 | 0 | 0 | 1.67 | 1.6 | -0.07 | 0 | 0 | 0 | 0.203956 | 0.235334 | 0.031378 | 0.678561 | 0.698519 | 0.019958 | 0 | 0 | 0 | 0 | 0 | 0 | 0 | 0 | 0 | 0 | 0 | 0 | 0 | 0 | 0 | 0 | 0 | 0 | 0 | 0 | 0 | 0 | 0 | 0 | 0 | 0 | 0
127 | 123 | A572GR60 | 02 | 10 | 15.99 | A572GR60-2 | B 低合金钢-低合金高强结构钢-B54 A572GR60 | 1515 | 0.16 | 0.1 | 0.95 | 0.015 | 0.008 |  | 0.02 | 0.03 | 0.02 | [7 empty] | 0.042 | 0.107 | ok | 15.008648 | 14.989984 | -0.018664 | 184.895512 | 190.570351 | 5.674838 | 1.67 | 1.6 | -0.07 | 铝耗!AF126 | 同位置F列匹配 |  | 13.389984 | 154.830882 | C<=0.155; Si[0.1,0.12]; Mn[0.95,0.97]; P<=0.015; S<=0.008; Nb[0.02,0.021]; Ti[0.035,0.04] | C=0.0849192(OK); Si=0.1(OK); Mn=0.95(OK); P=0(OK); S=0(OK); Nb=0.02(OK); Ti=0.035(OK) | 铝块按实耗替换：原Excel AH=1.670kg/t，铝耗!AF126=1.600kg/t，差-0.070kg/t；C上限按目标0.160-0.005=0.155；主要投料变化：铝块:1.670->1.600(-0.070)；铌铁:0.282->0.314(+0.031)；钛铁:0.679->0.699(+0.020)；成本上升：新-旧=+5.675元/t |  | 7.066139 | 7.066139 | 0 | 5.311547 | 5.311547 | 0 | 0 | 0 | 0 | 0 | 0 | 0 | 0 | 0 | 0 | 0 | 0 | 0 | 1.67 | 1.6 | -0.07 | 0 | 0 | 0 | 0.282401 | 0.313779 | 0.031378 | 0.678561 | 0.698519 | 0.019958 | 0 | 0 | 0 | 0 | 0 | 0 | 0 | 0 | 0 | 0 | 0 | 0 | 0 | 0 | 0 | 0 | 0 | 0 | 0 | 0 | 0 | 0 | 0 | 0 | 0 | 0 | 0
128 | 124 | A572GR60 | 03 | 16 | 28 | A572GR60-3 | B 低合金钢-低合金高强结构钢-B54 A572GR60 | 1515 | 0.16 | 0.1 | 1.15 | 0.015 | 0.008 |  | 0.02 | 0.03 | 0.02 | [7 empty] | 0.042 | 0.107 | ok | 17.744327 | 17.725662 | -0.018664 | 201.430633 | 207.105471 | 5.674838 | 1.67 | 1.6 | -0.07 | 铝耗!AF127 | 同位置F列匹配 |  | 16.125662 | 171.366002 | C<=0.155; Si[0.1,0.12]; Mn[1.15,1.17]; P<=0.015; S<=0.008; Nb[0.02,0.021]; Ti[0.035,0.04] | C=0.101391(OK); Si=0.1(OK); Mn=1.15(OK); P=0(OK); S=0(OK); Nb=0.02(OK); Ti=0.035(OK) | 铝块按实耗替换：原Excel AH=1.670kg/t，铝耗!AF127=1.600kg/t，差-0.070kg/t；C上限按目标0.160-0.005=0.155；主要投料变化：铝块:1.670->1.600(-0.070)；铌铁:0.282->0.314(+0.031)；钛铁:0.679->0.699(+0.020)；成本上升：新-旧=+5.675元/t |  | 7.066139 | 7.066139 | 0 | 8.047226 | 8.047226 | 0 | 0 | 0 | 0 | 0 | 0 | 0 | 0 | 0 | 0 | 0 | 0 | 0 | 1.67 | 1.6 | -0.07 | 0 | 0 | 0 | 0.282401 | 0.313779 | 0.031378 | 0.678561 | 0.698519 | 0.019958 | 0 | 0 | 0 | 0 | 0 | 0 | 0 | 0 | 0 | 0 | 0 | 0 | 0 | 0 | 0 | 0 | 0 | 0 | 0 | 0 | 0 | 0 | 0 | 0 | 0 | 0 | 0
129 | 125 | A572GR65 | 01 | 3 | 9.99 | A572GR65-1 | B 低合金钢-低合金高强结构钢-B37 A572GR65 | 1516 | 0.15 | 0.2 | 1.25 | 0.01 | 0.004 |  | 0.025 | 0.025 | 0.02 | [7 empty] | 0.07025 | 0.09275 | ok | 20.13254 | 19.913875 | -0.218664 | 226.110453 | 227.317858 | 1.207404 | 1.67 | 1.4 | -0.27 | 铝耗!AF128 | 同位置F列匹配 |  | 18.513875 | 196.045822 | C<=0.145; Si[0.2,0.22]; Mn[1.25,1.27]; P<=0.01; S<=0.004; Nb[0.025,0.026]; Ti[0.03,0.035] | C=0.112542(OK); Si=0.2(OK); Mn=1.25(OK); P=0(OK); S=0(OK); Nb=0.025(OK); Ti=0.03(OK) | 铝块按实耗替换：原Excel AH=1.670kg/t，铝耗!AF128=1.400kg/t，差-0.270kg/t；C上限按目标0.150-0.005=0.145；主要投料变化：铝块:1.670->1.400(-0.270)；铌铁:0.361->0.392(+0.031)；钛铁:0.579->0.599(+0.020)；成本上升：新-旧=+1.207元/t |  | 14.132278 | 14.132278 | 0 | 3.390643 | 3.390643 | 0 | 0 | 0 | 0 | 0 | 0 | 0 | 0 | 0 | 0 | 0 | 0 | 0 | 1.67 | 1.4 | -0.27 | 0 | 0 | 0 | 0.360845 | 0.392223 | 0.031378 | 0.578773 | 0.598731 | 0.019958 | 0 | 0 | 0 | 0 | 0 | 0 | 0 | 0 | 0 | 0 | 0 | 0 | 0 | 0 | 0 | 0 | 0 | 0 | 0 | 0 | 0 | 0 | 0 | 0 | 0 | 0 | 0
130 | 126 | A572GR65 | 02 | 10 | 20 | A572GR65-2 | B 低合金钢-低合金高强结构钢-B37 A572GR65 | 1515 | 0.15 | 0.2 | 1.35 | 0.01 | 0.004 |  | 0.03 | 0.025 | 0.02 | [7 empty] | 0.071619 | 0.104571 | ok | 21.417125 | 21.198461 | -0.218664 | 250.295775 | 251.50318 | 1.207404 | 1.67 | 1.4 | -0.27 | 铝耗!AF129 | 同位置F列匹配 |  | 19.798461 | 220.231145 | C<=0.145; Si[0.2,0.22]; Mn[1.35,1.37]; P<=0.01; S<=0.004; Nb[0.03,0.031]; Ti[0.03,0.035] | C=0.121173(OK); Si=0.2(OK); Mn=1.35(OK); P=0(OK); S=0(OK); Nb=0.03(OK); Ti=0.03(OK) | 铝块按实耗替换：原Excel AH=1.670kg/t，铝耗!AF129=1.400kg/t，差-0.270kg/t；C上限按目标0.150-0.005=0.145；主要投料变化：铝块:1.670->1.400(-0.270)；铌铁:0.439->0.471(+0.031)；钛铁:0.579->0.599(+0.020)；成本上升：新-旧=+1.207元/t |  | 14.132278 | 14.132278 | 0 | 4.596784 | 4.596784 | 0 | 0 | 0 | 0 | 0 | 0 | 0 | 0 | 0 | 0 | 0 | 0 | 0 | 1.67 | 1.4 | -0.27 | 0 | 0 | 0 | 0.43929 | 0.470668 | 0.031378 | 0.578773 | 0.598731 | 0.019958 | 0 | 0 | 0 | 0 | 0 | 0 | 0 | 0 | 0 | 0 | 0 | 0 | 0 | 0 | 0 | 0 | 0 | 0 | 0 | 0 | 0 | 0 | 0 | 0 | 0 | 0 | 0
131 | 127 | A572GR65-T | 01 | 3 | 9.99 | A572GR65-T1 | B 低合金钢-低合金高强结构钢-B30 A572GR65-T | 1516 | 0.15 | 0.02 | 1.25 | 0.01 | 0.004 |  | 0.025 | 0.025 | 0.02 | [7 empty] | 0.052 | 0.1185 | ok | 18.416721 | 18.66607 | 0.249349 | 229.870792 | 241.628063 | 11.757271 | 2 | 2.2 | 0.2 | 铝耗!AF130 | 同位置F列匹配 |  | 16.46607 | 192.486293 | C<=0.145; Si<=0.02; Mn[1.25,1.27]; P<=0.01; S<=0.004; Nb[0.025,0.026]; Ti[0.03,0.035] | C=0.145(OK); Si=0(OK); Mn=1.25(OK); P=0(OK); S=0(OK); Nb=0.025(OK); Ti=0.03(OK) | 铝块按实耗替换：原Excel AH=2.000kg/t，铝耗!AF130=2.200kg/t，差+0.200kg/t；C上限按目标0.150-0.005=0.145，原Excel按当前成分口径估算C=0.145，会被新约束压住；Si目标=0.020<=禁硅阈值，硅锰/硅铁变量上限置0；主要投料变化：铝块:2.000->2.200(+0.200)；高碳锰铁:15.477->15.438(-0.040)；中碳锰铁:0.000->0.038(+0.038)；铌铁:0.361->0.392(+0.031)；钛铁:0.579->0.599(+0.020)；成本上升：新-旧=+11.757元/t |  | 0 | 0 | 0 | 15.477102 | 15.437507 | -0.039596 | 0 | 0.037609 | 0.037609 | 0 | 0 | 0 | 0 | 0 | 0 | 0 | 0 | 0 | 2 | 2.2 | 0.2 | 0 | 0 | 0 | 0.360845 | 0.392223 | 0.031378 | 0.578773 | 0.598731 | 0.019958 | 0 | 0 | 0 | 0 | 0 | 0 | 0 | 0 | 0 | 0 | 0 | 0 | 0 | 0 | 0 | 0 | 0 | 0 | 0 | 0 | 0 | 0 | 0 | 0 | 0 | 0 | 0
132 | 128 | A572GR65-T | 02 | 10 | 20 | A572GR65-T2 | B 低合金钢-低合金高强结构钢-B30 A572GR65-T | 1515 | 0.15 | 0.02 | 1.35 | 0.01 | 0.004 |  | 0.03 | 0.025 | 0.02 | [7 empty] | 0.0595 | 0.143 | ok | 18.69966 | 19.632011 | 0.93235 | 274.438591 | 268.522885 | -5.915706 | 2 | 2.2 | 0.2 | 铝耗!AF131 | 同位置F列匹配 |  | 17.432011 | 219.381116 | C<=0.145; Si<=0.02; Mn[1.35,1.37]; P<=0.01; S<=0.004; Nb[0.03,0.031]; Ti[0.03,0.035] | C=0.145(OK); Si=0(OK); Mn=1.35(OK); P=0(OK); S=0(OK); Nb=0.03(OK); Ti=0.03(OK) | 铝块按实耗替换：原Excel AH=2.000kg/t，铝耗!AF131=2.200kg/t，差+0.200kg/t；C上限按目标0.150-0.005=0.145；Si目标=0.020<=禁硅阈值，硅锰/硅铁变量上限置0；主要投料变化：高碳锰铁:0.000->13.575(+13.575)；中碳锰铁:15.682->2.787(-12.894)；铝块:2.000->2.200(+0.200)；铌铁:0.439->0.471(+0.031)；钛铁:0.579->0.599(+0.020)；成本下降：新-旧=-5.916元/t |  | 0 | 0 | 0 | 0 | 13.575353 | 13.575353 | 15.681597 | 2.787259 | -12.894338 | 0 | 0 | 0 | 0 | 0 | 0 | 0 | 0 | 0 | 2 | 2.2 | 0.2 | 0 | 0 | 0 | 0.43929 | 0.470668 | 0.031378 | 0.578773 | 0.598731 | 0.019958 | 0 | 0 | 0 | 0 | 0 | 0 | 0 | 0 | 0 | 0 | 0 | 0 | 0 | 0 | 0 | 0 | 0 | 0 | 0 | 0 | 0 | 0 | 0 | 0 | 0 | 0 | 0
133 | 129 | 26MnB5 | 01 | 3 | 10 | 26MnB5 | I 合金结构钢-MnB钢-I02 26MnB5 | 1504 | 0.26 | 0.23 | 1.25 | 0 | 0 |  |  | 0.025 |  | 0.03 | 0.16 | 0 | 0 |  | 0.0023 |  | 0.1 | 0 | ok | 0 | 24.832031 | 24.832031 | 0 | 188.993464 | 188.993464 | 2.33 | 1.8 | -0.53 | 铝耗!AF132 | 同位置F列匹配 |  | 23.032031 | 148.786562 | C<=0.255; Si[0.23,0.25]; Mn[1.25,1.27]; P<=0; S<=0; Ti[0.03,0.035]; Cr[0.16,0.19]; B[0.0023,0.0025] | C=0.170824(OK); Si=0.23(OK); Mn=1.25(OK); Cr=0.16(OK); P=0(OK); S=0(OK); Ti=0.03(OK); B=0.0023(OK) | 铝块按实耗替换：原Excel AH=2.330kg/t，铝耗!AF132=1.800kg/t，差-0.530kg/t；现场确认回收率修正：26MnB5 Si=0->0.8；C上限按目标0.260-0.005=0.255；主要投料变化：硅锰:0.000->16.252(+16.252)；高碳锰铁:0.000->2.794(+2.794)；铝块:2.330->1.800(-0.530)；钛铁:0.579->0.599(+0.020)；成本上升：新-旧=+188.993元/t |  | 0 | 16.25212 | 16.25212 | 0 | 2.793512 | 2.793512 | 0 | 0 | 0 | 0 | 0 | 0 | 0 | 0 | 0 | 0 | 0 | 0 | 2.33 | 1.8 | -0.53 | 0 | 0 | 0 | 0 | 0 | 0 | 0.578773 | 0.598731 | 0.019958 | 3.205128 | 3.205128 | 0 | 0 | 0 | 0 | 0 | 0 | 0 | 0 | 0 | 0 | 0 | 0 | 0 | 0.18254 | 0.18254 | 0 | 0 | 0 | 0 | 0 | 0 | 0 | 0 | 0 | 0
134 | 130 | SA516 Gr70 | 01 | 3 | 12.5 | SA516 Gr70-1 | F 压力容器用钢-美标-F05 SA516 Gr70 | 1514 | 0.16 | 0.23 | 1.15 | 0.015 | 0.003 |  | 0.01 | 0.015 | 0.03 | [7 empty] | 0.052 | 0.1185 | ok | 18.919351 | 18.240687 | -0.678664 | 175.447979 | 166.380286 | -9.067693 | 2.33 | 1.6 | -0.73 | 铝耗!AF133 | 同位置F列匹配 | 同炼钢牌号多条铝耗且数值不同：[1.6, 1.7] | 16.640687 | 130.640817 | C<=0.155; Si[0.23,0.25]; Mn[1.15,1.17]; P<=0.015; S<=0.003; Nb[0.01,0.011]; Ti[0.02,0.025] | C=0.0768149(OK); Si=0.23(OK); Mn=1.15(OK); P=0(OK); S=0(OK); Nb=0.01(OK); Ti=0.02(OK) | 铝块按实耗替换：原Excel AH=2.330kg/t，铝耗!AF133=1.600kg/t，差-0.730kg/t；C上限按目标0.160-0.005=0.155；主要投料变化：铝块:2.330->1.600(-0.730)；铌铁:0.126->0.157(+0.031)；钛铁:0.379->0.399(+0.020)；成本下降：新-旧=-9.068元/t；铝耗匹配提示：同炼钢牌号多条铝耗且数值不同：[1.6, 1.7] |  | 16.030323 | 16.030323 | 0 | 0 | 0 | 0 | 0 | 0 | 0 | 0 | 0 | 0 | 0 | 0 | 0 | 0.054321 | 0.054321 | 0 | 2.33 | 1.6 | -0.73 | 0 | 0 | 0 | 0.125511 | 0.156889 | 0.031378 | 0.379196 | 0.399154 | 0.019958 | 0 | 0 | 0 | 0 | 0 | 0 | 0 | 0 | 0 | 0 | 0 | 0 | 0 | 0 | 0 | 0 | 0 | 0 | 0 | 0 | 0 | 0 | 0 | 0 | 0 | 0 | 0
135 | 131 | S235JR | 01 | 1.5 | 12 | S235JR-1 | A 碳素钢-碳素结构钢-A17 S235JR | 1520 | 0.15 | 0.1 | 0.3 | 0.02 | 0.01 |  |  |  | 0.015 | [7 empty] | 0.072042 | 0.123989 | ok | 4.796007 | 5.096007 | 0.3 | 42.676232 | 49.377383 | 6.70115 | 1 | 1.3 | 0.3 | 铝耗!AF134 | 同位置F列匹配 |  | 3.796007 | 20.339064 | C<=0.145; Si[0.1,0.12]; Mn[0.3,0.32]; P<=0.02; S<=0.01 | C=0.0762764(OK); Si=0.1(OK); Mn=0.3(OK); P=0(OK); S=0(OK) | 铝块按实耗替换：原Excel AH=1.000kg/t，铝耗!AF134=1.300kg/t，差+0.300kg/t；C上限按目标0.150-0.005=0.145；主要投料变化：铝块:1.000->1.300(+0.300)；成本上升：新-旧=+6.701元/t |  | 2.735342 | 2.735342 | 0 | 0 | 0 | 0 | 0 | 0 | 0 | 0 | 0 | 0 | 0 | 0 | 0 | 1.060664 | 1.060664 | 0 | 1 | 1.3 | 0.3 | 0 | 0 | 0 | 0 | 0 | 0 | 0 | 0 | 0 | 0 | 0 | 0 | 0 | 0 | 0 | 0 | 0 | 0 | 0 | 0 | 0 | 0 | 0 | 0 | 0 | 0 | 0 | 0 | 0 | 0 | 0 | 0 | 0 | 0 | 0 | 0
136 | 132 | S235JR | 02 | 12.01 | 25.4 | S235JR-2 | A 碳素钢-碳素结构钢-A17 S235JR | 1521 | 0.15 | 0.1 | 0.4 | 0.02 | 0.01 |  |  |  | 0.015 | [7 empty] | 0.07625 | 0.148031 | ok | 5.687351 | 5.987351 | 0.3 | 47.580655 | 54.281805 | 6.70115 | 1 | 1.3 | 0.3 | 铝耗!AF135 | 同位置F列匹配 |  | 4.687351 | 25.243487 | C<=0.145; Si[0.1,0.12]; Mn[0.4,0.42]; P<=0.02; S<=0.01 | C=0.0823116(OK); Si=0.1(OK); Mn=0.4(OK); P=0(OK); S=0(OK) | 铝块按实耗替换：原Excel AH=1.000kg/t，铝耗!AF135=1.300kg/t，差+0.300kg/t；C上限按目标0.150-0.005=0.145；主要投料变化：铝块:1.000->1.300(+0.300)；成本上升：新-旧=+6.701元/t |  | 3.915793 | 3.915793 | 0 | 0 | 0 | 0 | 0 | 0 | 0 | 0 | 0 | 0 | 0 | 0 | 0 | 0.771558 | 0.771558 | 0 | 1 | 1.3 | 0.3 | 0 | 0 | 0 | 0 | 0 | 0 | 0 | 0 | 0 | 0 | 0 | 0 | 0 | 0 | 0 | 0 | 0 | 0 | 0 | 0 | 0 | 0 | 0 | 0 | 0 | 0 | 0 | 0 | 0 | 0 | 0 | 0 | 0 | 0 | 0 | 0
137 | 133 | S235JR-DX | 01 | 1.5 | 12 | S235JR-DX1 | A 碳素钢-碳素结构钢-A40 S235JR-DX | 1521 | 0.15 | 0.02 | 0.35 | 0.02 | 0.01 |  |  |  | 0.015 | [7 empty] | 0.098 | 0.13775 | ok | 4.233239 | 4.603239 | 0.37 | 47.25633 | 55.521082 | 8.264752 | 1.33 | 1.7 | 0.37 | 铝耗!AF136 | 同位置F列匹配 |  | 2.903239 | 17.547896 | C<=0.145; Si<=0.02; Mn[0.35,0.37]; P<=0.02; S<=0.01 | C=0.11548(OK); Si=0(OK); Mn=0.35(OK); P=0(OK); S=0(OK) | 铝块按实耗替换：原Excel AH=1.330kg/t，铝耗!AF136=1.700kg/t，差+0.370kg/t；C上限按目标0.150-0.005=0.145；Si目标=0.020<=禁硅阈值，硅锰/硅铁变量上限置0；主要投料变化：铝块:1.330->1.700(+0.370)；成本上升：新-旧=+8.265元/t |  | 0 | 0 | 0 | 2.903239 | 2.903239 | 0 | 0 | 0 | 0 | 0 | 0 | 0 | 0 | 0 | 0 | 0 | 0 | 0 | 1.33 | 1.7 | 0.37 | 0 | 0 | 0 | 0 | 0 | 0 | 0 | 0 | 0 | 0 | 0 | 0 | 0 | 0 | 0 | 0 | 0 | 0 | 0 | 0 | 0 | 0 | 0 | 0 | 0 | 0 | 0 | 0 | 0 | 0 | 0 | 0 | 0 | 0 | 0 | 0
138 | 134 | S235JR-DX | 02 | 12.01 | 25.4 | S235JR-DX2 | A 碳素钢-碳素结构钢-A40 S235JR-DX | 1521 | 0.15 | 0.02 | 0.45 | 0.02 | 0.01 |  |  |  | 0.015 | [7 empty] | 0.098 | 0.13775 | ok | 5.601078 | 5.971078 | 0.37 | 55.52389 | 63.788642 | 8.264752 | 1.33 | 1.7 | 0.37 | 铝耗!AF137 | 同位置F列匹配 |  | 4.271078 | 25.815456 | C<=0.145; Si<=0.02; Mn[0.45,0.47]; P<=0.02; S<=0.01 | C=0.123716(OK); Si=0(OK); Mn=0.45(OK); P=0(OK); S=0(OK) | 铝块按实耗替换：原Excel AH=1.330kg/t，铝耗!AF137=1.700kg/t，差+0.370kg/t；C上限按目标0.150-0.005=0.145；Si目标=0.020<=禁硅阈值，硅锰/硅铁变量上限置0；主要投料变化：铝块:1.330->1.700(+0.370)；成本上升：新-旧=+8.265元/t |  | 0 | 0 | 0 | 4.271078 | 4.271078 | 0 | 0 | 0 | 0 | 0 | 0 | 0 | 0 | 0 | 0 | 0 | 0 | 0 | 1.33 | 1.7 | 0.37 | 0 | 0 | 0 | 0 | 0 | 0 | 0 | 0 | 0 | 0 | 0 | 0 | 0 | 0 | 0 | 0 | 0 | 0 | 0 | 0 | 0 | 0 | 0 | 0 | 0 | 0 | 0 | 0 | 0 | 0 | 0 | 0 | 0 | 0 | 0 | 0
139 | 135 | S235J0 | 01 | 1.5 | 12 | S235J0-1 | A 碳素钢-碳素结构钢-A14 S235J0 | 1520 | 0.15 | 0.1 | 0.4 | 0.015 | 0.008 |  |  |  | 0.025 | [7 empty] | 0.098 | 0.13775 | ok | 6.807998 | 6.207998 | -0.6 | 70.581656 | 57.179355 | -13.402301 | 2 | 1.4 | -0.6 | 铝耗!AF138 | 同位置F列匹配 |  | 4.807998 | 25.90732 | C<=0.145; Si[0.1,0.12]; Mn[0.4,0.42]; P<=0.015; S<=0.008 | C=0.104309(OK); Si=0.1(OK); Mn=0.4(OK); P=0(OK); S=0(OK) | 铝块按实耗替换：原Excel AH=2.000kg/t，铝耗!AF138=1.400kg/t，差-0.600kg/t；C上限按目标0.150-0.005=0.145；主要投料变化：铝块:2.000->1.400(-0.600)；成本下降：新-旧=-13.402元/t |  | 4.075572 | 4.075572 | 0 | 0 | 0 | 0 | 0 | 0 | 0 | 0 | 0 | 0 | 0 | 0 | 0 | 0.732426 | 0.732426 | 0 | 2 | 1.4 | -0.6 | 0 | 0 | 0 | 0 | 0 | 0 | 0 | 0 | 0 | 0 | 0 | 0 | 0 | 0 | 0 | 0 | 0 | 0 | 0 | 0 | 0 | 0 | 0 | 0 | 0 | 0 | 0 | 0 | 0 | 0 | 0 | 0 | 0 | 0 | 0 | 0
140 | 136 | S235J0 | 02 | 12.01 | 25.4 | S235J0-2 | A 碳素钢-碳素结构钢-A14 S235J0 | 1520 | 0.15 | 0.1 | 0.5 | 0.015 | 0.008 |  |  |  | 0.025 | [7 empty] | 0.098 | 0.13775 | ok | 7.981464 | 7.381464 | -0.6 | 77.038393 | 63.636093 | -13.402301 | 2 | 1.4 | -0.6 | 铝耗!AF139 | 同位置F列匹配 |  | 5.981464 | 32.364057 | C<=0.145; Si[0.1,0.12]; Mn[0.5,0.52]; P<=0.015; S<=0.008 | C=0.106715(OK); Si=0.1(OK); Mn=0.5(OK); P=0(OK); S=0(OK) | 铝块按实耗替换：原Excel AH=2.000kg/t，铝耗!AF139=1.400kg/t，差-0.600kg/t；C上限按目标0.150-0.005=0.145；主要投料变化：铝块:2.000->1.400(-0.600)；成本下降：新-旧=-13.402元/t |  | 5.629651 | 5.629651 | 0 | 0 | 0 | 0 | 0 | 0 | 0 | 0 | 0 | 0 | 0 | 0 | 0 | 0.351813 | 0.351813 | 0 | 2 | 1.4 | -0.6 | 0 | 0 | 0 | 0 | 0 | 0 | 0 | 0 | 0 | 0 | 0 | 0 | 0 | 0 | 0 | 0 | 0 | 0 | 0 | 0 | 0 | 0 | 0 | 0 | 0 | 0 | 0 | 0 | 0 | 0 | 0 | 0 | 0 | 0 | 0 | 0
141 | 137 | S235J2 | 01 | 1.5 | 12 | S235J2-1 | A 碳素钢-碳素结构钢-A15 S235J2 | 1520 | 0.15 | 0.1 | 0.4 | 0.01 | 0.005 |  |  |  | 0.025 | [7 empty] | 0.098 | 0.13775 | ok | 6.807998 | 6.207998 | -0.6 | 70.581656 | 57.179355 | -13.402301 | 2 | 1.4 | -0.6 | 铝耗!AF140 | 同位置F列匹配 |  | 4.807998 | 25.90732 | C<=0.145; Si[0.1,0.12]; Mn[0.4,0.42]; P<=0.01; S<=0.005 | C=0.104309(OK); Si=0.1(OK); Mn=0.4(OK); P=0(OK); S=0(OK) | 铝块按实耗替换：原Excel AH=2.000kg/t，铝耗!AF140=1.400kg/t，差-0.600kg/t；C上限按目标0.150-0.005=0.145；主要投料变化：铝块:2.000->1.400(-0.600)；成本下降：新-旧=-13.402元/t |  | 4.075572 | 4.075572 | 0 | 0 | 0 | 0 | 0 | 0 | 0 | 0 | 0 | 0 | 0 | 0 | 0 | 0.732426 | 0.732426 | 0 | 2 | 1.4 | -0.6 | 0 | 0 | 0 | 0 | 0 | 0 | 0 | 0 | 0 | 0 | 0 | 0 | 0 | 0 | 0 | 0 | 0 | 0 | 0 | 0 | 0 | 0 | 0 | 0 | 0 | 0 | 0 | 0 | 0 | 0 | 0 | 0 | 0 | 0 | 0 | 0
142 | 138 | S235J2 | 02 | 12.01 | 25.4 | S235J2-2 | A 碳素钢-碳素结构钢-A15 S235J2 | 1520 | 0.15 | 0.1 | 0.5 | 0.01 | 0.005 |  |  |  | 0.025 | [7 empty] | 0.098 | 0.13775 | ok | 7.981464 | 7.381464 | -0.6 | 77.038393 | 63.636093 | -13.402301 | 2 | 1.4 | -0.6 | 铝耗!AF141 | 同位置F列匹配 |  | 5.981464 | 32.364057 | C<=0.145; Si[0.1,0.12]; Mn[0.5,0.52]; P<=0.01; S<=0.005 | C=0.106715(OK); Si=0.1(OK); Mn=0.5(OK); P=0(OK); S=0(OK) | 铝块按实耗替换：原Excel AH=2.000kg/t，铝耗!AF141=1.400kg/t，差-0.600kg/t；C上限按目标0.150-0.005=0.145；主要投料变化：铝块:2.000->1.400(-0.600)；成本下降：新-旧=-13.402元/t |  | 5.629651 | 5.629651 | 0 | 0 | 0 | 0 | 0 | 0 | 0 | 0 | 0 | 0 | 0 | 0 | 0 | 0.351813 | 0.351813 | 0 | 2 | 1.4 | -0.6 | 0 | 0 | 0 | 0 | 0 | 0 | 0 | 0 | 0 | 0 | 0 | 0 | 0 | 0 | 0 | 0 | 0 | 0 | 0 | 0 | 0 | 0 | 0 | 0 | 0 | 0 | 0 | 0 | 0 | 0 | 0 | 0 | 0 | 0 | 0 | 0
143 | 139 | S275JR | 01 | 1.5 | 12 | S275JR-1 | A 碳素钢-碳素结构钢-A10 S275JR | 1519 | 0.16 | 0.15 | 0.4 | 0.02 | 0.01 |  |  |  | 0.02 | [7 empty] | 0.09228 | 0.12296 | ok | 7.516845 | 7.214266 | -0.302579 | 68.652606 | 61.893852 | -6.758754 | 1.67 | 1.367421 | -0.302579 | 铝耗!AF142 | 同位置F列匹配 |  | 5.846845 | 31.349535 | C<=0.155; Si[0.15,0.17]; Mn[0.4,0.42]; P<=0.02; S<=0.01 | C=0.0989448(OK); Si=0.15(OK); Mn=0.4(OK); P=0(OK); S=0(OK) | 铝块按实耗替换：原Excel AH=1.670kg/t，铝耗!AF142=1.367kg/t，差-0.303kg/t；C上限按目标0.160-0.005=0.155；主要投料变化：铝块:1.670->1.367(-0.303)；成本下降：新-旧=-6.759元/t |  | 4.30542 | 4.30542 | 0 | 0 | 0 | 0 | 0 | 0 | 0 | 0 | 0 | 0 | 0 | 0 | 0 | 1.541425 | 1.541425 | 0 | 1.67 | 1.367421 | -0.302579 | 0 | 0 | 0 | 0 | 0 | 0 | 0 | 0 | 0 | 0 | 0 | 0 | 0 | 0 | 0 | 0 | 0 | 0 | 0 | 0 | 0 | 0 | 0 | 0 | 0 | 0 | 0 | 0 | 0 | 0 | 0 | 0 | 0 | 0 | 0 | 0
144 | 140 | S275JR | 02 | 12.01 | 16 | S275JR-2 | A 碳素钢-碳素结构钢-A10 S275JR | 1519 | 0.16 | 0.15 | 0.45 | 0.02 | 0.01 |  |  | 0.01 | 0.02 | [7 empty] | 0.076286 | 0.121 | ok | 8.405986 | 8.125943 | -0.280042 | 78.733091 | 72.512338 | -6.220753 | 1.67 | 1.37 | -0.3 | 铝耗!AF143 | 同位置F列匹配 |  | 6.755943 | 41.910418 | C<=0.155; Si[0.15,0.17]; Mn[0.45,0.47]; P<=0.02; S<=0.01; Ti[0.015,0.02] | C=0.0842005(OK); Si=0.15(OK); Mn=0.45(OK); P=0(OK); S=0(OK); Ti=0.015(OK) | 铝块按实耗替换：原Excel AH=1.670kg/t，铝耗!AF143=1.370kg/t，差-0.300kg/t；C上限按目标0.160-0.005=0.155；主要投料变化：铝块:1.670->1.370(-0.300)；钛铁:0.279->0.299(+0.020)；成本下降：新-旧=-6.221元/t |  | 5.112919 | 5.112919 | 0 | 0 | 0 | 0 | 0 | 0 | 0 | 0 | 0 | 0 | 0 | 0 | 0 | 1.343659 | 1.343659 | 0 | 1.67 | 1.37 | -0.3 | 0 | 0 | 0 | 0 | 0 | 0 | 0.279408 | 0.299365 | 0.019958 | 0 | 0 | 0 | 0 | 0 | 0 | 0 | 0 | 0 | 0 | 0 | 0 | 0 | 0 | 0 | 0 | 0 | 0 | 0 | 0 | 0 | 0 | 0 | 0 | 0 | 0 | 0
145 | 141 | S275JR | 03 | 16.01 | 25.4 | S275JR-3 | A 碳素钢-碳素结构钢-A10 S275JR | 1519 | 0.16 | 0.15 | 0.65 | 0.02 | 0.01 |  |  | 0.01 | 0.02 | [7 empty] | 0.066333 | 0.111667 | ok | 10.862441 | 10.582399 | -0.280042 | 92.249194 | 86.028441 | -6.220753 | 1.67 | 1.37 | -0.3 | 铝耗!AF144 | 同位置F列匹配 |  | 9.212399 | 55.426521 | C<=0.155; Si[0.15,0.17]; Mn[0.65,0.67]; P<=0.02; S<=0.01; Ti[0.015,0.02] | C=0.0792841(OK); Si=0.15(OK); Mn=0.65(OK); P=0(OK); S=0(OK); Ti=0.015(OK) | 铝块按实耗替换：原Excel AH=1.670kg/t，铝耗!AF144=1.370kg/t，差-0.300kg/t；C上限按目标0.160-0.005=0.155；主要投料变化：铝块:1.670->1.370(-0.300)；钛铁:0.279->0.299(+0.020)；成本下降：新-旧=-6.221元/t |  | 8.366124 | 8.366124 | 0 | 0 | 0 | 0 | 0 | 0 | 0 | 0 | 0 | 0 | 0 | 0 | 0 | 0.546909 | 0.546909 | 0 | 1.67 | 1.37 | -0.3 | 0 | 0 | 0 | 0 | 0 | 0 | 0.279408 | 0.299365 | 0.019958 | 0 | 0 | 0 | 0 | 0 | 0 | 0 | 0 | 0 | 0 | 0 | 0 | 0 | 0 | 0 | 0 | 0 | 0 | 0 | 0 | 0 | 0 | 0 | 0 | 0 | 0 | 0
146 | 142 | S275JR-DX | 01 | 1.5 | 12 | S275JR-DX1 | A 碳素钢-碳素结构钢-A38 S275JR-DX | 1519 | 0.16 | 0.02 | 0.45 | 0.02 | 0.01 |  |  |  | 0.02 | [7 empty] | 0.072667 | 0.118333 | ok | 6.536667 | 6.156667 | -0.38 | 72.095077 | 63.606953 | -8.488124 | 2 | 1.62 | -0.38 | 铝耗!AF145 | 同位置F列匹配 |  | 4.536667 | 27.420741 | C<=0.155; Si<=0.02; Mn[0.45,0.47]; P<=0.02; S<=0.01 | C=0.0999819(OK); Si=0(OK); Mn=0.45(OK); P=0(OK); S=0(OK) | 铝块按实耗替换：原Excel AH=2.000kg/t，铝耗!AF145=1.620kg/t，差-0.380kg/t；C上限按目标0.160-0.005=0.155；Si目标=0.020<=禁硅阈值，硅锰/硅铁变量上限置0；主要投料变化：铝块:2.000->1.620(-0.380)；成本下降：新-旧=-8.488元/t |  | 0 | 0 | 0 | 4.536667 | 4.536667 | 0 | 0 | 0 | 0 | 0 | 0 | 0 | 0 | 0 | 0 | 0 | 0 | 0 | 2 | 1.62 | -0.38 | 0 | 0 | 0 | 0 | 0 | 0 | 0 | 0 | 0 | 0 | 0 | 0 | 0 | 0 | 0 | 0 | 0 | 0 | 0 | 0 | 0 | 0 | 0 | 0 | 0 | 0 | 0 | 0 | 0 | 0 | 0 | 0 | 0 | 0 | 0 | 0
147 | 143 | S275JR-DX | 02 | 12.01 | 25.4 | S275JR-DX2 | A 碳素钢-碳素结构钢-A38 S275JR-DX | 1519 | 0.16 | 0.02 | 0.5 | 0.02 | 0.01 |  |  | 0.01 | 0.02 | [7 empty] | 0.072667 | 0.118333 | ok | 7.499995 | 7.139952 | -0.360042 | 82.954422 | 74.946695 | -8.007726 | 2 | 1.62 | -0.38 | 铝耗!AF146 | 同位置F列匹配 |  | 5.519952 | 38.760483 | C<=0.155; Si<=0.02; Mn[0.5,0.52]; P<=0.02; S<=0.01; Ti[0.015,0.02] | C=0.1041(OK); Si=0(OK); Mn=0.5(OK); P=0(OK); S=0(OK); Ti=0.015(OK) | 铝块按实耗替换：原Excel AH=2.000kg/t，铝耗!AF146=1.620kg/t，差-0.380kg/t；C上限按目标0.160-0.005=0.155；Si目标=0.020<=禁硅阈值，硅锰/硅铁变量上限置0；主要投料变化：铝块:2.000->1.620(-0.380)；钛铁:0.279->0.299(+0.020)；成本下降：新-旧=-8.008元/t |  | 0 | 0 | 0 | 5.220587 | 5.220587 | 0 | 0 | 0 | 0 | 0 | 0 | 0 | 0 | 0 | 0 | 0 | 0 | 0 | 2 | 1.62 | -0.38 | 0 | 0 | 0 | 0 | 0 | 0 | 0.279408 | 0.299365 | 0.019958 | 0 | 0 | 0 | 0 | 0 | 0 | 0 | 0 | 0 | 0 | 0 | 0 | 0 | 0 | 0 | 0 | 0 | 0 | 0 | 0 | 0 | 0 | 0 | 0 | 0 | 0 | 0
148 | 144 | S275J0 | 01 | 2 | 12 | S275J0-1 | A 碳素钢-碳素结构钢-A28 S275J0 | 1520 | 0.14 | 0.15 | 0.4 | 0.02 | 0.01 |  |  |  | 0.02 | [7 empty] | 0.072667 | 0.118333 | ok | 7.571137 | 7.261137 | -0.31 | 68.951337 | 62.026815 | -6.924522 | 1.67 | 1.36 | -0.31 | 铝耗!AF147 | 同位置F列匹配 |  | 5.901137 | 31.648267 | C<=0.135; Si[0.15,0.17]; Mn[0.4,0.42]; P<=0.02; S<=0.01 | C=0.0794428(OK); Si=0.15(OK); Mn=0.4(OK); P=0(OK); S=0(OK) | 铝块按实耗替换：原Excel AH=1.670kg/t，铝耗!AF147=1.360kg/t，差-0.310kg/t；C上限按目标0.140-0.005=0.135；主要投料变化：铝块:1.670->1.360(-0.310)；成本下降：新-旧=-6.925元/t |  | 4.377322 | 4.377322 | 0 | 0 | 0 | 0 | 0 | 0 | 0 | 0 | 0 | 0 | 0 | 0 | 0 | 1.523815 | 1.523815 | 0 | 1.67 | 1.36 | -0.31 | 0 | 0 | 0 | 0 | 0 | 0 | 0 | 0 | 0 | 0 | 0 | 0 | 0 | 0 | 0 | 0 | 0 | 0 | 0 | 0 | 0 | 0 | 0 | 0 | 0 | 0 | 0 | 0 | 0 | 0 | 0 | 0 | 0 | 0 | 0 | 0
149 | 145 | S275J0 | 02 | 12.01 | 25.4 | S275J0-2 | A 碳素钢-碳素结构钢-A28 S275J0 | 1520 | 0.14 | 0.15 | 0.45 | 0.02 | 0.01 |  |  | 0.01 | 0.02 | [7 empty] | 0.072667 | 0.118333 | ok | 8.437278 | 8.147236 | -0.290042 | 78.905271 | 72.461146 | -6.444125 | 1.67 | 1.36 | -0.31 | 铝耗!AF148 | 同位置F列匹配 |  | 6.787236 | 42.082598 | C<=0.135; Si[0.15,0.17]; Mn[0.45,0.47]; P<=0.02; S<=0.01; Ti[0.015,0.02] | C=0.0806456(OK); Si=0.15(OK); Mn=0.45(OK); P=0(OK); S=0(OK); Ti=0.015(OK) | 铝块按实耗替换：原Excel AH=1.670kg/t，铝耗!AF148=1.360kg/t，差-0.310kg/t；C上限按目标0.140-0.005=0.135；主要投料变化：铝块:1.670->1.360(-0.310)；钛铁:0.279->0.299(+0.020)；成本下降：新-旧=-6.444元/t |  | 5.154361 | 5.154361 | 0 | 0 | 0 | 0 | 0 | 0 | 0 | 0 | 0 | 0 | 0 | 0 | 0 | 1.333509 | 1.333509 | 0 | 1.67 | 1.36 | -0.31 | 0 | 0 | 0 | 0 | 0 | 0 | 0.279408 | 0.299365 | 0.019958 | 0 | 0 | 0 | 0 | 0 | 0 | 0 | 0 | 0 | 0 | 0 | 0 | 0 | 0 | 0 | 0 | 0 | 0 | 0 | 0 | 0 | 0 | 0 | 0 | 0 | 0 | 0
150 | 146 | S275J2 | 01 | 1.5 | 12 | S275J2-1 | A 碳素钢-碳素结构钢-A29 S275J2 | 1520 | 0.14 | 0.15 | 0.4 | 0.015 | 0.01 |  |  |  | 0.02 | [7 empty] | 0.072667 | 0.118333 | ok | 7.571137 | 7.261137 | -0.31 | 68.951337 | 62.026815 | -6.924522 | 1.67 | 1.36 | -0.31 | 铝耗!AF149 | 同位置F列匹配 |  | 5.901137 | 31.648267 | C<=0.135; Si[0.15,0.17]; Mn[0.4,0.42]; P<=0.015; S<=0.01 | C=0.0794428(OK); Si=0.15(OK); Mn=0.4(OK); P=0(OK); S=0(OK) | 铝块按实耗替换：原Excel AH=1.670kg/t，铝耗!AF149=1.360kg/t，差-0.310kg/t；C上限按目标0.140-0.005=0.135；主要投料变化：铝块:1.670->1.360(-0.310)；成本下降：新-旧=-6.925元/t |  | 4.377322 | 4.377322 | 0 | 0 | 0 | 0 | 0 | 0 | 0 | 0 | 0 | 0 | 0 | 0 | 0 | 1.523815 | 1.523815 | 0 | 1.67 | 1.36 | -0.31 | 0 | 0 | 0 | 0 | 0 | 0 | 0 | 0 | 0 | 0 | 0 | 0 | 0 | 0 | 0 | 0 | 0 | 0 | 0 | 0 | 0 | 0 | 0 | 0 | 0 | 0 | 0 | 0 | 0 | 0 | 0 | 0 | 0 | 0 | 0 | 0
151 | 147 | S275J2 | 02 | 12.01 | 25.4 | S275J2-2 | A 碳素钢-碳素结构钢-A29 S275J2 | 1520 | 0.14 | 0.15 | 0.45 | 0.015 | 0.01 |  |  | 0.01 | 0.02 | [7 empty] | 0.072667 | 0.118333 | ok | 8.437278 | 8.147236 | -0.290042 | 78.905271 | 72.461146 | -6.444125 | 1.67 | 1.36 | -0.31 | 铝耗!AF150 | 同位置F列匹配 |  | 6.787236 | 42.082598 | C<=0.135; Si[0.15,0.17]; Mn[0.45,0.47]; P<=0.015; S<=0.01; Ti[0.015,0.02] | C=0.0806456(OK); Si=0.15(OK); Mn=0.45(OK); P=0(OK); S=0(OK); Ti=0.015(OK) | 铝块按实耗替换：原Excel AH=1.670kg/t，铝耗!AF150=1.360kg/t，差-0.310kg/t；C上限按目标0.140-0.005=0.135；主要投料变化：铝块:1.670->1.360(-0.310)；钛铁:0.279->0.299(+0.020)；成本下降：新-旧=-6.444元/t |  | 5.154361 | 5.154361 | 0 | 0 | 0 | 0 | 0 | 0 | 0 | 0 | 0 | 0 | 0 | 0 | 0 | 1.333509 | 1.333509 | 0 | 1.67 | 1.36 | -0.31 | 0 | 0 | 0 | 0 | 0 | 0 | 0.279408 | 0.299365 | 0.019958 | 0 | 0 | 0 | 0 | 0 | 0 | 0 | 0 | 0 | 0 | 0 | 0 | 0 | 0 | 0 | 0 | 0 | 0 | 0 | 0 | 0 | 0 | 0 | 0 | 0 | 0 | 0
152 | 148 | S355JR | 02 | 1.5 | 12 | S355JR-1 | A 碳素钢-碳素结构钢-A21 S355JR | 1518 | 0.145 | 0.15 | 0.7 | 0.015 | 0.01 |  | 0.008 | 0.03 | 0.02 | [7 empty] | 0.069358 | 0.114425 | ok | 11.910095 | 11.651431 | -0.258664 | 125.181549 | 125.495467 | 0.313918 | 1.67 | 1.36 | -0.31 | 铝耗!AF151 | 同位置F列匹配 |  | 10.291431 | 95.116918 | C<=0.14; Si[0.15,0.17]; Mn[0.7,0.72]; P<=0.015; S<=0.01; Nb[0.008,0.009]; Ti[0.035,0.04] | C=0.0834448(OK); Si=0.15(OK); Mn=0.7(OK); P=0(OK); S=0(OK); Nb=0.008(OK); Ti=0.035(OK) | 铝块按实耗替换：原Excel AH=1.670kg/t，铝耗!AF151=1.360kg/t，差-0.310kg/t；C上限按目标0.145-0.005=0.140；主要投料变化：铝块:1.670->1.360(-0.310)；铌铁:0.094->0.126(+0.031)；钛铁:0.679->0.699(+0.020)；成本上升：新-旧=+0.314元/t |  | 9.100299 | 9.100299 | 0 | 0 | 0 | 0 | 0 | 0 | 0 | 0 | 0 | 0 | 0 | 0 | 0 | 0.367101 | 0.367101 | 0 | 1.67 | 1.36 | -0.31 | 0 | 0 | 0 | 0.094134 | 0.125511 | 0.031378 | 0.678561 | 0.698519 | 0.019958 | 0 | 0 | 0 | 0 | 0 | 0 | 0 | 0 | 0 | 0 | 0 | 0 | 0 | 0 | 0 | 0 | 0 | 0 | 0 | 0 | 0 | 0 | 0 | 0 | 0 | 0 | 0
153 | 149 | S355JR | 01 | 12.01 | 19 | S355JR-2 | A 碳素钢-碳素结构钢-A21 S355JR | 1518 | 0.145 | 0.15 | 0.8 | 0.015 | 0.01 |  | 0.008 | 0.03 | 0.02 | [7 empty] | 0.072135 | 0.126442 | ok | 12.942541 | 12.683463 | -0.259078 | 130.862352 | 131.167036 | 0.304684 | 1.67 | 1.359587 | -0.310413 | 铝耗!AF152 | 同位置F列匹配 |  | 11.323876 | 100.797721 | C<=0.14; Si[0.15,0.17]; Mn[0.8,0.82]; P<=0.015; S<=0.01; Nb[0.008,0.009]; Ti[0.035,0.04] | C=0.0883385(OK); Si=0.15(OK); Mn=0.8(OK); P=0(OK); S=0(OK); Nb=0.008(OK); Ti=0.035(OK) | 铝块按实耗替换：原Excel AH=1.670kg/t，铝耗!AF152=1.360kg/t，差-0.310kg/t；C上限按目标0.145-0.005=0.140；主要投料变化：铝块:1.670->1.360(-0.310)；铌铁:0.094->0.126(+0.031)；钛铁:0.679->0.699(+0.020)；成本上升：新-旧=+0.305元/t |  | 10.467618 | 10.467618 | 0 | 0 | 0 | 0 | 0 | 0 | 0 | 0 | 0 | 0 | 0 | 0 | 0 | 0.032228 | 0.032228 | 0 | 1.67 | 1.359587 | -0.310413 | 0 | 0 | 0 | 0.094134 | 0.125511 | 0.031378 | 0.678561 | 0.698519 | 0.019958 | 0 | 0 | 0 | 0 | 0 | 0 | 0 | 0 | 0 | 0 | 0 | 0 | 0 | 0 | 0 | 0 | 0 | 0 | 0 | 0 | 0 | 0 | 0 | 0 | 0 | 0 | 0
154 | 150 | S355JR | 03 | 19.01 | 25.4 | S355JR-3 | A 碳素钢-碳素结构钢-A21 S355JR | 1518 | 0.145 | 0.15 | 0.8 | 0.015 | 0.01 |  | 0.015 | 0.025 | 0.02 | [7 empty] | 0.082167 | 0.107833 | ok | 13.190657 | 12.931993 | -0.258664 | 153.49869 | 153.812608 | 0.313918 | 1.67 | 1.36 | -0.31 | 铝耗!AF153 | 同位置F列匹配 |  | 11.571993 | 123.434059 | C<=0.14; Si[0.15,0.17]; Mn[0.8,0.82]; P<=0.015; S<=0.01; Nb[0.015,0.016]; Ti[0.03,0.035] | C=0.0994095(OK); Si=0.15(OK); Mn=0.8(OK); P=0(OK); S=0(OK); Nb=0.015(OK); Ti=0.03(OK) | 铝块按实耗替换：原Excel AH=1.670kg/t，铝耗!AF153=1.360kg/t，差-0.310kg/t；C上限按目标0.145-0.005=0.140；主要投料变化：铝块:1.670->1.360(-0.310)；铌铁:0.204->0.235(+0.031)；钛铁:0.579->0.599(+0.020)；成本上升：新-旧=+0.314元/t |  | 10.599209 | 10.599209 | 0 | 0.13872 | 0.13872 | 0 | 0 | 0 | 0 | 0 | 0 | 0 | 0 | 0 | 0 | 0 | 0 | 0 | 1.67 | 1.36 | -0.31 | 0 | 0 | 0 | 0.203956 | 0.235334 | 0.031378 | 0.578773 | 0.598731 | 0.019958 | 0 | 0 | 0 | 0 | 0 | 0 | 0 | 0 | 0 | 0 | 0 | 0 | 0 | 0 | 0 | 0 | 0 | 0 | 0 | 0 | 0 | 0 | 0 | 0 | 0 | 0 | 0
155 | 151 | S355JR-DX | 01 | 2 | 12 | S355JR-DX1 | A 碳素钢-碳素结构钢-A31 S355JR-DX | 1518 | 0.15 | 0 | 0.7 | 0.02 | 0.015 |  |  | 0.035 | 0.02 | [7 empty] | 0.071643 | 0.103 | ok | 10.944351 | 10.674309 | -0.270042 | 112.767172 | 106.76979 | -5.997381 | 2 | 1.71 | -0.29 | 铝耗!AF154 | 同位置F列匹配 |  | 8.964309 | 68.573233 | C<=0.145; Si<=0; Mn[0.7,0.72]; P<=0.02; S<=0.015; Ti[0.04,0.045] | C=0.12081(OK); Si=0(OK); Mn=0.7(OK); P=0(OK); S=0(OK); Ti=0.04(OK) | 铝块按实耗替换：原Excel AH=2.000kg/t，铝耗!AF154=1.710kg/t，差-0.290kg/t；C上限按目标0.150-0.005=0.145；Si目标=0.000<=禁硅阈值，硅锰/硅铁变量上限置0；主要投料变化：铝块:2.000->1.710(-0.290)；钛铁:0.778->0.798(+0.020)；成本下降：新-旧=-5.997元/t |  | 0 | 0 | 0 | 8.166001 | 8.166001 | 0 | 0 | 0 | 0 | 0 | 0 | 0 | 0 | 0 | 0 | 0 | 0 | 0 | 2 | 1.71 | -0.29 | 0 | 0 | 0 | 0 | 0 | 0 | 0.77835 | 0.798308 | 0.019958 | 0 | 0 | 0 | 0 | 0 | 0 | 0 | 0 | 0 | 0 | 0 | 0 | 0 | 0 | 0 | 0 | 0 | 0 | 0 | 0 | 0 | 0 | 0 | 0 | 0 | 0 | 0
156 | 152 | S355JR-DX | 02 | 12.01 | 25.4 | S355JR-DX2 | A 碳素钢-碳素结构钢-A31 S355JR-DX | 1518 | 0.15 | 0 | 0.8 | 0.02 | 0.015 |  | 0.005 | 0.035 | 0.02 | [7 empty] | 0.071643 | 0.103 | ok | 12.359257 | 12.120593 | -0.238664 | 131.171795 | 131.932456 | 0.760661 | 2 | 1.71 | -0.29 | 铝耗!AF155 | 同位置F列匹配 |  | 10.410593 | 93.735899 | C<=0.145; Si<=0; Mn[0.8,0.82]; P<=0.02; S<=0.015; Nb[0.005,0.006]; Ti[0.04,0.045] | C=0.129046(OK); Si=0(OK); Mn=0.8(OK); P=0(OK); S=0(OK); Nb=0.005(OK); Ti=0.04(OK) | 铝块按实耗替换：原Excel AH=2.000kg/t，铝耗!AF155=1.710kg/t，差-0.290kg/t；C上限按目标0.150-0.005=0.145；Si目标=0.000<=禁硅阈值，硅锰/硅铁变量上限置0；主要投料变化：铝块:2.000->1.710(-0.290)；铌铁:0.047->0.078(+0.031)；钛铁:0.778->0.798(+0.020)；成本上升：新-旧=+0.761元/t |  | 0 | 0 | 0 | 9.53384 | 9.53384 | 0 | 0 | 0 | 0 | 0 | 0 | 0 | 0 | 0 | 0 | 0 | 0 | 0 | 2 | 1.71 | -0.29 | 0 | 0 | 0 | 0.047067 | 0.078445 | 0.031378 | 0.77835 | 0.798308 | 0.019958 | 0 | 0 | 0 | 0 | 0 | 0 | 0 | 0 | 0 | 0 | 0 | 0 | 0 | 0 | 0 | 0 | 0 | 0 | 0 | 0 | 0 | 0 | 0 | 0 | 0 | 0 | 0
157 | 153 | S355J0 | 02 | 1.5 | 12 | S355J0-1 | A 碳素钢-碳素结构钢-A26 S355J0 | 1518 | 0.145 | 0.15 | 0.85 | 0.015 | 0.01 |  | 0.015 | 0.025 | 0.02 | [7 empty] | 0.0835 | 0.147 | ok | 13.33884 | 13.140175 | -0.198664 | 154.394343 | 156.04849 | 1.654148 | 1.67 | 1.42 | -0.25 | 铝耗!AF156 | 同位置F列匹配 |  | 11.720175 | 124.329712 | C<=0.14; Si[0.15,0.17]; Mn[0.85,0.87]; P<=0.015; S<=0.01; Nb[0.015,0.016]; Ti[0.03,0.035] | C=0.101635(OK); Si=0.15(OK); Mn=0.85(OK); P=0(OK); S=0(OK); Nb=0.015(OK); Ti=0.03(OK) | 铝块按实耗替换：原Excel AH=1.670kg/t，铝耗!AF156=1.420kg/t，差-0.250kg/t；C上限按目标0.145-0.005=0.140；主要投料变化：铝块:1.670->1.420(-0.250)；铌铁:0.204->0.235(+0.031)；钛铁:0.579->0.599(+0.020)；成本上升：新-旧=+1.654元/t |  | 10.599209 | 10.599209 | 0 | 0.286902 | 0.286902 | 0 | 0 | 0 | 0 | 0 | 0 | 0 | 0 | 0 | 0 | 0 | 0 | 0 | 1.67 | 1.42 | -0.25 | 0 | 0 | 0 | 0.203956 | 0.235334 | 0.031378 | 0.578773 | 0.598731 | 0.019958 | 0 | 0 | 0 | 0 | 0 | 0 | 0 | 0 | 0 | 0 | 0 | 0 | 0 | 0 | 0 | 0 | 0 | 0 | 0 | 0 | 0 | 0 | 0 | 0 | 0 | 0 | 0
158 | 154 | S355J0 | 01 | 12.01 | 19 | S355J0-2 | A 碳素钢-碳素结构钢-A26 S355J0 | 1518 | 0.145 | 0.15 | 1 | 0.015 | 0.01 |  | 0.015 | 0.025 | 0.02 | [7 empty] | 0.080828 | 0.107862 | ok | 15.925943 | 15.727279 | -0.198664 | 170.031435 | 171.685582 | 1.654148 | 1.67 | 1.42 | -0.25 | 铝耗!AF157 | 同位置F列匹配 |  | 14.307279 | 139.966804 | C<=0.14; Si[0.15,0.17]; Mn[1,1.02]; P<=0.015; S<=0.01; Nb[0.015,0.016]; Ti[0.03,0.035] | C=0.11454(OK); Si=0.15(OK); Mn=1(OK); P=0(OK); S=0(OK); Nb=0.015(OK); Ti=0.03(OK) | 铝块按实耗替换：原Excel AH=1.670kg/t，铝耗!AF157=1.420kg/t，差-0.250kg/t；C上限按目标0.145-0.005=0.140；主要投料变化：铝块:1.670->1.420(-0.250)；铌铁:0.204->0.235(+0.031)；钛铁:0.579->0.599(+0.020)；成本上升：新-旧=+1.654元/t |  | 10.599209 | 10.599209 | 0 | 2.874005 | 2.874005 | 0 | 0 | 0 | 0 | 0 | 0 | 0 | 0 | 0 | 0 | 0 | 0 | 0 | 1.67 | 1.42 | -0.25 | 0 | 0 | 0 | 0.203956 | 0.235334 | 0.031378 | 0.578773 | 0.598731 | 0.019958 | 0 | 0 | 0 | 0 | 0 | 0 | 0 | 0 | 0 | 0 | 0 | 0 | 0 | 0 | 0 | 0 | 0 | 0 | 0 | 0 | 0 | 0 | 0 | 0 | 0 | 0 | 0
159 | 155 | S355J0 | 03 | 19.01 | 25.4 | S355J0-3 | A 碳素钢-碳素结构钢-A26 S355J0 | 1518 | 0.145 | 0.15 | 1.2 | 0.015 | 0.01 |  | 0.015 | 0.025 | 0.02 | [7 empty] | 0.072 | 0.1137 | ok | 18.581768 | 18.383104 | -0.198664 | 186.0839 | 187.738048 | 1.654148 | 1.67 | 1.42 | -0.25 | 铝耗!AF158 | 同位置F列匹配 |  | 16.963104 | 156.019269 | C<=0.14; Si[0.15,0.17]; Mn[1.2,1.22]; P<=0.015; S<=0.01; Nb[0.015,0.016]; Ti[0.03,0.035] | C=0.121703(OK); Si=0.15(OK); Mn=1.2(OK); P=0(OK); S=0(OK); Nb=0.015(OK); Ti=0.03(OK) | 铝块按实耗替换：原Excel AH=1.670kg/t，铝耗!AF158=1.420kg/t，差-0.250kg/t；C上限按目标0.145-0.005=0.140；主要投料变化：铝块:1.670->1.420(-0.250)；铌铁:0.204->0.235(+0.031)；钛铁:0.579->0.599(+0.020)；成本上升：新-旧=+1.654元/t |  | 10.599209 | 10.599209 | 0 | 5.52983 | 5.52983 | 0 | 0 | 0 | 0 | 0 | 0 | 0 | 0 | 0 | 0 | 0 | 0 | 0 | 1.67 | 1.42 | -0.25 | 0 | 0 | 0 | 0.203956 | 0.235334 | 0.031378 | 0.578773 | 0.598731 | 0.019958 | 0 | 0 | 0 | 0 | 0 | 0 | 0 | 0 | 0 | 0 | 0 | 0 | 0 | 0 | 0 | 0 | 0 | 0 | 0 | 0 | 0 | 0 | 0 | 0 | 0 | 0 | 0
160 | 156 | S355J0-DX | 01 | 1.2 | 12 | S355J0-DX1 | A 碳素钢-碳素结构钢-A32 S355J0-DX | 1518 | 0.15 | 0 | 0.7 | 0.015 | 0.01 |  | 0.005 | 0.03 | 0.02 | [7 empty] | 0.072 | 0.1137 | ok | 10.74527 | 10.506606 | -0.238664 | 119.617619 | 120.37828 | 0.760661 | 2 | 1.71 | -0.29 | 铝耗!AF159 | 同位置F列匹配 |  | 8.796606 | 82.181722 | C<=0.145; Si<=0; Mn[0.7,0.72]; P<=0.015; S<=0.01; Nb[0.005,0.006]; Ti[0.035,0.04] | C=0.120286(OK); Si=0(OK); Mn=0.7(OK); P=0(OK); S=0(OK); Nb=0.005(OK); Ti=0.035(OK) | 铝块按实耗替换：原Excel AH=2.000kg/t，铝耗!AF159=1.710kg/t，差-0.290kg/t；C上限按目标0.150-0.005=0.145；Si目标=0.000<=禁硅阈值，硅锰/硅铁变量上限置0；主要投料变化：铝块:2.000->1.710(-0.290)；铌铁:0.047->0.078(+0.031)；钛铁:0.679->0.699(+0.020)；成本上升：新-旧=+0.761元/t |  | 0 | 0 | 0 | 8.019642 | 8.019642 | 0 | 0 | 0 | 0 | 0 | 0 | 0 | 0 | 0 | 0 | 0 | 0 | 0 | 2 | 1.71 | -0.29 | 0 | 0 | 0 | 0.047067 | 0.078445 | 0.031378 | 0.678561 | 0.698519 | 0.019958 | 0 | 0 | 0 | 0 | 0 | 0 | 0 | 0 | 0 | 0 | 0 | 0 | 0 | 0 | 0 | 0 | 0 | 0 | 0 | 0 | 0 | 0 | 0 | 0 | 0 | 0 | 0
161 | 157 | S355J0-DX | 02 | 12.01 | 25.4 | S355J0-DX2 | A 碳素钢-碳素结构钢-A32 S355J0-DX | 1518 | 0.15 | 0 | 0.8 | 0.015 | 0.01 |  | 0.005 | 0.035 | 0.02 | [7 empty] | 0.072 | 0.1137 | ok | 12.212898 | 11.974234 | -0.238664 | 130.287166 | 131.047827 | 0.760661 | 2 | 1.71 | -0.29 | 铝耗!AF160 | 同位置F列匹配 |  | 10.264234 | 92.85127 | C<=0.145; Si<=0; Mn[0.8,0.82]; P<=0.015; S<=0.01; Nb[0.005,0.006]; Ti[0.04,0.045] | C=0.128522(OK); Si=0(OK); Mn=0.8(OK); P=0(OK); S=0(OK); Nb=0.005(OK); Ti=0.04(OK) | 铝块按实耗替换：原Excel AH=2.000kg/t，铝耗!AF160=1.710kg/t，差-0.290kg/t；C上限按目标0.150-0.005=0.145；Si目标=0.000<=禁硅阈值，硅锰/硅铁变量上限置0；主要投料变化：铝块:2.000->1.710(-0.290)；铌铁:0.047->0.078(+0.031)；钛铁:0.778->0.798(+0.020)；成本上升：新-旧=+0.761元/t |  | 0 | 0 | 0 | 9.387482 | 9.387482 | 0 | 0 | 0 | 0 | 0 | 0 | 0 | 0 | 0 | 0 | 0 | 0 | 0 | 2 | 1.71 | -0.29 | 0 | 0 | 0 | 0.047067 | 0.078445 | 0.031378 | 0.77835 | 0.798308 | 0.019958 | 0 | 0 | 0 | 0 | 0 | 0 | 0 | 0 | 0 | 0 | 0 | 0 | 0 | 0 | 0 | 0 | 0 | 0 | 0 | 0 | 0 | 0 | 0 | 0 | 0 | 0 | 0
162 | 158 | S355J2 | 01 | 1.5 | 12 | S355J2-1 | A 碳素钢-碳素结构钢-A16 S355J2 | 1513 | 0.145 | 0.15 | 0.9 | 0.013 | 0.005 |  | 0.01 | 0.025 | 0.02 | [7 empty] | 0.066714 | 0.112 | ok | 14.423059 | 14.224394 | -0.198664 | 144.526663 | 146.180811 | 1.654148 | 1.67 | 1.42 | -0.25 | 铝耗!AF161 | 同位置F列匹配 |  | 12.804394 | 114.462032 | C<=0.14; Si[0.15,0.17]; Mn[0.9,0.92]; P<=0.013; S<=0.005; Nb[0.01,0.011]; Ti[0.03,0.035] | C=0.0918497(OK); Si=0.15(OK); Mn=0.9(OK); P=0(OK); S=0(OK); Nb=0.01(OK); Ti=0.03(OK) | 铝块按实耗替换：原Excel AH=1.670kg/t，铝耗!AF161=1.420kg/t，差-0.250kg/t；C上限按目标0.145-0.005=0.140；主要投料变化：铝块:1.670->1.420(-0.250)；铌铁:0.126->0.157(+0.031)；钛铁:0.579->0.599(+0.020)；成本上升：新-旧=+1.654元/t |  | 10.599209 | 10.599209 | 0 | 1.449566 | 1.449566 | 0 | 0 | 0 | 0 | 0 | 0 | 0 | 0 | 0 | 0 | 0 | 0 | 0 | 1.67 | 1.42 | -0.25 | 0 | 0 | 0 | 0.125511 | 0.156889 | 0.031378 | 0.578773 | 0.598731 | 0.019958 | 0 | 0 | 0 | 0 | 0 | 0 | 0 | 0 | 0 | 0 | 0 | 0 | 0 | 0 | 0 | 0 | 0 | 0 | 0 | 0 | 0 | 0 | 0 | 0 | 0 | 0 | 0
163 | 159 | S355J2 | 02 | 12.01 | 19 | S355J2-2 | A 碳素钢-碳素结构钢-A16 S355J2 | 1518 | 0.145 | 0.15 | 1 | 0.013 | 0.005 |  | 0.015 | 0.025 | 0.02 | [7 empty] | 0.065 | 0.092 | ok | 16.142911 | 15.944246 | -0.198664 | 171.342841 | 172.996988 | 1.654148 | 1.67 | 1.42 | -0.25 | 铝耗!AF162 | 同位置F列匹配 |  | 14.524246 | 141.27821 | C<=0.14; Si[0.15,0.17]; Mn[1,1.02]; P<=0.013; S<=0.005; Nb[0.015,0.016]; Ti[0.03,0.035] | C=0.100018(OK); Si=0.15(OK); Mn=1(OK); P=0(OK); S=0(OK); Nb=0.015(OK); Ti=0.03(OK) | 铝块按实耗替换：原Excel AH=1.670kg/t，铝耗!AF162=1.420kg/t，差-0.250kg/t；C上限按目标0.145-0.005=0.140；主要投料变化：铝块:1.670->1.420(-0.250)；铌铁:0.204->0.235(+0.031)；钛铁:0.579->0.599(+0.020)；成本上升：新-旧=+1.654元/t |  | 10.599209 | 10.599209 | 0 | 3.090973 | 3.090973 | 0 | 0 | 0 | 0 | 0 | 0 | 0 | 0 | 0 | 0 | 0 | 0 | 0 | 1.67 | 1.42 | -0.25 | 0 | 0 | 0 | 0.203956 | 0.235334 | 0.031378 | 0.578773 | 0.598731 | 0.019958 | 0 | 0 | 0 | 0 | 0 | 0 | 0 | 0 | 0 | 0 | 0 | 0 | 0 | 0 | 0 | 0 | 0 | 0 | 0 | 0 | 0 | 0 | 0 | 0 | 0 | 0 | 0
164 | 160 | S355J2 | 03 | 19.01 | 25.4 | S355J2-3 | A 碳素钢-碳素结构钢-A16 S355J2 | 1518 | 0.145 | 0.15 | 1.2 | 0.015 | 0.008 |  | 0.02 | 0.02 | 0.02 | [7 empty] | 0.073 | 0.115 | ok | 18.542642 | 18.343978 | -0.198664 | 200.46954 | 202.123688 | 1.654148 | 1.67 | 1.42 | -0.25 | 铝耗!AF163 | 同位置F列匹配 |  | 16.923978 | 170.404909 | C<=0.14; Si[0.15,0.17]; Mn[1.2,1.22]; P<=0.015; S<=0.008; Nb[0.02,0.021]; Ti[0.025,0.03] | C=0.122596(OK); Si=0.15(OK); Mn=1.2(OK); P=0(OK); S=0(OK); Nb=0.02(OK); Ti=0.025(OK) | 铝块按实耗替换：原Excel AH=1.670kg/t，铝耗!AF163=1.420kg/t，差-0.250kg/t；C上限按目标0.145-0.005=0.140；主要投料变化：铝块:1.670->1.420(-0.250)；铌铁:0.282->0.314(+0.031)；钛铁:0.479->0.499(+0.020)；成本上升：新-旧=+1.654元/t |  | 10.599209 | 10.599209 | 0 | 5.512049 | 5.512049 | 0 | 0 | 0 | 0 | 0 | 0 | 0 | 0 | 0 | 0 | 0 | 0 | 0 | 1.67 | 1.42 | -0.25 | 0 | 0 | 0 | 0.282401 | 0.313779 | 0.031378 | 0.478985 | 0.498942 | 0.019958 | 0 | 0 | 0 | 0 | 0 | 0 | 0 | 0 | 0 | 0 | 0 | 0 | 0 | 0 | 0 | 0 | 0 | 0 | 0 | 0 | 0 | 0 | 0 | 0 | 0 | 0 | 0
165 | 161 | S355M | 02 | 4 | 12 | S355M-1 | A 碳素钢-碳素结构钢-A11 S355M | 1524 | 0.07 | 0.15 | 0.8 | 0.015 | 0.008 |  | 0.008 | 0.035 |  | 0.03 | [6 empty] | 0.05 | 0.08 | ok | 15.152749 | 14.383685 | -0.769064 | 176.827292 | 163.245502 | -13.58179 | 2.33 | 2.3 | -0.03 | 铝耗!AF164 | 同位置F列匹配 |  | 12.083685 | 111.870015 | C<=0.065; Si[0.15,0.17]; Mn[0.8,0.82]; P<=0.015; S<=0.008; Nb[0.008,0.009]; Ti[0.04,0.045] | C=0.065(OK); Si=0.15(OK); Mn=0.8(OK); P=0(OK); S=0(OK); Nb=0.008(OK); Ti=0.04(OK) | 铝块按实耗替换：原Excel AH=2.330kg/t，铝耗!AF164=2.300kg/t，差-0.030kg/t；C上限按目标0.070-0.005=0.065；主要投料变化：中碳锰铁:9.354->0.000(-9.354)；硅锰:0.000->9.044(+9.044)；硅铁合金:2.596->0.381(-2.215)；低碳锰铁:0.000->1.735(+1.735)；铌铁:0.094->0.126(+0.031)；成本下降：新-旧=-13.582元/t |  | 0 | 9.044487 | 9.044487 | 0 | 0 | 0 | 9.354391 | 0 | -9.354391 | 0 | 1.734609 | 1.734609 | 0 | 0 | 0 | 2.595874 | 0.38077 | -2.215104 | 2.33 | 2.3 | -0.03 | 0 | 0 | 0 | 0.094134 | 0.125511 | 0.031378 | 0.77835 | 0.798308 | 0.019958 | 0 | 0 | 0 | 0 | 0 | 0 | 0 | 0 | 0 | 0 | 0 | 0 | 0 | 0 | 0 | 0 | 0 | 0 | 0 | 0 | 0 | 0 | 0 | 0 | 0 | 0 | 0
166 | 162 | S355M | 01 | 12.01 | 19 | S355M-2 | A 碳素钢-碳素结构钢-A11 S355M | 1524 | 0.07 | 0.15 | 1 | 0.015 | 0.008 |  | 0.008 | 0.035 |  | 0.03 | [6 empty] | 0.05 | 0.08 | ok | 17.751191 | 16.96907 | -0.782121 | 196.913479 | 187.915578 | -8.997901 | 2.33 | 2.3 | -0.03 | 铝耗!AF165 | 同位置F列匹配 |  | 14.66907 | 136.540091 | C<=0.065; Si[0.15,0.17]; Mn[1,1.02]; P<=0.015; S<=0.008; Nb[0.008,0.009]; Ti[0.04,0.045] | C=0.065(OK); Si=0.15(OK); Mn=1(OK); P=0(OK); S=0(OK); Nb=0.008(OK); Ti=0.04(OK) | 铝块按实耗替换：原Excel AH=2.330kg/t，铝耗!AF165=2.300kg/t，差-0.030kg/t；C上限按目标0.070-0.005=0.065，原Excel按当前成分口径估算C=0.066，会被新约束压住；主要投料变化：中碳锰铁:11.953->0.000(-11.953)；硅锰:0.000->7.707(+7.707)；低碳锰铁:0.000->5.330(+5.330)；硅铁合金:2.596->0.708(-1.887)；铌铁:0.094->0.126(+0.031)；成本下降：新-旧=-8.998元/t |  | 0 | 7.706581 | 7.706581 | 0 | 0 | 0 | 11.952833 | 0 | -11.952833 | 0 | 5.33023 | 5.33023 | 0 | 0 | 0 | 2.595874 | 0.708439 | -1.887435 | 2.33 | 2.3 | -0.03 | 0 | 0 | 0 | 0.094134 | 0.125511 | 0.031378 | 0.77835 | 0.798308 | 0.019958 | 0 | 0 | 0 | 0 | 0 | 0 | 0 | 0 | 0 | 0 | 0 | 0 | 0 | 0 | 0 | 0 | 0 | 0 | 0 | 0 | 0 | 0 | 0 | 0 | 0 | 0 | 0
167 | 163 | S460M | 02 | 5 | 12 | S460M-1 | A 碳素钢-碳素结构钢-A12 S460M | 1524 | 0.07 | 0.16 | 1.3 | 0.015 | 0.005 |  | 0.025 | 0.03 |  | 0.03 | [6 empty] | 0.05 | 0.08 | ok | 21.471483 | 21.187129 | -0.284354 | 289.362809 | 280.859517 | -8.503292 | 2.33 | 2.3 | -0.03 | 铝耗!AF166 | 同位置F列匹配 |  | 18.887129 | 229.48403 | C<=0.065; Si[0.16,0.18]; Mn[1.3,1.32]; P<=0.015; S<=0.005; Nb[0.025,0.026]; Ti[0.035,0.04] | C=0.065(OK); Si=0.16(OK); Mn=1.3(OK); P=0(OK); S=0(OK); Nb=0.025(OK); Ti=0.035(OK) | 铝块按实耗替换：原Excel AH=2.330kg/t，铝耗!AF166=2.300kg/t，差-0.030kg/t；C上限按目标0.070-0.005=0.065；主要投料变化：硅锰:0.000->5.700(+5.700)；低碳锰铁:15.333->10.724(-4.609)；硅铁合金:2.769->1.373(-1.396)；铌铁:0.361->0.392(+0.031)；铝块:2.330->2.300(-0.030)；成本下降：新-旧=-8.503元/t |  | 0 | 5.699722 | 5.699722 | 0 | 0 | 0 | 0 | 0 | 0 | 15.333144 | 10.723663 | -4.609481 | 0 | 0 | 0 | 2.768933 | 1.373002 | -1.395931 | 2.33 | 2.3 | -0.03 | 0 | 0 | 0 | 0.360845 | 0.392223 | 0.031378 | 0.678561 | 0.698519 | 0.019958 | 0 | 0 | 0 | 0 | 0 | 0 | 0 | 0 | 0 | 0 | 0 | 0 | 0 | 0 | 0 | 0 | 0 | 0 | 0 | 0 | 0 | 0 | 0 | 0 | 0 | 0 | 0
168 | 164 | S460M | 01 | 12.01 | 20 | S460M-2 | A 碳素钢-碳素结构钢-A12 S460M | 1524 | 0.07 | 0.16 | 1.45 | 0.015 | 0.005 |  | 0.03 | 0.03 |  | 0.03 | [6 empty] | 0.05 | 0.08 | ok | 23.435151 | 23.204613 | -0.230538 | 322.107132 | 316.25718 | -5.849952 | 2.33 | 2.3 | -0.03 | 铝耗!AF167 | 同位置F列匹配 |  | 20.904613 | 264.881693 | C<=0.065; Si[0.16,0.18]; Mn[1.45,1.47]; P<=0.015; S<=0.005; Nb[0.03,0.031]; Ti[0.035,0.04] | C=0.065(OK); Si=0.16(OK); Mn=1.45(OK); P=0(OK); S=0(OK); Nb=0.03(OK); Ti=0.035(OK) | 铝块按实耗替换：原Excel AH=2.330kg/t，铝耗!AF167=2.300kg/t，差-0.030kg/t；C上限按目标0.070-0.005=0.065；主要投料变化：硅锰:0.000->4.696(+4.696)；低碳锰铁:17.218->13.420(-3.798)；硅铁合金:2.769->1.619(-1.150)；铌铁:0.439->0.471(+0.031)；铝块:2.330->2.300(-0.030)；成本下降：新-旧=-5.850元/t |  | 0 | 4.696293 | 4.696293 | 0 | 0 | 0 | 0 | 0 | 0 | 17.218367 | 13.420379 | -3.797987 | 0 | 0 | 0 | 2.768933 | 1.618754 | -1.150179 | 2.33 | 2.3 | -0.03 | 0 | 0 | 0 | 0.43929 | 0.470668 | 0.031378 | 0.678561 | 0.698519 | 0.019958 | 0 | 0 | 0 | 0 | 0 | 0 | 0 | 0 | 0 | 0 | 0 | 0 | 0 | 0 | 0 | 0 | 0 | 0 | 0 | 0 | 0 | 0 | 0 | 0 | 0 | 0 | 0
169 | 165 | S420MC | 01 | 2 | 5.99 | S420MC-1 | B 低合金钢-低合金高强结构钢-B32 S420MC | 1524 | 0.07 | 0.08 | 0.95 | 0.015 | 0.004 |  | 0.01 | 0.04 | 0.025 | [7 empty] | 0.035429 | 0.071429 | ok | 15.345271 | 15.846914 | 0.501643 | 175.21411 | 180.152368 | 4.938258 | 2 | 2.1 | 0.1 | 铝耗!AF168 | 同位置F列匹配 |  | 13.746914 | 133.244315 | C<=0.065; Si[0.08,0.1]; Mn[0.95,0.97]; P<=0.015; S<=0.004; Nb[0.01,0.011]; Ti[0.045,0.05] | C=0.065(OK); Si=0.1(OK); Mn=0.95(OK); P=0(OK); S=0(OK); Nb=0.01(OK); Ti=0.045(OK) | 铝块按实耗替换：原Excel AH=2.000kg/t，铝耗!AF168=2.100kg/t，差+0.100kg/t；C上限按目标0.070-0.005=0.065；主要投料变化：中碳锰铁:6.689->3.263(-3.426)；高碳锰铁:0.000->2.363(+2.363)；硅锰:5.653->7.066(+1.413)；铝块:2.000->2.100(+0.100)；铌铁:0.126->0.157(+0.031)；成本上升：新-旧=+4.938元/t |  | 5.652911 | 7.066139 | 1.413228 | 0 | 2.36314 | 2.36314 | 6.68871 | 3.262649 | -3.426061 | 0 | 0 | 0 | 0 | 0 | 0 | 0 | 0 | 0 | 2 | 2.1 | 0.1 | 0 | 0 | 0 | 0.125511 | 0.156889 | 0.031378 | 0.878138 | 0.898096 | 0.019958 | 0 | 0 | 0 | 0 | 0 | 0 | 0 | 0 | 0 | 0 | 0 | 0 | 0 | 0 | 0 | 0 | 0 | 0 | 0 | 0 | 0 | 0 | 0 | 0 | 0 | 0 | 0
170 | 166 | S420MC | 02 | 6 | 16 | S420MC-2 | B 低合金钢-低合金高强结构钢-B32 S420MC | 1524 | 0.07 | 0.08 | 1 | 0.015 | 0.004 |  | 0.015 | 0.04 | 0.025 | [7 empty] | 0.035429 | 0.071429 | ok | 16.073326 | 16.565686 | 0.492359 | 197.130763 | 202.309246 | 5.178484 | 2 | 2.1 | 0.1 | 铝耗!AF169 | 同位置F列匹配 |  | 14.465686 | 155.401193 | C<=0.065; Si[0.08,0.1]; Mn[1,1.02]; P<=0.015; S<=0.004; Nb[0.015,0.016]; Ti[0.045,0.05] | C=0.065(OK); Si=0.1(OK); Mn=1(OK); P=0(OK); S=0(OK); Nb=0.015(OK); Ti=0.045(OK) | 铝块按实耗替换：原Excel AH=2.000kg/t，铝耗!AF169=2.100kg/t，差+0.100kg/t；C上限按目标0.070-0.005=0.065；主要投料变化：中碳锰铁:7.338->4.088(-3.250)；高碳锰铁:0.000->2.178(+2.178)；硅锰:5.653->7.066(+1.413)；铝块:2.000->2.100(+0.100)；铌铁:0.204->0.235(+0.031)；成本上升：新-旧=+5.178元/t |  | 5.652911 | 7.066139 | 1.413228 | 0 | 2.178075 | 2.178075 | 7.338321 | 4.088042 | -3.250279 | 0 | 0 | 0 | 0 | 0 | 0 | 0 | 0 | 0 | 2 | 2.1 | 0.1 | 0 | 0 | 0 | 0.203956 | 0.235334 | 0.031378 | 0.878138 | 0.898096 | 0.019958 | 0 | 0 | 0 | 0 | 0 | 0 | 0 | 0 | 0 | 0 | 0 | 0 | 0 | 0 | 0 | 0 | 0 | 0 | 0 | 0 | 0 | 0 | 0 | 0 | 0 | 0 | 0
171 | 167 | S460MC | 01 | 2 | 5.99 | S460MC-1 | B 低合金钢-低合金高强结构钢-B53 S460MC | 1524 | 0.07 | 0.08 | 1.2 | 0.015 | 0.003 |  | 0.015 | 0.055 | 0.025 | [7 empty] | 0.04725 | 0.07575 | ok | 19.372418 | 19.095024 | -0.277394 | 237.03416 | 234.499271 | -2.534889 | 2 | 2.1 | 0.1 | 铝耗!AF170 | 同位置F列匹配 |  | 16.995024 | 187.591218 | C<=0.065; Si[0.08,0.1]; Mn[1.2,1.22]; P<=0.015; S<=0.003; Nb[0.015,0.016]; Ti[0.06,0.065] | C=0.065(OK); Si=0.1(OK); Mn=1.2(OK); P=0(OK); S=0(OK); Nb=0.015(OK); Ti=0.06(OK) | 铝块按实耗替换：原Excel AH=2.000kg/t，铝耗!AF170=2.100kg/t，差+0.100kg/t；C上限按目标0.070-0.005=0.065，原Excel按当前成分口径估算C=0.067，会被新约束压住；主要投料变化：中碳锰铁:14.606->2.478(-12.129)；硅锰:0.000->7.066(+7.066)；低碳锰铁:0.000->6.018(+6.018)；硅铁合金:1.384->0.000(-1.384)；铝块:2.000->2.100(+0.100)；成本下降：新-旧=-2.535元/t |  | 0 | 7.066139 | 7.066139 | 0 | 0 | 0 | 14.606492 | 2.477867 | -12.128625 | 0 | 6.018223 | 6.018223 | 0 | 0 | 0 | 1.384466 | 0 | -1.384466 | 2 | 2.1 | 0.1 | 0 | 0 | 0 | 0.203956 | 0.235334 | 0.031378 | 1.177504 | 1.197461 | 0.019958 | 0 | 0 | 0 | 0 | 0 | 0 | 0 | 0 | 0 | 0 | 0 | 0 | 0 | 0 | 0 | 0 | 0 | 0 | 0 | 0 | 0 | 0 | 0 | 0 | 0 | 0 | 0
172 | 168 | S460MC | 02 | 6 | 20 | S460MC-2 | B 低合金钢-低合金高强结构钢-B53 S460MC | 1524 | 0.07 | 0.08 | 1.35 | 0.015 | 0.003 |  | 0.03 | 0.04 | 0.025 | [7 empty] | 0.04725 | 0.07575 | ok | 20.716861 | 20.87151 | 0.154649 | 302.243136 | 294.379263 | -7.863873 | 2 | 2.1 | 0.1 | 铝耗!AF171 | 同位置F列匹配 |  | 18.77151 | 247.47121 | C<=0.065; Si[0.08,0.1]; Mn[1.35,1.37]; P<=0.015; S<=0.003; Nb[0.03,0.031]; Ti[0.045,0.05] | C=0.065(OK); Si=0.1(OK); Mn=1.35(OK); P=0(OK); S=0(OK); Nb=0.03(OK); Ti=0.045(OK) | 铝块按实耗替换：原Excel AH=2.000kg/t，铝耗!AF171=2.100kg/t，差+0.100kg/t；C上限按目标0.070-0.005=0.065；主要投料变化：硅锰:0.000->7.066(+7.066)；低碳锰铁:16.015->9.228(-6.787)；硅铁合金:1.384->0.000(-1.384)；中碳锰铁:0.000->1.108(+1.108)；铝块:2.000->2.100(+0.100)；成本下降：新-旧=-7.864元/t |  | 0 | 7.066139 | 7.066139 | 0 | 0 | 0 | 0 | 1.10818 | 1.10818 | 16.014966 | 9.228427 | -6.78654 | 0 | 0 | 0 | 1.384466 | 0 | -1.384466 | 2 | 2.1 | 0.1 | 0 | 0 | 0 | 0.43929 | 0.470668 | 0.031378 | 0.878138 | 0.898096 | 0.019958 | 0 | 0 | 0 | 0 | 0 | 0 | 0 | 0 | 0 | 0 | 0 | 0 | 0 | 0 | 0 | 0 | 0 | 0 | 0 | 0 | 0 | 0 | 0 | 0 | 0 | 0 | 0
173 | 169 | S500MC | 01 | 2 | 5.99 | S500MC-1 | D 汽车用钢-汽车结构钢-D11 S500MC | 1523 | 0.075 | 0.1 | 1 | 0.015 | 0.005 |  | 0.01 | 0.06 | 0.03 | [7 empty] | 0.042095 | 0.081286 | ok | 16.827729 | 17.168 | 0.340271 | 194.758502 | 197.604691 | 2.846189 | 2.33 | 2.3 | -0.03 | 铝耗!AF172 | 同位置F列匹配 |  | 14.868 | 146.229205 | C<=0.07; Si[0.1,0.12]; Mn[1,1.02]; P<=0.015; S<=0.005; Nb[0.01,0.011]; Ti[0.065,0.07] | C=0.07(OK); Si=0.12(OK); Mn=1(OK); P=0(OK); S=0(OK); Nb=0.01(OK); Ti=0.065(OK) | 铝块按实耗替换：原Excel AH=2.330kg/t，铝耗!AF172=2.300kg/t，差-0.030kg/t；C上限按目标0.075-0.005=0.070；主要投料变化：中碳锰铁:6.029->3.197(-2.832)；高碳锰铁:0.000->1.738(+1.738)；硅锰:7.066->8.479(+1.413)；铌铁:0.126->0.157(+0.031)；铝块:2.330->2.300(-0.030)；成本上升：新-旧=+2.846元/t |  | 7.066139 | 8.479367 | 1.413228 | 0 | 1.737772 | 1.737772 | 6.028786 | 3.196721 | -2.832065 | 0 | 0 | 0 | 0 | 0 | 0 | 0 | 0 | 0 | 2.33 | 2.3 | -0.03 | 0 | 0 | 0 | 0.125511 | 0.156889 | 0.031378 | 1.277292 | 1.29725 | 0.019958 | 0 | 0 | 0 | 0 | 0 | 0 | 0 | 0 | 0 | 0 | 0 | 0 | 0 | 0 | 0 | 0 | 0 | 0 | 0 | 0 | 0 | 0 | 0 | 0 | 0 | 0 | 0
174 | 170 | S500MC | 02 | 6 | 14 | S500MC-2 | D 汽车用钢-汽车结构钢-D11 S500MC | 1523 | 0.075 | 0.1 | 1.1 | 0.015 | 0.005 |  | 0.01 | 0.07 | 0.03 | [7 empty] | 0.042095 | 0.081286 | ok | 18.326527 | 18.64823 | 0.321703 | 209.60557 | 212.93221 | 3.32664 | 2.33 | 2.3 | -0.03 | 铝耗!AF173 | 同位置F列匹配 |  | 16.34823 | 161.556724 | C<=0.07; Si[0.1,0.12]; Mn[1.1,1.12]; P<=0.015; S<=0.005; Nb[0.01,0.011]; Ti[0.075,0.08] | C=0.07(OK); Si=0.12(OK); Mn=1.1(OK); P=0(OK); S=0(OK); Nb=0.01(OK); Ti=0.075(OK) | 铝块按实耗替换：原Excel AH=2.330kg/t，铝耗!AF173=2.300kg/t，差-0.030kg/t；C上限按目标0.075-0.005=0.070；主要投料变化：中碳锰铁:7.328->4.848(-2.481)；硅锰:7.066->8.479(+1.413)；高碳锰铁:0.000->1.368(+1.368)；铌铁:0.126->0.157(+0.031)；铝块:2.330->2.300(-0.030)；成本上升：新-旧=+3.327元/t |  | 7.066139 | 8.479367 | 1.413228 | 0 | 1.367641 | 1.367641 | 7.328007 | 4.847506 | -2.480502 | 0 | 0 | 0 | 0 | 0 | 0 | 0 | 0 | 0 | 2.33 | 2.3 | -0.03 | 0 | 0 | 0 | 0.125511 | 0.156889 | 0.031378 | 1.476869 | 1.496827 | 0.019958 | 0 | 0 | 0 | 0 | 0 | 0 | 0 | 0 | 0 | 0 | 0 | 0 | 0 | 0 | 0 | 0 | 0 | 0 | 0 | 0 | 0 | 0 | 0 | 0 | 0 | 0 | 0
175 | 171 | QStE420TM | 01 | 2 | 5.99 | QStE420TM-1 | D 汽车用钢-汽车结构钢-D17 QStE420TM | 1524 | 0.07 | 0.08 | 0.95 | 0.015 | 0.004 |  | 0.01 | 0.04 | 0.025 | [7 empty] | 0.048 | 0.072 | ok | 15.795276 | 15.664822 | -0.130454 | 188.201975 | 183.854678 | -4.347297 | 2 | 2.1 | 0.1 | 铝耗!AF174 | 同位置F列匹配 |  | 13.564822 | 136.946625 | C<=0.065; Si[0.08,0.1]; Mn[0.95,0.97]; P<=0.015; S<=0.004; Nb[0.01,0.011]; Ti[0.045,0.05] | C=0.065(OK); Si=0.1(OK); Mn=0.95(OK); P=0(OK); S=0(OK); Nb=0.01(OK); Ti=0.045(OK) | 铝块按实耗替换：原Excel AH=2.000kg/t，铝耗!AF174=2.100kg/t，差+0.100kg/t；C上限按目标0.070-0.005=0.065；主要投料变化：中碳锰铁:11.407->3.780(-7.627)；硅锰:0.000->7.066(+7.066)；低碳锰铁:0.000->1.663(+1.663)；硅铁合金:1.384->0.000(-1.384)；铝块:2.000->2.100(+0.100)；成本下降：新-旧=-4.347元/t |  | 0 | 7.066139 | 7.066139 | 0 | 0 | 0 | 11.40716 | 3.780422 | -7.626738 | 0 | 1.663275 | 1.663275 | 0 | 0 | 0 | 1.384466 | 0 | -1.384466 | 2 | 2.1 | 0.1 | 0 | 0 | 0 | 0.125511 | 0.156889 | 0.031378 | 0.878138 | 0.898096 | 0.019958 | 0 | 0 | 0 | 0 | 0 | 0 | 0 | 0 | 0 | 0 | 0 | 0 | 0 | 0 | 0 | 0 | 0 | 0 | 0 | 0 | 0 | 0 | 0 | 0 | 0 | 0 | 0
176 | 172 | QStE420TM | 02 | 6 | 12 | QStE420TM-2 | D 汽车用钢-汽车结构钢-D17 QStE420TM | 1524 | 0.07 | 0.08 | 1 | 0.015 | 0.004 |  | 0.015 | 0.04 | 0.025 | [7 empty] | 0.048 | 0.072 | ok | 16.523332 | 16.356772 | -0.166559 | 210.118627 | 206.216663 | -3.901964 | 2 | 2.1 | 0.1 | 铝耗!AF175 | 同位置F列匹配 |  | 14.256772 | 159.30861 | C<=0.065; Si[0.08,0.1]; Mn[1,1.02]; P<=0.015; S<=0.004; Nb[0.015,0.016]; Ti[0.045,0.05] | C=0.065(OK); Si=0.1(OK); Mn=1(OK); P=0(OK); S=0(OK); Nb=0.015(OK); Ti=0.045(OK) | 铝块按实耗替换：原Excel AH=2.000kg/t，铝耗!AF175=2.100kg/t，差+0.100kg/t；C上限按目标0.070-0.005=0.065；主要投料变化：中碳锰铁:12.057->3.324(-8.733)；硅锰:0.000->7.066(+7.066)；低碳锰铁:0.000->2.733(+2.733)；硅铁合金:1.384->0.000(-1.384)；铝块:2.000->2.100(+0.100)；成本下降：新-旧=-3.902元/t |  | 0 | 7.066139 | 7.066139 | 0 | 0 | 0 | 12.056771 | 3.32386 | -8.732911 | 0 | 2.733343 | 2.733343 | 0 | 0 | 0 | 1.384466 | 0 | -1.384466 | 2 | 2.1 | 0.1 | 0 | 0 | 0 | 0.203956 | 0.235334 | 0.031378 | 0.878138 | 0.898096 | 0.019958 | 0 | 0 | 0 | 0 | 0 | 0 | 0 | 0 | 0 | 0 | 0 | 0 | 0 | 0 | 0 | 0 | 0 | 0 | 0 | 0 | 0 | 0 | 0 | 0 | 0 | 0 | 0
177 | 173 | QStE500TM | 01 | 2 | 5.99 | QStE500TM-1 | D 汽车用钢-汽车结构钢-D12 QStE500TM | 1523 | 0.075 | 0.1 | 1 | 0.015 | 0.005 |  | 0.01 | 0.06 | 0.03 | [7 empty] | 0.042095 | 0.081286 | ok | 16.827729 | 16.968 | 0.140271 | 194.758502 | 193.137258 | -1.621244 | 2.33 | 2.1 | -0.23 | 铝耗!AF176 | 同位置F列匹配 |  | 14.868 | 146.229205 | C<=0.07; Si[0.1,0.12]; Mn[1,1.02]; P<=0.015; S<=0.005; Nb[0.01,0.011]; Ti[0.065,0.07] | C=0.07(OK); Si=0.12(OK); Mn=1(OK); P=0(OK); S=0(OK); Nb=0.01(OK); Ti=0.065(OK) | 铝块按实耗替换：原Excel AH=2.330kg/t，铝耗!AF176=2.100kg/t，差-0.230kg/t；C上限按目标0.075-0.005=0.070；主要投料变化：中碳锰铁:6.029->3.197(-2.832)；高碳锰铁:0.000->1.738(+1.738)；硅锰:7.066->8.479(+1.413)；铝块:2.330->2.100(-0.230)；铌铁:0.126->0.157(+0.031)；成本下降：新-旧=-1.621元/t |  | 7.066139 | 8.479367 | 1.413228 | 0 | 1.737772 | 1.737772 | 6.028786 | 3.196721 | -2.832065 | 0 | 0 | 0 | 0 | 0 | 0 | 0 | 0 | 0 | 2.33 | 2.1 | -0.23 | 0 | 0 | 0 | 0.125511 | 0.156889 | 0.031378 | 1.277292 | 1.29725 | 0.019958 | 0 | 0 | 0 | 0 | 0 | 0 | 0 | 0 | 0 | 0 | 0 | 0 | 0 | 0 | 0 | 0 | 0 | 0 | 0 | 0 | 0 | 0 | 0 | 0 | 0 | 0 | 0
178 | 174 | QStE500TM | 02 | 6 | 14 | QStE500TM-2 | D 汽车用钢-汽车结构钢-D12 QStE500TM | 1523 | 0.075 | 0.1 | 1.1 | 0.015 | 0.005 |  | 0.01 | 0.07 | 0.03 | [7 empty] | 0.042095 | 0.081286 | ok | 18.326527 | 18.44823 | 0.121703 | 209.60557 | 208.464777 | -1.140793 | 2.33 | 2.1 | -0.23 | 铝耗!AF177 | 同位置F列匹配 |  | 16.34823 | 161.556724 | C<=0.07; Si[0.1,0.12]; Mn[1.1,1.12]; P<=0.015; S<=0.005; Nb[0.01,0.011]; Ti[0.075,0.08] | C=0.07(OK); Si=0.12(OK); Mn=1.1(OK); P=0(OK); S=0(OK); Nb=0.01(OK); Ti=0.075(OK) | 铝块按实耗替换：原Excel AH=2.330kg/t，铝耗!AF177=2.100kg/t，差-0.230kg/t；C上限按目标0.075-0.005=0.070；主要投料变化：中碳锰铁:7.328->4.848(-2.481)；硅锰:7.066->8.479(+1.413)；高碳锰铁:0.000->1.368(+1.368)；铝块:2.330->2.100(-0.230)；铌铁:0.126->0.157(+0.031)；成本下降：新-旧=-1.141元/t |  | 7.066139 | 8.479367 | 1.413228 | 0 | 1.367641 | 1.367641 | 7.328007 | 4.847506 | -2.480502 | 0 | 0 | 0 | 0 | 0 | 0 | 0 | 0 | 0 | 2.33 | 2.1 | -0.23 | 0 | 0 | 0 | 0.125511 | 0.156889 | 0.031378 | 1.476869 | 1.496827 | 0.019958 | 0 | 0 | 0 | 0 | 0 | 0 | 0 | 0 | 0 | 0 | 0 | 0 | 0 | 0 | 0 | 0 | 0 | 0 | 0 | 0 | 0 | 0 | 0 | 0 | 0 | 0 | 0
179 | 175 | QStE700TM | 01 | 2.5 | 5.99 | QStE700TM-1 | D 汽车用钢-汽车结构钢-D19 QStE700TM | 1516 | 0.075 | 0.2 | 1.75 | 0.015 | 0.005 |  | 0.07 | 0.115 | 0.03 | [7 empty] | 0.042111 | 0.093667 | ok | 29.595257 | 29.220286 | -0.37497 | 509.524216 | 495.90947 | -13.614746 | 2.33 | 2.1 | -0.23 | 铝耗!AF178 | 同位置F列匹配 |  | 27.120286 | 449.001417 | C<=0.07; Si[0.2,0.22]; Mn[1.75,1.77]; P<=0.015; S<=0.005; Nb[0.07,0.071]; Ti[0.12,0.125] | C=0.07(OK); Si=0.207907(OK); Mn=1.75(OK); P=0(OK); S=0(OK); Nb=0.07(OK); Ti=0.12(OK) | 铝块按实耗替换：原Excel AH=2.330kg/t，铝耗!AF178=2.100kg/t，差-0.230kg/t；C上限按目标0.075-0.005=0.070；主要投料变化：硅锰:8.479->14.691(+6.212)；低碳锰铁:13.960->8.936(-5.023)；硅铁合金:1.384->0.000(-1.384)；铝块:2.330->2.100(-0.230)；铌铁:1.067->1.098(+0.031)；成本下降：新-旧=-13.615元/t |  | 8.479367 | 14.691005 | 6.211638 | 0 | 0 | 0 | 0 | 0 | 0 | 13.959611 | 8.936133 | -5.023478 | 0 | 0 | 0 | 1.384466 | 0 | -1.384466 | 2.33 | 2.1 | -0.23 | 0 | 0 | 0 | 1.066847 | 1.098225 | 0.031378 | 2.374965 | 2.394923 | 0.019958 | 0 | 0 | 0 | 0 | 0 | 0 | 0 | 0 | 0 | 0 | 0 | 0 | 0 | 0 | 0 | 0 | 0 | 0 | 0 | 0 | 0 | 0 | 0 | 0 | 0 | 0 | 0
180 | 176 | QStE700TM | 02 | 6 | 14 | QStE700TM-2 | D 汽车用钢-汽车结构钢-D19 QStE700TM | 1516 | 0.075 | 0.2 | 1.85 | 0.015 | 0.005 |  | 0.075 | 0.115 | 0.03 | [7 empty] | 0.0425 | 0.08575 | ok | 31.030014 | 30.576196 | -0.453818 | 537.821952 | 526.356752 | -11.465201 | 2.33 | 2.1 | -0.23 | 铝耗!AF179 | 同位置F列匹配 |  | 28.476196 | 479.448699 | C<=0.07; Si[0.2,0.22]; Mn[1.85,1.87]; P<=0.015; S<=0.005; Nb[0.075,0.076]; Ti[0.12,0.125] | C=0.07(OK); Si=0.2(OK); Mn=1.85(OK); P=0(OK); S=0(OK); Nb=0.075(OK); Ti=0.12(OK) | 铝块按实耗替换：原Excel AH=2.330kg/t，铝耗!AF179=2.100kg/t，差-0.230kg/t；C上限按目标0.075-0.005=0.070；主要投料变化：硅锰:8.479->13.610(+5.130)；低碳锰铁:15.316->11.167(-4.149)；硅铁合金:1.384->0.128(-1.256)；铝块:2.330->2.100(-0.230)；铌铁:1.145->1.177(+0.031)；成本下降：新-旧=-11.465元/t |  | 8.479367 | 13.609736 | 5.130369 | 0 | 0 | 0 | 0 | 0 | 0 | 15.315924 | 11.166891 | -4.149033 | 0 | 0 | 0 | 1.384466 | 0.127977 | -1.256489 | 2.33 | 2.1 | -0.23 | 0 | 0 | 0 | 1.145292 | 1.17667 | 0.031378 | 2.374965 | 2.394923 | 0.019958 | 0 | 0 | 0 | 0 | 0 | 0 | 0 | 0 | 0 | 0 | 0 | 0 | 0 | 0 | 0 | 0 | 0 | 0 | 0 | 0 | 0 | 0 | 0 | 0 | 0 | 0 | 0
181 | 177 | BX700 | 01 | 8 | 14 | BX700 | B 低合金钢-保险箱用钢-B45 BX700 | 1516 | 0.075 | 0.25 | 1.8 | 0.02 | 0.01 |  | 0.01 | 0.095 | 0.03 | [7 empty] | 0.0375 | 0.09 | ok | 30.002422 | 29.300652 | -0.70177 | 293.089169 | 283.868694 | -9.220475 | 2.33 | 2.1 | -0.23 | 铝耗!AF180 | 同位置F列匹配 |  | 27.200652 | 236.960641 | C<=0.07; Si[0.25,0.27]; Mn[1.8,1.82]; P<=0.02; S<=0.01; Nb[0.01,0.011]; Ti[0.1,0.105] | C=0.07(OK); Si=0.263128(OK); Mn=1.8(OK); P=0(OK); S=0(OK); Nb=0.01(OK); Ti=0.1(OK) | 铝块按实耗替换：原Excel AH=2.330kg/t，铝耗!AF180=2.100kg/t，差-0.230kg/t；C上限按目标0.075-0.005=0.070，原Excel按当前成分口径估算C=0.073，会被新约束压住；主要投料变化：中碳锰铁:12.174->0.000(-12.174)；硅锰:12.012->18.593(+6.581)；低碳锰铁:0.000->6.455(+6.455)；硅铁合金:1.384->0.000(-1.384)；铝块:2.330->2.100(-0.230)；成本下降：新-旧=-9.220元/t |  | 12.012436 | 18.592958 | 6.580522 | 0 | 0 | 0 | 12.174196 | 0 | -12.174196 | 0 | 6.455035 | 6.455035 | 0 | 0 | 0 | 1.384466 | 0 | -1.384466 | 2.33 | 2.1 | -0.23 | 0 | 0 | 0 | 0.125511 | 0.156889 | 0.031378 | 1.975811 | 1.995769 | 0.019958 | 0 | 0 | 0 | 0 | 0 | 0 | 0 | 0 | 0 | 0 | 0 | 0 | 0 | 0 | 0 | 0 | 0 | 0 | 0 | 0 | 0 | 0 | 0 | 0 | 0 | 0 | 0
182 | 178 | SR700 | 01 | 8 | 14 | SR700 | B 低合金钢-保险箱用钢-B58 SR700 | 1516 | 0.075 | 0.25 | 1.8 | 0.02 | 0.01 |  | 0.01 | 0.095 | 0.03 | [7 empty] | 0.0375 | 0.09 | ok | 31.002422 | 29.300652 | -1.70177 | 309.814833 | 283.868694 | -25.946139 | 2.33 | 2.1 | -0.23 | 铝耗!AF181 | 同位置F列匹配 |  | 27.200652 | 236.960641 | C<=0.07; Si[0.25,0.27]; Mn[1.8,1.82]; P<=0.02; S<=0.01; Nb[0.01,0.011]; Ti[0.1,0.105] | C=0.07(OK); Si=0.263128(OK); Mn=1.8(OK); P=0(OK); S=0(OK); Nb=0.01(OK); Ti=0.1(OK) | 铝块按实耗替换：原Excel AH=2.330kg/t，铝耗!AF181=2.100kg/t，差-0.230kg/t；C上限按目标0.075-0.005=0.070，原Excel按当前成分口径估算C=0.073，会被新约束压住；主要投料变化：中碳锰铁:12.174->0.000(-12.174)；硅锰:12.012->18.593(+6.581)；低碳锰铁:0.000->6.455(+6.455)；硅铁合金:1.384->0.000(-1.384)；金属锰:1.000->0.000(-1.000)；成本下降：新-旧=-25.946元/t |  | 12.012436 | 18.592958 | 6.580522 | 0 | 0 | 0 | 12.174196 | 0 | -12.174196 | 0 | 6.455035 | 6.455035 | 1 | 0 | -1 | 1.384466 | 0 | -1.384466 | 2.33 | 2.1 | -0.23 | 0 | 0 | 0 | 0.125511 | 0.156889 | 0.031378 | 1.975811 | 1.995769 | 0.019958 | 0 | 0 | 0 | 0 | 0 | 0 | 0 | 0 | 0 | 0 | 0 | 0 | 0 | 0 | 0 | 0 | 0 | 0 | 0 | 0 | 0 | 0 | 0 | 0 | 0 | 0 | 0
183 | 179 | C355-5 | 01 | 3 | 12 | C355-5 | B 低合金钢-低合金高强结构钢-B41 C355-5 | 1520 | 0.08 | 0.25 | 1.3 | 0.018 | 0.01 |  | 0.01 | 0.02 | 0.03 | [7 empty] | 0.055333 | 0.118333 | ok | 22.613414 | 21.382932 | -1.230482 | 231.719513 | 212.848553 | -18.87096 | 2.33 | 2.1 | -0.23 | 铝耗!AF182 | 同位置F列匹配 |  | 19.282932 | 165.9405 | C<=0.075; Si[0.25,0.27]; Mn[1.3,1.32]; P<=0.018; S<=0.01; Nb[0.01,0.011]; Ti[0.025,0.03] | C=0.075(OK); Si=0.25(OK); Mn=1.3(OK); P=0(OK); S=0(OK); Nb=0.01(OK); Ti=0.025(OK) | 铝块按实耗替换：原Excel AH=2.330kg/t，铝耗!AF182=2.100kg/t，差-0.230kg/t；C上限按目标0.080-0.005=0.075，原Excel按当前成分口径估算C=0.076，会被新约束压住；主要投料变化：中碳锰铁:15.352->0.000(-15.352)；硅锰:0.000->10.268(+10.268)；低碳锰铁:0.000->6.547(+6.547)；硅铁合金:4.326->1.812(-2.515)；铝块:2.330->2.100(-0.230)；成本下降：新-旧=-18.871元/t |  | 0 | 10.268449 | 10.268449 | 0 | 0 | 0 | 15.352461 | 0 | -15.352461 | 0 | 6.547062 | 6.547062 | 0 | 0 | 0 | 4.326457 | 1.81159 | -2.514867 | 2.33 | 2.1 | -0.23 | 0 | 0 | 0 | 0.125511 | 0.156889 | 0.031378 | 0.478985 | 0.498942 | 0.019958 | 0 | 0 | 0 | 0 | 0 | 0 | 0 | 0 | 0 | 0 | 0 | 0 | 0 | 0 | 0 | 0 | 0 | 0 | 0 | 0 | 0 | 0 | 0 | 0 | 0 | 0 | 0
184 | 180 | YFA-1 | 01 | 2.5 | 8 | YFA-1 | D 汽车用钢-汽车大梁钢-D22 YFA-1 | 1514 | 0.15 | 0.15 | 1 | 0.015 | 0.004 |  | 0.015 | 0.105 | 0.03 | [7 empty] | 0.055333 | 0.118333 | ok | 18.039328 | 17.860664 | -0.178664 | 222.340046 | 224.440938 | 2.100891 | 2.33 | 2.1 | -0.23 | 铝耗!AF183 | 同位置F列匹配 |  | 15.760664 | 177.532885 | C<=0.145; Si[0.15,0.17]; Mn[1,1.02]; P<=0.015; S<=0.004; Nb[0.015,0.016]; Ti[0.11,0.115] | C=0.0881829(OK); Si=0.15(OK); Mn=1(OK); P=0(OK); S=0(OK); Nb=0.015(OK); Ti=0.11(OK) | 铝块按实耗替换：原Excel AH=2.330kg/t，铝耗!AF183=2.100kg/t，差-0.230kg/t；C上限按目标0.150-0.005=0.145；主要投料变化：铝块:2.330->2.100(-0.230)；铌铁:0.204->0.235(+0.031)；钛铁:2.175->2.195(+0.020)；成本上升：新-旧=+2.101元/t |  | 10.599209 | 10.599209 | 0 | 2.730775 | 2.730775 | 0 | 0 | 0 | 0 | 0 | 0 | 0 | 0 | 0 | 0 | 0 | 0 | 0 | 2.33 | 2.1 | -0.23 | 0 | 0 | 0 | 0.203956 | 0.235334 | 0.031378 | 2.175388 | 2.195346 | 0.019958 | 0 | 0 | 0 | 0 | 0 | 0 | 0 | 0 | 0 | 0 | 0 | 0 | 0 | 0 | 0 | 0 | 0 | 0 | 0 | 0 | 0 | 0 | 0 | 0 | 0 | 0 | 0
185 | 181 | Q245R | 01 | 3 | 14 | Q245R-1 | F 压力容器用钢-345级别-F02 Q245R | 1518 | 0.16 | 0.1 | 0.65 | 0.015 | 0.004 |  |  | 0.01 | 0.02 | [7 empty] | 0.067636 | 0.111705 | ok | 10.159225 | 10.159182 | -4.2e-05 | 89.27355 | 89.307205 | 0.033654 | 1.67 | 1.65 | -0.02 | 铝耗!AF184 | 同位置F列匹配 |  | 8.509182 | 52.450877 | C<=0.155; Si[0.1,0.12]; Mn[0.65,0.67]; P<=0.015; S<=0.004; Ti[0.015,0.02] | C=0.0854608(OK); Si=0.1(OK); Mn=0.65(OK); P=0(OK); S=0(OK); Ti=0.015(OK) | 铝块按实耗替换：原Excel AH=1.670kg/t，铝耗!AF184=1.650kg/t，差-0.020kg/t；C上限按目标0.160-0.005=0.155；主要投料变化：铝块:1.670->1.650(-0.020)；钛铁:0.279->0.299(+0.020)；成本上升：新-旧=+0.034元/t |  | 7.066139 | 7.066139 | 0 | 1.143678 | 1.143678 | 0 | 0 | 0 | 0 | 0 | 0 | 0 | 0 | 0 | 0 | 0 | 0 | 0 | 1.67 | 1.65 | -0.02 | 0 | 0 | 0 | 0 | 0 | 0 | 0.279408 | 0.299365 | 0.019958 | 0 | 0 | 0 | 0 | 0 | 0 | 0 | 0 | 0 | 0 | 0 | 0 | 0 | 0 | 0 | 0 | 0 | 0 | 0 | 0 | 0 | 0 | 0 | 0 | 0 | 0 | 0
186 | 182 | Q245R | 02 | 14.01 | 25.4 | Q245R-2 | F 压力容器用钢-345级别-F02 Q245R | 1518 | 0.16 | 0.1 | 0.65 | 0.015 | 0.004 |  | 0.006 | 0.012 | 0.02 | [7 empty] | 0.055778 | 0.094556 | ok | 10.496467 | 10.527802 | 0.031336 | 105.168233 | 111.95993 | 6.791696 | 1.67 | 1.65 | -0.02 | 铝耗!AF185 | 同位置F列匹配 |  | 8.877802 | 75.103602 | C<=0.155; Si[0.1,0.12]; Mn[0.65,0.67]; P<=0.015; S<=0.004; Nb[0.006,0.007]; Ti[0.017,0.022] | C=0.0750146(OK); Si=0.1(OK); Mn=0.65(OK); P=0(OK); S=0(OK); Nb=0.006(OK); Ti=0.017(OK) | 铝块按实耗替换：原Excel AH=1.670kg/t，铝耗!AF185=1.650kg/t，差-0.020kg/t；C上限按目标0.160-0.005=0.155；主要投料变化：铌铁:0.063->0.094(+0.031)；铝块:1.670->1.650(-0.020)；钛铁:0.319->0.339(+0.020)；成本上升：新-旧=+6.792元/t |  | 7.066139 | 7.066139 | 0 | 1.378249 | 1.378249 | 0 | 0 | 0 | 0 | 0 | 0 | 0 | 0 | 0 | 0 | 0 | 0 | 0 | 1.67 | 1.65 | -0.02 | 0 | 0 | 0 | 0.062756 | 0.094134 | 0.031378 | 0.319323 | 0.339281 | 0.019958 | 0 | 0 | 0 | 0 | 0 | 0 | 0 | 0 | 0 | 0 | 0 | 0 | 0 | 0 | 0 | 0 | 0 | 0 | 0 | 0 | 0 | 0 | 0 | 0 | 0 | 0 | 0
187 | 183 | Q345R | 01 | 3 | 14 | Q345R | F 压力容器用钢-345级别-F01 Q345R | 1513 | 0.15 | 0.1 | 1.3 | 0.015 | 0.004 |  | 0.006 | 0.025 | 0.025 | [7 empty] | 0.062247 | 0.104494 | ok | 19.84093 | 19.602266 | -0.238664 | 171.702137 | 172.462798 | 0.760661 | 2 | 1.71 | -0.29 | 铝耗!AF186 | 同位置F列匹配 |  | 17.892266 | 134.266241 | C<=0.145; Si[0.1,0.12]; Mn[1.3,1.32]; P<=0.015; S<=0.004; Nb[0.006,0.007]; Ti[0.03,0.035] | C=0.134198(OK); Si=0.1(OK); Mn=1.3(OK); P=0(OK); S=0(OK); Nb=0.006(OK); Ti=0.03(OK) | 铝块按实耗替换：原Excel AH=2.000kg/t，铝耗!AF186=1.710kg/t，差-0.290kg/t；C上限按目标0.150-0.005=0.145；主要投料变化：铝块:2.000->1.710(-0.290)；铌铁:0.063->0.094(+0.031)；钛铁:0.579->0.599(+0.020)；成本上升：新-旧=+0.761元/t |  | 7.066139 | 7.066139 | 0 | 10.133262 | 10.133262 | 0 | 0 | 0 | 0 | 0 | 0 | 0 | 0 | 0 | 0 | 0 | 0 | 0 | 2 | 1.71 | -0.29 | 0 | 0 | 0 | 0.062756 | 0.094134 | 0.031378 | 0.578773 | 0.598731 | 0.019958 | 0 | 0 | 0 | 0 | 0 | 0 | 0 | 0 | 0 | 0 | 0 | 0 | 0 | 0 | 0 | 0 | 0 | 0 | 0 | 0 | 0 | 0 | 0 | 0 | 0 | 0 | 0
188 | 184 | Q345R | 02 | 14.01 | 28 | Q345R-1 | F 压力容器用钢-345级别-F01 Q345R | 1513 | 0.16 | 0.1 | 1.4 | 0.015 | 0.004 |  | 0.015 | 0.02 | 0.025 | [7 empty] | 0.062656 | 0.108969 | ok | 21.188974 | 21.084681 | -0.104293 | 207.60895 | 211.371087 | 3.762137 | 2 | 1.844371 | -0.155629 | 铝耗!AF187 | 同位置F列匹配 |  | 19.24031 | 170.173053 | C<=0.155; Si[0.1,0.12]; Mn[1.4,1.42]; P<=0.015; S<=0.004; Nb[0.015,0.016]; Ti[0.025,0.03] | C=0.142474(OK); Si=0.1(OK); Mn=1.4(OK); P=0(OK); S=0(OK); Nb=0.015(OK); Ti=0.025(OK) | 铝块按实耗替换：原Excel AH=2.000kg/t，铝耗!AF187=1.844kg/t，差-0.156kg/t；C上限按目标0.160-0.005=0.155；主要投料变化：铝块:2.000->1.844(-0.156)；铌铁:0.204->0.235(+0.031)；钛铁:0.479->0.499(+0.020)；成本上升：新-旧=+3.762元/t |  | 7.066139 | 7.066139 | 0 | 11.439895 | 11.439895 | 0 | 0 | 0 | 0 | 0 | 0 | 0 | 0 | 0 | 0 | 0 | 0 | 0 | 2 | 1.844371 | -0.155629 | 0 | 0 | 0 | 0.203956 | 0.235334 | 0.031378 | 0.478985 | 0.498942 | 0.019958 | 0 | 0 | 0 | 0 | 0 | 0 | 0 | 0 | 0 | 0 | 0 | 0 | 0 | 0 | 0 | 0 | 0 | 0 | 0 | 0 | 0 | 0 | 0 | 0 | 0 | 0 | 0
189 | 185 | Q345R-E | 01 | 3 | 14 | Q345R-E1 | F 压力容器用钢-345级别-F06 Q345R-E | 1513 | 0.15 | 0.1 | 1.3 | 0.012 | 0.002 | 0 | 0.02 | 0.015 | 0.025 |  | 0 | 0 | 0 | 0 |  |  | 0.062656 | 0.108969 | ok | 19.799791 | 19.551127 | -0.248664 | 213.834508 | 214.371798 | 0.537289 | 2 | 1.7 | -0.3 | 铝耗!AF188 | 同位置F列匹配 |  | 17.851127 | 176.398612 | C<=0.145; Si[0.1,0.12]; Mn[1.3,1.32]; P<=0.012; S<=0.002; V[0,0.001]; Nb[0.02,0.021]; Ti[0.02,0.025]; Cr[0,0.03] | C=0.134238(OK); Si=0.1(OK); Mn=1.3(OK); Cr=0(OK); P=0(OK); S=0(OK); V=0(OK); Nb=0.02(OK); Ti=0.02(OK) | 铝块按实耗替换：原Excel AH=2.000kg/t，铝耗!AF188=1.700kg/t，差-0.300kg/t；C上限按目标0.150-0.005=0.145；主要投料变化：铝块:2.000->1.700(-0.300)；铌铁:0.282->0.314(+0.031)；钛铁:0.379->0.399(+0.020)；成本上升：新-旧=+0.537元/t |  | 7.066139 | 7.066139 | 0 | 10.072055 | 10.072055 | 0 | 0 | 0 | 0 | 0 | 0 | 0 | 0 | 0 | 0 | 0 | 0 | 0 | 2 | 1.7 | -0.3 | 0 | 0 | 0 | 0.282401 | 0.313779 | 0.031378 | 0.379196 | 0.399154 | 0.019958 | 0 | 0 | 0 | 0 | 0 | 0 | 0 | 0 | 0 | 0 | 0 | 0 | 0 | 0 | 0 | 0 | 0 | 0 | 0 | 0 | 0 | 0 | 0 | 0 | 0 | 0 | 0
190 | 186 | Q345R-E | 02 | 14.01 | 25 | Q345R-E2 | F 压力容器用钢-345级别-F06 Q345R-E | 1513 | 0.15 | 0.15 | 1.4 | 0.012 | 0.002 | 0 | 0.025 | 0.015 | 0.025 |  | 0 | 0 | 0 | 0 |  |  | 0.062656 | 0.108969 | ok | 21.669475 | 21.420811 | -0.248664 | 239.367682 | 239.904971 | 0.537289 | 2 | 1.7 | -0.3 | 铝耗!AF189 | 同位置F列匹配 |  | 19.720811 | 201.931785 | C<=0.145; Si[0.15,0.17]; Mn[1.4,1.42]; P<=0.012; S<=0.002; V[0,0.001]; Nb[0.025,0.026]; Ti[0.02,0.025]; Cr[0,0.03] | C=0.12922(OK); Si=0.15(OK); Mn=1.4(OK); Cr=0(OK); P=0(OK); S=0(OK); V=0(OK); Nb=0.025(OK); Ti=0.02(OK) | 铝块按实耗替换：原Excel AH=2.000kg/t，铝耗!AF189=1.700kg/t，差-0.300kg/t；C上限按目标0.150-0.005=0.145；主要投料变化：铝块:2.000->1.700(-0.300)；铌铁:0.361->0.392(+0.031)；钛铁:0.379->0.399(+0.020)；成本上升：新-旧=+0.537元/t |  | 10.599209 | 10.599209 | 0 | 8.330225 | 8.330225 | 0 | 0 | 0 | 0 | 0 | 0 | 0 | 0 | 0 | 0 | 0 | 0 | 0 | 2 | 1.7 | -0.3 | 0 | 0 | 0 | 0.360845 | 0.392223 | 0.031378 | 0.379196 | 0.399154 | 0.019958 | 0 | 0 | 0 | 0 | 0 | 0 | 0 | 0 | 0 | 0 | 0 | 0 | 0 | 0 | 0 | 0 | 0 | 0 | 0 | 0 | 0 | 0 | 0 | 0 | 0 | 0 | 0
191 | 187 | SA516 Gr70 | 01 | 3 | 12.5 | SA516 Gr70-1 | F 压力容器用钢-美标-F05 SA516 Gr70 | 1514 | 0.16 | 0.23 | 1.15 | 0 | 0 | 0 | 0.01 | 0.015 | 0.03 |  | 0 | 0 | 0 | 0 | 0 |  | 0.062656 | 0.108969 | ok | 19.031197 | 18.452533 | -0.578664 | 176.063386 | 169.22941 | -6.833976 | 2.33 | 1.7 | -0.63 | 铝耗!AF190 | 同位置F列匹配 | 同炼钢牌号多条铝耗且数值不同：[1.6, 1.7] | 16.752533 | 131.256224 | C<=0.155; Si[0.23,0.25]; Mn[1.15,1.17]; P<=0; S<=0; V[0,0.001]; Nb[0.01,0.011]; Ti[0.02,0.025]; Cr[0,0.03] | C=0.0877005(OK); Si=0.23(OK); Mn=1.15(OK); Cr=0(OK); P=0(OK); S=0(OK); V=0(OK); Nb=0.01(OK); Ti=0.02(OK) | 铝块按实耗替换：原Excel AH=2.330kg/t，铝耗!AF190=1.700kg/t，差-0.630kg/t；C上限按目标0.160-0.005=0.155；主要投料变化：铝块:2.330->1.700(-0.630)；铌铁:0.126->0.157(+0.031)；钛铁:0.379->0.399(+0.020)；成本下降：新-旧=-6.834元/t；铝耗匹配提示：同炼钢牌号多条铝耗且数值不同：[1.6, 1.7] |  | 16.178446 | 16.178446 | 0 | 0 | 0 | 0 | 0 | 0 | 0 | 0 | 0 | 0 | 0 | 0 | 0 | 0.018044 | 0.018044 | 0 | 2.33 | 1.7 | -0.63 | 0 | 0 | 0 | 0.125511 | 0.156889 | 0.031378 | 0.379196 | 0.399154 | 0.019958 | 0 | 0 | 0 | 0 | 0 | 0 | 0 | 0 | 0 | 0 | 0 | 0 | 0 | 0 | 0 | 0 | 0 | 0 | 0 | 0 | 0 | 0 | 0 | 0 | 0 | 0 | 0
192 | 188 | Q345qC | 01 | 4 | 16 | Q345qC | B 低合金钢-低合金高强结构钢-B36 Q345qC | 1522 | 0.07 | 0.2 | 1.2 | 0.015 | 0.01 |  | 0.015 | 0.015 | 0.02 | [7 empty] | 0.048083 | 0.111 | ok | 19.862834 | 19.034691 | -0.828143 | 217.676237 | 209.208627 | -8.46761 | 1.67 | 1.7 | 0.03 | 铝耗!AF191 | 同位置F列匹配 |  | 17.334691 | 171.235441 | C<=0.065; Si[0.2,0.22]; Mn[1.2,1.22]; P<=0.015; S<=0.01; Nb[0.015,0.016]; Ti[0.02,0.025] | C=0.065(OK); Si=0.2(OK); Mn=1.2(OK); P=0(OK); S=0(OK); Nb=0.015(OK); Ti=0.02(OK) | 铝块按实耗替换：原Excel AH=1.670kg/t，铝耗!AF191=1.700kg/t，差+0.030kg/t；C上限按目标0.070-0.005=0.065，原Excel按当前成分口径估算C=0.067，会被新约束压住；主要投料变化：中碳锰铁:14.149->0.000(-14.149)；硅锰:0.000->8.347(+8.347)；低碳锰铁:0.000->6.936(+6.936)；硅铁合金:3.461->1.417(-2.044)；铌铁:0.204->0.235(+0.031)；成本下降：新-旧=-8.468元/t |  | 0 | 8.347172 | 8.347172 | 0 | 0 | 0 | 14.148517 | 0 | -14.148517 | 0 | 6.936189 | 6.936189 | 0 | 0 | 0 | 3.461166 | 1.416842 | -2.044323 | 1.67 | 1.7 | 0.03 | 0 | 0 | 0 | 0.203956 | 0.235334 | 0.031378 | 0.379196 | 0.399154 | 0.019958 | 0 | 0 | 0 | 0 | 0 | 0 | 0 | 0 | 0 | 0 | 0 | 0 | 0 | 0 | 0 | 0 | 0 | 0 | 0 | 0 | 0 | 0 | 0 | 0 | 0 | 0 | 0
193 | 189 | Q345qD | 01 | 4 | 16 | Q345qD | B 低合金钢-低合金高强结构钢-B35 Q345qD | 1522 | 0.08 | 0.2 | 1.4 | 0.015 | 0.005 |  | 0.02 | 0.015 | 0.02 | [7 empty] | 0.048083 | 0.111 | ok | 21.396148 | 21.618202 | 0.222053 | 222.044395 | 229.609484 | 7.565089 | 1.67 | 1.7 | 0.03 | 铝耗!AF192 | 同位置F列匹配 |  | 19.918202 | 191.636298 | C<=0.075; Si[0.2,0.22]; Mn[1.4,1.42]; P<=0.015; S<=0.005; Nb[0.02,0.021]; Ti[0.02,0.025] | C=0.075(OK); Si=0.22(OK); Mn=1.4(OK); P=0(OK); S=0(OK); Nb=0.02(OK); Ti=0.02(OK) | 铝块按实耗替换：原Excel AH=1.670kg/t，铝耗!AF192=1.700kg/t，差+0.030kg/t；C上限按目标0.080-0.005=0.075，原Excel按当前成分口径估算C=0.077，会被新约束压住；主要投料变化：中碳锰铁:4.932->0.961(-3.971)；低碳锰铁:0.000->2.698(+2.698)；硅锰:14.132->15.546(+1.413)；铌铁:0.282->0.314(+0.031)；铝块:1.670->1.700(+0.030)；成本上升：新-旧=+7.565元/t |  | 14.132278 | 15.545506 | 1.413228 | 0 | 0 | 0 | 4.932273 | 0.961499 | -3.970775 | 0 | 2.698265 | 2.698265 | 0 | 0 | 0 | 0 | 0 | 0 | 1.67 | 1.7 | 0.03 | 0 | 0 | 0 | 0.282401 | 0.313779 | 0.031378 | 0.379196 | 0.399154 | 0.019958 | 0 | 0 | 0 | 0 | 0 | 0 | 0 | 0 | 0 | 0 | 0 | 0 | 0 | 0 | 0 | 0 | 0 | 0 | 0 | 0 | 0 | 0 | 0 | 0 | 0 | 0 | 0
194 | 190 | HP295 | 01 | 2 | 6 | HP295 | H 焊接气瓶用钢-295级别-H01 HP295 | 1518 | 0.16 | 0.04 | 0.75 | 0.015 | 0.005 |  |  | 0.015 | 0.03 | [7 empty] | 0.065393 | 0.105429 | ok | 11.525898 | 11.115856 | -0.410042 | 114.463484 | 105.338899 | -9.124585 | 2.33 | 1.9 | -0.43 | 铝耗!AF193 | 同位置F列匹配 |  | 9.215856 | 62.89828 | C<=0.155; Si<=0.04; Mn[0.75,0.77]; P<=0.015; S<=0.005; Ti[0.02,0.025] | C=0.118478(OK); Si=0(OK); Mn=0.75(OK); P=0(OK); S=0(OK); Ti=0.02(OK) | 铝块按实耗替换：原Excel AH=2.330kg/t，铝耗!AF193=1.900kg/t，差-0.430kg/t；C上限按目标0.160-0.005=0.155；Si目标=0.040<=禁硅阈值，硅锰/硅铁变量上限置0；主要投料变化：铝块:2.330->1.900(-0.430)；钛铁:0.379->0.399(+0.020)；成本下降：新-旧=-9.125元/t |  | 0 | 0 | 0 | 8.816702 | 8.816702 | 0 | 0 | 0 | 0 | 0 | 0 | 0 | 0 | 0 | 0 | 0 | 0 | 0 | 2.33 | 1.9 | -0.43 | 0 | 0 | 0 | 0 | 0 | 0 | 0.379196 | 0.399154 | 0.019958 | 0 | 0 | 0 | 0 | 0 | 0 | 0 | 0 | 0 | 0 | 0 | 0 | 0 | 0 | 0 | 0 | 0 | 0 | 0 | 0 | 0 | 0 | 0 | 0 | 0 | 0 | 0
195 | 191 | Q235PL | 01 | 2 | 7.55 | Q235PL-1 | D 汽车用钢-汽车车轮用钢-D04 Q235PL | 1519 | 0.16 | 0.05 | 0.35 | 0.018 | 0.006 |  |  |  | 0.025 | [7 empty] | 0.073318 | 0.12324 | ok | 5.583926 | 4.651708 | -0.932217 | 64.102028 | 53.370104 | -10.731924 | 2 | 1.55 | -0.45 | 铝耗!AF194 | 同位置F列匹配 |  | 3.101708 | 18.747493 | C<=0.155; Si<=0.05; Mn[0.35,0.37]; P<=0.018; S<=0.006 | C=0.0919932(OK); Si=0(OK); Mn=0.35(OK); P=0(OK); S=0(OK) | 铝块按实耗替换：原Excel AH=2.000kg/t，铝耗!AF194=1.550kg/t，差-0.450kg/t；C上限按目标0.160-0.005=0.155；主要投料变化：硅锰:3.524->0.000(-3.524)；高碳锰铁:0.000->3.102(+3.102)；铝块:2.000->1.550(-0.450)；硅铁合金:0.060->0.000(-0.060)；成本下降：新-旧=-10.732元/t |  | 3.524024 | 0 | -3.524024 | 0 | 3.101708 | 3.101708 | 0 | 0 | 0 | 0 | 0 | 0 | 0 | 0 | 0 | 0.059901 | 0 | -0.059901 | 2 | 1.55 | -0.45 | 0 | 0 | 0 | 0 | 0 | 0 | 0 | 0 | 0 | 0 | 0 | 0 | 0 | 0 | 0 | 0 | 0 | 0 | 0 | 0 | 0 | 0 | 0 | 0 | 0 | 0 | 0 | 0 | 0 | 0 | 0 | 0 | 0 | 0 | 0 | 0
196 | 192 | Q235PL | 02 | 7.56 | 18 | Q235PL-2 | D 汽车用钢-汽车车轮用钢-D04 Q235PL | 1519 | 0.16 | 0.05 | 0.45 | 0.018 | 0.006 |  |  |  | 0.025 | [7 empty] | 0.076058 | 0.123889 | ok | 6.912295 | 6.010668 | -0.901627 | 72.030928 | 61.583994 | -10.446934 | 2 | 1.55 | -0.45 | 铝耗!AF195 | 同位置F列匹配 |  | 4.460668 | 26.961384 | C<=0.155; Si<=0.05; Mn[0.45,0.47]; P<=0.018; S<=0.006 | C=0.102916(OK); Si=0(OK); Mn=0.45(OK); P=0(OK); S=0(OK) | 铝块按实耗替换：原Excel AH=2.000kg/t，铝耗!AF195=1.550kg/t，差-0.450kg/t；C上限按目标0.160-0.005=0.155；主要投料变化：硅锰:3.769->0.000(-3.769)；高碳锰铁:1.144->4.461(+3.317)；铝块:2.000->1.550(-0.450)；成本下降：新-旧=-10.447元/t |  | 3.768607 | 0 | -3.768607 | 1.143687 | 4.460668 | 3.316981 | 0 | 0 | 0 | 0 | 0 | 0 | 0 | 0 | 0 | 0 | 0 | 0 | 2 | 1.55 | -0.45 | 0 | 0 | 0 | 0 | 0 | 0 | 0 | 0 | 0 | 0 | 0 | 0 | 0 | 0 | 0 | 0 | 0 | 0 | 0 | 0 | 0 | 0 | 0 | 0 | 0 | 0 | 0 | 0 | 0 | 0 | 0 | 0 | 0 | 0 | 0 | 0
197 | 193 | 330CL | 01 | 2 | 10.49 | 330CL-1 | D 汽车用钢-汽车车轮用钢-D08 330CL | 1529 | 0.06 | 0.02 | 0.3 | 0.015 | 0.005 |  |  |  | 0.025 | [7 empty] | 0.054 | 0.095333 | ok | 4.989072 | 4.99043 | 0.001357 | 72.600466 | 83.055024 | 10.454559 | 2.33 | 2.5 | 0.17 | 铝耗!AF196 | 同位置F列匹配 |  | 2.49043 | 27.212104 | C<=0.055; Si<=0.02; Mn[0.3,0.32]; P<=0.015; S<=0.005 | C=0.055(OK); Si=0(OK); Mn=0.3(OK); P=0(OK); S=0(OK) | 铝块按实耗替换：原Excel AH=2.330kg/t，铝耗!AF196=2.500kg/t，差+0.170kg/t；C上限按目标0.060-0.005=0.055，原Excel按当前成分口径估算C=0.058，会被新约束压住；Si目标=0.020<=禁硅阈值，硅锰/硅铁变量上限置0；主要投料变化：中碳锰铁:2.659->0.000(-2.659)；低碳锰铁:0.000->1.736(+1.736)；金属锰:0.000->0.754(+0.754)；铝块:2.330->2.500(+0.170)；成本上升：新-旧=+10.455元/t |  | 0 | 0 | 0 | 0 | 0 | 0 | 2.659072 | 0 | -2.659072 | 0 | 1.736111 | 1.736111 | 0 | 0.754319 | 0.754319 | 0 | 0 | 0 | 2.33 | 2.5 | 0.17 | 0 | 0 | 0 | 0 | 0 | 0 | 0 | 0 | 0 | 0 | 0 | 0 | 0 | 0 | 0 | 0 | 0 | 0 | 0 | 0 | 0 | 0 | 0 | 0 | 0 | 0 | 0 | 0 | 0 | 0 | 0 | 0 | 0 | 0 | 0 | 0
198 | 194 | 330CL | 02 | 10.5 | 14 | 330CL-2 | D 汽车用钢-汽车车轮用钢-D08 330CL | 1527 | 0.06 | 0.02 | 0.35 | 0.015 | 0.005 |  |  |  | 0.025 | [7 empty] | 0.053 | 0.119167 | ok | 5.329035 | 5.414691 | 0.085655 | 75.228409 | 80.066067 | 4.837658 | 2.33 | 2.5 | 0.17 | 铝耗!AF197 | 同位置F列匹配 |  | 2.914691 | 24.223147 | C<=0.055; Si<=0.02; Mn[0.35,0.37]; P<=0.015; S<=0.005 | C=0.055(OK); Si=0(OK); Mn=0.35(OK); P=0(OK); S=0(OK) | 铝块按实耗替换：原Excel AH=2.330kg/t，铝耗!AF197=2.500kg/t，差+0.170kg/t；C上限按目标0.060-0.005=0.055，原Excel按当前成分口径估算C=0.057，会被新约束压住；Si目标=0.020<=禁硅阈值，硅锰/硅铁变量上限置0；主要投料变化：中碳锰铁:2.999->0.415(-2.584)；低碳锰铁:0.000->2.500(+2.500)；铝块:2.330->2.500(+0.170)；成本上升：新-旧=+4.838元/t |  | 0 | 0 | 0 | 0 | 0 | 0 | 2.999035 | 0.414907 | -2.584128 | 0 | 2.499783 | 2.499783 | 0 | 0 | 0 | 0 | 0 | 0 | 2.33 | 2.5 | 0.17 | 0 | 0 | 0 | 0 | 0 | 0 | 0 | 0 | 0 | 0 | 0 | 0 | 0 | 0 | 0 | 0 | 0 | 0 | 0 | 0 | 0 | 0 | 0 | 0 | 0 | 0 | 0 | 0 | 0 | 0 | 0 | 0 | 0 | 0 | 0 | 0
199 | 195 | 380CL | 01 | 2 | 4.99 | 380CL-1 | D 汽车用钢-汽车车轮用钢-D02 380CL | 1525 | 0.07 | 0.03 | 0.95 | 0.015 | 0.005 |  |  |  | 0.025 | [7 empty] | 0.0448 | 0.1058 | ok | 13.298024 | 13.525117 | 0.227094 | 136.829395 | 139.149387 | 2.319993 | 2.33 | 2.5 | 0.17 | 铝耗!AF198 | 同位置F列匹配 |  | 11.025117 | 83.306467 | C<=0.065; Si<=0.03; Mn[0.95,0.97]; P<=0.015; S<=0.005 | C=0.065(OK); Si=0(OK); Mn=0.95(OK); P=0(OK); S=0(OK) | 铝块按实耗替换：原Excel AH=2.330kg/t，铝耗!AF198=2.500kg/t，差+0.170kg/t；C上限按目标0.070-0.005=0.065；Si目标=0.030<=禁硅阈值，硅锰/硅铁变量上限置0；主要投料变化：高碳锰铁:0.000->1.138(+1.138)；中碳锰铁:10.968->9.887(-1.081)；铝块:2.330->2.500(+0.170)；成本上升：新-旧=+2.320元/t |  | 0 | 0 | 0 | 0 | 1.138106 | 1.138106 | 10.968024 | 9.887012 | -1.081012 | 0 | 0 | 0 | 0 | 0 | 0 | 0 | 0 | 0 | 2.33 | 2.5 | 0.17 | 0 | 0 | 0 | 0 | 0 | 0 | 0 | 0 | 0 | 0 | 0 | 0 | 0 | 0 | 0 | 0 | 0 | 0 | 0 | 0 | 0 | 0 | 0 | 0 | 0 | 0 | 0 | 0 | 0 | 0 | 0 | 0 | 0 | 0 | 0 | 0
200 | 196 | 380CL | 02 | 5 | 18 | 380CL-2 | D 汽车用钢-汽车车轮用钢-D02 380CL | 1524 | 0.07 | 0.1 | 1 | 0.015 | 0.005 |  |  |  | 0.025 | [7 empty] | 0.0448 | 0.1058 | ok | 15.348217 | 14.856309 | -0.491908 | 143.454203 | 121.798639 | -21.655564 | 2 | 1.837956 | -0.162044 | 铝耗!AF199 | 同位置F列匹配 |  | 13.018353 | 80.743915 | C<=0.065; Si[0.1,0.12]; Mn[1,1.02]; P<=0.015; S<=0.005 | C=0.065(OK); Si=0.12(OK); Mn=1(OK); P=0(OK); S=0(OK) | 铝块按实耗替换：原Excel AH=2.000kg/t，铝耗!AF199=1.838kg/t，差-0.162kg/t；C上限按目标0.070-0.005=0.065；主要投料变化：硅锰:0.000->8.479(+8.479)；中碳锰铁:11.618->4.336(-7.281)；硅铁合金:1.731->0.000(-1.731)；高碳锰铁:0.000->0.203(+0.203)；铝块:2.000->1.838(-0.162)；成本下降：新-旧=-21.656元/t |  | 0 | 8.479367 | 8.479367 | 0 | 0.202592 | 0.202592 | 11.617634 | 4.336394 | -7.28124 | 0 | 0 | 0 | 0 | 0 | 0 | 1.730583 | 0 | -1.730583 | 2 | 1.837956 | -0.162044 | 0 | 0 | 0 | 0 | 0 | 0 | 0 | 0 | 0 | 0 | 0 | 0 | 0 | 0 | 0 | 0 | 0 | 0 | 0 | 0 | 0 | 0 | 0 | 0 | 0 | 0 | 0 | 0 | 0 | 0 | 0 | 0 | 0 | 0 | 0 | 0
201 | 197 | 380CL-QL | 01 | 2 | 4.99 | 380CL-QL1 | D 汽车用钢-汽车车轮用钢-D23 380CL-QL | 1525 | 0.07 | 0.03 | 0.95 | 0.015 | 0.005 |  |  |  |  | 0.03 | [6 empty] | 0.041125 | 0.09225 | ok | 13.804068 | 13.43755 | -0.366518 | 145.561499 | 132.867501 | -12.693998 | 2.66 | 2.2 | -0.46 | 铝耗!AF200 | 同位置F列匹配 |  | 11.23755 | 83.725731 | C<=0.065; Si<=0.03; Mn[0.95,0.97]; P<=0.015; S<=0.005 | C=0.065(OK); Si=0(OK); Mn=0.95(OK); P=0(OK); S=0(OK) | 铝块按实耗替换：原Excel AH=2.660kg/t，铝耗!AF200=2.200kg/t，差-0.460kg/t；C上限按目标0.070-0.005=0.065；Si目标=0.030<=禁硅阈值，硅锰/硅铁变量上限置0；主要投料变化：高碳锰铁:0.000->1.863(+1.863)；中碳锰铁:11.144->9.374(-1.770)；铝块:2.660->2.200(-0.460)；成本下降：新-旧=-12.694元/t |  | 0 | 0 | 0 | 0 | 1.863478 | 1.863478 | 11.144068 | 9.374072 | -1.769996 | 0 | 0 | 0 | 0 | 0 | 0 | 0 | 0 | 0 | 2.66 | 2.2 | -0.46 | 0 | 0 | 0 | 0 | 0 | 0 | 0 | 0 | 0 | 0 | 0 | 0 | 0 | 0 | 0 | 0 | 0 | 0 | 0 | 0 | 0 | 0 | 0 | 0 | 0 | 0 | 0 | 0 | 0 | 0 | 0 | 0 | 0 | 0 | 0 | 0
202 | 198 | 380CL-QL | 02 | 5 | 18 | 380CL-QL2 | D 汽车用钢-汽车车轮用钢-D23 380CL-QL | 1524 | 0.07 | 0.1 | 1.05 | 0.015 | 0.005 |  |  |  |  | 0.03 | [6 empty] | 0.041125 | 0.09225 | ok | 16.503872 | 16.071113 | -0.432759 | 157.207854 | 135.566721 | -21.641133 | 2.33 | 2.2 | -0.13 | 铝耗!AF201 | 同位置F列匹配 |  | 13.871113 | 86.424951 | C<=0.065; Si[0.1,0.12]; Mn[1.05,1.07]; P<=0.015; S<=0.005 | C=0.065(OK); Si=0.12(OK); Mn=1.05(OK); P=0(OK); S=0(OK) | 铝块按实耗替换：原Excel AH=2.330kg/t，铝耗!AF201=2.200kg/t，差-0.130kg/t；C上限按目标0.070-0.005=0.065；主要投料变化：硅锰:0.000->8.479(+8.479)；中碳锰铁:12.443->4.649(-7.794)；硅铁合金:1.731->0.000(-1.731)；高碳锰铁:0.000->0.743(+0.743)；铝块:2.330->2.200(-0.130)；成本下降：新-旧=-21.641元/t |  | 0 | 8.479367 | 8.479367 | 0 | 0.742899 | 0.742899 | 12.443289 | 4.648846 | -7.794443 | 0 | 0 | 0 | 0 | 0 | 0 | 1.730583 | 0 | -1.730583 | 2.33 | 2.2 | -0.13 | 0 | 0 | 0 | 0 | 0 | 0 | 0 | 0 | 0 | 0 | 0 | 0 | 0 | 0 | 0 | 0 | 0 | 0 | 0 | 0 | 0 | 0 | 0 | 0 | 0 | 0 | 0 | 0 | 0 | 0 | 0 | 0 | 0 | 0 | 0 | 0
203 | 199 | 380CL-JD | 01 | 4 | 6 | 380CL-JD1 | D 汽车用钢-汽车车轮用钢-D25 380CL-JD | 1523.8 | 0.07 | 0.03 | 1 | 0.015 | 0.005 |  |  |  | 0.025 |  | 0 | 0 | 0 |  |  |  | 0.041125 | 0.09225 | ok | 14.123679 | 14.077877 | -0.045802 | 143.21178 | 138.129273 | -5.082507 | 2.33 | 2.2 | -0.13 | 铝耗!AF202 | 同位置F列匹配 |  | 11.877877 | 88.987503 | C<=0.065; Si<=0.03; Mn[1,1.02]; P<=0.015; S<=0.005; Cr[0,0.03] | C=0.065(OK); Si=0(OK); Mn=1(OK); Cr=0(OK); P=0(OK); S=0(OK) | 铝块按实耗替换：原Excel AH=2.330kg/t，铝耗!AF202=2.200kg/t，差-0.130kg/t；C上限按目标0.070-0.005=0.065；Si目标=0.030<=禁硅阈值，硅锰/硅铁变量上限置0；主要投料变化：高碳锰铁:0.000->1.678(+1.678)；中碳锰铁:11.794->10.199(-1.594)；铝块:2.330->2.200(-0.130)；成本下降：新-旧=-5.083元/t |  | 0 | 0 | 0 | 0 | 1.678413 | 1.678413 | 11.793679 | 10.199464 | -1.594214 | 0 | 0 | 0 | 0 | 0 | 0 | 0 | 0 | 0 | 2.33 | 2.2 | -0.13 | 0 | 0 | 0 | 0 | 0 | 0 | 0 | 0 | 0 | 0 | 0 | 0 | 0 | 0 | 0 | 0 | 0 | 0 | 0 | 0 | 0 | 0 | 0 | 0 | 0 | 0 | 0 | 0 | 0 | 0 | 0 | 0 | 0 | 0 | 0 | 0
204 | 200 | 380CL-JD | 02 | 6.01 | 12 | 380CL-JD2 | D 汽车用钢-汽车车轮用钢-D25 380CL-JD | 1522.9 | 0.07 | 0.08 | 1.05 | 0.015 | 0.005 |  |  | 0.016 | 0.025 |  | 0 | 0 | 0 |  |  |  | 0.041125 | 0.09225 | ok | 16.226909 | 16.264739 | 0.03783 | 157.649633 | 146.959122 | -10.69051 | 2 | 2.2 | 0.2 | 铝耗!AF203 | 同位置F列匹配 |  | 14.064739 | 97.817352 | C<=0.065; Si[0.08,0.1]; Mn[1.05,1.07]; P<=0.015; S<=0.005; Ti[0.021,0.026]; Cr[0,0.03] | C=0.065(OK); Si=0.1(OK); Mn=1.05(OK); Cr=0(OK); P=0(OK); S=0(OK); Ti=0.021(OK) | 铝块按实耗替换：原Excel AH=2.000kg/t，铝耗!AF203=2.200kg/t，差+0.200kg/t；C上限按目标0.070-0.005=0.065；主要投料变化：硅锰:0.000->7.066(+7.066)；中碳锰铁:12.443->5.712(-6.732)；硅铁合金:1.384->0.000(-1.384)；高碳锰铁:0.000->0.868(+0.868)；铝块:2.000->2.200(+0.200)；成本下降：新-旧=-10.691元/t |  | 0 | 7.066139 | 7.066139 | 0 | 0.867974 | 0.867974 | 12.443289 | 5.711515 | -6.731774 | 0 | 0 | 0 | 0 | 0 | 0 | 1.384466 | 0 | -1.384466 | 2 | 2.2 | 0.2 | 0 | 0 | 0 | 0 | 0 | 0 | 0.399154 | 0.419111 | 0.019958 | 0 | 0 | 0 | 0 | 0 | 0 | 0 | 0 | 0 | 0 | 0 | 0 | 0 | 0 | 0 | 0 | 0 | 0 | 0 | 0 | 0 | 0 | 0 | 0 | 0 | 0 | 0
205 | 201 | 380CL-JD | 03 | 12.01 | 20 | 380CL-JD3 | D 汽车用钢-汽车车轮用钢-D25 380CL-JD | 1522.9 | 0.07 | 0.08 | 1.1 | 0.015 | 0.005 |  |  | 0.016 | 0.025 |  | 0 | 0 | 0 |  |  |  | 0.041125 | 0.09225 | ok | 16.87652 | 16.905066 | 0.028546 | 162.671179 | 152.220895 | -10.450285 | 2 | 2.2 | 0.2 | 铝耗!AF204 | 同位置F列匹配 |  | 14.705066 | 103.079125 | C<=0.065; Si[0.08,0.1]; Mn[1.1,1.12]; P<=0.015; S<=0.005; Ti[0.021,0.026]; Cr[0,0.03] | C=0.065(OK); Si=0.1(OK); Mn=1.1(OK); Cr=0(OK); P=0(OK); S=0(OK); Ti=0.021(OK) | 铝块按实耗替换：原Excel AH=2.000kg/t，铝耗!AF204=2.200kg/t，差+0.200kg/t；C上限按目标0.070-0.005=0.065；主要投料变化：硅锰:0.000->7.066(+7.066)；中碳锰铁:13.093->6.537(-6.556)；硅铁合金:1.384->0.000(-1.384)；高碳锰铁:0.000->0.683(+0.683)；铝块:2.000->2.200(+0.200)；成本下降：新-旧=-10.450元/t |  | 0 | 7.066139 | 7.066139 | 0 | 0.682909 | 0.682909 | 13.092899 | 6.536907 | -6.555993 | 0 | 0 | 0 | 0 | 0 | 0 | 1.384466 | 0 | -1.384466 | 2 | 2.2 | 0.2 | 0 | 0 | 0 | 0 | 0 | 0 | 0.399154 | 0.419111 | 0.019958 | 0 | 0 | 0 | 0 | 0 | 0 | 0 | 0 | 0 | 0 | 0 | 0 | 0 | 0 | 0 | 0 | 0 | 0 | 0 | 0 | 0 | 0 | 0 | 0 | 0 | 0 | 0
206 | 202 | 420CL | 01 | 2 | 5.99 | 420CL-1 | D 汽车用钢-汽车车轮用钢-D18 420CL | 1525 | 0.07 | 0.08 | 0.75 | 0.015 | 0.005 |  | 0.01 | 0.008 | 0.025 | [7 empty] | 0.043 | 0.080833 | ok | 12.443424 | 12.546366 | 0.102942 | 151.855929 | 147.05057 | -4.80536 | 2 | 2.2 | 0.2 | 铝耗!AF205 | 同位置F列匹配 |  | 10.346366 | 97.9088 | C<=0.065; Si[0.08,0.1]; Mn[0.75,0.77]; P<=0.015; S<=0.005; Nb[0.01,0.011]; Ti[0.013,0.018] | C=0.065(OK); Si=0.1(OK); Mn=0.75(OK); P=0(OK); S=0(OK); Nb=0.01(OK); Ti=0.013(OK) | 铝块按实耗替换：原Excel AH=2.000kg/t，铝耗!AF205=2.200kg/t，差+0.200kg/t；C上限按目标0.070-0.005=0.065；主要投料变化：中碳锰铁:8.694->1.323(-7.371)；硅锰:0.000->7.066(+7.066)；高碳锰铁:0.000->1.540(+1.540)；硅铁合金:1.384->0.000(-1.384)；铝块:2.000->2.200(+0.200)；成本下降：新-旧=-4.805元/t |  | 0 | 7.066139 | 7.066139 | 0 | 1.540434 | 1.540434 | 8.693954 | 1.323454 | -7.3705 | 0 | 0 | 0 | 0 | 0 | 0 | 1.384466 | 0 | -1.384466 | 2 | 2.2 | 0.2 | 0 | 0 | 0 | 0.125511 | 0.156889 | 0.031378 | 0.239492 | 0.25945 | 0.019958 | 0 | 0 | 0 | 0 | 0 | 0 | 0 | 0 | 0 | 0 | 0 | 0 | 0 | 0 | 0 | 0 | 0 | 0 | 0 | 0 | 0 | 0 | 0 | 0 | 0 | 0 | 0
207 | 203 | 420CL | 02 | 6 | 14 | 420CL-2 | D 汽车用钢-汽车车轮用钢-D18 420CL | 1525 | 0.07 | 0.08 | 0.85 | 0.015 | 0.005 |  | 0.01 | 0.008 | 0.025 | [7 empty] | 0.043 | 0.080833 | ok | 13.742645 | 13.827019 | 0.084375 | 161.899022 | 157.574114 | -4.324909 | 2 | 2.2 | 0.2 | 铝耗!AF206 | 同位置F列匹配 |  | 11.627019 | 108.432344 | C<=0.065; Si[0.08,0.1]; Mn[0.85,0.87]; P<=0.015; S<=0.005; Nb[0.01,0.011]; Ti[0.013,0.018] | C=0.065(OK); Si=0.1(OK); Mn=0.85(OK); P=0(OK); S=0(OK); Nb=0.01(OK); Ti=0.013(OK) | 铝块按实耗替换：原Excel AH=2.000kg/t，铝耗!AF206=2.200kg/t，差+0.200kg/t；C上限按目标0.070-0.005=0.065；主要投料变化：硅锰:0.000->7.066(+7.066)；中碳锰铁:9.993->2.974(-7.019)；硅铁合金:1.384->0.000(-1.384)；高碳锰铁:0.000->1.170(+1.170)；铝块:2.000->2.200(+0.200)；成本下降：新-旧=-4.325元/t |  | 0 | 7.066139 | 7.066139 | 0 | 1.170303 | 1.170303 | 9.993175 | 2.974238 | -7.018937 | 0 | 0 | 0 | 0 | 0 | 0 | 1.384466 | 0 | -1.384466 | 2 | 2.2 | 0.2 | 0 | 0 | 0 | 0.125511 | 0.156889 | 0.031378 | 0.239492 | 0.25945 | 0.019958 | 0 | 0 | 0 | 0 | 0 | 0 | 0 | 0 | 0 | 0 | 0 | 0 | 0 | 0 | 0 | 0 | 0 | 0 | 0 | 0 | 0 | 0 | 0 | 0 | 0 | 0 | 0
208 | 204 | SL440 | 01 | 20 | 26 | SL440 | D 汽车用钢-汽车车轮用钢-D21 SL440 | 1522 | 0.07 | 0.08 | 1.25 | 0.01 | 0.004 |  | 0.015 | 0.01 | 0.03 | [7 empty] | 0.048333 | 0.082 | ok | 18.87743 | 18.789145 | -0.088285 | 233.290631 | 220.448743 | -12.841888 | 2.33 | 2.2 | -0.13 | 铝耗!AF207 | 同位置F列匹配 |  | 16.589145 | 171.306973 | C<=0.065; Si[0.08,0.1]; Mn[1.25,1.27]; P<=0.01; S<=0.004; Nb[0.015,0.016]; Ti[0.015,0.02] | C=0.065(OK); Si=0.1(OK); Mn=1.25(OK); P=0(OK); S=0(OK); Nb=0.015(OK); Ti=0.015(OK) | 铝块按实耗替换：原Excel AH=2.330kg/t，铝耗!AF207=2.200kg/t，差-0.130kg/t；C上限按目标0.070-0.005=0.065；主要投料变化：硅锰:0.000->7.066(+7.066)；低碳锰铁:14.680->8.276(-6.403)；硅铁合金:1.384->0.000(-1.384)；中碳锰铁:0.000->0.712(+0.712)；铝块:2.330->2.200(-0.130)；成本下降：新-旧=-12.842元/t |  | 0 | 7.066139 | 7.066139 | 0 | 0 | 0 | 0 | 0.711911 | 0.711911 | 14.6796 | 8.276396 | -6.403204 | 0 | 0 | 0 | 1.384466 | 0 | -1.384466 | 2.33 | 2.2 | -0.13 | 0 | 0 | 0 | 0.203956 | 0.235334 | 0.031378 | 0.279408 | 0.299365 | 0.019958 | 0 | 0 | 0 | 0 | 0 | 0 | 0 | 0 | 0 | 0 | 0 | 0 | 0 | 0 | 0 | 0 | 0 | 0 | 0 | 0 | 0 | 0 | 0 | 0 | 0 | 0 | 0
209 | 205 | 590CL | 01 | 3 | 5.99 | 590CL-1 | D 汽车用钢-汽车车轮用钢-D13 590CL | 1520 | 0.075 | 0.1 | 1.5 | 0.01 | 0.003 |  | 0.05 | 0.015 | 0.03 |  | 0.2 | [5 empty] | 0.0495 | 0.102 | ok | 26.268057 | 26.092334 | -0.175724 | 430.551274 | 413.81215 | -16.739124 | 2.33 | 2.2 | -0.13 | 铝耗!AF208 | 同位置F列匹配 |  | 23.892334 | 364.670381 | C<=0.07; Si[0.1,0.12]; Mn[1.5,1.52]; P<=0.01; S<=0.003; Nb[0.05,0.051]; Ti[0.02,0.025]; Cr[0.2,0.23] | C=0.07(OK); Si=0.12(OK); Mn=1.5(OK); Cr=0.2(OK); P=0(OK); S=0(OK); Nb=0.05(OK); Ti=0.02(OK) | 铝块按实耗替换：原Excel AH=2.330kg/t，铝耗!AF208=2.200kg/t，差-0.130kg/t；C上限按目标0.075-0.005=0.070；主要投料变化：硅锰:0.000->8.479(+8.479)；低碳锰铁:17.570->10.713(-6.857)；硅铁合金:1.731->0.000(-1.731)；铝块:2.330->2.200(-0.130)；高碳铬铁:0.000->0.093(+0.093)；成本下降：新-旧=-16.739元/t |  | 0 | 8.479367 | 8.479367 | 0 | 0 | 0 | 0 | 0 | 0 | 17.570275 | 10.712839 | -6.857436 | 0 | 0 | 0 | 1.730583 | 0 | -1.730583 | 2.33 | 2.2 | -0.13 | 0 | 0 | 0 | 0.753069 | 0.784447 | 0.031378 | 0.379196 | 0.399154 | 0.019958 | 0 | 0.092618 | 0.092618 | 3.504935 | 3.42391 | -0.081025 | 0 | 0 | 0 | 0 | 0 | 0 | 0 | 0 | 0 | 0 | 0 | 0 | 0 | 0 | 0 | 0 | 0 | 0 | 0 | 0 | 0
210 | 206 | 590CL | 02 | 6 | 12 | 590CL-2 | D 汽车用钢-汽车车轮用钢-D13 590CL | 1520 | 0.075 | 0.1 | 1.55 | 0.01 | 0.003 |  | 0.055 | 0.02 | 0.03 |  | 0.2 | [5 empty] | 0.0495 | 0.102 | ok | 27.074698 | 26.893887 | -0.180811 | 455.131439 | 438.588427 | -16.543012 | 2.33 | 2.2 | -0.13 | 铝耗!AF209 | 同位置F列匹配 |  | 24.693887 | 389.446658 | C<=0.07; Si[0.1,0.12]; Mn[1.55,1.57]; P<=0.01; S<=0.003; Nb[0.055,0.056]; Ti[0.025,0.03]; Cr[0.2,0.23] | C=0.07(OK); Si=0.12(OK); Mn=1.55(OK); Cr=0.2(OK); P=0(OK); S=0(OK); Nb=0.055(OK); Ti=0.025(OK) | 铝块按实耗替换：原Excel AH=2.330kg/t，铝耗!AF209=2.200kg/t，差-0.130kg/t；C上限按目标0.075-0.005=0.070；主要投料变化：硅锰:0.000->8.479(+8.479)；低碳锰铁:18.199->11.341(-6.857)；硅铁合金:1.731->0.000(-1.731)；铝块:2.330->2.200(-0.130)；高碳铬铁:0.000->0.052(+0.052)；成本下降：新-旧=-16.543元/t |  | 0 | 8.479367 | 8.479367 | 0 | 0 | 0 | 0 | 0 | 0 | 18.198682 | 11.341246 | -6.857436 | 0 | 0 | 0 | 1.730583 | 0 | -1.730583 | 2.33 | 2.2 | -0.13 | 0 | 0 | 0 | 0.831513 | 0.862891 | 0.031378 | 0.478985 | 0.498942 | 0.019958 | 0 | 0.051973 | 0.051973 | 3.504935 | 3.459467 | -0.045468 | 0 | 0 | 0 | 0 | 0 | 0 | 0 | 0 | 0 | 0 | 0 | 0 | 0 | 0 | 0 | 0 | 0 | 0 | 0 | 0 | 0
211 | 207 | YFDP600-SY | 01 | 3 | 5.99 | YFDP600-SY | D 汽车用钢-汽车车轮用钢-D15 YFDP600-SY | 1520 | 0.075 | 0.1 | 1.5 | 0.01 | 0.003 |  | 0.05 | 0.015 | 0.03 |  | 0.2 | [5 empty] | 0.0495 | 0.102 | ok | 26.268057 | 26.092334 | -0.175724 | 430.551274 | 413.81215 | -16.739124 | 2.33 | 2.2 | -0.13 | 铝耗!AF210 | 同位置F列匹配 |  | 23.892334 | 364.670381 | C<=0.07; Si[0.1,0.12]; Mn[1.5,1.52]; P<=0.01; S<=0.003; Nb[0.05,0.051]; Ti[0.02,0.025]; Cr[0.2,0.23] | C=0.07(OK); Si=0.12(OK); Mn=1.5(OK); Cr=0.2(OK); P=0(OK); S=0(OK); Nb=0.05(OK); Ti=0.02(OK) | 铝块按实耗替换：原Excel AH=2.330kg/t，铝耗!AF210=2.200kg/t，差-0.130kg/t；C上限按目标0.075-0.005=0.070；主要投料变化：硅锰:0.000->8.479(+8.479)；低碳锰铁:17.570->10.713(-6.857)；硅铁合金:1.731->0.000(-1.731)；铝块:2.330->2.200(-0.130)；高碳铬铁:0.000->0.093(+0.093)；成本下降：新-旧=-16.739元/t |  | 0 | 8.479367 | 8.479367 | 0 | 0 | 0 | 0 | 0 | 0 | 17.570275 | 10.712839 | -6.857436 | 0 | 0 | 0 | 1.730583 | 0 | -1.730583 | 2.33 | 2.2 | -0.13 | 0 | 0 | 0 | 0.753069 | 0.784447 | 0.031378 | 0.379196 | 0.399154 | 0.019958 | 0 | 0.092618 | 0.092618 | 3.504935 | 3.42391 | -0.081025 | 0 | 0 | 0 | 0 | 0 | 0 | 0 | 0 | 0 | 0 | 0 | 0 | 0 | 0 | 0 | 0 | 0 | 0 | 0 | 0 | 0
212 | 208 | 510L | 01 | 2 | 5.99 | 510L-1 | D 汽车用钢-汽车大梁钢-D05 510L | 1523 | 0.07 | 0.12 | 0.9 | 0.015 | 0.005 |  | 0.01 | 0.032 | 0.025 | [7 empty] | 0.043194 | 0.092256 | ok | 15.41507 | 15.348966 | -0.066103 | 180.892749 | 172.842071 | -8.050678 | 2 | 2.3 | 0.3 | 铝耗!AF211 | 同位置F列匹配 |  | 13.048966 | 121.466584 | C<=0.065; Si[0.12,0.14]; Mn[0.9,0.92]; P<=0.015; S<=0.005; Nb[0.01,0.011]; Ti[0.037,0.042] | C=0.065(OK); Si=0.14(OK); Mn=0.9(OK); P=0(OK); S=0(OK); Nb=0.01(OK); Ti=0.037(OK) | 铝块按实耗替换：原Excel AH=2.000kg/t，铝耗!AF211=2.300kg/t，差+0.300kg/t；C上限按目标0.070-0.005=0.065；主要投料变化：硅锰:0.000->9.893(+9.893)；中碳锰铁:10.494->1.525(-8.970)；硅铁合金:2.077->0.000(-2.077)；高碳锰铁:0.000->0.736(+0.736)；铝块:2.000->2.300(+0.300)；成本下降：新-旧=-8.051元/t |  | 0 | 9.892595 | 9.892595 | 0 | 0.73647 | 0.73647 | 10.494382 | 1.524578 | -8.969804 | 0 | 0 | 0 | 0 | 0 | 0 | 2.076699 | 0 | -2.076699 | 2 | 2.3 | 0.3 | 0 | 0 | 0 | 0.125511 | 0.156889 | 0.031378 | 0.718477 | 0.738435 | 0.019958 | 0 | 0 | 0 | 0 | 0 | 0 | 0 | 0 | 0 | 0 | 0 | 0 | 0 | 0 | 0 | 0 | 0 | 0 | 0 | 0 | 0 | 0 | 0 | 0 | 0 | 0 | 0
213 | 209 | 510L | 02 | 6 | 14 | 510L-2 | D 汽车用钢-汽车大梁钢-D05 510L | 1523 | 0.07 | 0.12 | 1 | 0.015 | 0.005 |  | 0.012 | 0.035 | 0.025 | [7 empty] | 0.044036 | 0.093618 | ok | 16.787841 | 16.694503 | -0.093338 | 198.998253 | 191.652281 | -7.345973 | 2 | 2.3 | 0.3 | 铝耗!AF212 | 同位置F列匹配 |  | 14.394503 | 140.276794 | C<=0.065; Si[0.12,0.14]; Mn[1,1.02]; P<=0.015; S<=0.005; Nb[0.012,0.013]; Ti[0.04,0.045] | C=0.065(OK); Si=0.14(OK); Mn=1(OK); P=0(OK); S=0(OK); Nb=0.012(OK); Ti=0.04(OK) | 铝块按实耗替换：原Excel AH=2.000kg/t，铝耗!AF212=2.300kg/t，差+0.300kg/t；C上限按目标0.070-0.005=0.065；主要投料变化：硅锰:0.000->9.893(+9.893)；中碳锰铁:11.776->3.322(-8.454)；硅铁合金:2.077->0.000(-2.077)；铝块:2.000->2.300(+0.300)；高碳锰铁:0.000->0.194(+0.194)；成本下降：新-旧=-7.346元/t |  | 0 | 9.892595 | 9.892595 | 0 | 0.193577 | 0.193577 | 11.775903 | 3.321757 | -8.454146 | 0 | 0 | 0 | 0 | 0 | 0 | 2.076699 | 0 | -2.076699 | 2 | 2.3 | 0.3 | 0 | 0 | 0 | 0.156889 | 0.188267 | 0.031378 | 0.77835 | 0.798308 | 0.019958 | 0 | 0 | 0 | 0 | 0 | 0 | 0 | 0 | 0 | 0 | 0 | 0 | 0 | 0 | 0 | 0 | 0 | 0 | 0 | 0 | 0 | 0 | 0 | 0 | 0 | 0 | 0
214 | 210 | 610L | 01 | 2 | 5.99 | 610L-1 | D 汽车用钢-汽车大梁钢-D06 610L | 1521 | 0.07 | 0.15 | 1.3 | 0.015 | 0.004 |  | 0.015 | 0.055 | 0.025 | [7 empty] | 0.046155 | 0.092254 | ok | 21.156474 | 20.707163 | -0.449311 | 258.019092 | 240.573831 | -17.44526 | 2 | 2 | 0 | 铝耗!AF213 | 同位置F列匹配 |  | 18.707163 | 195.899495 | C<=0.065; Si[0.15,0.17]; Mn[1.3,1.32]; P<=0.015; S<=0.004; Nb[0.015,0.016]; Ti[0.06,0.065] | C=0.065(OK); Si=0.15(OK); Mn=1.3(OK); P=0(OK); S=0(OK); Nb=0.015(OK); Ti=0.06(OK) | 铝块实耗与原Excel一致或接近：2.000kg/t；C上限按目标0.070-0.005=0.065；主要投料变化：硅锰:0.000->9.335(+9.335)；低碳锰铁:15.179->7.630(-7.549)；硅铁合金:2.596->0.310(-2.286)；铌铁:0.204->0.235(+0.031)；钛铁:1.178->1.197(+0.020)；成本下降：新-旧=-17.445元/t |  | 0 | 9.334781 | 9.334781 | 0 | 0 | 0 | 0 | 0 | 0 | 15.17914 | 7.629914 | -7.549226 | 0 | 0 | 0 | 2.595874 | 0.309674 | -2.286201 | 2 | 2 | 0 | 0 | 0 | 0 | 0.203956 | 0.235334 | 0.031378 | 1.177504 | 1.197461 | 0.019958 | 0 | 0 | 0 | 0 | 0 | 0 | 0 | 0 | 0 | 0 | 0 | 0 | 0 | 0 | 0 | 0 | 0 | 0 | 0 | 0 | 0 | 0 | 0 | 0 | 0 | 0 | 0
215 | 211 | 610L | 02 | 6 | 14 | 610L-2 | D 汽车用钢-汽车大梁钢-D06 610L | 1521 | 0.07 | 0.15 | 1.35 | 0.015 | 0.004 |  | 0.018 | 0.065 | 0.025 | [7 empty] | 0.045163 | 0.096372 | ok | 21.979762 | 21.497743 | -0.48202 | 277.808028 | 258.750095 | -19.057933 | 2 | 2 | 0 | 铝耗!AF214 | 同位置F列匹配 |  | 19.497743 | 214.075759 | C<=0.065; Si[0.15,0.17]; Mn[1.35,1.37]; P<=0.015; S<=0.004; Nb[0.018,0.019]; Ti[0.07,0.075] | C=0.065(OK); Si=0.15(OK); Mn=1.35(OK); P=0(OK); S=0(OK); Nb=0.018(OK); Ti=0.07(OK) | 铝块实耗与原Excel一致或接近：2.000kg/t；C上限按目标0.070-0.005=0.065；主要投料变化：硅锰:0.000->9.945(+9.945)；低碳锰铁:15.756->7.713(-8.042)；硅铁合金:2.596->0.160(-2.436)；铌铁:0.251->0.282(+0.031)；钛铁:1.377->1.397(+0.020)；成本下降：新-旧=-19.058元/t |  | 0 | 9.944654 | 9.944654 | 0 | 0 | 0 | 0 | 0 | 0 | 15.755785 | 7.713341 | -8.042444 | 0 | 0 | 0 | 2.595874 | 0.160308 | -2.435566 | 2 | 2 | 0 | 0 | 0 | 0 | 0.251023 | 0.282401 | 0.031378 | 1.377081 | 1.397038 | 0.019958 | 0 | 0 | 0 | 0 | 0 | 0 | 0 | 0 | 0 | 0 | 0 | 0 | 0 | 0 | 0 | 0 | 0 | 0 | 0 | 0 | 0 | 0 | 0 | 0 | 0 | 0 | 0
216 | 212 | YF700BL | 01 | 2 | 4 | YF700BL-1 | D 汽车用钢-汽车大梁钢-D01 YF700BL | 1521 | 0.07 | 0.1 | 1.35 | 0.015 | 0.004 |  | 0.025 | 0.09 | 0.03 | [7 empty] | 0.036609 | 0.086304 | ok | 22.143864 | 22.830284 | 0.686421 | 294.502544 | 307.920688 | 13.418144 | 2.33 | 2.705054 | 0.375054 | 铝耗!AF215 | 同位置F列匹配 |  | 20.12523 | 247.497437 | C<=0.065; Si[0.1,0.12]; Mn[1.35,1.37]; P<=0.015; S<=0.004; Nb[0.025,0.026]; Ti[0.095,0.1] | C=0.065(OK); Si=0.12(OK); Mn=1.35(OK); P=0(OK); S=0(OK); Nb=0.025(OK); Ti=0.095(OK) | 铝块按实耗替换：原Excel AH=2.330kg/t，铝耗!AF215=2.705kg/t，差+0.375kg/t；C上限按目标0.070-0.005=0.065；主要投料变化：中碳锰铁:10.511->8.794(-1.717)；硅锰:7.066->8.479(+1.413)；高碳锰铁:0.000->0.564(+0.564)；铝块:2.330->2.705(+0.375)；铌铁:0.361->0.392(+0.031)；成本上升：新-旧=+13.418元/t |  | 7.066139 | 8.479367 | 1.413228 | 0 | 0.563563 | 0.563563 | 10.510856 | 8.794096 | -1.71676 | 0 | 0 | 0 | 0 | 0 | 0 | 0 | 0 | 0 | 2.33 | 2.705054 | 0.375054 | 0 | 0 | 0 | 0.360845 | 0.392223 | 0.031378 | 1.876023 | 1.895981 | 0.019958 | 0 | 0 | 0 | 0 | 0 | 0 | 0 | 0 | 0 | 0 | 0 | 0 | 0 | 0 | 0 | 0 | 0 | 0 | 0 | 0 | 0 | 0 | 0 | 0 | 0 | 0 | 0
217 | 213 | YF700BL | 02 | 4.01 | 6 | YF700BL-2 | D 汽车用钢-汽车大梁钢-D01 YF700BL | 1521 | 0.07 | 0.14 | 1.45 | 0.015 | 0.004 |  | 0.03 | 0.095 | 0.03 | [7 empty] | 0.038944 | 0.09275 | ok | 24.001093 | 24.051615 | 0.050522 | 320.262572 | 324.39595 | 4.133378 | 2.33 | 2.2 | -0.13 | 铝耗!AF216 | 同位置F列匹配 |  | 21.851615 | 275.25418 | C<=0.065; Si[0.14,0.16]; Mn[1.45,1.47]; P<=0.015; S<=0.004; Nb[0.03,0.031]; Ti[0.1,0.105] | C=0.065(OK); Si=0.16(OK); Mn=1.45(OK); P=0(OK); S=0(OK); Nb=0.03(OK); Ti=0.1(OK) | 铝块按实耗替换：原Excel AH=2.330kg/t，铝耗!AF216=2.200kg/t，差-0.130kg/t；C上限按目标0.070-0.005=0.065，原Excel按当前成分口径估算C=0.067，会被新约束压住；主要投料变化：中碳锰铁:9.363->5.039(-4.324)；低碳锰铁:0.000->3.040(+3.040)；硅锰:9.893->11.306(+1.413)；铝块:2.330->2.200(-0.130)；铌铁:0.439->0.471(+0.031)；成本上升：新-旧=+4.133元/t |  | 9.892595 | 11.305822 | 1.413228 | 0 | 0 | 0 | 9.363397 | 5.03932 | -4.324077 | 0 | 3.040036 | 3.040036 | 0 | 0 | 0 | 0 | 0 | 0 | 2.33 | 2.2 | -0.13 | 0 | 0 | 0 | 0.43929 | 0.470668 | 0.031378 | 1.975811 | 1.995769 | 0.019958 | 0 | 0 | 0 | 0 | 0 | 0 | 0 | 0 | 0 | 0 | 0 | 0 | 0 | 0 | 0 | 0 | 0 | 0 | 0 | 0 | 0 | 0 | 0 | 0 | 0 | 0 | 0
218 | 214 | YF700BL | 03 | 6.01 | 14 | YF700BL-3 | D 汽车用钢-汽车大梁钢-D01 YF700BL | 1521 | 0.07 | 0.14 | 1.5 | 0.015 | 0.004 |  | 0.035 | 0.105 | 0.03 | [7 empty] | 0.039833 | 0.085167 | ok | 24.697214 | 25.035954 | 0.33874 | 351.815586 | 353.654591 | 1.839006 | 2.33 | 2.236359 | -0.093641 | 铝耗!AF217 | 同位置F列匹配 |  | 22.799595 | 303.700665 | C<=0.065; Si[0.14,0.16]; Mn[1.5,1.52]; P<=0.015; S<=0.004; Nb[0.035,0.036]; Ti[0.11,0.115] | C=0.065(OK); Si=0.16(OK); Mn=1.5(OK); P=0(OK); S=0(OK); Nb=0.035(OK); Ti=0.11(OK) | 铝块按实耗替换：原Excel AH=2.330kg/t，铝耗!AF217=2.236kg/t，差-0.094kg/t；C上限按目标0.070-0.005=0.065；主要投料变化：低碳锰铁:9.781->5.357(-4.424)；中碳锰铁:0.000->3.392(+3.392)；硅锰:9.893->11.306(+1.413)；铝块:2.330->2.236(-0.094)；铌铁:0.518->0.549(+0.031)；成本上升：新-旧=+1.839元/t |  | 9.892595 | 11.305822 | 1.413228 | 0 | 0 | 0 | 0 | 3.392311 | 3.392311 | 9.781497 | 5.357003 | -4.424494 | 0 | 0 | 0 | 0 | 0 | 0 | 2.33 | 2.236359 | -0.093641 | 0 | 0 | 0 | 0.517735 | 0.549113 | 0.031378 | 2.175388 | 2.195346 | 0.019958 | 0 | 0 | 0 | 0 | 0 | 0 | 0 | 0 | 0 | 0 | 0 | 0 | 0 | 0 | 0 | 0 | 0 | 0 | 0 | 0 | 0 | 0 | 0 | 0 | 0 | 0 | 0
219 | 215 | 700L | 01 | 2 | 6 | 700L-1 | D 汽车用钢-汽车大梁钢-D07 700L | 1521 | 0.07 | 0.12 | 1.4 | 0.015 | 0.003 |  | 0.03 | 0.1 | 0.03 | [7 empty] | 0.043706 | 0.100814 | ok | 23.80089 | 23.035569 | -0.765321 | 337.867454 | 324.032709 | -13.834745 | 2.33 | 2.2 | -0.13 | 铝耗!AF218 | 同位置F列匹配 |  | 20.835569 | 274.890939 | C<=0.065; Si[0.12,0.14]; Mn[1.4,1.42]; P<=0.015; S<=0.003; Nb[0.03,0.031]; Ti[0.105,0.11] | C=0.065(OK); Si=0.14(OK); Mn=1.4(OK); P=0(OK); S=0(OK); Nb=0.03(OK); Ti=0.105(OK) | 铝块按实耗替换：原Excel AH=2.330kg/t，铝耗!AF218=2.200kg/t，差-0.130kg/t；C上限按目标0.070-0.005=0.065，原Excel按当前成分口径估算C=0.066，会被新约束压住；主要投料变化：中碳锰铁:16.879->1.493(-15.387)；硅锰:0.000->9.893(+9.893)；低碳锰铁:0.000->6.884(+6.884)；硅铁合金:2.077->0.000(-2.077)；铝块:2.330->2.200(-0.130)；成本下降：新-旧=-13.835元/t |  | 0 | 9.892595 | 9.892595 | 0 | 0 | 0 | 16.879301 | 1.492731 | -15.38657 | 0 | 6.884018 | 6.884018 | 0 | 0 | 0 | 2.076699 | 0 | -2.076699 | 2.33 | 2.2 | -0.13 | 0 | 0 | 0 | 0.43929 | 0.470668 | 0.031378 | 2.0756 | 2.095557 | 0.019958 | 0 | 0 | 0 | 0 | 0 | 0 | 0 | 0 | 0 | 0 | 0 | 0 | 0 | 0 | 0 | 0 | 0 | 0 | 0 | 0 | 0 | 0 | 0 | 0 | 0 | 0 | 0
220 | 216 | 700L | 02 | 6.01 | 10 | 700L-2 | D 汽车用钢-汽车大梁钢-D07 700L | 1521 | 0.07 | 0.15 | 1.5 | 0.015 | 0.003 |  | 0.038 | 0.1 | 0.03 | [7 empty] | 0.043495 | 0.099892 | ok | 25.163045 | 24.520948 | -0.642097 | 385.050939 | 361.606259 | -23.444679 | 2.33 | 2.2 | -0.13 | 铝耗!AF219 | 同位置F列匹配 |  | 22.320948 | 312.464489 | C<=0.065; Si[0.15,0.17]; Mn[1.5,1.52]; P<=0.015; S<=0.003; Nb[0.038,0.039]; Ti[0.105,0.11] | C=0.065(OK); Si=0.15(OK); Mn=1.5(OK); P=0(OK); S=0(OK); Nb=0.038(OK); Ti=0.105(OK) | 铝块按实耗替换：原Excel AH=2.330kg/t，铝耗!AF219=2.200kg/t，差-0.130kg/t；C上限按目标0.070-0.005=0.065；主要投料变化：硅锰:0.000->10.505(+10.505)；低碳锰铁:17.597->9.101(-8.496)；硅铁合金:2.596->0.023(-2.573)；铝块:2.330->2.200(-0.130)；铌铁:0.565->0.596(+0.031)；成本下降：新-旧=-23.445元/t |  | 0 | 10.505457 | 10.505457 | 0 | 0 | 0 | 0 | 0 | 0 | 17.59677 | 9.100794 | -8.495976 | 0 | 0 | 0 | 2.595874 | 0.022961 | -2.572913 | 2.33 | 2.2 | -0.13 | 0 | 0 | 0 | 0.564802 | 0.596179 | 0.031378 | 2.0756 | 2.095557 | 0.019958 | 0 | 0 | 0 | 0 | 0 | 0 | 0 | 0 | 0 | 0 | 0 | 0 | 0 | 0 | 0 | 0 | 0 | 0 | 0 | 0 | 0 | 0 | 0 | 0 | 0 | 0 | 0
221 | 217 | 700L | 03 | 10.01 | 14 | 700L-3 | D 汽车用钢-汽车大梁钢-D07 700L | 1518.7 | 0.06 | 0.15 | 1.7 | 0.01 | 0.003 |  | 0.041 | 0.09 | 0.03 | [7 empty] | 0.04 | 0.08 | ok | 27.77417 | 27.533326 | -0.240844 | 413.618122 | 409.956687 | -3.661435 | 2.33 | 2.2 | -0.13 | 铝耗!AF220 | 同位置F列匹配 |  | 25.333326 | 360.814917 | C<=0.055; Si[0.15,0.17]; Mn[1.7,1.72]; P<=0.01; S<=0.003; Nb[0.041,0.042]; Ti[0.095,0.1] | C=0.055(OK); Si=0.15(OK); Mn=1.7(OK); P=0(OK); S=0(OK); Nb=0.041(OK); Ti=0.095(OK) | 铝块按实耗替换：原Excel AH=2.330kg/t，铝耗!AF220=2.200kg/t，差-0.130kg/t；C上限按目标0.060-0.005=0.055；主要投料变化：硅锰:0.000->3.024(+3.024)；低碳锰铁:20.360->17.915(-2.445)；硅铁合金:2.596->1.855(-0.741)；铝块:2.330->2.200(-0.130)；铌铁:0.612->0.643(+0.031)；成本下降：新-旧=-3.661元/t |  | 0 | 3.023911 | 3.023911 | 0 | 0 | 0 | 0 | 0 | 0 | 20.360404 | 17.914906 | -2.445498 | 0 | 0 | 0 | 2.595874 | 1.855282 | -0.740592 | 2.33 | 2.2 | -0.13 | 0 | 0 | 0 | 0.611868 | 0.643246 | 0.031378 | 1.876023 | 1.895981 | 0.019958 | 0 | 0 | 0 | 0 | 0 | 0 | 0 | 0 | 0 | 0 | 0 | 0 | 0 | 0 | 0 | 0 | 0 | 0 | 0 | 0 | 0 | 0 | 0 | 0 | 0 | 0 | 0
222 | 218 | 700L-S | 01 | 3 | 8 | 700L-S1 | D 汽车用钢-汽车大梁钢-D24 700L-S | 1519.3 | 0.07 | 0.08 | 1.4 | 0.015 | 0.003 |  | 0.03 | 0.1 | 0.03 |  | 0 | 0 | 0 |  |  |  | 0.04 | 0.08 | ok | 23.379073 | 23.02881 | -0.350263 | 336.367985 | 326.757433 | -9.610552 | 2.33 | 2.2 | -0.13 | 铝耗!AF221 | 同位置F列匹配 |  | 20.82881 | 277.615663 | C<=0.065; Si[0.08,0.1]; Mn[1.4,1.42]; P<=0.015; S<=0.003; Nb[0.03,0.031]; Ti[0.105,0.11]; Cr[0,0.03] | C=0.065(OK); Si=0.1(OK); Mn=1.4(OK); Cr=0(OK); P=0(OK); S=0(OK); Nb=0.03(OK); Ti=0.105(OK) | 铝块按实耗替换：原Excel AH=2.330kg/t，铝耗!AF221=2.200kg/t，差-0.130kg/t；C上限按目标0.070-0.005=0.065；主要投料变化：中碳锰铁:17.150->9.835(-7.314)；硅锰:0.000->7.066(+7.066)；硅铁合金:1.384->0.000(-1.384)；低碳锰铁:0.000->1.361(+1.361)；铝块:2.330->2.200(-0.130)；成本下降：新-旧=-9.611元/t |  | 0 | 7.066139 | 7.066139 | 0 | 0 | 0 | 17.149717 | 9.835225 | -7.314492 | 0 | 1.361221 | 1.361221 | 0 | 0 | 0 | 1.384466 | 0 | -1.384466 | 2.33 | 2.2 | -0.13 | 0 | 0 | 0 | 0.43929 | 0.470668 | 0.031378 | 2.0756 | 2.095557 | 0.019958 | 0 | 0 | 0 | 0 | 0 | 0 | 0 | 0 | 0 | 0 | 0 | 0 | 0 | 0 | 0 | 0 | 0 | 0 | 0 | 0 | 0 | 0 | 0 | 0 | 0 | 0 | 0
223 | 219 | 700L-S | 02 | 8.01 | 12 | 700L-S2 | D 汽车用钢-汽车大梁钢-D24 700L-S | 1518 | 0.07 | 0.08 | 1.55 | 0.015 | 0.003 |  | 0.04 | 0.1 | 0.03 |  | 0 | 0 | 0 |  |  |  | 0.04 | 0.08 | ok | 25.484794 | 25.026216 | -0.458578 | 385.222837 | 376.948282 | -8.274555 | 2.33 | 2.2 | -0.13 | 铝耗!AF222 | 同位置F列匹配 |  | 22.826216 | 327.806512 | C<=0.065; Si[0.08,0.1]; Mn[1.55,1.57]; P<=0.015; S<=0.003; Nb[0.04,0.041]; Ti[0.105,0.11]; Cr[0,0.03] | C=0.065(OK); Si=0.1(OK); Mn=1.55(OK); Cr=0(OK); P=0(OK); S=0(OK); Nb=0.04(OK); Ti=0.105(OK) | 铝块按实耗替换：原Excel AH=2.330kg/t，铝耗!AF222=2.200kg/t，差-0.130kg/t；C上限按目标0.070-0.005=0.065，原Excel按当前成分口径估算C=0.066，会被新约束压住；主要投料变化：中碳锰铁:19.099->8.466(-10.633)；硅锰:0.000->7.066(+7.066)；低碳锰铁:0.000->4.571(+4.571)；硅铁合金:1.384->0.000(-1.384)；铝块:2.330->2.200(-0.130)；成本下降：新-旧=-8.275元/t |  | 0 | 7.066139 | 7.066139 | 0 | 0 | 0 | 19.098549 | 8.465538 | -10.633011 | 0 | 4.571425 | 4.571425 | 0 | 0 | 0 | 1.384466 | 0 | -1.384466 | 2.33 | 2.2 | -0.13 | 0 | 0 | 0 | 0.596179 | 0.627557 | 0.031378 | 2.0756 | 2.095557 | 0.019958 | 0 | 0 | 0 | 0 | 0 | 0 | 0 | 0 | 0 | 0 | 0 | 0 | 0 | 0 | 0 | 0 | 0 | 0 | 0 | 0 | 0 | 0 | 0 | 0 | 0 | 0 | 0
224 | 220 | 700L(HJKJ) | 01 | 6 | 12 | 700L(HJKJ) | D 汽车用钢-汽车大梁钢-D26 700L(HJKJ) | 1515 | 0.08 | 0.2 | 1.85 | 0.015 | 0.003 |  | 0.045 | 0.105 | 0.03 |  | 0 | 0 | 0 |  |  |  | 0.05 | 0.08 | ok | 30.886805 | 30.20418 | -0.682625 | 454.676649 | 429.23381 | -25.44284 | 2.33 | 2.2 | -0.13 | 铝耗!AF223 | 同位置F列匹配 |  | 28.00418 | 380.09204 | C<=0.075; Si[0.2,0.22]; Mn[1.85,1.87]; P<=0.015; S<=0.003; Nb[0.045,0.046]; Ti[0.11,0.115]; Cr[0,0.03] | C=0.075(OK); Si=0.2(OK); Mn=1.85(OK); Cr=0(OK); P=0(OK); S=0(OK); Nb=0.045(OK); Ti=0.11(OK) | 铝块按实耗替换：原Excel AH=2.330kg/t，铝耗!AF223=2.200kg/t，差-0.130kg/t；C上限按目标0.080-0.005=0.075；主要投料变化：硅锰:0.000->11.261(+11.261)；低碳锰铁:22.246->13.139(-9.107)；硅铁合金:3.461->0.703(-2.758)；铝块:2.330->2.200(-0.130)；铌铁:0.675->0.706(+0.031)；成本下降：新-旧=-25.443元/t |  | 0 | 11.261113 | 11.261113 | 0 | 0 | 0 | 0 | 0 | 0 | 22.245627 | 13.138536 | -9.107091 | 0 | 0 | 0 | 3.461166 | 0.703183 | -2.757983 | 2.33 | 2.2 | -0.13 | 0 | 0 | 0 | 0.674624 | 0.706002 | 0.031378 | 2.175388 | 2.195346 | 0.019958 | 0 | 0 | 0 | 0 | 0 | 0 | 0 | 0 | 0 | 0 | 0 | 0 | 0 | 0 | 0 | 0 | 0 | 0 | 0 | 0 | 0 | 0 | 0 | 0 | 0 | 0 | 0
225 | 221 | 750L | 01 | 4 | 5.99 | 750L-1 | D 汽车用钢-汽车大梁钢-D16 750L | 1516 | 0.08 | 0.2 | 1.65 | 0.015 | 0.004 |  | 0.045 | 0.105 | 0.03 | [7 empty] | 0.043495 | 0.099892 | ok | 28.094364 | 27.699323 | -0.395041 | 403.766814 | 394.70857 | -9.058243 | 2.33 | 2.2 | -0.13 | 铝耗!AF224 | 同位置F列匹配 |  | 25.499323 | 345.5668 | C<=0.075; Si[0.2,0.22]; Mn[1.65,1.67]; P<=0.015; S<=0.004; Nb[0.045,0.046]; Ti[0.11,0.115] | C=0.075(OK); Si=0.22(OK); Mn=1.65(OK); P=0(OK); S=0(OK); Nb=0.045(OK); Ti=0.11(OK) | 铝块按实耗替换：原Excel AH=2.330kg/t，铝耗!AF224=2.200kg/t，差-0.130kg/t；C上限按目标0.080-0.005=0.075；主要投料变化：中碳锰铁:13.051->4.364(-8.686)；硅锰:8.479->15.546(+7.066)；低碳锰铁:0.000->2.688(+2.688)；硅铁合金:1.384->0.000(-1.384)；铝块:2.330->2.200(-0.130)；成本下降：新-旧=-9.058元/t |  | 8.479367 | 15.545506 | 7.066139 | 0 | 0 | 0 | 13.050519 | 4.364133 | -8.686386 | 0 | 2.688337 | 2.688337 | 0 | 0 | 0 | 1.384466 | 0 | -1.384466 | 2.33 | 2.2 | -0.13 | 0 | 0 | 0 | 0.674624 | 0.706002 | 0.031378 | 2.175388 | 2.195346 | 0.019958 | 0 | 0 | 0 | 0 | 0 | 0 | 0 | 0 | 0 | 0 | 0 | 0 | 0 | 0 | 0 | 0 | 0 | 0 | 0 | 0 | 0 | 0 | 0 | 0 | 0 | 0 | 0
226 | 222 | 750L | 02 | 6 | 14 | 750L-2 | D 汽车用钢-汽车大梁钢-D16 750L | 1516 | 0.08 | 0.2 | 1.75 | 0.015 | 0.004 |  | 0.05 | 0.115 | 0.03 | [7 empty] | 0.048667 | 0.114 | ok | 29.025926 | 28.683914 | -0.342012 | 439.795343 | 431.145973 | -8.649369 | 2.33 | 2.2 | -0.13 | 铝耗!AF225 | 同位置F列匹配 |  | 26.483914 | 382.004204 | C<=0.075; Si[0.2,0.22]; Mn[1.75,1.77]; P<=0.015; S<=0.004; Nb[0.05,0.051]; Ti[0.12,0.125] | C=0.075(OK); Si=0.2(OK); Mn=1.75(OK); P=0(OK); S=0(OK); Nb=0.05(OK); Ti=0.12(OK) | 铝块按实耗替换：原Excel AH=2.330kg/t，铝耗!AF225=2.200kg/t，差-0.130kg/t；C上限按目标0.080-0.005=0.075；主要投料变化：硅锰:8.479->13.390(+4.910)；低碳锰铁:13.704->9.733(-3.971)；硅铁合金:1.384->0.182(-1.203)；铝块:2.330->2.200(-0.130)；铌铁:0.753->0.784(+0.031)；成本下降：新-旧=-8.649元/t |  | 8.479367 | 13.389594 | 4.910227 | 0 | 0 | 0 | 0 | 0 | 0 | 13.704059 | 9.733058 | -3.971 | 0 | 0 | 0 | 1.384466 | 0.181892 | -1.202574 | 2.33 | 2.2 | -0.13 | 0 | 0 | 0 | 0.753069 | 0.784447 | 0.031378 | 2.374965 | 2.394923 | 0.019958 | 0 | 0 | 0 | 0 | 0 | 0 | 0 | 0 | 0 | 0 | 0 | 0 | 0 | 0 | 0 | 0 | 0 | 0 | 0 | 0 | 0 | 0 | 0 | 0 | 0 | 0 | 0
227 | 223 | 800L | 01 | 3 | 10 | 800L-AC | D 汽车用钢-汽车大梁钢-D09 800L-AC | 1518 | 0.08 | 0.2 | 1.85 | 0.01 | 0.002 |  | 0.07 | 0.125 | 0.03 | [7 empty] | 0.041368 | 0.086263 | ok | 31.661251 | 31.19952 | -0.46173 | 519.305225 | 511.069557 | -8.235668 | 2.33 | 2.2 | -0.13 | 铝耗!AF226 | 同位置F列匹配 |  | 28.99952 | 461.927787 | C<=0.075; Si[0.2,0.22]; Mn[1.85,1.87]; P<=0.01; S<=0.002; Nb[0.07,0.071]; Ti[0.13,0.135] | C=0.075(OK); Si=0.22(OK); Mn=1.85(OK); P=0(OK); S=0(OK); Nb=0.07(OK); Ti=0.13(OK) | 铝块按实耗替换：原Excel AH=2.330kg/t，铝耗!AF226=2.200kg/t，差-0.130kg/t；C上限按目标0.080-0.005=0.075，原Excel按当前成分口径估算C=0.076，会被新约束压住；主要投料变化：中碳锰铁:15.826->5.096(-10.730)；硅锰:8.479->15.546(+7.066)；低碳锰铁:0.000->4.665(+4.665)；硅铁合金:1.384->0.000(-1.384)；铝块:2.330->2.200(-0.130)；成本下降：新-旧=-8.236元/t |  | 8.479367 | 15.545506 | 7.066139 | 0 | 0 | 0 | 15.826028 | 5.096425 | -10.729603 | 0 | 4.664864 | 4.664864 | 0 | 0 | 0 | 1.384466 | 0 | -1.384466 | 2.33 | 2.2 | -0.13 | 0 | 0 | 0 | 1.066847 | 1.098225 | 0.031378 | 2.574542 | 2.5945 | 0.019958 | 0 | 0 | 0 | 0 | 0 | 0 | 0 | 0 | 0 | 0 | 0 | 0 | 0 | 0 | 0 | 0 | 0 | 0 | 0 | 0 | 0 | 0 | 0 | 0 | 0 | 0 | 0
228 | 224 | 800L | 02 | 10.01 | 14 | 800L-ACH | D 汽车用钢-汽车大梁钢-D09 800L-AC | 1518 | 0.08 | 0.1 | 1.85 | 0.01 | 0.002 |  | 0.05 | 0.105 | 0.03 |  | 0.2 | [5 empty] | 0.0394 | 0.0834 | ok | 33.331655 | 32.695874 | -0.635781 | 500.232319 | 489.259286 | -10.973033 | 2.33 | 2.2 | -0.13 | 铝耗!AF227 | 同位置F列匹配 |  | 30.495874 | 440.117516 | C<=0.075; Si[0.1,0.12]; Mn[1.85,1.87]; P<=0.01; S<=0.002; Nb[0.05,0.051]; Ti[0.11,0.115]; Cr[0.2,0.23] | C=0.075(OK); Si=0.12(OK); Mn=1.85(OK); Cr=0.2(OK); P=0(OK); S=0(OK); Nb=0.05(OK); Ti=0.11(OK) | 铝块按实耗替换：原Excel AH=2.330kg/t，铝耗!AF227=2.200kg/t，差-0.130kg/t；C上限按目标0.080-0.005=0.075；主要投料变化：中碳锰铁:21.771->0.000(-21.771)；低碳锰铁:0.000->15.345(+15.345)；硅锰:1.413->8.479(+7.066)；高碳铬铁:0.000->1.489(+1.489)；硅铁合金:1.384->0.000(-1.384)；成本下降：新-旧=-10.973元/t |  | 1.413228 | 8.479367 | 7.066139 | 0 | 0 | 0 | 21.770569 | 0 | -21.770569 | 0 | 15.345459 | 15.345459 | 0 | 0 | 0 | 1.384466 | 0 | -1.384466 | 2.33 | 2.2 | -0.13 | 0 | 0 | 0 | 0.753069 | 0.784447 | 0.031378 | 2.175388 | 2.195346 | 0.019958 | 0 | 1.488563 | 1.488563 | 3.504935 | 2.202693 | -1.302242 | 0 | 0 | 0 | 0 | 0 | 0 | 0 | 0 | 0 | 0 | 0 | 0 | 0 | 0 | 0 | 0 | 0 | 0 | 0 | 0 | 0
229 | 225 | 800L-AC | 01 | 3 | 10 | 800L-AC | D 汽车用钢-汽车大梁钢-D09 800L-AC | 1518 | 0.08 | 0.2 | 1.85 | 0.01 | 0.002 |  | 0.07 | 0.125 | 0.03 | [7 empty] | 0.041368 | 0.086263 | ok | 31.661251 | 31.19952 | -0.46173 | 519.305225 | 511.069557 | -8.235668 | 2.33 | 2.2 | -0.13 | 铝耗!AF228 | 同位置F列匹配 |  | 28.99952 | 461.927787 | C<=0.075; Si[0.2,0.22]; Mn[1.85,1.87]; P<=0.01; S<=0.002; Nb[0.07,0.071]; Ti[0.13,0.135] | C=0.075(OK); Si=0.22(OK); Mn=1.85(OK); P=0(OK); S=0(OK); Nb=0.07(OK); Ti=0.13(OK) | 铝块按实耗替换：原Excel AH=2.330kg/t，铝耗!AF228=2.200kg/t，差-0.130kg/t；C上限按目标0.080-0.005=0.075，原Excel按当前成分口径估算C=0.076，会被新约束压住；主要投料变化：中碳锰铁:15.826->5.096(-10.730)；硅锰:8.479->15.546(+7.066)；低碳锰铁:0.000->4.665(+4.665)；硅铁合金:1.384->0.000(-1.384)；铝块:2.330->2.200(-0.130)；成本下降：新-旧=-8.236元/t |  | 8.479367 | 15.545506 | 7.066139 | 0 | 0 | 0 | 15.826028 | 5.096425 | -10.729603 | 0 | 4.664864 | 4.664864 | 0 | 0 | 0 | 1.384466 | 0 | -1.384466 | 2.33 | 2.2 | -0.13 | 0 | 0 | 0 | 1.066847 | 1.098225 | 0.031378 | 2.574542 | 2.5945 | 0.019958 | 0 | 0 | 0 | 0 | 0 | 0 | 0 | 0 | 0 | 0 | 0 | 0 | 0 | 0 | 0 | 0 | 0 | 0 | 0 | 0 | 0 | 0 | 0 | 0 | 0 | 0 | 0
230 | 226 | 800L-AC | 02 | 10.01 | 14 | 800L-ACH | D 汽车用钢-汽车大梁钢-D09 800L-AC | 1518 | 0.08 | 0.1 | 1.85 | 0.01 | 0.002 |  | 0.05 | 0.105 | 0.03 |  | 0.2 | [5 empty] | 0.0394 | 0.0834 | ok | 33.331655 | 32.695874 | -0.635781 | 500.232319 | 489.259286 | -10.973033 | 2.33 | 2.2 | -0.13 | 铝耗!AF229 | 同位置F列匹配 |  | 30.495874 | 440.117516 | C<=0.075; Si[0.1,0.12]; Mn[1.85,1.87]; P<=0.01; S<=0.002; Nb[0.05,0.051]; Ti[0.11,0.115]; Cr[0.2,0.23] | C=0.075(OK); Si=0.12(OK); Mn=1.85(OK); Cr=0.2(OK); P=0(OK); S=0(OK); Nb=0.05(OK); Ti=0.11(OK) | 铝块按实耗替换：原Excel AH=2.330kg/t，铝耗!AF229=2.200kg/t，差-0.130kg/t；C上限按目标0.080-0.005=0.075；主要投料变化：中碳锰铁:21.771->0.000(-21.771)；低碳锰铁:0.000->15.345(+15.345)；硅锰:1.413->8.479(+7.066)；高碳铬铁:0.000->1.489(+1.489)；硅铁合金:1.384->0.000(-1.384)；成本下降：新-旧=-10.973元/t |  | 1.413228 | 8.479367 | 7.066139 | 0 | 0 | 0 | 21.770569 | 0 | -21.770569 | 0 | 15.345459 | 15.345459 | 0 | 0 | 0 | 1.384466 | 0 | -1.384466 | 2.33 | 2.2 | -0.13 | 0 | 0 | 0 | 0.753069 | 0.784447 | 0.031378 | 2.175388 | 2.195346 | 0.019958 | 0 | 1.488563 | 1.488563 | 3.504935 | 2.202693 | -1.302242 | 0 | 0 | 0 | 0 | 0 | 0 | 0 | 0 | 0 | 0 | 0 | 0 | 0 | 0 | 0 | 0 | 0 | 0 | 0 | 0 | 0
231 | 227 | L245 | 01 | 3 | 12 | L245-1 | L 管线钢-L360级别-L02 L245 | 1519 | 0.15 | 0.2 | 0.6 | 0.015 | 0.005 |  |  | 0.01 | 0.015 | [7 empty] | 0.067647 | 0.114824 | ok | 10.433955 | 10.815252 | 0.381297 | 78.338356 | 86.890049 | 8.551692 | 1 | 1.361339 | 0.361339 | 铝耗!AF230 | 同位置F列匹配 |  | 9.453913 | 56.481585 | C<=0.145; Si[0.2,0.22]; Mn[0.6,0.62]; P<=0.015; S<=0.005; Ti[0.015,0.02] | C=0.079319(OK); Si=0.2(OK); Mn=0.6(OK); P=0(OK); S=0(OK); Ti=0.015(OK) | 铝块按实耗替换：原Excel AH=1.000kg/t，铝耗!AF230=1.361kg/t，差+0.361kg/t；C上限按目标0.150-0.005=0.145；主要投料变化：铝块:1.000->1.361(+0.361)；钛铁:0.279->0.299(+0.020)；成本上升：新-旧=+8.552元/t |  | 7.540025 | 7.540025 | 0 | 0 | 0 | 0 | 0 | 0 | 0 | 0 | 0 | 0 | 0 | 0 | 0 | 1.614523 | 1.614523 | 0 | 1 | 1.361339 | 0.361339 | 0 | 0 | 0 | 0 | 0 | 0 | 0.279408 | 0.299365 | 0.019958 | 0 | 0 | 0 | 0 | 0 | 0 | 0 | 0 | 0 | 0 | 0 | 0 | 0 | 0 | 0 | 0 | 0 | 0 | 0 | 0 | 0 | 0 | 0 | 0 | 0 | 0 | 0
232 | 228 | L245 | 02 | 12.01 | 28 | L245-2 | L 管线钢-L360级别-L02 L245 | 1519 | 0.15 | 0.2 | 0.65 | 0.015 | 0.005 |  | 0.008 | 0.01 | 0.015 | [7 empty] | 0.0709 | 0.1058 | ok | 11.22071 | 11.602045 | 0.381336 | 102.423477 | 117.033183 | 14.609705 | 1 | 1.33 | 0.33 | 铝耗!AF231 | 同位置F列匹配 |  | 10.272045 | 87.324749 | C<=0.145; Si[0.2,0.22]; Mn[0.65,0.67]; P<=0.015; S<=0.005; Nb[0.008,0.009]; Ti[0.015,0.02] | C=0.0839919(OK); Si=0.2(OK); Mn=0.65(OK); P=0(OK); S=0(OK); Nb=0.008(OK); Ti=0.015(OK) | 铝块按实耗替换：原Excel AH=1.000kg/t，铝耗!AF231=1.330kg/t，差+0.330kg/t；C上限按目标0.150-0.005=0.145；主要投料变化：铝块:1.000->1.330(+0.330)；铌铁:0.094->0.126(+0.031)；钛铁:0.279->0.299(+0.020)；成本上升：新-旧=+14.610元/t |  | 8.457297 | 8.457297 | 0 | 0 | 0 | 0 | 0 | 0 | 0 | 0 | 0 | 0 | 0 | 0 | 0 | 1.389871 | 1.389871 | 0 | 1 | 1.33 | 0.33 | 0 | 0 | 0 | 0.094134 | 0.125511 | 0.031378 | 0.279408 | 0.299365 | 0.019958 | 0 | 0 | 0 | 0 | 0 | 0 | 0 | 0 | 0 | 0 | 0 | 0 | 0 | 0 | 0 | 0 | 0 | 0 | 0 | 0 | 0 | 0 | 0 | 0 | 0 | 0 | 0
233 | 229 | L245M | 01 | 3 | 12 | L245M-1 | L 管线钢-L360级别-L03 L245M | 1519 | 0.15 | 0.15 | 0.6 | 0.015 | 0.004 |  | 0.006 | 0.01 | 0.015 | [7 empty] | 0.062 | 0.0965 | ok | 9.84644 | 10.227775 | 0.381336 | 88.550279 | 103.159985 | 14.609705 | 1 | 1.33 | 0.33 | 铝耗!AF232 | 同位置F列匹配 |  | 8.897775 | 73.451551 | C<=0.145; Si[0.15,0.17]; Mn[0.6,0.62]; P<=0.015; S<=0.004; Nb[0.006,0.007]; Ti[0.015,0.02] | C=0.0741128(OK); Si=0.15(OK); Mn=0.6(OK); P=0(OK); S=0(OK); Nb=0.006(OK); Ti=0.015(OK) | 铝块按实耗替换：原Excel AH=1.000kg/t，铝耗!AF232=1.330kg/t，差+0.330kg/t；C上限按目标0.150-0.005=0.145；主要投料变化：铝块:1.000->1.330(+0.330)；铌铁:0.063->0.094(+0.031)；钛铁:0.279->0.299(+0.020)；成本上升：新-旧=+14.610元/t |  | 7.824787 | 7.824787 | 0 | 0 | 0 | 0 | 0 | 0 | 0 | 0 | 0 | 0 | 0 | 0 | 0 | 0.679489 | 0.679489 | 0 | 1 | 1.33 | 0.33 | 0 | 0 | 0 | 0.062756 | 0.094134 | 0.031378 | 0.279408 | 0.299365 | 0.019958 | 0 | 0 | 0 | 0 | 0 | 0 | 0 | 0 | 0 | 0 | 0 | 0 | 0 | 0 | 0 | 0 | 0 | 0 | 0 | 0 | 0 | 0 | 0 | 0 | 0 | 0 | 0
234 | 230 | L245M | 02 | 12.01 | 28 | L245M-2 | L 管线钢-L360级别-L03 L245M | 1519 | 0.15 | 0.15 | 0.7 | 0.015 | 0.004 |  | 0.008 | 0.015 | 0.015 | [7 empty] | 0.07075 | 0.1045 | ok | 11.057195 | 11.43853 | 0.381336 | 103.650507 | 118.260213 | 14.609705 | 1 | 1.33 | 0.33 | 铝耗!AF233 | 同位置F列匹配 |  | 10.10853 | 88.551779 | C<=0.145; Si[0.15,0.17]; Mn[0.7,0.72]; P<=0.015; S<=0.004; Nb[0.008,0.009]; Ti[0.02,0.025] | C=0.085076(OK); Si=0.15(OK); Mn=0.7(OK); P=0(OK); S=0(OK); Nb=0.008(OK); Ti=0.02(OK) | 铝块按实耗替换：原Excel AH=1.000kg/t，铝耗!AF233=1.330kg/t，差+0.330kg/t；C上限按目标0.150-0.005=0.145；主要投料变化：铝块:1.000->1.330(+0.330)；铌铁:0.094->0.126(+0.031)；钛铁:0.379->0.399(+0.020)；成本上升：新-旧=+14.610元/t |  | 9.254539 | 9.254539 | 0 | 0 | 0 | 0 | 0 | 0 | 0 | 0 | 0 | 0 | 0 | 0 | 0 | 0.329326 | 0.329326 | 0 | 1 | 1.33 | 0.33 | 0 | 0 | 0 | 0.094134 | 0.125511 | 0.031378 | 0.379196 | 0.399154 | 0.019958 | 0 | 0 | 0 | 0 | 0 | 0 | 0 | 0 | 0 | 0 | 0 | 0 | 0 | 0 | 0 | 0 | 0 | 0 | 0 | 0 | 0 | 0 | 0 | 0 | 0 | 0 | 0
235 | 231 | L290 | 01 | 3 | 12 | L290-1 | L 管线钢-L290级别-L12 L290 | 1517 | 0.15 | 0.15 | 0.75 | 0.015 | 0.005 |  |  | 0.025 | 0.025 | [7 empty] | 0.0705 | 0.116 | ok | 12.614423 | 11.96438 | -0.650042 | 113.003367 | 98.517862 | -14.485505 | 2 | 1.33 | -0.67 | 铝耗!AF234 | 同位置F列匹配 |  | 10.63438 | 68.809428 | C<=0.145; Si[0.15,0.17]; Mn[0.75,0.77]; P<=0.015; S<=0.005; Ti[0.03,0.035] | C=0.0857522(OK); Si=0.15(OK); Mn=0.75(OK); P=0(OK); S=0(OK); Ti=0.03(OK) | 铝块按实耗替换：原Excel AH=2.000kg/t，铝耗!AF234=1.330kg/t，差-0.670kg/t；C上限按目标0.150-0.005=0.145；主要投料变化：铝块:2.000->1.330(-0.670)；钛铁:0.579->0.599(+0.020)；成本下降：新-旧=-14.486元/t |  | 9.85286 | 9.85286 | 0 | 0 | 0 | 0 | 0 | 0 | 0 | 0 | 0 | 0 | 0 | 0 | 0 | 0.18279 | 0.18279 | 0 | 2 | 1.33 | -0.67 | 0 | 0 | 0 | 0 | 0 | 0 | 0.578773 | 0.598731 | 0.019958 | 0 | 0 | 0 | 0 | 0 | 0 | 0 | 0 | 0 | 0 | 0 | 0 | 0 | 0 | 0 | 0 | 0 | 0 | 0 | 0 | 0 | 0 | 0 | 0 | 0 | 0 | 0
236 | 232 | L290 | 02 | 12.01 | 28 | L290-2 | L 管线钢-L290级别-L12 L290 | 1517 | 0.15 | 0.15 | 0.85 | 0.015 | 0.005 |  | 0.008 | 0.025 | 0.025 | [7 empty] | 0.0705 | 0.116 | ok | 13.983048 | 13.364383 | -0.618664 | 140.675404 | 132.947941 | -7.727463 | 2 | 1.33 | -0.67 | 铝耗!AF235 | 同位置F列匹配 |  | 12.034383 | 103.239507 | C<=0.145; Si[0.15,0.17]; Mn[0.85,0.87]; P<=0.015; S<=0.005; Nb[0.008,0.009]; Ti[0.03,0.035] | C=0.0911881(OK); Si=0.15(OK); Mn=0.85(OK); P=0(OK); S=0(OK); Nb=0.008(OK); Ti=0.03(OK) | 铝块按实耗替换：原Excel AH=2.000kg/t，铝耗!AF235=1.330kg/t，差-0.670kg/t；C上限按目标0.150-0.005=0.145；主要投料变化：铝块:2.000->1.330(-0.670)；铌铁:0.094->0.126(+0.031)；钛铁:0.579->0.599(+0.020)；成本下降：新-旧=-7.727元/t |  | 10.599209 | 10.599209 | 0 | 0.710932 | 0.710932 | 0 | 0 | 0 | 0 | 0 | 0 | 0 | 0 | 0 | 0 | 0 | 0 | 0 | 2 | 1.33 | -0.67 | 0 | 0 | 0 | 0.094134 | 0.125511 | 0.031378 | 0.578773 | 0.598731 | 0.019958 | 0 | 0 | 0 | 0 | 0 | 0 | 0 | 0 | 0 | 0 | 0 | 0 | 0 | 0 | 0 | 0 | 0 | 0 | 0 | 0 | 0 | 0 | 0 | 0 | 0 | 0 | 0
237 | 233 | L360 | 01 | 4 | 25.4 | L360 | L 管线钢-L360级别-L01 L360 | 1521 | 0.07 | 0.2 | 1.25 | 0.015 | 0.005 |  | 0.03 | 0.025 | 0.02 | [7 empty] | 0.04223 | 0.104893 | ok | 21.026693 | 20.204809 | -0.821884 | 278.800361 | 264.017949 | -14.782412 | 1.67 | 2 | 0.33 | 铝耗!AF236 | 同位置F列匹配 |  | 18.204809 | 219.343612 | C<=0.065; Si[0.2,0.22]; Mn[1.25,1.27]; P<=0.015; S<=0.005; Nb[0.03,0.031]; Ti[0.03,0.035] | C=0.065(OK); Si=0.2(OK); Mn=1.25(OK); P=0(OK); S=0(OK); Nb=0.03(OK); Ti=0.03(OK) | 铝块按实耗替换：原Excel AH=1.670kg/t，铝耗!AF236=2.000kg/t，差+0.330kg/t；C上限按目标0.070-0.005=0.065；主要投料变化：中碳锰铁:14.877->0.000(-14.877)；硅锰:0.000->13.380(+13.380)；低碳锰铁:0.000->3.571(+3.571)；硅铁合金:3.461->0.184(-3.277)；铝块:1.670->2.000(+0.330)；成本下降：新-旧=-14.782元/t |  | 0 | 13.380473 | 13.380473 | 0 | 0 | 0 | 14.877464 | 0 | -14.877464 | 0 | 3.570812 | 3.570812 | 0 | 0 | 0 | 3.461166 | 0.184126 | -3.27704 | 1.67 | 2 | 0.33 | 0 | 0 | 0 | 0.43929 | 0.470668 | 0.031378 | 0.578773 | 0.598731 | 0.019958 | 0 | 0 | 0 | 0 | 0 | 0 | 0 | 0 | 0 | 0 | 0 | 0 | 0 | 0 | 0 | 0 | 0 | 0 | 0 | 0 | 0 | 0 | 0 | 0 | 0 | 0 | 0
238 | 234 | L360M | 01 | 4 | 25.4 | L360M | L 管线钢-L360级别-L15 L360M | 1521 | 0.07 | 0.2 | 1.25 | 0.012 | 0.003 |  | 0.03 | 0.025 | 0.02 |  | 0 | 0 | 0 |  | 0 |  | 0.04223 | 0.104893 | ok | 21.17472 | 20.204809 | -0.96991 | 279.944618 | 264.017949 | -15.926669 | 1.67 | 2 | 0.33 | 铝耗!AF237 | 同位置F列匹配 |  | 18.204809 | 219.343612 | C<=0.065; Si[0.2,0.22]; Mn[1.25,1.27]; P<=0.012; S<=0.003; Nb[0.03,0.031]; Ti[0.03,0.035]; Cr[0,0.03] | C=0.065(OK); Si=0.2(OK); Mn=1.25(OK); Cr=0(OK); P=0(OK); S=0(OK); Nb=0.03(OK); Ti=0.03(OK) | 铝块按实耗替换：原Excel AH=1.670kg/t，铝耗!AF237=2.000kg/t，差+0.330kg/t；C上限按目标0.070-0.005=0.065；主要投料变化：中碳锰铁:15.025->0.000(-15.025)；硅锰:0.000->13.380(+13.380)；低碳锰铁:0.000->3.571(+3.571)；硅铁合金:3.461->0.184(-3.277)；铝块:1.670->2.000(+0.330)；成本下降：新-旧=-15.927元/t |  | 0 | 13.380473 | 13.380473 | 0 | 0 | 0 | 15.025491 | 0 | -15.025491 | 0 | 3.570812 | 3.570812 | 0 | 0 | 0 | 3.461166 | 0.184126 | -3.27704 | 1.67 | 2 | 0.33 | 0 | 0 | 0 | 0.43929 | 0.470668 | 0.031378 | 0.578773 | 0.598731 | 0.019958 | 0 | 0 | 0 | 0 | 0 | 0 | 0 | 0 | 0 | 0 | 0 | 0 | 0 | 0 | 0 | 0 | 0 | 0 | 0 | 0 | 0 | 0 | 0 | 0 | 0 | 0 | 0
239 | 235 | L485 | 01 | 6 | 16 | L485-1 | L 管线钢-L485级别-L08 L485 | 1518 | 0.08 | 0.23 | 1.4 | 0.015 | 0.005 |  | 0.025 | 0.045 | 0.025 | [7 empty] | 0.038 | 0.0935 | ok | 22.978326 | 23.332095 | 0.353769 | 260.28062 | 264.223929 | 3.943309 | 2 | 2 | 0 | 铝耗!AF238 | 同位置F列匹配 |  | 21.332095 | 219.549593 | C<=0.075; Si[0.23,0.25]; Mn[1.4,1.42]; P<=0.015; S<=0.005; Nb[0.025,0.026]; Ti[0.05,0.055] | C=0.075(OK); Si=0.25(OK); Mn=1.4(OK); P=0(OK); S=0(OK); Nb=0.025(OK); Ti=0.05(OK) | 铝块实耗与原Excel一致或接近：2.000kg/t；C上限按目标0.080-0.005=0.075；主要投料变化：中碳锰铁:3.387->0.868(-2.520)；硅锰:16.252->17.665(+1.413)；高碳锰铁:0.000->1.409(+1.409)；铌铁:0.361->0.392(+0.031)；钛铁:0.978->0.998(+0.020)；成本上升：新-旧=+3.943元/t |  | 16.25212 | 17.665348 | 1.413228 | 0 | 1.408816 | 1.408816 | 3.387434 | 0.867824 | -2.51961 | 0 | 0 | 0 | 0 | 0 | 0 | 0 | 0 | 0 | 2 | 2 | 0 | 0 | 0 | 0 | 0.360845 | 0.392223 | 0.031378 | 0.977927 | 0.997884 | 0.019958 | 0 | 0 | 0 | 0 | 0 | 0 | 0 | 0 | 0 | 0 | 0 | 0 | 0 | 0 | 0 | 0 | 0 | 0 | 0 | 0 | 0 | 0 | 0 | 0 | 0 | 0 | 0
240 | 236 | L485 | 02 | 16.01 | 22 | L485-2 | L 管线钢-L485级别-L08 L485 | 1518 | 0.08 | 0.23 | 1.5 | 0.015 | 0.005 |  | 0.025 | 0.055 | 0.025 | [7 empty] | 0.038 | 0.0935 | ok | 24.477124 | 24.812325 | 0.335201 | 275.127688 | 279.551448 | 4.42376 | 2 | 2 | 0 | 铝耗!AF239 | 同位置F列匹配 |  | 22.812325 | 234.877112 | C<=0.075; Si[0.23,0.25]; Mn[1.5,1.52]; P<=0.015; S<=0.005; Nb[0.025,0.026]; Ti[0.06,0.065] | C=0.075(OK); Si=0.25(OK); Mn=1.5(OK); P=0(OK); S=0(OK); Nb=0.025(OK); Ti=0.06(OK) | 铝块实耗与原Excel一致或接近：2.000kg/t；C上限按目标0.080-0.005=0.075；主要投料变化：中碳锰铁:4.687->2.519(-2.168)；硅锰:16.252->17.665(+1.413)；高碳锰铁:0.000->1.039(+1.039)；铌铁:0.361->0.392(+0.031)；钛铁:1.178->1.197(+0.020)；成本上升：新-旧=+4.424元/t |  | 16.25212 | 17.665348 | 1.413228 | 0 | 1.038685 | 1.038685 | 4.686655 | 2.518608 | -2.168047 | 0 | 0 | 0 | 0 | 0 | 0 | 0 | 0 | 0 | 2 | 2 | 0 | 0 | 0 | 0 | 0.360845 | 0.392223 | 0.031378 | 1.177504 | 1.197461 | 0.019958 | 0 | 0 | 0 | 0 | 0 | 0 | 0 | 0 | 0 | 0 | 0 | 0 | 0 | 0 | 0 | 0 | 0 | 0 | 0 | 0 | 0 | 0 | 0 | 0 | 0 | 0 | 0
241 | 237 | X42 | 01 | 3 | 12 | X42-1 | L 管线钢-API-L09 X42 | 1517 | 0.15 | 0.15 | 0.75 | 0.015 | 0.005 |  |  | 0.025 | 0.025 | [7 empty] | 0.0705 | 0.116 | ok | 12.614423 | 12.03438 | -0.580042 | 113.003367 | 100.081464 | -12.921903 | 2 | 1.4 | -0.6 | 铝耗!AF240 | 同位置F列匹配 |  | 10.63438 | 68.809428 | C<=0.145; Si[0.15,0.17]; Mn[0.75,0.77]; P<=0.015; S<=0.005; Ti[0.03,0.035] | C=0.0857522(OK); Si=0.15(OK); Mn=0.75(OK); P=0(OK); S=0(OK); Ti=0.03(OK) | 铝块按实耗替换：原Excel AH=2.000kg/t，铝耗!AF240=1.400kg/t，差-0.600kg/t；C上限按目标0.150-0.005=0.145；主要投料变化：铝块:2.000->1.400(-0.600)；钛铁:0.579->0.599(+0.020)；成本下降：新-旧=-12.922元/t |  | 9.85286 | 9.85286 | 0 | 0 | 0 | 0 | 0 | 0 | 0 | 0 | 0 | 0 | 0 | 0 | 0 | 0.18279 | 0.18279 | 0 | 2 | 1.4 | -0.6 | 0 | 0 | 0 | 0 | 0 | 0 | 0.578773 | 0.598731 | 0.019958 | 0 | 0 | 0 | 0 | 0 | 0 | 0 | 0 | 0 | 0 | 0 | 0 | 0 | 0 | 0 | 0 | 0 | 0 | 0 | 0 | 0 | 0 | 0 | 0 | 0 | 0 | 0
242 | 238 | X42 | 02 | 12.01 | 28 | X42-2 | L 管线钢-API-L09 X42 | 1517 | 0.15 | 0.15 | 0.85 | 0.015 | 0.005 |  | 0.008 | 0.025 | 0.025 | [7 empty] | 0.0705 | 0.116 | ok | 13.983048 | 13.434383 | -0.548664 | 140.675404 | 134.511542 | -6.163861 | 2 | 1.4 | -0.6 | 铝耗!AF241 | 同位置F列匹配 |  | 12.034383 | 103.239507 | C<=0.145; Si[0.15,0.17]; Mn[0.85,0.87]; P<=0.015; S<=0.005; Nb[0.008,0.009]; Ti[0.03,0.035] | C=0.0911881(OK); Si=0.15(OK); Mn=0.85(OK); P=0(OK); S=0(OK); Nb=0.008(OK); Ti=0.03(OK) | 铝块按实耗替换：原Excel AH=2.000kg/t，铝耗!AF241=1.400kg/t，差-0.600kg/t；C上限按目标0.150-0.005=0.145；主要投料变化：铝块:2.000->1.400(-0.600)；铌铁:0.094->0.126(+0.031)；钛铁:0.579->0.599(+0.020)；成本下降：新-旧=-6.164元/t |  | 10.599209 | 10.599209 | 0 | 0.710932 | 0.710932 | 0 | 0 | 0 | 0 | 0 | 0 | 0 | 0 | 0 | 0 | 0 | 0 | 0 | 2 | 1.4 | -0.6 | 0 | 0 | 0 | 0.094134 | 0.125511 | 0.031378 | 0.578773 | 0.598731 | 0.019958 | 0 | 0 | 0 | 0 | 0 | 0 | 0 | 0 | 0 | 0 | 0 | 0 | 0 | 0 | 0 | 0 | 0 | 0 | 0 | 0 | 0 | 0 | 0 | 0 | 0 | 0 | 0
243 | 239 | X60M | 01 | 6 | 16 | X60M-1 | L 管线钢-API-L11 X60M | 1520 | 0.06 | 0.23 | 1.35 | 0.01 | 0.003 |  | 0.03 | 0.04 | 0.025 | [7 empty] | 0.04725 | 0.07875 | ok | 23.275031 | 23.279451 | 0.004421 | 315.387942 | 343.9468 | 28.558858 | 2 | 2.2 | 0.2 | 铝耗!AF242 | 同位置F列匹配 |  | 21.079451 | 294.80503 | C<=0.055; Si[0.23,0.25]; Mn[1.35,1.37]; P<=0.01; S<=0.003; Nb[0.03,0.031]; Ti[0.045,0.05] | C=0.055(OK); Si=0.23(OK); Mn=1.35(OK); P=0(OK); S=0(OK); Nb=0.03(OK); Ti=0.045(OK) | 铝块按实耗替换：原Excel AH=2.000kg/t，铝耗!AF242=2.200kg/t，差+0.200kg/t；C上限按目标0.060-0.005=0.055，原Excel按当前成分口径估算C=0.056，会被新约束压住；主要投料变化：低碳锰铁:15.977->13.455(-2.522)；金属锰:0.000->2.275(+2.275)；铝块:2.000->2.200(+0.200)；铌铁:0.439->0.471(+0.031)；钛铁:0.878->0.898(+0.020)；成本上升：新-旧=+28.559元/t |  | 0 | 0 | 0 | 0 | 0 | 0 | 0 | 0 | 0 | 15.977262 | 13.454861 | -2.522401 | 0 | 2.275486 | 2.275486 | 3.980341 | 3.980341 | 0 | 2 | 2.2 | 0.2 | 0 | 0 | 0 | 0.43929 | 0.470668 | 0.031378 | 0.878138 | 0.898096 | 0.019958 | 0 | 0 | 0 | 0 | 0 | 0 | 0 | 0 | 0 | 0 | 0 | 0 | 0 | 0 | 0 | 0 | 0 | 0 | 0 | 0 | 0 | 0 | 0 | 0 | 0 | 0 | 0
244 | 240 | X60M | 02 | 16.01 | 25.4 | X60M-2 | L 管线钢-API-L11 X60M | 1520 | 0.06 | 0.23 | 1.45 | 0.01 | 0.003 |  | 0.035 | 0.04 | 0.025 | [7 empty] | 0.04725 | 0.07875 | ok | 24.61029 | 24.491683 | -0.118608 | 342.849193 | 379.805243 | 36.956051 | 2 | 2.2 | 0.2 | 铝耗!AF243 | 同位置F列匹配 |  | 22.291683 | 330.663474 | C<=0.055; Si[0.23,0.25]; Mn[1.45,1.47]; P<=0.01; S<=0.003; Nb[0.035,0.036]; Ti[0.045,0.05] | C=0.055(OK); Si=0.23(OK); Mn=1.45(OK); P=0(OK); S=0(OK); Nb=0.035(OK); Ti=0.045(OK) | 铝块按实耗替换：原Excel AH=2.000kg/t，铝耗!AF243=2.200kg/t，差+0.200kg/t；C上限按目标0.060-0.005=0.055，原Excel按当前成分口径估算C=0.057，会被新约束压住；主要投料变化：低碳锰铁:17.234->13.455(-3.779)；金属锰:0.000->3.409(+3.409)；铝块:2.000->2.200(+0.200)；铌铁:0.518->0.549(+0.031)；钛铁:0.878->0.898(+0.020)；成本上升：新-旧=+36.956元/t |  | 0 | 0 | 0 | 0 | 0 | 0 | 0 | 0 | 0 | 17.234077 | 13.454861 | -3.779216 | 0 | 3.409272 | 3.409272 | 3.980341 | 3.980341 | 0 | 2 | 2.2 | 0.2 | 0 | 0 | 0 | 0.517735 | 0.549113 | 0.031378 | 0.878138 | 0.898096 | 0.019958 | 0 | 0 | 0 | 0 | 0 | 0 | 0 | 0 | 0 | 0 | 0 | 0 | 0 | 0 | 0 | 0 | 0 | 0 | 0 | 0 | 0 | 0 | 0 | 0 | 0 | 0 | 0
245 | 241 | PSL1 X65 | 01 | 6 | 16 | X65-1 | L 管线钢-API-L04 API 5L X65 | 1520 | 0.06 | 0.23 | 1.35 | 0.01 | 0.003 |  | 0.035 | 0.045 | 0.025 | [7 empty] | 0.04725 | 0.07875 | ok | 23.453264 | 23.457684 | 0.004421 | 334.685036 | 363.243893 | 28.558858 | 2 | 2.2 | 0.2 | 铝耗!AF244 | 同位置F列匹配 |  | 21.257684 | 314.102123 | C<=0.055; Si[0.23,0.25]; Mn[1.35,1.37]; P<=0.01; S<=0.003; Nb[0.035,0.036]; Ti[0.05,0.055] | C=0.055(OK); Si=0.23(OK); Mn=1.35(OK); P=0(OK); S=0(OK); Nb=0.035(OK); Ti=0.05(OK) | 铝块按实耗替换：原Excel AH=2.000kg/t，铝耗!AF244=2.200kg/t，差+0.200kg/t；C上限按目标0.060-0.005=0.055，原Excel按当前成分口径估算C=0.056，会被新约束压住；主要投料变化：低碳锰铁:15.977->13.455(-2.522)；金属锰:0.000->2.275(+2.275)；铝块:2.000->2.200(+0.200)；铌铁:0.518->0.549(+0.031)；钛铁:0.978->0.998(+0.020)；成本上升：新-旧=+28.559元/t |  | 0 | 0 | 0 | 0 | 0 | 0 | 0 | 0 | 0 | 15.977262 | 13.454861 | -2.522401 | 0 | 2.275486 | 2.275486 | 3.980341 | 3.980341 | 0 | 2 | 2.2 | 0.2 | 0 | 0 | 0 | 0.517735 | 0.549113 | 0.031378 | 0.977927 | 0.997884 | 0.019958 | 0 | 0 | 0 | 0 | 0 | 0 | 0 | 0 | 0 | 0 | 0 | 0 | 0 | 0 | 0 | 0 | 0 | 0 | 0 | 0 | 0 | 0 | 0 | 0 | 0 | 0 | 0
246 | 242 | PSL1 X65 | 02 | 16.01 | 25 | X65-2 | L 管线钢-API-L04 API 5L X65 | 1520 | 0.06 | 0.23 | 1.45 | 0.01 | 0.003 |  | 0.04 | 0.045 | 0.025 | [7 empty] | 0.046583 | 0.094667 | ok | 24.588481 | 24.602752 | 0.014272 | 360.464508 | 388.350988 | 27.88648 | 2 | 2.2 | 0.2 | 铝耗!AF245 | 同位置F列匹配 |  | 22.402752 | 339.209218 | C<=0.055; Si[0.23,0.25]; Mn[1.45,1.47]; P<=0.01; S<=0.003; Nb[0.04,0.041]; Ti[0.05,0.055] | C=0.055(OK); Si=0.23(OK); Mn=1.45(OK); P=0(OK); S=0(OK); Nb=0.04(OK); Ti=0.05(OK) | 铝块按实耗替换：原Excel AH=2.000kg/t，铝耗!AF245=2.200kg/t，差+0.200kg/t；C上限按目标0.060-0.005=0.055，原Excel按当前成分口径估算C=0.056，会被新约束压住；主要投料变化：低碳锰铁:17.034->14.612(-2.422)；金属锰:0.000->2.185(+2.185)；铝块:2.000->2.200(+0.200)；铌铁:0.596->0.628(+0.031)；钛铁:0.978->0.998(+0.020)；成本上升：新-旧=+27.886元/t |  | 0 | 0 | 0 | 0 | 0 | 0 | 0 | 0 | 0 | 17.034034 | 14.612269 | -2.421765 | 0 | 2.184701 | 2.184701 | 3.980341 | 3.980341 | 0 | 2 | 2.2 | 0.2 | 0 | 0 | 0 | 0.596179 | 0.627557 | 0.031378 | 0.977927 | 0.997884 | 0.019958 | 0 | 0 | 0 | 0 | 0 | 0 | 0 | 0 | 0 | 0 | 0 | 0 | 0 | 0 | 0 | 0 | 0 | 0 | 0 | 0 | 0 | 0 | 0 | 0 | 0 | 0 | 0
247 | 243 | X70 | 01 | 6 | 14 | X70-1 | L 管线钢-API-L05 X70 | 1520 | 0.06 | 0.23 | 1.6 | 0.01 | 0.002 |  | 0.06 | 0.015 | 0.025 |  | 0.25 | [5 empty] | 0.0405 | 0.065 | ok | 30.942775 | 31.049665 | 0.10689 | 495.736693 | 500.32087 | 4.584178 | 2 | 2.2 | 0.2 | 铝耗!AF246 | 同位置F列匹配 |  | 28.849665 | 451.1791 | C<=0.055; Si[0.23,0.25]; Mn[1.6,1.62]; P<=0.01; S<=0.002; Nb[0.06,0.061]; Ti[0.02,0.025]; Cr[0.25,0.28] | C=0.055(OK); Si=0.23(OK); Mn=1.6(OK); Cr=0.25(OK); P=0(OK); S=0(OK); Nb=0.06(OK); Ti=0.02(OK) | 铝块按实耗替换：原Excel AH=2.000kg/t，铝耗!AF246=2.200kg/t，差+0.200kg/t；C上限按目标0.060-0.005=0.055；主要投料变化：硅锰:0.000->2.693(+2.693)；低碳锰铁:19.292->17.114(-2.178)；硅铁合金:3.980->3.321(-0.660)；铝块:2.000->2.200(+0.200)；铌铁:0.910->0.941(+0.031)；成本上升：新-旧=+4.584元/t |  | 0 | 2.693254 | 2.693254 | 0 | 0 | 0 | 0 | 0 | 0 | 19.292111 | 17.114023 | -2.178089 | 0 | 0 | 0 | 3.980341 | 3.32073 | -0.65961 | 2 | 2.2 | 0.2 | 0 | 0 | 0 | 0.909958 | 0.941336 | 0.031378 | 0.379196 | 0.399154 | 0.019958 | 0 | 0 | 0 | 4.381169 | 4.381169 | 0 | 0 | 0 | 0 | 0 | 0 | 0 | 0 | 0 | 0 | 0 | 0 | 0 | 0 | 0 | 0 | 0 | 0 | 0 | 0 | 0 | 0
248 | 244 | X70 | 02 | 14.01 | 19 | X70-2 | L 管线钢-API-L05 X70 | 1520 | 0.06 | 0.23 | 1.65 | 0.01 | 0.002 |  | 0.065 | 0.015 | 0.025 |  | 0.25 | [5 empty] | 0.0405 | 0.065 | ok | 31.649627 | 31.774456 | 0.124829 | 517.914871 | 523.383495 | 5.468624 | 2 | 2.2 | 0.2 | 铝耗!AF247 | 同位置F列匹配 |  | 29.574456 | 474.241725 | C<=0.055; Si[0.23,0.25]; Mn[1.65,1.67]; P<=0.01; S<=0.002; Nb[0.065,0.066]; Ti[0.02,0.025]; Cr[0.25,0.28] | C=0.055(OK); Si=0.23(OK); Mn=1.65(OK); Cr=0.25(OK); P=0(OK); S=0(OK); Nb=0.065(OK); Ti=0.02(OK) | 铝块按实耗替换：原Excel AH=2.000kg/t，铝耗!AF247=2.200kg/t，差+0.200kg/t；C上限按目标0.060-0.005=0.055；主要投料变化：硅锰:0.000->2.359(+2.359)；低碳锰铁:19.921->18.013(-1.908)；硅铁合金:3.980->3.403(-0.578)；铝块:2.000->2.200(+0.200)；铌铁:0.988->1.020(+0.031)；成本上升：新-旧=+5.469元/t |  | 0 | 2.358777 | 2.358777 | 0 | 0 | 0 | 0 | 0 | 0 | 19.920519 | 18.012928 | -1.907591 | 0 | 0 | 0 | 3.980341 | 3.402648 | -0.577693 | 2 | 2.2 | 0.2 | 0 | 0 | 0 | 0.988403 | 1.019781 | 0.031378 | 0.379196 | 0.399154 | 0.019958 | 0 | 0 | 0 | 4.381169 | 4.381169 | 0 | 0 | 0 | 0 | 0 | 0 | 0 | 0 | 0 | 0 | 0 | 0 | 0 | 0 | 0 | 0 | 0 | 0 | 0 | 0 | 0 | 0
249 | 245 | X70M | 01 | 6 | 14 | X70M-1 | L 管线钢-API-L06 X70M | 1520 | 0.06 | 0.23 | 1.6 | 0.01 | 0.002 |  | 0.06 | 0.015 | 0.025 |  | 0.25 | [5 empty] | 0.0405 | 0.065 | ok | 30.942775 | 31.049665 | 0.10689 | 495.736693 | 500.32087 | 4.584178 | 2 | 2.2 | 0.2 | 铝耗!AF248 | 同位置F列匹配 |  | 28.849665 | 451.1791 | C<=0.055; Si[0.23,0.25]; Mn[1.6,1.62]; P<=0.01; S<=0.002; Nb[0.06,0.061]; Ti[0.02,0.025]; Cr[0.25,0.28] | C=0.055(OK); Si=0.23(OK); Mn=1.6(OK); Cr=0.25(OK); P=0(OK); S=0(OK); Nb=0.06(OK); Ti=0.02(OK) | 铝块按实耗替换：原Excel AH=2.000kg/t，铝耗!AF248=2.200kg/t，差+0.200kg/t；C上限按目标0.060-0.005=0.055；主要投料变化：硅锰:0.000->2.693(+2.693)；低碳锰铁:19.292->17.114(-2.178)；硅铁合金:3.980->3.321(-0.660)；铝块:2.000->2.200(+0.200)；铌铁:0.910->0.941(+0.031)；成本上升：新-旧=+4.584元/t |  | 0 | 2.693254 | 2.693254 | 0 | 0 | 0 | 0 | 0 | 0 | 19.292111 | 17.114023 | -2.178089 | 0 | 0 | 0 | 3.980341 | 3.32073 | -0.65961 | 2 | 2.2 | 0.2 | 0 | 0 | 0 | 0.909958 | 0.941336 | 0.031378 | 0.379196 | 0.399154 | 0.019958 | 0 | 0 | 0 | 4.381169 | 4.381169 | 0 | 0 | 0 | 0 | 0 | 0 | 0 | 0 | 0 | 0 | 0 | 0 | 0 | 0 | 0 | 0 | 0 | 0 | 0 | 0 | 0 | 0
250 | 246 | X70M | 02 | 14.01 | 24 | X70M-2 | L 管线钢-API-L06 X70M | 1520 | 0.06 | 0.23 | 1.65 | 0.01 | 0.002 |  | 0.065 | 0.015 | 0.025 |  | 0.25 | [5 empty] | 0.0405 | 0.065 | ok | 31.649627 | 31.774456 | 0.124829 | 517.914871 | 523.383495 | 5.468624 | 2 | 2.2 | 0.2 | 铝耗!AF249 | 同位置F列匹配 |  | 29.574456 | 474.241725 | C<=0.055; Si[0.23,0.25]; Mn[1.65,1.67]; P<=0.01; S<=0.002; Nb[0.065,0.066]; Ti[0.02,0.025]; Cr[0.25,0.28] | C=0.055(OK); Si=0.23(OK); Mn=1.65(OK); Cr=0.25(OK); P=0(OK); S=0(OK); Nb=0.065(OK); Ti=0.02(OK) | 铝块按实耗替换：原Excel AH=2.000kg/t，铝耗!AF249=2.200kg/t，差+0.200kg/t；C上限按目标0.060-0.005=0.055；主要投料变化：硅锰:0.000->2.359(+2.359)；低碳锰铁:19.921->18.013(-1.908)；硅铁合金:3.980->3.403(-0.578)；铝块:2.000->2.200(+0.200)；铌铁:0.988->1.020(+0.031)；成本上升：新-旧=+5.469元/t |  | 0 | 2.358777 | 2.358777 | 0 | 0 | 0 | 0 | 0 | 0 | 19.920519 | 18.012928 | -1.907591 | 0 | 0 | 0 | 3.980341 | 3.402648 | -0.577693 | 2 | 2.2 | 0.2 | 0 | 0 | 0 | 0.988403 | 1.019781 | 0.031378 | 0.379196 | 0.399154 | 0.019958 | 0 | 0 | 0 | 4.381169 | 4.381169 | 0 | 0 | 0 | 0 | 0 | 0 | 0 | 0 | 0 | 0 | 0 | 0 | 0 | 0 | 0 | 0 | 0 | 0 | 0 | 0 | 0 | 0
251 | 247 | X80M | 01 | 6 | 16 | X80M-1 | L 管线钢-API-L07 X80M | 1520 | 0.04 | 0.23 | 1.8 | 0.01 | 0.002 |  | 0.08 | 0.012 | 0.025 |  | 0.25 |  |  | 0.18 |  |  | 0.03 | 0.043 | ok | 37.170059 | 36.129106 | -1.040953 | 1452.979404 | 1561.948547 | 108.969143 | 2 | 2.3 | 0.3 | 铝耗!AF250 | 同位置F列匹配 |  | 33.829106 | 1510.57306 | C<=0.035; Si[0.23,0.25]; Mn[1.8,1.82]; P<=0.01; S<=0.002; Nb[0.08,0.081]; Ti[0.017,0.022]; Cr[0.25,0.28]; Mo[0.18,0.19] | C=0.035(OK); Si=0.23(OK); Mn=1.8(OK); Cr=0.25(OK); P=0(OK); S=0(OK); Nb=0.08(OK); Ti=0.017(OK); Mo=0.18(OK) | 铝块按实耗替换：原Excel AH=2.000kg/t，铝耗!AF250=2.300kg/t，差+0.300kg/t；C上限按目标0.040-0.005=0.035，原Excel按当前成分口径估算C=0.043，会被新约束压住；主要投料变化：低碳锰铁:22.082->7.859(-14.223)；金属锰:0.000->12.831(+12.831)；铝块:2.000->2.300(+0.300)；铌铁:1.224->1.255(+0.031)；钛铁:0.319->0.339(+0.020)；成本上升：新-旧=+108.969元/t |  | 0 | 0 | 0 | 0 | 0 | 0 | 0 | 0 | 0 | 22.082241 | 7.859086 | -14.223155 | 0 | 12.830866 | 12.830866 | 3.980341 | 3.980341 | 0 | 2 | 2.3 | 0.3 | 0 | 0 | 0 | 1.223737 | 1.255115 | 0.031378 | 0.319323 | 0.339281 | 0.019958 | 0 | 0 | 0 | 4.381169 | 4.381169 | 0 | 0 | 0 | 0 | 0 | 0 | 0 | 3.183249 | 3.183249 | 0 | 0 | 0 | 0 | 0 | 0 | 0 | 0 | 0 | 0 | 0 | 0 | 0
252 | 248 | X80M | 02 | 16.01 | 19 | X80M-2 | L 管线钢-API-L07 X80M | 1520 | 0.045 | 0.23 | 1.8 | 0.01 | 0.002 | 0.04 | 0.08 | 0.012 | 0.025 |  | 0.35 |  |  | 0.18 |  |  | 0.03 | 0.043 | ok | 39.680305 | 39.496799 | -0.183505 | 1542.940259 | 1599.513113 | 56.572853 | 2 | 2.3 | 0.3 | 铝耗!AF251 | 同位置F列匹配 |  | 37.196799 | 1548.137626 | C<=0.04; Si[0.23,0.25]; Mn[1.8,1.82]; P<=0.01; S<=0.002; V[0.04,0.041]; Nb[0.08,0.081]; Ti[0.017,0.022]; Cr[0.35,0.38]; Mo[0.18,0.19] | C=0.04(OK); Si=0.23(OK); Mn=1.8(OK); Cr=0.35(OK); P=0(OK); S=0(OK); V=0.04(OK); Nb=0.08(OK); Ti=0.017(OK); Mo=0.18(OK) | 铝块按实耗替换：原Excel AH=2.000kg/t，铝耗!AF251=2.300kg/t，差+0.300kg/t；C上限按目标0.045-0.005=0.040，原Excel按当前成分口径估算C=0.043，会被新约束压住；主要投料变化：低碳锰铁:22.082->16.211(-5.871)；金属锰:0.000->5.296(+5.296)；铝块:2.000->2.300(+0.300)；钒铁:0.758->0.798(+0.040)；铌铁:1.224->1.255(+0.031)；成本上升：新-旧=+56.573元/t |  | 0 | 0 | 0 | 0 | 0 | 0 | 0 | 0 | 0 | 22.082241 | 16.211054 | -5.871187 | 0 | 5.296463 | 5.296463 | 3.980341 | 3.980341 | 0 | 2 | 2.3 | 0.3 | 0.757778 | 0.797661 | 0.039883 | 1.223737 | 1.255115 | 0.031378 | 0.319323 | 0.339281 | 0.019958 | 0 | 0 | 0 | 6.133636 | 6.133636 | 0 | 0 | 0 | 0 | 0 | 0 | 0 | 3.183249 | 3.183249 | 0 | 0 | 0 | 0 | 0 | 0 | 0 | 0 | 0 | 0 | 0 | 0 | 0
253 | 249 | Gr.B | 01 | 1.2 | 12 | Gr.B-1 | L 管线钢-API-L13 Gr.B | 1519 | 0.16 | 0.1 | 0.4 | 0.015 | 0.01 |  |  |  | 0.02 |  | 0 | 0 | 0 | 0 | 0 |  | 0 | 0 | ok | 6.895165 | 8.024447 | 1.129282 | 65.505761 | 70.540944 | 5.035184 | 1.67 | 1.6 | -0.07 | 铝耗!AF252 | 同位置F列匹配 |  | 6.424447 | 34.801475 | C<=0.155; Si[0.1,0.12]; Mn[0.4,0.42]; P<=0.015; S<=0.01; Cr[0,0.03] | C=0.00962286(OK); Si=0.1(OK); Mn=0.4(OK); Cr=0(OK); P=0(OK); S=0(OK) | 铝块按实耗替换：原Excel AH=1.670kg/t，铝耗!AF252=1.600kg/t，差-0.070kg/t；C上限按目标0.160-0.005=0.155；主要投料变化：硅锰:4.628->6.216(+1.588)；硅铁合金:0.597->0.208(-0.389)；铝块:1.670->1.600(-0.070)；成本上升：新-旧=+5.035元/t |  | 4.628047 | 6.216315 | 1.588269 | 0 | 0 | 0 | 0 | 0 | 0 | 0 | 0 | 0 | 0 | 0 | 0 | 0.597118 | 0.208132 | -0.388986 | 1.67 | 1.6 | -0.07 | 0 | 0 | 0 | 0 | 0 | 0 | 0 | 0 | 0 | 0 | 0 | 0 | 0 | 0 | 0 | 0 | 0 | 0 | 0 | 0 | 0 | 0 | 0 | 0 | 0 | 0 | 0 | 0 | 0 | 0 | 0 | 0 | 0 | 0 | 0 | 0
254 | 250 | Gr.B | 02 | 12.01 | 25.4 | Gr.B-2 | L 管线钢-API-L13 Gr.B | 1519 | 0.16 | 0.1 | 0.45 | 0.015 | 0.01 |  |  |  | 0.02 |  | 0 | 0 | 0 | 0 | 0 |  | 0 | 0 | ok | 7.481898 | 8.611181 | 1.129282 | 68.734129 | 73.769313 | 5.035184 | 1.67 | 1.6 | -0.07 | 铝耗!AF253 | 同位置F列匹配 |  | 7.011181 | 38.029844 | C<=0.155; Si[0.1,0.12]; Mn[0.45,0.47]; P<=0.015; S<=0.01; Cr[0,0.03] | C=0.0108257(OK); Si=0.1(OK); Mn=0.45(OK); Cr=0(OK); P=0(OK); S=0(OK) | 铝块按实耗替换：原Excel AH=1.670kg/t，铝耗!AF253=1.600kg/t，差-0.070kg/t；C上限按目标0.160-0.005=0.155；主要投料变化：硅锰:5.405->6.993(+1.588)；硅铁合金:0.407->0.018(-0.389)；铝块:1.670->1.600(-0.070)；成本上升：新-旧=+5.035元/t |  | 5.405086 | 6.993355 | 1.588269 | 0 | 0 | 0 | 0 | 0 | 0 | 0 | 0 | 0 | 0 | 0 | 0 | 0.406812 | 0.017826 | -0.388986 | 1.67 | 1.6 | -0.07 | 0 | 0 | 0 | 0 | 0 | 0 | 0 | 0 | 0 | 0 | 0 | 0 | 0 | 0 | 0 | 0 | 0 | 0 | 0 | 0 | 0 | 0 | 0 | 0 | 0 | 0 | 0 | 0 | 0 | 0 | 0 | 0 | 0 | 0 | 0 | 0
255 | 251 | JF-RS | 01 | 2.5 | 10 | JF-RS | B 低合金钢-低合金高强结构钢-B27 JF-RS | 1512 | 0.18 | 0.1 | 1.25 | 0.02 | 0.01 |  |  | 0.025 | 0.02 | [7 empty] | 0.059 | 0.1022 | ok | 18.795633 | 18.745591 | -0.050042 | 146.870667 | 145.787463 | -1.083204 | 1.67 | 1.6 | -0.07 | 铝耗!AF254 | 同位置F列匹配 |  | 17.145591 | 110.047994 | C<=0.175; Si[0.1,0.12]; Mn[1.25,1.27]; P<=0.02; S<=0.01; Ti[0.03,0.035] | C=0.127022(OK); Si=0.1(OK); Mn=1.25(OK); P=0(OK); S=0(OK); Ti=0.03(OK) | 铝块按实耗替换：原Excel AH=1.670kg/t，铝耗!AF254=1.600kg/t，差-0.070kg/t；C上限按目标0.180-0.005=0.175；主要投料变化：铝块:1.670->1.600(-0.070)；钛铁:0.579->0.599(+0.020)；成本下降：新-旧=-1.083元/t |  | 7.066139 | 7.066139 | 0 | 9.480721 | 9.480721 | 0 | 0 | 0 | 0 | 0 | 0 | 0 | 0 | 0 | 0 | 0 | 0 | 0 | 1.67 | 1.6 | -0.07 | 0 | 0 | 0 | 0 | 0 | 0 | 0.578773 | 0.598731 | 0.019958 | 0 | 0 | 0 | 0 | 0 | 0 | 0 | 0 | 0 | 0 | 0 | 0 | 0 | 0 | 0 | 0 | 0 | 0 | 0 | 0 | 0 | 0 | 0 | 0 | 0 | 0 | 0
256 | 252 | F520JJ | 01 | 3 | 10 | F520JJ | B 低合金钢-搅拌车用钢-B18 F520JJ | 1512 | 0.16 | 0.18 | 1.4 | 0.015 | 0.005 |  |  | 0.03 | 0.03 |  |  |  | 0.25 |  |  |  | 0.059 | 0.1022 | ok | 24.861409 | 24.251367 | -0.610042 | 424.335406 | 410.743388 | -13.592018 | 2.33 | 1.7 | -0.63 | 铝耗!AF255 | 同位置F列匹配 |  | 22.551367 | 372.770202 | C<=0.155; Si[0.18,0.2]; Mn[1.4,1.42]; P<=0.015; S<=0.005; Ti[0.035,0.04]; Cu[0.25,0.26] | C=0.118169(OK); Si=0.18(OK); Mn=1.4(OK); P=0(OK); S=0(OK); Ti=0.035(OK); Cu=0.25(OK) | 铝块按实耗替换：原Excel AH=2.330kg/t，铝耗!AF255=1.700kg/t，差-0.630kg/t；C上限按目标0.160-0.005=0.155；主要投料变化：铝块:2.330->1.700(-0.630)；钛铁:0.679->0.699(+0.020)；成本下降：新-旧=-13.592元/t |  | 12.71905 | 12.71905 | 0 | 6.557009 | 6.557009 | 0 | 0 | 0 | 0 | 0 | 0 | 0 | 0 | 0 | 0 | 0 | 0 | 0 | 2.33 | 1.7 | -0.63 | 0 | 0 | 0 | 0 | 0 | 0 | 0.678561 | 0.698519 | 0.019958 | 0 | 0 | 0 | 0 | 0 | 0 | 0 | 0 | 0 | 2.576788 | 2.576788 | 0 | 0 | 0 | 0 | 0 | 0 | 0 | 0 | 0 | 0 | 0 | 0 | 0 | 0 | 0 | 0
257 | 253 | 09CrCuSb | 01 | 3 | 10 | 09CrCuSb | F 压力容器用钢-耐酸钢-F03 09CrCuSb | 1523 | 0.07 | 0.25 | 0.5 | 0.015 | 0.005 |  |  |  | 0.02 |  | 0.75 | 0.08 | 0.27 |  |  | 0.05 | 0.031 | 0.072 | ok | 28.293353 | 29.036558 | 0.743205 | 749.644603 | 747.17609 | -2.468514 | 1.67 | 2.1 | 0.43 | 铝耗!AF256 | 同位置F列匹配 |  | 26.936558 | 700.268037 | C<=0.065; Si[0.25,0.27]; Mn[0.5,0.52]; P<=0.015; S<=0.005; Cr[0.75,0.78]; Ni[0.08,0.09]; Cu[0.27,0.28]; Sb[0.05,0.06] | C=0.065(OK); Si=0.25(OK); Mn=0.5(OK); Cr=0.75(OK); P=0(OK); S=0(OK); Ni=0.08(OK); Cu=0.27(OK); Sb=0.05(OK) | 铝块按实耗替换：原Excel AH=1.670kg/t，铝耗!AF256=2.100kg/t，差+0.430kg/t；C上限按目标0.070-0.005=0.065；主要投料变化：高碳铬铁:0.000->2.502(+2.502)；低碳铬铁:13.144->10.954(-2.189)；铝块:1.670->2.100(+0.430)；成本下降：新-旧=-2.469元/t |  | 6.651457 | 6.651457 | 0 | 0 | 0 | 0 | 0 | 0 | 0 | 0 | 0 | 0 | 0 | 0 | 0 | 2.697435 | 2.697435 | 0 | 1.67 | 2.1 | 0.43 | 0 | 0 | 0 | 0 | 0 | 0 | 0 | 0 | 0 | 0 | 2.502274 | 2.502274 | 13.143506 | 10.954437 | -2.189069 | 0.824572 | 0.824572 | 0 | 2.782931 | 2.782931 | 0 | 0 | 0 | 0 | 0 | 0 | 0 | 0.523451 | 0.523451 | 0 | 0 | 0 | 0 | 0 | 0 | 0
258 | 254 | Q235NH | 01 | 3 | 9.99 | Q235NH-1 | N 耐候钢-焊接耐候结构钢-N02 Q235NH | 1522 | 0.08 | 0.25 | 0.3 | 0.02 | 0.004 |  |  |  |  | 0.03 | 0.45 | 0.07 | 0.28 |  |  |  | 0.037 | 0.077 | ok | 20.766894 | 21.213616 | 0.446722 | 578.915224 | 561.694892 | -17.220332 | 2.33 | 2.33 | 0 | 铝耗!AF257 | 同位置F列匹配 |  | 18.883616 | 509.64929 | C<=0.075; Si[0.25,0.27]; Mn[0.3,0.32]; P<=0.02; S<=0.004; Cr[0.45,0.48]; Ni[0.07,0.08]; Cu[0.28,0.29] | C=0.075(OK); Si=0.25(OK); Mn=0.3(OK); Cr=0.45(OK); P=0(OK); S=0(OK); Ni=0.07(OK); Cu=0.28(OK) | 铝块实耗与原Excel一致或接近：2.330kg/t；C上限按目标0.080-0.005=0.075；主要投料变化：高碳铬铁:0.000->3.569(+3.569)；低碳铬铁:7.886->4.764(-3.122)；成本下降：新-旧=-17.220元/t |  | 3.465596 | 3.465596 | 0 | 0 | 0 | 0 | 0 | 0 | 0 | 0 | 0 | 0 | 0 | 0 | 0 | 3.477691 | 3.477691 | 0 | 2.33 | 2.33 | 0 | 0 | 0 | 0 | 0 | 0 | 0 | 0 | 0 | 0 | 0 | 3.568974 | 3.568974 | 7.886104 | 4.763852 | -3.122251 | 0.721501 | 0.721501 | 0 | 2.886003 | 2.886003 | 0 | 0 | 0 | 0 | 0 | 0 | 0 | 0 | 0 | 0 | 0 | 0 | 0 | 0 | 0 | 0
259 | 255 | Q235NH | 02 | 10 | 20 | Q235NH-2 | N 耐候钢-焊接耐候结构钢-N02 Q235NH | 1522 | 0.08 | 0.25 | 0.4 | 0.02 | 0.004 |  |  |  |  | 0.03 | 0.5 | 0.07 | 0.28 |  |  |  | 0.037 | 0.077 | ok | 22.816594 | 23.228173 | 0.411579 | 597.99593 | 582.130286 | -15.865644 | 2.33 | 2.33 | 0 | 铝耗!AF258 | 同位置F列匹配 |  | 20.898173 | 530.084684 | C<=0.075; Si[0.25,0.27]; Mn[0.4,0.42]; P<=0.02; S<=0.004; Cr[0.5,0.53]; Ni[0.07,0.08]; Cu[0.28,0.29] | C=0.075(OK); Si=0.25(OK); Mn=0.4(OK); Cr=0.5(OK); P=0(OK); S=0(OK); Ni=0.07(OK); Cu=0.28(OK) | 铝块实耗与原Excel一致或接近：2.330kg/t；C上限按目标0.080-0.005=0.075；主要投料变化：高碳铬铁:0.000->3.288(+3.288)；低碳铬铁:8.762->5.886(-2.877)；成本下降：新-旧=-15.866元/t |  | 5.019675 | 5.019675 | 0 | 0 | 0 | 0 | 0 | 0 | 0 | 0 | 0 | 0 | 0 | 0 | 0 | 3.097078 | 3.097078 | 0 | 2.33 | 2.33 | 0 | 0 | 0 | 0 | 0 | 0 | 0 | 0 | 0 | 0 | 0 | 3.28821 | 3.28821 | 8.762337 | 5.885707 | -2.87663 | 0.721501 | 0.721501 | 0 | 2.886003 | 2.886003 | 0 | 0 | 0 | 0 | 0 | 0 | 0 | 0 | 0 | 0 | 0 | 0 | 0 | 0 | 0 | 0
260 | 256 | A709-50W | 01 | 3 | 10 | A709-50W-1 | N 耐候钢-美标低合金高强钢-N04 A709-50W | 1518 | 0.075 | 0.25 | 1.1 | 0.02 | 0.005 | 0.035 |  |  | 0.02 |  | 0.55 | 0.15 | 0.28 |  |  |  | 0.037 | 0.077 | ok | 32.729733 | 33.532902 | 0.803168 | 810.888428 | 825.055441 | 14.167013 | 1.67 | 2.33 | 0.66 | 铝耗!AF259 | 同位置F列匹配 |  | 31.202902 | 773.009839 | C<=0.07; Si[0.25,0.27]; Mn[1.1,1.12]; P<=0.02; S<=0.005; V[0.035,0.036]; Cr[0.55,0.58]; Ni[0.15,0.16]; Cu[0.28,0.29] | C=0.07(OK); Si=0.25(OK); Mn=1.1(OK); Cr=0.55(OK); P=0(OK); S=0(OK); V=0.035(OK); Ni=0.15(OK); Cu=0.28(OK) | 铝块按实耗替换：原Excel AH=1.670kg/t，铝耗!AF259=2.330kg/t，差+0.660kg/t；C上限按目标0.075-0.005=0.070；主要投料变化：高碳铬铁:0.000->0.825(+0.825)；低碳铬铁:9.639->8.917(-0.722)；铝块:1.670->2.330(+0.660)；钒铁:0.658->0.698(+0.040)；成本上升：新-旧=+14.167元/t |  | 15.898226 | 15.898226 | 0 | 0 | 0 | 0 | 0 | 0 | 0 | 0 | 0 | 0 | 0 | 0 | 0 | 0.432789 | 0.432789 | 0 | 1.67 | 2.33 | 0.66 | 0.658071 | 0.697954 | 0.039883 | 0 | 0 | 0 | 0 | 0 | 0 | 0 | 0.825171 | 0.825171 | 9.638571 | 8.916685 | -0.721886 | 1.546073 | 1.546073 | 0 | 2.886003 | 2.886003 | 0 | 0 | 0 | 0 | 0 | 0 | 0 | 0 | 0 | 0 | 0 | 0 | 0 | 0 | 0 | 0
261 | 257 | A709-50W | 02 | 10.01 | 20 | A709-50W-2 | N 耐候钢-美标低合金高强钢-N04 A709-50W | 1518 | 0.075 | 0.25 | 1.2 | 0.02 | 0.005 | 0.045 |  |  | 0.02 |  | 0.55 | 0.15 | 0.28 |  |  |  | 0.037 | 0.077 | ok | 34.102615 | 34.87197 | 0.769356 | 834.37488 | 849.845309 | 15.470429 | 1.67 | 2.33 | 0.66 | 铝耗!AF260 | 同位置F列匹配 |  | 32.54197 | 797.799707 | C<=0.07; Si[0.25,0.27]; Mn[1.2,1.22]; P<=0.02; S<=0.005; V[0.045,0.046]; Cr[0.55,0.58]; Ni[0.15,0.16]; Cu[0.28,0.29] | C=0.07(OK); Si=0.25(OK); Mn=1.2(OK); Cr=0.55(OK); P=0(OK); S=0(OK); V=0.045(OK); Ni=0.15(OK); Cu=0.28(OK) | 铝块按实耗替换：原Excel AH=1.670kg/t，铝耗!AF260=2.330kg/t，差+0.660kg/t；C上限按目标0.075-0.005=0.070；主要投料变化：铝块:1.670->2.330(+0.660)；高碳铬铁:0.000->0.555(+0.555)；低碳铬铁:9.639->9.153(-0.486)；钒铁:0.857->0.897(+0.040)；成本上升：新-旧=+15.470元/t |  | 17.452305 | 17.452305 | 0 | 0 | 0 | 0 | 0 | 0 | 0 | 0 | 0 | 0 | 0 | 0 | 0 | 0.052177 | 0.052177 | 0 | 1.67 | 2.33 | 0.66 | 0.857486 | 0.897369 | 0.039883 | 0 | 0 | 0 | 0 | 0 | 0 | 0 | 0.555034 | 0.555034 | 9.638571 | 9.15301 | -0.485561 | 1.546073 | 1.546073 | 0 | 2.886003 | 2.886003 | 0 | 0 | 0 | 0 | 0 | 0 | 0 | 0 | 0 | 0 | 0 | 0 | 0 | 0 | 0 | 0
262 | 258 | A588GR.A | 01 | 3 | 9.99 | A588GR.A-1 | N 耐候钢-美标低合金高强钢-N01 A588GR.A | 1518 | 0.08 | 0.4 | 1 | 0.02 | 0.006 | 0.035 | 0.01 |  | 0.02 |  | 0.55 |  | 0.28 |  |  |  | 0.037 | 0.077 | ok | 32.73158 | 33.140214 | 0.408634 | 631.89595 | 636.96989 | 5.073941 | 1.67 | 1.8 | 0.13 | 铝耗!AF261 | 同位置F列匹配 |  | 31.340214 | 596.762988 | C<=0.075; Si[0.4,0.42]; Mn[1,1.02]; P<=0.02; S<=0.006; V[0.035,0.036]; Nb[0.01,0.011]; Cr[0.55,0.58]; Cu[0.28,0.29] | C=0.075(OK); Si=0.4(OK); Mn=1(OK); Cr=0.55(OK); P=0(OK); S=0(OK); V=0.035(OK); Nb=0.01(OK); Cu=0.28(OK) | 铝块按实耗替换：原Excel AH=1.670kg/t，铝耗!AF261=1.800kg/t，差+0.130kg/t；C上限按目标0.080-0.005=0.075；主要投料变化：高碳铬铁:0.000->1.657(+1.657)；低碳铬铁:9.639->8.189(-1.449)；铝块:1.670->1.800(+0.130)；钒铁:0.658->0.698(+0.040)；铌铁:0.126->0.157(+0.031)；成本上升：新-旧=+5.074元/t |  | 14.344148 | 14.344148 | 0 | 0 | 0 | 0 | 0 | 0 | 0 | 0 | 0 | 0 | 0 | 0 | 0 | 3.409276 | 3.409276 | 0 | 1.67 | 1.8 | 0.13 | 0.658071 | 0.697954 | 0.039883 | 0.125511 | 0.156889 | 0.031378 | 0 | 0 | 0 | 0 | 1.656759 | 1.656759 | 9.638571 | 8.189186 | -1.449385 | 0 | 0 | 0 | 2.886003 | 2.886003 | 0 | 0 | 0 | 0 | 0 | 0 | 0 | 0 | 0 | 0 | 0 | 0 | 0 | 0 | 0 | 0
263 | 259 | A588GR.A | 02 | 10 | 20 | A588GR.A-2 | N 耐候钢-美标低合金高强钢-N01 A588GR.A | 1518 | 0.08 | 0.4 | 1.15 | 0.02 | 0.006 | 0.04 | 0.015 |  | 0.02 |  | 0.55 |  | 0.28 |  |  |  | 0.037 | 0.077 | ok | 34.669931 | 35.027847 | 0.357916 | 666.991019 | 674.020083 | 7.029065 | 1.67 | 1.8 | 0.13 | 铝耗!AF262 | 同位置F列匹配 |  | 33.227847 | 633.81318 | C<=0.075; Si[0.4,0.42]; Mn[1.15,1.17]; P<=0.02; S<=0.006; V[0.04,0.041]; Nb[0.015,0.016]; Cr[0.55,0.58]; Cu[0.28,0.29] | C=0.075(OK); Si=0.4(OK); Mn=1.15(OK); Cr=0.55(OK); P=0(OK); S=0(OK); V=0.04(OK); Nb=0.015(OK); Cu=0.28(OK) | 铝块按实耗替换：原Excel AH=1.670kg/t，铝耗!AF262=1.800kg/t，差+0.130kg/t；C上限按目标0.080-0.005=0.075；主要投料变化：高碳铬铁:0.000->1.252(+1.252)；低碳铬铁:9.639->8.544(-1.095)；铝块:1.670->1.800(+0.130)；钒铁:0.758->0.798(+0.040)；铌铁:0.204->0.235(+0.031)；成本上升：新-旧=+7.029元/t |  | 16.675266 | 16.675266 | 0 | 0 | 0 | 0 | 0 | 0 | 0 | 0 | 0 | 0 | 0 | 0 | 0 | 2.838357 | 2.838357 | 0 | 1.67 | 1.8 | 0.13 | 0.757778 | 0.797661 | 0.039883 | 0.203956 | 0.235334 | 0.031378 | 0 | 0 | 0 | 0 | 1.251552 | 1.251552 | 9.638571 | 8.543673 | -1.094898 | 0 | 0 | 0 | 2.886003 | 2.886003 | 0 | 0 | 0 | 0 | 0 | 0 | 0 | 0 | 0 | 0 | 0 | 0 | 0 | 0 | 0 | 0
264 | 260 | Q450NQR1 | 01 | 4 | 14 | Q450NQR1 | N 耐候钢-焊接耐候结构钢-N03 Q450NQR1 | 1519 | 0.075 | 0.2 | 1.1 | 0.015 | 0.003 |  | 0.02 | 0.03 | 0.025 |  | 0.45 | 0.15 | 0.28 |  |  |  | 0.044 | 0.084 | ok | 30.79682 | 30.886895 | 0.090075 | 812.8546 | 813.715629 | 0.86103 | 2 | 1.8 | -0.2 | 铝耗!AF263 | 同位置F列匹配 |  | 29.086895 | 773.508727 | C<=0.07; Si[0.2,0.22]; Mn[1.1,1.12]; P<=0.015; S<=0.003; Nb[0.02,0.021]; Ti[0.035,0.04]; Cr[0.45,0.48]; Ni[0.15,0.16]; Cu[0.28,0.29] | C=0.07(OK); Si=0.22(OK); Mn=1.1(OK); Cr=0.45(OK); P=0(OK); S=0(OK); Nb=0.02(OK); Ti=0.035(OK); Ni=0.15(OK); Cu=0.28(OK) | 铝块按实耗替换：原Excel AH=2.000kg/t，铝耗!AF263=1.800kg/t，差-0.200kg/t；C上限按目标0.075-0.005=0.070；主要投料变化：硅锰:14.132->15.546(+1.413)；中碳锰铁:1.385->0.000(-1.385)；铝块:2.000->1.800(-0.200)；低碳锰铁:0.000->0.197(+0.197)；高碳铬铁:0.000->0.109(+0.109)；成本上升：新-旧=+0.861元/t |  | 14.132278 | 15.545506 | 1.413228 | 0 | 0 | 0 | 1.3854 | 0 | -1.3854 | 0 | 0.197275 | 0.197275 | 0 | 0 | 0 | 0 | 0 | 0 | 2 | 1.8 | -0.2 | 0 | 0 | 0 | 0.282401 | 0.313779 | 0.031378 | 0.678561 | 0.698519 | 0.019958 | 0 | 0.108947 | 0.108947 | 7.886104 | 7.790794 | -0.09531 | 1.546073 | 1.546073 | 0 | 2.886003 | 2.886003 | 0 | 0 | 0 | 0 | 0 | 0 | 0 | 0 | 0 | 0 | 0 | 0 | 0 | 0 | 0 | 0
265 | 261 | HXN-1 | 01 | 2 | 9.99 | HXN-11 | J 耐磨钢-345级别-J01 HXN-1 | 1502 | 0.19 | 0.9 | 1.6 | 0.01 | 0.002 |  |  | 0.03 | 0.025 | [5 empty] | 0.001 |  | 0.057625 | 0.10975 | ok | 35.97625 | 35.540709 | -0.435541 | 241.359158 | 233.689746 | -7.669411 | 2 | 1.7 | -0.3 | 铝耗!AF264 | 同位置F列匹配 |  | 33.840709 | 195.71656 | C<=0.185; Si[0.9,0.92]; Mn[1.6,1.62]; P<=0.01; S<=0.002; Ti[0.035,0.04]; B[0.001,0.0012] | C=0.0934762(OK); Si=0.9(OK); Mn=1.6(OK); P=0(OK); S=0(OK); Ti=0.035(OK); B=0.001(OK) | 铝块按实耗替换：原Excel AH=2.000kg/t，铝耗!AF264=1.700kg/t，差-0.300kg/t；C上限按目标0.190-0.005=0.185；主要投料变化：硅锰:21.916->23.160(+1.243)；高碳锰铁:1.094->0.000(-1.094)；硅铁合金:10.208->9.903(-0.304)；铝块:2.000->1.700(-0.300)；钛铁:0.679->0.699(+0.020)；成本下降：新-旧=-7.669元/t |  | 21.916397 | 23.15966 | 1.243263 | 1.094271 | 0 | -1.094271 | 0 | 0 | 0 | 0 | 0 | 0 | 0 | 0 | 0 | 10.207655 | 9.903165 | -0.30449 | 2 | 1.7 | -0.3 | 0 | 0 | 0 | 0 | 0 | 0 | 0.678561 | 0.698519 | 0.019958 | 0 | 0 | 0 | 0 | 0 | 0 | 0 | 0 | 0 | 0 | 0 | 0 | 0 | 0 | 0 | 0.079365 | 0.079365 | 0 | 0 | 0 | 0 | 0 | 0 | 0 | 0 | 0 | 0
266 | 262 | HXN-1 | 02 | 10 | 20 | HXN-12 | J 耐磨钢-345级别-J01 HXN-1 | 1502 | 0.19 | 0.9 | 1.7 | 0.01 | 0.002 |  |  | 0.035 | 0.025 | [5 empty] | 0.001 |  | 0.057625 | 0.10975 | ok | 37.249505 | 36.813964 | -0.435541 | 250.217882 | 242.548471 | -7.669411 | 2 | 1.7 | -0.3 | 铝耗!AF265 | 同位置F列匹配 |  | 35.113964 | 204.575285 | C<=0.185; Si[0.9,0.92]; Mn[1.7,1.72]; P<=0.01; S<=0.002; Ti[0.04,0.045]; B[0.001,0.0012] | C=0.0958819(OK); Si=0.9(OK); Mn=1.7(OK); P=0(OK); S=0(OK); Ti=0.04(OK); B=0.001(OK) | 铝块按实耗替换：原Excel AH=2.000kg/t，铝耗!AF265=1.700kg/t，差-0.300kg/t；C上限按目标0.190-0.005=0.185；主要投料变化：硅锰:23.470->24.714(+1.243)；高碳锰铁:1.094->0.000(-1.094)；硅铁合金:9.827->9.523(-0.304)；铝块:2.000->1.700(-0.300)；钛铁:0.778->0.798(+0.020)；成本下降：新-旧=-7.669元/t |  | 23.470476 | 24.713739 | 1.243263 | 1.094271 | 0 | -1.094271 | 0 | 0 | 0 | 0 | 0 | 0 | 0 | 0 | 0 | 9.827043 | 9.522552 | -0.30449 | 2 | 1.7 | -0.3 | 0 | 0 | 0 | 0 | 0 | 0 | 0.77835 | 0.798308 | 0.019958 | 0 | 0 | 0 | 0 | 0 | 0 | 0 | 0 | 0 | 0 | 0 | 0 | 0 | 0 | 0 | 0.079365 | 0.079365 | 0 | 0 | 0 | 0 | 0 | 0 | 0 | 0 | 0 | 0
267 | 263 | HXN-2 | 01 | 3 | 16 | HXN-2 | J 耐磨钢-345级别-J04 HXN-2 | 1511 | 0.17 | 0.5 | 1.45 | 0.012 | 0.003 | 0.03 |  | 0.03 | 0.02 |  | 0.55 |  |  |  | 0.0015 |  | 0.0425 | 0.101 | ok | 38.222024 | 38.488347 | 0.266323 | 333.602679 | 331.356068 | -2.246611 | 1.67 | 1.7 | 0.03 | 铝耗!AF266 | 同位置F列匹配 |  | 36.788347 | 293.382882 | C<=0.165; Si[0.5,0.52]; Mn[1.45,1.47]; P<=0.012; S<=0.003; V[0.03,0.031]; Ti[0.035,0.04]; Cr[0.55,0.58]; B[0.0015,0.0017] | C=0.165(OK); Si=0.5(OK); Mn=1.45(OK); Cr=0.55(OK); P=0(OK); S=0(OK); V=0.03(OK); Ti=0.035(OK); B=0.0015(OK) | 铝块按实耗替换：原Excel AH=1.670kg/t，铝耗!AF266=1.700kg/t，差+0.030kg/t；C上限按目标0.170-0.005=0.165；主要投料变化：高碳铬铁:8.585->9.994(+1.410)；低碳铬铁:2.129->0.895(-1.233)；钒铁:0.558->0.598(+0.040)；铝块:1.670->1.700(+0.030)；钛铁:0.679->0.699(+0.020)；成本下降：新-旧=-2.247元/t |  | 20.964523 | 20.964523 | 0 | 0 | 0 | 0 | 0 | 0 | 0 | 0 | 0 | 0 | 0 | 0 | 0 | 3.518449 | 3.518449 | 0 | 1.67 | 1.7 | 0.03 | 0.558363 | 0.598246 | 0.039883 | 0 | 0 | 0 | 0.678561 | 0.698519 | 0.019958 | 8.584513 | 9.994472 | 1.409959 | 2.128566 | 0.89509 | -1.233477 | 0 | 0 | 0 | 0 | 0 | 0 | 0 | 0 | 0 | 0.119048 | 0.119048 | 0 | 0 | 0 | 0 | 0 | 0 | 0 | 0 | 0 | 0
268 | 264 | HXN-3 | 01 | 3 | 16 | HXN-3 | J 耐磨钢-345级别-J11 HXN-3 | 1511 | 0.14 | 0.5 | 1.5 | 0.01 | 0.003 | 0.03 |  | 0.03 | 0.02 |  | 0.55 | 0 | 0 |  | 0.0015 |  | 0.0425 | 0.101 | ok | 39.390694 | 38.63652 | -0.754174 | 369.672295 | 351.490145 | -18.18215 | 1.67 | 1.7 | 0.03 | 铝耗!AF267 | 同位置F列匹配 |  | 36.93652 | 313.516959 | C<=0.135; Si[0.5,0.52]; Mn[1.5,1.52]; P<=0.01; S<=0.003; V[0.03,0.031]; Ti[0.035,0.04]; Cr[0.55,0.58]; B[0.0015,0.0017] | C=0.135(OK); Si=0.5(OK); Mn=1.5(OK); Cr=0.55(OK); P=0(OK); S=0(OK); V=0.03(OK); Ti=0.035(OK); B=0.0015(OK) | 铝块按实耗替换：原Excel AH=1.670kg/t，铝耗!AF267=1.700kg/t，差+0.030kg/t；C上限按目标0.140-0.005=0.135；主要投料变化：高碳铬铁:5.245->6.491(+1.246)；低碳铬铁:5.051->3.960(-1.090)；金属锰:1.000->0.000(-1.000)；钒铁:0.558->0.598(+0.040)；铝块:1.670->1.700(+0.030)；成本下降：新-旧=-18.182元/t |  | 21.741563 | 21.741563 | 0 | 0 | 0 | 0 | 0 | 0 | 0 | 0 | 0 | 0 | 1 | 0 | -1 | 3.328143 | 3.328143 | 0 | 1.67 | 1.7 | 0.03 | 0.558363 | 0.598246 | 0.039883 | 0 | 0 | 0 | 0.678561 | 0.698519 | 0.019958 | 5.244502 | 6.490705 | 1.246203 | 5.050514 | 3.960296 | -1.090218 | 0 | 0 | 0 | 0 | 0 | 0 | 0 | 0 | 0 | 0.119048 | 0.119048 | 0 | 0 | 0 | 0 | 0 | 0 | 0 | 0 | 0 | 0
269 | 265 | HXN-4 | 01 | 3 | 16 | HXN-4 | J 耐磨钢-345级别-J12 HXN-4 | 1511 | 0.18 | 0.5 | 1.5 | 0.01 | 0.003 | 0.03 |  | 0.03 | 0.02 |  | 0.55 | 0 | 0 |  | 0.0015 |  | 0.0425 | 0.101 | ok | 40.947889 | 39.198725 | -1.749164 | 364.919105 | 329.818144 | -35.10096 | 1.67 | 1.7 | 0.03 | 铝耗!AF268 | 同位置F列匹配 |  | 37.498725 | 291.844959 | C<=0.175; Si[0.5,0.52]; Mn[1.5,1.52]; P<=0.01; S<=0.003; V[0.03,0.031]; Ti[0.035,0.04]; Cr[0.55,0.58]; B[0.0015,0.0017] | C=0.175(OK); Si=0.5(OK); Mn=1.5(OK); Cr=0.55(OK); P=0(OK); S=0(OK); V=0.03(OK); Ti=0.035(OK); B=0.0015(OK) | 铝块按实耗替换：原Excel AH=1.670kg/t，铝耗!AF268=1.700kg/t，差+0.030kg/t；C上限按目标0.180-0.005=0.175；主要投料变化：金属锰:2.000->0.000(-2.000)；高碳铬铁:9.696->10.982(+1.286)；低碳铬铁:1.156->0.031(-1.125)；钒铁:0.558->0.598(+0.040)；铝块:1.670->1.700(+0.030)；成本下降：新-旧=-35.101元/t |  | 21.741563 | 21.741563 | 0 | 0 | 0 | 0 | 0 | 0 | 0 | 0 | 0 | 0 | 2 | 0 | -2 | 3.328143 | 3.328143 | 0 | 1.67 | 1.7 | 0.03 | 0.558363 | 0.598246 | 0.039883 | 0 | 0 | 0 | 0.678561 | 0.698519 | 0.019958 | 9.696069 | 10.982303 | 1.286233 | 1.156142 | 0.030904 | -1.125238 | 0 | 0 | 0 | 0 | 0 | 0 | 0 | 0 | 0 | 0.119048 | 0.119048 | 0 | 0 | 0 | 0 | 0 | 0 | 0 | 0 | 0 | 0
270 | 266 | HX750 | 01 | 3 | 5.99 | HX750-1 | J 耐磨钢-750级别-J02 HX750 | 1516 | 0.075 | 0.3 | 1.65 | 0.01 | 0.002 |  | 0.055 | 0.11 | 0.03 |  | 0.25 | [5 empty] | 0.043 | 0.0865 | ok | 33.826169 | 33.42753 | -0.398639 | 500.037585 | 499.382882 | -0.654703 | 2.33 | 1.8 | -0.53 | 铝耗!AF269 | 同位置F列匹配 |  | 31.62753 | 459.175979 | C<=0.07; Si[0.3,0.32]; Mn[1.65,1.67]; P<=0.01; S<=0.002; Nb[0.055,0.056]; Ti[0.115,0.12]; Cr[0.25,0.28] | C=0.07(OK); Si=0.3(OK); Mn=1.65(OK); Cr=0.25(OK); P=0(OK); S=0(OK); Nb=0.055(OK); Ti=0.115(OK) | 铝块按实耗替换：原Excel AH=2.330kg/t，铝耗!AF269=1.800kg/t，差-0.530kg/t；C上限按目标0.075-0.005=0.070，原Excel按当前成分口径估算C=0.072，会被新约束压住；主要投料变化：硅锰:15.546->14.053(-1.492)；低碳锰铁:7.078->8.285(+1.207)；铝块:2.330->1.800(-0.530)；硅铁合金:1.384->1.750(+0.365)；铌铁:0.832->0.863(+0.031)；成本下降：新-旧=-0.655元/t |  | 15.545506 | 14.053392 | -1.492114 | 0 | 0 | 0 | 0 | 0 | 0 | 7.078338 | 8.285041 | 1.206703 | 0 | 0 | 0 | 1.384466 | 1.749903 | 0.365437 | 2.33 | 1.8 | -0.53 | 0 | 0 | 0 | 0.831513 | 0.862891 | 0.031378 | 2.275177 | 2.295134 | 0.019958 | 0 | 0 | 0 | 4.381169 | 4.381169 | 0 | 0 | 0 | 0 | 0 | 0 | 0 | 0 | 0 | 0 | 0 | 0 | 0 | 0 | 0 | 0 | 0 | 0 | 0 | 0 | 0 | 0
271 | 267 | HX750 | 02 | 6 | 12 | HX750-2 | J 耐磨钢-750级别-J02 HX750 | 1516 | 0.075 | 0.3 | 1.75 | 0.01 | 0.003 |  | 0.06 | 0.12 | 0.03 |  | 0.25 | [5 empty] | 0.043 | 0.0865 | ok | 35.361005 | 34.998244 | -0.362761 | 532.30281 | 533.417001 | 1.11419 | 2.33 | 1.8 | -0.53 | 铝耗!AF270 | 同位置F列匹配 |  | 33.198244 | 493.210098 | C<=0.07; Si[0.3,0.32]; Mn[1.75,1.77]; P<=0.01; S<=0.003; Nb[0.06,0.061]; Ti[0.125,0.13]; Cr[0.25,0.28] | C=0.07(OK); Si=0.3(OK); Mn=1.75(OK); Cr=0.25(OK); P=0(OK); S=0(OK); Nb=0.06(OK); Ti=0.125(OK) | 铝块按实耗替换：原Excel AH=2.330kg/t，铝耗!AF270=1.800kg/t，差-0.530kg/t；C上限按目标0.075-0.005=0.070，原Excel按当前成分口径估算C=0.072，会被新约束压住；主要投料变化：硅锰:15.546->13.384(-2.161)；低碳锰铁:8.335->10.083(+1.748)；铝块:2.330->1.800(-0.530)；硅铁合金:1.384->1.914(+0.529)；铌铁:0.910->0.941(+0.031)；成本上升：新-旧=+1.114元/t |  | 15.545506 | 13.384439 | -2.161067 | 0 | 0 | 0 | 0 | 0 | 0 | 8.335153 | 10.082852 | 1.747699 | 0 | 0 | 0 | 1.384466 | 1.913738 | 0.529271 | 2.33 | 1.8 | -0.53 | 0 | 0 | 0 | 0.909958 | 0.941336 | 0.031378 | 2.474754 | 2.494711 | 0.019958 | 0 | 0 | 0 | 4.381169 | 4.381169 | 0 | 0 | 0 | 0 | 0 | 0 | 0 | 0 | 0 | 0 | 0 | 0 | 0 | 0 | 0 | 0 | 0 | 0 | 0 | 0 | 0 | 0
272 | 268 | NM400 | 01 | 6 | 15.99 | NM400-1 | J 耐磨钢-400级别-J05 NM400 | 1513 | 0.16 | 0.2 | 1.3 | 0.012 | 0.003 |  | 0.02 | 0.02 | 0.03 |  | 0.35 |  |  |  | 0.0015 |  | 0.064 | 0.09325 | ok | 28.180415 | 27.972949 | -0.207466 | 292.351763 | 282.207443 | -10.14432 | 2.33 | 1.8 | -0.53 | 铝耗!AF271 | 同位置F列匹配 |  | 26.172949 | 242.00054 | C<=0.155; Si[0.2,0.22]; Mn[1.3,1.32]; P<=0.012; S<=0.003; Nb[0.02,0.021]; Ti[0.025,0.03]; Cr[0.35,0.38]; B[0.0015,0.0017] | C=0.155(OK); Si=0.22(OK); Mn=1.3(OK); Cr=0.35(OK); P=0(OK); S=0(OK); Nb=0.02(OK); Ti=0.025(OK); B=0.0015(OK) | 铝块按实耗替换：原Excel AH=2.330kg/t，铝耗!AF271=1.800kg/t，差-0.530kg/t；C上限按目标0.160-0.005=0.155，原Excel按当前成分口径估算C=0.156，会被新约束压住；主要投料变化：高碳锰铁:4.068->0.045(-4.023)；中碳锰铁:0.000->2.639(+2.639)；高碳铬铁:5.084->7.011(+1.927)；低碳铬铁:1.686->0.000(-1.686)；硅锰:14.132->15.546(+1.413)；成本下降：新-旧=-10.144元/t |  | 14.132278 | 15.545506 | 1.413228 | 4.067723 | 0.045082 | -4.022641 | 0 | 2.639375 | 2.639375 | 0 | 0 | 0 | 0 | 0 | 0 | 0 | 0 | 0 | 2.33 | 1.8 | -0.53 | 0 | 0 | 0 | 0.282401 | 0.313779 | 0.031378 | 0.478985 | 0.498942 | 0.019958 | 5.083912 | 7.011218 | 1.927306 | 1.686068 | 0 | -1.686068 | 0 | 0 | 0 | 0 | 0 | 0 | 0 | 0 | 0 | 0.119048 | 0.119048 | 0 | 0 | 0 | 0 | 0 | 0 | 0 | 0 | 0 | 0
273 | 269 | NM400 | 02 | 16 | 28 | NM400-2 | J 耐磨钢-400级别-J05 NM400 | 1513 | 0.16 | 0.2 | 1.3 | 0.012 | 0.003 |  | 0.02 | 0.02 | 0.03 |  | 0.5 |  |  |  | 0.0015 |  | 0.091667 | 0.105333 | ok | 30.258443 | 30.001249 | -0.257193 | 344.080882 | 333.769318 | -10.311564 | 2.33 | 1.8 | -0.53 | 铝耗!AF272 | 同位置F列匹配 |  | 28.201249 | 293.562415 | C<=0.155; Si[0.2,0.22]; Mn[1.3,1.32]; P<=0.012; S<=0.003; Nb[0.02,0.021]; Ti[0.025,0.03]; Cr[0.5,0.53]; B[0.0015,0.0017] | C=0.155(OK); Si=0.22(OK); Mn=1.3(OK); Cr=0.5(OK); P=0(OK); S=0(OK); Nb=0.02(OK); Ti=0.025(OK); B=0.0015(OK) | 铝块按实耗替换：原Excel AH=2.330kg/t，铝耗!AF272=1.800kg/t，差-0.530kg/t；C上限按目标0.160-0.005=0.155，原Excel按当前成分口径估算C=0.156，会被新约束压住；主要投料变化：高碳锰铁:3.902->0.000(-3.902)；低碳锰铁:0.000->2.443(+2.443)；高碳铬铁:2.005->4.145(+2.140)；低碳铬铁:7.008->5.136(-1.872)；硅锰:14.132->15.546(+1.413)；成本下降：新-旧=-10.312元/t |  | 14.132278 | 15.545506 | 1.413228 | 3.902443 | 0 | -3.902443 | 0 | 0 | 0 | 0 | 2.442785 | 2.442785 | 0 | 0 | 0 | 0 | 0 | 0 | 2.33 | 1.8 | -0.53 | 0 | 0 | 0 | 0.282401 | 0.313779 | 0.031378 | 0.478985 | 0.498942 | 0.019958 | 2.004912 | 4.14524 | 2.140329 | 7.008377 | 5.135949 | -1.872428 | 0 | 0 | 0 | 0 | 0 | 0 | 0 | 0 | 0 | 0.119048 | 0.119048 | 0 | 0 | 0 | 0 | 0 | 0 | 0 | 0 | 0 | 0
274 | 270 | NM450 | 01 | 6 | 15.99 | NM450-1 | J 耐磨钢-450级别-J06 NM450 | 1508 | 0.2 | 0.2 | 1.3 | 0.012 | 0.003 |  | 0.02 | 0.025 | 0.03 |  | 0.35 |  |  |  | 0.0015 |  | 0.076 | 0.097 | ok | 28.470147 | 27.987707 | -0.48244 | 285.144447 | 280.459852 | -4.684595 | 2.33 | 1.796224 | -0.533776 | 铝耗!AF273 | 同位置F列匹配 |  | 26.191483 | 240.337285 | C<=0.195; Si[0.2,0.22]; Mn[1.3,1.32]; P<=0.012; S<=0.003; Nb[0.02,0.021]; Ti[0.03,0.035]; Cr[0.35,0.38]; B[0.0015,0.0017] | C=0.185161(OK); Si=0.2(OK); Mn=1.3(OK); Cr=0.35(OK); P=0(OK); S=0(OK); Nb=0.02(OK); Ti=0.03(OK); B=0.0015(OK) | 铝块按实耗替换：原Excel AH=2.330kg/t，铝耗!AF273=1.796kg/t，差-0.534kg/t；C上限按目标0.200-0.005=0.195；主要投料变化：铝块:2.330->1.796(-0.534)；铌铁:0.282->0.314(+0.031)；钛铁:0.579->0.599(+0.020)；成本下降：新-旧=-4.685元/t |  | 14.132278 | 14.132278 | 0 | 4.016429 | 4.016429 | 0 | 0 | 0 | 0 | 0 | 0 | 0 | 0 | 0 | 0 | 0 | 0 | 0 | 2.33 | 1.796224 | -0.533776 | 0 | 0 | 0 | 0.282401 | 0.313779 | 0.031378 | 0.578773 | 0.598731 | 0.019958 | 7.011218 | 7.011218 | 0 | 0 | 0 | 0 | 0 | 0 | 0 | 0 | 0 | 0 | 0 | 0 | 0 | 0.119048 | 0.119048 | 0 | 0 | 0 | 0 | 0 | 0 | 0 | 0 | 0 | 0
275 | 271 | NM450 | 02 | 16 | 28 | NM450-2 | J 耐磨钢-450级别-J06 NM450 | 1508 | 0.2 | 0.2 | 1.3 | 0.012 | 0.003 |  | 0.02 | 0.025 | 0.03 |  | 0.5 |  |  |  | 0.0015 |  | 0.098 | 0.119 | ok | 30.640265 | 30.403853 | -0.236412 | 327.274934 | 316.433062 | -10.841872 | 2.33 | 1.8 | -0.53 | 铝耗!AF274 | 同位置F列匹配 |  | 28.603853 | 276.226159 | C<=0.195; Si[0.2,0.22]; Mn[1.3,1.32]; P<=0.012; S<=0.003; Nb[0.02,0.021]; Ti[0.03,0.035]; Cr[0.5,0.53]; B[0.0015,0.0017] | C=0.195(OK); Si=0.22(OK); Mn=1.3(OK); Cr=0.5(OK); P=0(OK); S=0(OK); Nb=0.02(OK); Ti=0.03(OK); B=0.0015(OK) | 铝块按实耗替换：原Excel AH=2.330kg/t，铝耗!AF274=1.800kg/t，差-0.530kg/t；C上限按目标0.200-0.005=0.195；主要投料变化：高碳锰铁:3.716->0.000(-3.716)；低碳锰铁:0.000->2.271(+2.271)；高碳铬铁:5.752->7.937(+2.185)；低碳铬铁:3.731->1.819(-1.912)；硅锰:14.132->15.546(+1.413)；成本下降：新-旧=-10.842元/t |  | 14.132278 | 15.545506 | 1.413228 | 3.715505 | 0 | -3.715505 | 0 | 0 | 0 | 0 | 2.27102 | 2.27102 | 0 | 0 | 0 | 0 | 0 | 0 | 2.33 | 1.8 | -0.53 | 0 | 0 | 0 | 0.282401 | 0.313779 | 0.031378 | 0.578773 | 0.598731 | 0.019958 | 5.751647 | 7.936778 | 2.18513 | 3.730614 | 1.818992 | -1.911622 | 0 | 0 | 0 | 0 | 0 | 0 | 0 | 0 | 0 | 0.119048 | 0.119048 | 0 | 0 | 0 | 0 | 0 | 0 | 0 | 0 | 0 | 0
276 | 272 | NM500 | 01 | 6 | 15.99 | NM500-1 | J 耐磨钢-500级别-J07 NM500 | 1504 | 0.26 | 0.15 | 1 | 0.01 | 0.002 |  | 0.025 | 0.02 | 0.04 |  | 0.35 |  |  |  | 0.0015 |  | 0.05 | 0.11 | ok | 24.414066 | 23.465401 | -0.948664 | 288.355498 | 273.25677 | -15.098728 | 3 | 2 | -1 | 铝耗!AF275 | 同位置F列匹配 |  | 21.465401 | 228.582433 | C<=0.255; Si[0.15,0.17]; Mn[1,1.02]; P<=0.01; S<=0.002; Nb[0.025,0.026]; Ti[0.025,0.03]; Cr[0.35,0.38]; B[0.0015,0.0017] | C=0.146637(OK); Si=0.15(OK); Mn=1(OK); Cr=0.35(OK); P=0(OK); S=0(OK); Nb=0.025(OK); Ti=0.025(OK); B=0.0015(OK) | 铝块按实耗替换：原Excel AH=3.000kg/t，铝耗!AF275=2.000kg/t，差-1.000kg/t；C上限按目标0.260-0.005=0.255；主要投料变化：铝块:3.000->2.000(-1.000)；铌铁:0.361->0.392(+0.031)；钛铁:0.479->0.499(+0.020)；成本下降：新-旧=-15.099元/t |  | 10.599209 | 10.599209 | 0 | 2.844762 | 2.844762 | 0 | 0 | 0 | 0 | 0 | 0 | 0 | 0 | 0 | 0 | 0 | 0 | 0 | 3 | 2 | -1 | 0 | 0 | 0 | 0.360845 | 0.392223 | 0.031378 | 0.478985 | 0.498942 | 0.019958 | 7.011218 | 7.011218 | 0 | 0 | 0 | 0 | 0 | 0 | 0 | 0 | 0 | 0 | 0 | 0 | 0 | 0.119048 | 0.119048 | 0 | 0 | 0 | 0 | 0 | 0 | 0 | 0 | 0 | 0
277 | 273 | NM500 | 02 | 16 | 28 | NM500-2 | J 耐磨钢-500级别-J07 NM500 | 1504 | 0.275 | 0.15 | 1 | 0.01 | 0.002 |  | 0.025 | 0.02 | 0.04 |  | 0.5 |  |  |  | 0.0015 |  | 0.05 | 0.11 | ok | 27.418874 | 26.470209 | -0.948664 | 311.729179 | 296.630451 | -15.098728 | 3 | 2 | -1 | 铝耗!AF276 | 同位置F列匹配 |  | 24.470209 | 251.956114 | C<=0.27; Si[0.15,0.17]; Mn[1,1.02]; P<=0.01; S<=0.002; Nb[0.025,0.026]; Ti[0.025,0.03]; Cr[0.5,0.53]; B[0.0015,0.0017] | C=0.17368(OK); Si=0.15(OK); Mn=1(OK); Cr=0.5(OK); P=0(OK); S=0(OK); Nb=0.025(OK); Ti=0.025(OK); B=0.0015(OK) | 铝块按实耗替换：原Excel AH=3.000kg/t，铝耗!AF276=2.000kg/t，差-1.000kg/t；C上限按目标0.275-0.005=0.270；主要投料变化：铝块:3.000->2.000(-1.000)；铌铁:0.361->0.392(+0.031)；钛铁:0.479->0.499(+0.020)；成本下降：新-旧=-15.099元/t |  | 10.599209 | 10.599209 | 0 | 2.844762 | 2.844762 | 0 | 0 | 0 | 0 | 0 | 0 | 0 | 0 | 0 | 0 | 0 | 0 | 0 | 3 | 2 | -1 | 0 | 0 | 0 | 0.360845 | 0.392223 | 0.031378 | 0.478985 | 0.498942 | 0.019958 | 10.016026 | 10.016026 | 0 | 0 | 0 | 0 | 0 | 0 | 0 | 0 | 0 | 0 | 0 | 0 | 0 | 0.119048 | 0.119048 | 0 | 0 | 0 | 0 | 0 | 0 | 0 | 0 | 0 | 0
278 | 274 | NM600 | 01 | 6 | 15.99 | NM600-1 | J 耐磨钢-600级别-J10 NM600 | 1492 | 0.4 | 0.2 | 0.85 | 0.01 | 0.002 | 0.04 | 0.015 | 0.012 | 0.04 |  | 0.35 | 0.5 | 0 | 0 | 0.0017 |  | 0.05 | 0.11 | ok | 28.725588 | 27.816806 | -0.908781 | 1016.952204 | 1005.259419 | -11.692785 | 3 | 2 | -1 | 铝耗!AF277 | 同位置F列匹配 |  | 25.816806 | 960.585083 | C<=0.395; Si[0.2,0.22]; Mn[0.85,0.87]; P<=0.01; S<=0.002; V[0.04,0.041]; Nb[0.015,0.016]; Ti[0.017,0.022]; Cr[0.35,0.38]; Ni[0.5,0.51]; B[0.0017,0.0019] | C=0.130903(OK); Si=0.2(OK); Mn=0.85(OK); Cr=0.35(OK); P=0(OK); S=0(OK); V=0.04(OK); Nb=0.015(OK); Ti=0.017(OK); Ni=0.5(OK); B=0.0017(OK) | 铝块按实耗替换：原Excel AH=3.000kg/t，铝耗!AF277=2.000kg/t，差-1.000kg/t；C上限按目标0.400-0.005=0.395；主要投料变化：铝块:3.000->2.000(-1.000)；钒铁:0.758->0.798(+0.040)；铌铁:0.204->0.235(+0.031)；钛铁:0.319->0.339(+0.020)；成本下降：新-旧=-11.693元/t |  | 11.500183 | 11.500183 | 0 | 0 | 0 | 0 | 0 | 0 | 0 | 0 | 0 | 0 | 0 | 0 | 0 | 0.644632 | 0.644632 | 0 | 3 | 2 | -1 | 0.757778 | 0.797661 | 0.039883 | 0.203956 | 0.235334 | 0.031378 | 0.319323 | 0.339281 | 0.019958 | 7.011218 | 7.011218 | 0 | 0 | 0 | 0 | 5.153577 | 5.153577 | 0 | 0 | 0 | 0 | 0 | 0 | 0 | 0.134921 | 0.134921 | 0 | 0 | 0 | 0 | 0 | 0 | 0 | 0 | 0 | 0
279 | 275 | NM600 | 02 | 16 | 25.4 | NM600-2 | J 耐磨钢-600级别-J10 NM600 | 1492 | 0.4 | 0.2 | 0.85 | 0.01 | 0.002 | 0.04 | 0.015 | 0.012 | 0.04 |  | 0.5 | 0.5 | 0 | 0 | 0.0017 |  | 0.05 | 0.11 | ok | 31.730395 | 30.821614 | -0.908781 | 1040.325885 | 1028.6331 | -11.692785 | 3 | 2 | -1 | 铝耗!AF278 | 同位置F列匹配 |  | 28.821614 | 983.958764 | C<=0.395; Si[0.2,0.22]; Mn[0.85,0.87]; P<=0.01; S<=0.002; V[0.04,0.041]; Nb[0.015,0.016]; Ti[0.017,0.022]; Cr[0.5,0.53]; Ni[0.5,0.51]; B[0.0017,0.0019] | C=0.157947(OK); Si=0.2(OK); Mn=0.85(OK); Cr=0.5(OK); P=0(OK); S=0(OK); V=0.04(OK); Nb=0.015(OK); Ti=0.017(OK); Ni=0.5(OK); B=0.0017(OK) | 铝块按实耗替换：原Excel AH=3.000kg/t，铝耗!AF278=2.000kg/t，差-1.000kg/t；C上限按目标0.400-0.005=0.395；主要投料变化：铝块:3.000->2.000(-1.000)；钒铁:0.758->0.798(+0.040)；铌铁:0.204->0.235(+0.031)；钛铁:0.319->0.339(+0.020)；成本下降：新-旧=-11.693元/t |  | 11.500183 | 11.500183 | 0 | 0 | 0 | 0 | 0 | 0 | 0 | 0 | 0 | 0 | 0 | 0 | 0 | 0.644632 | 0.644632 | 0 | 3 | 2 | -1 | 0.757778 | 0.797661 | 0.039883 | 0.203956 | 0.235334 | 0.031378 | 0.319323 | 0.339281 | 0.019958 | 10.016026 | 10.016026 | 0 | 0 | 0 | 0 | 5.153577 | 5.153577 | 0 | 0 | 0 | 0 | 0 | 0 | 0 | 0.134921 | 0.134921 | 0 | 0 | 0 | 0 | 0 | 0 | 0 | 0 | 0 | 0
280 | 276 | A | 01 | 3.5 | 25.4 | A | G 船舶结构用钢- 一般强度结构钢-G01 A | 1519 | 0.16 | 0.1 | 0.6 | 0.02 | 0.015 |  |  |  | 0.025 | [7 empty] | 0.074292 | 0.127188 | ok | 9.31411 | 8.64411 | -0.67 | 84.505377 | 69.539474 | -14.965903 | 2 | 1.33 | -0.67 | 铝耗!AF280 | 按炼钢牌号首条匹配 |  | 7.31411 | 39.83104 | C<=0.155; Si[0.1,0.12]; Mn[0.6,0.62]; P<=0.02; S<=0.015 | C=0.0867231(OK); Si=0.1(OK); Mn=0.6(OK); P=0(OK); S=0(OK) | 铝块按实耗替换：原Excel AH=2.000kg/t，铝耗!AF280=1.330kg/t，差-0.670kg/t；C上限按目标0.160-0.005=0.155；主要投料变化：铝块:2.000->1.330(-0.670)；成本下降：新-旧=-14.966元/t |  | 7.066139 | 7.066139 | 0 | 0.247971 | 0.247971 | 0 | 0 | 0 | 0 | 0 | 0 | 0 | 0 | 0 | 0 | 0 | 0 | 0 | 2 | 1.33 | -0.67 | 0 | 0 | 0 | 0 | 0 | 0 | 0 | 0 | 0 | 0 | 0 | 0 | 0 | 0 | 0 | 0 | 0 | 0 | 0 | 0 | 0 | 0 | 0 | 0 | 0 | 0 | 0 | 0 | 0 | 0 | 0 | 0 | 0 | 0 | 0 | 0
281 | 277 | B | 01 | 4 | 25.4 | B | G 船舶结构用钢- 一般强度结构钢-G01 A | 1519 | 0.16 | 0.12 | 0.75 | 0.015 | 0.006 |  |  |  | 0.025 | [7 empty] | 0.073385 | 0.125949 | ok | 11.552179 | 10.882179 | -0.67 | 97.157369 | 82.191466 | -14.965903 | 2 | 1.33 | -0.67 | 铝耗!AF281 | 按炼钢牌号首条匹配 |  | 9.552179 | 52.483032 | C<=0.155; Si[0.12,0.14]; Mn[0.75,0.77]; P<=0.015; S<=0.006 | C=0.0929701(OK); Si=0.12(OK); Mn=0.75(OK); P=0(OK); S=0(OK) | 铝块按实耗替换：原Excel AH=2.000kg/t，铝耗!AF281=1.330kg/t，差-0.670kg/t；C上限按目标0.160-0.005=0.155；主要投料变化：铝块:2.000->1.330(-0.670)；成本下降：新-旧=-14.966元/t |  | 8.479367 | 8.479367 | 0 | 1.072812 | 1.072812 | 0 | 0 | 0 | 0 | 0 | 0 | 0 | 0 | 0 | 0 | 0 | 0 | 0 | 2 | 1.33 | -0.67 | 0 | 0 | 0 | 0 | 0 | 0 | 0 | 0 | 0 | 0 | 0 | 0 | 0 | 0 | 0 | 0 | 0 | 0 | 0 | 0 | 0 | 0 | 0 | 0 | 0 | 0 | 0 | 0 | 0 | 0 | 0 | 0 | 0 | 0 | 0 | 0
282 | 278 | AH32 | 01 | 4 | 12.5 | AH32-1 | G 船舶结构用钢- 一般强度结构钢-G01 A | 1521 | 0.07 | 0.2 | 1.2 | 0.015 | 0.006 |  |  |  | 0.03 | [7 empty] | 0.04 | 0.094833 | ok | 20.149723 | 18.770705 | -1.379018 | 180.987574 | 137.761947 | -43.225627 | 2.33 | 1.9 | -0.43 | 铝耗!AF282 | 按炼钢牌号首条匹配 |  | 16.870705 | 95.321328 | C<=0.065; Si[0.2,0.22]; Mn[1.2,1.22]; P<=0.015; S<=0.006 | C=0.065(OK); Si=0.22(OK); Mn=1.2(OK); P=0(OK); S=0(OK) | 铝块按实耗替换：原Excel AH=2.330kg/t，铝耗!AF282=1.900kg/t，差-0.430kg/t；C上限按目标0.070-0.005=0.065；主要投料变化：硅锰:0.000->15.546(+15.546)；中碳锰铁:14.359->0.223(-14.136)；硅铁合金:3.461->0.000(-3.461)；低碳锰铁:0.000->1.103(+1.103)；铝块:2.330->1.900(-0.430)；成本下降：新-旧=-43.226元/t |  | 0 | 15.545506 | 15.545506 | 0 | 0 | 0 | 14.358557 | 0.222535 | -14.136022 | 0 | 1.102663 | 1.102663 | 0 | 0 | 0 | 3.461166 | 0 | -3.461166 | 2.33 | 1.9 | -0.43 | 0 | 0 | 0 | 0 | 0 | 0 | 0 | 0 | 0 | 0 | 0 | 0 | 0 | 0 | 0 | 0 | 0 | 0 | 0 | 0 | 0 | 0 | 0 | 0 | 0 | 0 | 0 | 0 | 0 | 0 | 0 | 0 | 0 | 0 | 0 | 0
283 | 279 | AH32 | 02 | 12.51 | 25 | AH32-2 | G 船舶结构用钢- 一般强度结构钢-G01 A | 1521 | 0.07 | 0.2 | 1.3 | 0.015 | 0.006 |  |  |  | 0.03 | [7 empty] | 0.044 | 0.095 | ok | 21.446779 | 19.897358 | -1.549421 | 191.013929 | 157.713917 | -33.300012 | 2.33 | 1.9 | -0.43 | 铝耗!AF283 | 按炼钢牌号首条匹配 |  | 17.997358 | 115.273297 | C<=0.065; Si[0.2,0.22]; Mn[1.3,1.32]; P<=0.015; S<=0.006 | C=0.065(OK); Si=0.2(OK); Mn=1.3(OK); P=0(OK); S=0(OK) | 铝块按实耗替换：原Excel AH=2.330kg/t，铝耗!AF283=1.900kg/t，差-0.430kg/t；C上限按目标0.070-0.005=0.065，原Excel按当前成分口径估算C=0.065，会被新约束压住；主要投料变化：中碳锰铁:15.656->0.000(-15.656)；硅锰:0.000->11.344(+11.344)；低碳锰铁:0.000->5.970(+5.970)；硅铁合金:3.461->0.683(-2.778)；铝块:2.330->1.900(-0.430)；成本下降：新-旧=-33.300元/t |  | 0 | 11.344444 | 11.344444 | 0 | 0 | 0 | 15.655613 | 0 | -15.655613 | 0 | 5.97014 | 5.97014 | 0 | 0 | 0 | 3.461166 | 0.682774 | -2.778391 | 2.33 | 1.9 | -0.43 | 0 | 0 | 0 | 0 | 0 | 0 | 0 | 0 | 0 | 0 | 0 | 0 | 0 | 0 | 0 | 0 | 0 | 0 | 0 | 0 | 0 | 0 | 0 | 0 | 0 | 0 | 0 | 0 | 0 | 0 | 0 | 0 | 0 | 0 | 0 | 0
284 | 280 | AH36 | 01 | 4 | 12.5 | AH36-1 | G 船舶结构用钢- 一般强度结构钢-G01 A | 1521 | 0.07 | 0.12 | 1.3 | 0.015 | 0.006 |  | 0.035 | 0.01 | 0.03 | [7 empty] | 0.042964 | 0.089364 | ok | 20.932684 | 19.961863 | -0.970821 | 302.633636 | 280.932141 | -21.701495 | 2.33 | 1.9 | -0.43 | 铝耗!AF284 | 按炼钢牌号首条匹配 |  | 18.061863 | 238.491522 | C<=0.065; Si[0.12,0.14]; Mn[1.3,1.32]; P<=0.015; S<=0.006; Nb[0.035,0.036]; Ti[0.015,0.02] | C=0.065(OK); Si=0.14(OK); Mn=1.3(OK); P=0(OK); S=0(OK); Nb=0.035(OK); Ti=0.015(OK) | 铝块按实耗替换：原Excel AH=2.330kg/t，铝耗!AF284=1.900kg/t，差-0.430kg/t；C上限按目标0.070-0.005=0.065；主要投料变化：中碳锰铁:15.729->3.238(-12.491)；硅锰:0.000->9.893(+9.893)；低碳锰铁:0.000->4.083(+4.083)；硅铁合金:2.077->0.000(-2.077)；铝块:2.330->1.900(-0.430)；成本下降：新-旧=-21.701元/t |  | 0 | 9.892595 | 9.892595 | 0 | 0 | 0 | 15.728842 | 3.237535 | -12.491307 | 0 | 4.083255 | 4.083255 | 0 | 0 | 0 | 2.076699 | 0 | -2.076699 | 2.33 | 1.9 | -0.43 | 0 | 0 | 0 | 0.517735 | 0.549113 | 0.031378 | 0.279408 | 0.299365 | 0.019958 | 0 | 0 | 0 | 0 | 0 | 0 | 0 | 0 | 0 | 0 | 0 | 0 | 0 | 0 | 0 | 0 | 0 | 0 | 0 | 0 | 0 | 0 | 0 | 0 | 0 | 0 | 0
285 | 281 | AH36 | 02 | 12.51 | 25 | AH36-2 | G 船舶结构用钢- 一般强度结构钢-G01 A | 1522 | 0.07 | 0.15 | 1.4 | 0.015 | 0.006 |  | 0.035 | 0.01 | 0.03 | [7 empty] | 0.041596 | 0.089234 | ok | 22.752763 | 21.557817 | -1.194946 | 315.382103 | 289.437293 | -25.944809 | 2.33 | 1.9 | -0.43 | 铝耗!AF285 | 按炼钢牌号首条匹配 |  | 19.657817 | 246.996674 | C<=0.065; Si[0.15,0.17]; Mn[1.4,1.42]; P<=0.015; S<=0.006; Nb[0.035,0.036]; Ti[0.015,0.02] | C=0.065(OK); Si=0.17(OK); Mn=1.4(OK); P=0(OK); S=0(OK); Nb=0.035(OK); Ti=0.015(OK) | 铝块按实耗替换：原Excel AH=2.330kg/t，铝耗!AF285=1.900kg/t，差-0.430kg/t；C上限按目标0.070-0.005=0.065；主要投料变化：中碳锰铁:17.030->1.155(-15.875)；硅锰:0.000->12.012(+12.012)；低碳锰铁:0.000->5.642(+5.642)；硅铁合金:2.596->0.000(-2.596)；铝块:2.330->1.900(-0.430)；成本下降：新-旧=-25.945元/t |  | 0 | 12.012436 | 12.012436 | 0 | 0 | 0 | 17.029746 | 1.155023 | -15.874723 | 0 | 5.641879 | 5.641879 | 0 | 0 | 0 | 2.595874 | 0 | -2.595874 | 2.33 | 1.9 | -0.43 | 0 | 0 | 0 | 0.517735 | 0.549113 | 0.031378 | 0.279408 | 0.299365 | 0.019958 | 0 | 0 | 0 | 0 | 0 | 0 | 0 | 0 | 0 | 0 | 0 | 0 | 0 | 0 | 0 | 0 | 0 | 0 | 0 | 0 | 0 | 0 | 0 | 0 | 0 | 0 | 0
286 | 282 | CCSA | 01 | 3.5 | 25.4 | CCSA | G 船舶结构用钢- 一般强度结构钢-G01 A | 1519 | 0.16 | 0.1 | 0.6 | 0.02 | 0.015 |  |  |  | 0.025 | [7 empty] | 0.074292 | 0.127188 | ok | 9.31411 | 8.64411 | -0.67 | 84.505377 | 69.539474 | -14.965903 | 2 | 1.33 | -0.67 | 铝耗!AF286 | 按炼钢牌号首条匹配 |  | 7.31411 | 39.83104 | C<=0.155; Si[0.1,0.12]; Mn[0.6,0.62]; P<=0.02; S<=0.015 | C=0.0867231(OK); Si=0.1(OK); Mn=0.6(OK); P=0(OK); S=0(OK) | 铝块按实耗替换：原Excel AH=2.000kg/t，铝耗!AF286=1.330kg/t，差-0.670kg/t；C上限按目标0.160-0.005=0.155；主要投料变化：铝块:2.000->1.330(-0.670)；成本下降：新-旧=-14.966元/t |  | 7.066139 | 7.066139 | 0 | 0.247971 | 0.247971 | 0 | 0 | 0 | 0 | 0 | 0 | 0 | 0 | 0 | 0 | 0 | 0 | 0 | 2 | 1.33 | -0.67 | 0 | 0 | 0 | 0 | 0 | 0 | 0 | 0 | 0 | 0 | 0 | 0 | 0 | 0 | 0 | 0 | 0 | 0 | 0 | 0 | 0 | 0 | 0 | 0 | 0 | 0 | 0 | 0 | 0 | 0 | 0 | 0 | 0 | 0 | 0 | 0
287 | 283 | CCSB | 01 | 4 | 25.4 | CCSB | G 船舶结构用钢- 一般强度结构钢-G01 A | 1519 | 0.16 | 0.12 | 0.75 | 0.015 | 0.006 |  |  |  | 0.025 | [7 empty] | 0.073385 | 0.125949 | ok | 11.552179 | 10.882179 | -0.67 | 97.157369 | 82.191466 | -14.965903 | 2 | 1.33 | -0.67 | 铝耗!AF287 | 按炼钢牌号首条匹配 |  | 9.552179 | 52.483032 | C<=0.155; Si[0.12,0.14]; Mn[0.75,0.77]; P<=0.015; S<=0.006 | C=0.0929701(OK); Si=0.12(OK); Mn=0.75(OK); P=0(OK); S=0(OK) | 铝块按实耗替换：原Excel AH=2.000kg/t，铝耗!AF287=1.330kg/t，差-0.670kg/t；C上限按目标0.160-0.005=0.155；主要投料变化：铝块:2.000->1.330(-0.670)；成本下降：新-旧=-14.966元/t |  | 8.479367 | 8.479367 | 0 | 1.072812 | 1.072812 | 0 | 0 | 0 | 0 | 0 | 0 | 0 | 0 | 0 | 0 | 0 | 0 | 0 | 2 | 1.33 | -0.67 | 0 | 0 | 0 | 0 | 0 | 0 | 0 | 0 | 0 | 0 | 0 | 0 | 0 | 0 | 0 | 0 | 0 | 0 | 0 | 0 | 0 | 0 | 0 | 0 | 0 | 0 | 0 | 0 | 0 | 0 | 0 | 0 | 0 | 0 | 0 | 0
288 | 284 | CCSAH32 | 01 | 4 | 12.5 | CCSAH32-1 | G 船舶结构用钢- 一般强度结构钢-G01 A | 1521 | 0.07 | 0.2 | 1.2 | 0.015 | 0.006 |  |  |  | 0.03 | [7 empty] | 0.04 | 0.094833 | ok | 20.149723 | 18.770705 | -1.379018 | 180.987574 | 137.761947 | -43.225627 | 2.33 | 1.9 | -0.43 | 铝耗!AF288 | 按炼钢牌号首条匹配 |  | 16.870705 | 95.321328 | C<=0.065; Si[0.2,0.22]; Mn[1.2,1.22]; P<=0.015; S<=0.006 | C=0.065(OK); Si=0.22(OK); Mn=1.2(OK); P=0(OK); S=0(OK) | 铝块按实耗替换：原Excel AH=2.330kg/t，铝耗!AF288=1.900kg/t，差-0.430kg/t；C上限按目标0.070-0.005=0.065；主要投料变化：硅锰:0.000->15.546(+15.546)；中碳锰铁:14.359->0.223(-14.136)；硅铁合金:3.461->0.000(-3.461)；低碳锰铁:0.000->1.103(+1.103)；铝块:2.330->1.900(-0.430)；成本下降：新-旧=-43.226元/t |  | 0 | 15.545506 | 15.545506 | 0 | 0 | 0 | 14.358557 | 0.222535 | -14.136022 | 0 | 1.102663 | 1.102663 | 0 | 0 | 0 | 3.461166 | 0 | -3.461166 | 2.33 | 1.9 | -0.43 | 0 | 0 | 0 | 0 | 0 | 0 | 0 | 0 | 0 | 0 | 0 | 0 | 0 | 0 | 0 | 0 | 0 | 0 | 0 | 0 | 0 | 0 | 0 | 0 | 0 | 0 | 0 | 0 | 0 | 0 | 0 | 0 | 0 | 0 | 0 | 0
289 | 285 | CCSAH32 | 02 | 12.51 | 25 | CCSAH32-2 | G 船舶结构用钢- 一般强度结构钢-G01 A | 1521 | 0.07 | 0.2 | 1.3 | 0.015 | 0.006 |  |  |  | 0.03 | [7 empty] | 0.044 | 0.095 | ok | 21.446779 | 19.897358 | -1.549421 | 191.013929 | 157.713917 | -33.300012 | 2.33 | 1.9 | -0.43 | 铝耗!AF289 | 按炼钢牌号首条匹配 |  | 17.997358 | 115.273297 | C<=0.065; Si[0.2,0.22]; Mn[1.3,1.32]; P<=0.015; S<=0.006 | C=0.065(OK); Si=0.2(OK); Mn=1.3(OK); P=0(OK); S=0(OK) | 铝块按实耗替换：原Excel AH=2.330kg/t，铝耗!AF289=1.900kg/t，差-0.430kg/t；C上限按目标0.070-0.005=0.065，原Excel按当前成分口径估算C=0.065，会被新约束压住；主要投料变化：中碳锰铁:15.656->0.000(-15.656)；硅锰:0.000->11.344(+11.344)；低碳锰铁:0.000->5.970(+5.970)；硅铁合金:3.461->0.683(-2.778)；铝块:2.330->1.900(-0.430)；成本下降：新-旧=-33.300元/t |  | 0 | 11.344444 | 11.344444 | 0 | 0 | 0 | 15.655613 | 0 | -15.655613 | 0 | 5.97014 | 5.97014 | 0 | 0 | 0 | 3.461166 | 0.682774 | -2.778391 | 2.33 | 1.9 | -0.43 | 0 | 0 | 0 | 0 | 0 | 0 | 0 | 0 | 0 | 0 | 0 | 0 | 0 | 0 | 0 | 0 | 0 | 0 | 0 | 0 | 0 | 0 | 0 | 0 | 0 | 0 | 0 | 0 | 0 | 0 | 0 | 0 | 0 | 0 | 0 | 0
290 | 286 | CCSAH36 | 01 | 4 | 12.5 | CCSAH36-1 | G 船舶结构用钢- 一般强度结构钢-G01 A | 1521 | 0.07 | 0.12 | 1.3 | 0.015 | 0.006 |  | 0.035 | 0.01 | 0.03 | [7 empty] | 0.042964 | 0.089364 | ok | 20.932684 | 19.961863 | -0.970821 | 302.633636 | 280.932141 | -21.701495 | 2.33 | 1.9 | -0.43 | 铝耗!AF290 | 按炼钢牌号首条匹配 |  | 18.061863 | 238.491522 | C<=0.065; Si[0.12,0.14]; Mn[1.3,1.32]; P<=0.015; S<=0.006; Nb[0.035,0.036]; Ti[0.015,0.02] | C=0.065(OK); Si=0.14(OK); Mn=1.3(OK); P=0(OK); S=0(OK); Nb=0.035(OK); Ti=0.015(OK) | 铝块按实耗替换：原Excel AH=2.330kg/t，铝耗!AF290=1.900kg/t，差-0.430kg/t；C上限按目标0.070-0.005=0.065；主要投料变化：中碳锰铁:15.729->3.238(-12.491)；硅锰:0.000->9.893(+9.893)；低碳锰铁:0.000->4.083(+4.083)；硅铁合金:2.077->0.000(-2.077)；铝块:2.330->1.900(-0.430)；成本下降：新-旧=-21.701元/t |  | 0 | 9.892595 | 9.892595 | 0 | 0 | 0 | 15.728842 | 3.237535 | -12.491307 | 0 | 4.083255 | 4.083255 | 0 | 0 | 0 | 2.076699 | 0 | -2.076699 | 2.33 | 1.9 | -0.43 | 0 | 0 | 0 | 0.517735 | 0.549113 | 0.031378 | 0.279408 | 0.299365 | 0.019958 | 0 | 0 | 0 | 0 | 0 | 0 | 0 | 0 | 0 | 0 | 0 | 0 | 0 | 0 | 0 | 0 | 0 | 0 | 0 | 0 | 0 | 0 | 0 | 0 | 0 | 0 | 0
291 | 287 | CCSAH36 | 02 | 12.51 | 25 | CCSAH36-2 | G 船舶结构用钢- 一般强度结构钢-G01 A | 1522 | 0.07 | 0.15 | 1.4 | 0.015 | 0.006 |  | 0.035 | 0.01 | 0.03 | [7 empty] | 0.041596 | 0.089234 | ok | 22.752763 | 21.557817 | -1.194946 | 315.382103 | 289.437293 | -25.944809 | 2.33 | 1.9 | -0.43 | 铝耗!AF291 | 按炼钢牌号首条匹配 |  | 19.657817 | 246.996674 | C<=0.065; Si[0.15,0.17]; Mn[1.4,1.42]; P<=0.015; S<=0.006; Nb[0.035,0.036]; Ti[0.015,0.02] | C=0.065(OK); Si=0.17(OK); Mn=1.4(OK); P=0(OK); S=0(OK); Nb=0.035(OK); Ti=0.015(OK) | 铝块按实耗替换：原Excel AH=2.330kg/t，铝耗!AF291=1.900kg/t，差-0.430kg/t；C上限按目标0.070-0.005=0.065；主要投料变化：中碳锰铁:17.030->1.155(-15.875)；硅锰:0.000->12.012(+12.012)；低碳锰铁:0.000->5.642(+5.642)；硅铁合金:2.596->0.000(-2.596)；铝块:2.330->1.900(-0.430)；成本下降：新-旧=-25.945元/t |  | 0 | 12.012436 | 12.012436 | 0 | 0 | 0 | 17.029746 | 1.155023 | -15.874723 | 0 | 5.641879 | 5.641879 | 0 | 0 | 0 | 2.595874 | 0 | -2.595874 | 2.33 | 1.9 | -0.43 | 0 | 0 | 0 | 0.517735 | 0.549113 | 0.031378 | 0.279408 | 0.299365 | 0.019958 | 0 | 0 | 0 | 0 | 0 | 0 | 0 | 0 | 0 | 0 | 0 | 0 | 0 | 0 | 0 | 0 | 0 | 0 | 0 | 0 | 0 | 0 | 0 | 0 | 0 | 0 | 0
292 | 288 | AB/A | 01 | 3.5 | 25.4 | AB/A | G 船舶结构用钢- 一般强度结构钢-G01 A | 1519 | 0.16 | 0.1 | 0.6 | 0.02 | 0.015 |  |  |  | 0.025 | [7 empty] | 0.074292 | 0.127188 | ok | 9.31411 | 8.64411 | -0.67 | 84.505377 | 69.539474 | -14.965903 | 2 | 1.33 | -0.67 | 铝耗!AF292 | 按炼钢牌号首条匹配 |  | 7.31411 | 39.83104 | C<=0.155; Si[0.1,0.12]; Mn[0.6,0.62]; P<=0.02; S<=0.015 | C=0.0867231(OK); Si=0.1(OK); Mn=0.6(OK); P=0(OK); S=0(OK) | 铝块按实耗替换：原Excel AH=2.000kg/t，铝耗!AF292=1.330kg/t，差-0.670kg/t；C上限按目标0.160-0.005=0.155；主要投料变化：铝块:2.000->1.330(-0.670)；成本下降：新-旧=-14.966元/t |  | 7.066139 | 7.066139 | 0 | 0.247971 | 0.247971 | 0 | 0 | 0 | 0 | 0 | 0 | 0 | 0 | 0 | 0 | 0 | 0 | 0 | 2 | 1.33 | -0.67 | 0 | 0 | 0 | 0 | 0 | 0 | 0 | 0 | 0 | 0 | 0 | 0 | 0 | 0 | 0 | 0 | 0 | 0 | 0 | 0 | 0 | 0 | 0 | 0 | 0 | 0 | 0 | 0 | 0 | 0 | 0 | 0 | 0 | 0 | 0 | 0
293 | 289 | AB/B | 01 | 4 | 25.4 | AB/B | G 船舶结构用钢- 一般强度结构钢-G01 A | 1519 | 0.16 | 0.12 | 0.75 | 0.015 | 0.006 |  |  |  | 0.025 | [7 empty] | 0.073385 | 0.125949 | ok | 11.552179 | 10.882179 | -0.67 | 97.157369 | 82.191466 | -14.965903 | 2 | 1.33 | -0.67 | 铝耗!AF293 | 按炼钢牌号首条匹配 |  | 9.552179 | 52.483032 | C<=0.155; Si[0.12,0.14]; Mn[0.75,0.77]; P<=0.015; S<=0.006 | C=0.0929701(OK); Si=0.12(OK); Mn=0.75(OK); P=0(OK); S=0(OK) | 铝块按实耗替换：原Excel AH=2.000kg/t，铝耗!AF293=1.330kg/t，差-0.670kg/t；C上限按目标0.160-0.005=0.155；主要投料变化：铝块:2.000->1.330(-0.670)；成本下降：新-旧=-14.966元/t |  | 8.479367 | 8.479367 | 0 | 1.072812 | 1.072812 | 0 | 0 | 0 | 0 | 0 | 0 | 0 | 0 | 0 | 0 | 0 | 0 | 0 | 2 | 1.33 | -0.67 | 0 | 0 | 0 | 0 | 0 | 0 | 0 | 0 | 0 | 0 | 0 | 0 | 0 | 0 | 0 | 0 | 0 | 0 | 0 | 0 | 0 | 0 | 0 | 0 | 0 | 0 | 0 | 0 | 0 | 0 | 0 | 0 | 0 | 0 | 0 | 0
294 | 290 | AB/AH32 | 01 | 4 | 12.5 | AB/AH32-1 | G 船舶结构用钢- 一般强度结构钢-G01 A | 1521 | 0.07 | 0.2 | 1.2 | 0.015 | 0.006 |  |  |  | 0.03 | [7 empty] | 0.04 | 0.094833 | ok | 20.149723 | 18.770705 | -1.379018 | 180.987574 | 137.761947 | -43.225627 | 2.33 | 1.9 | -0.43 | 铝耗!AF294 | 按炼钢牌号首条匹配 |  | 16.870705 | 95.321328 | C<=0.065; Si[0.2,0.22]; Mn[1.2,1.22]; P<=0.015; S<=0.006 | C=0.065(OK); Si=0.22(OK); Mn=1.2(OK); P=0(OK); S=0(OK) | 铝块按实耗替换：原Excel AH=2.330kg/t，铝耗!AF294=1.900kg/t，差-0.430kg/t；C上限按目标0.070-0.005=0.065；主要投料变化：硅锰:0.000->15.546(+15.546)；中碳锰铁:14.359->0.223(-14.136)；硅铁合金:3.461->0.000(-3.461)；低碳锰铁:0.000->1.103(+1.103)；铝块:2.330->1.900(-0.430)；成本下降：新-旧=-43.226元/t |  | 0 | 15.545506 | 15.545506 | 0 | 0 | 0 | 14.358557 | 0.222535 | -14.136022 | 0 | 1.102663 | 1.102663 | 0 | 0 | 0 | 3.461166 | 0 | -3.461166 | 2.33 | 1.9 | -0.43 | 0 | 0 | 0 | 0 | 0 | 0 | 0 | 0 | 0 | 0 | 0 | 0 | 0 | 0 | 0 | 0 | 0 | 0 | 0 | 0 | 0 | 0 | 0 | 0 | 0 | 0 | 0 | 0 | 0 | 0 | 0 | 0 | 0 | 0 | 0 | 0
295 | 291 | AB/AH32 | 02 | 12.51 | 25 | AB/AH32-2 | G 船舶结构用钢- 一般强度结构钢-G01 A | 1521 | 0.07 | 0.2 | 1.3 | 0.015 | 0.006 |  |  |  | 0.03 | [7 empty] | 0.044 | 0.095 | ok | 21.446779 | 19.897358 | -1.549421 | 191.013929 | 157.713917 | -33.300012 | 2.33 | 1.9 | -0.43 | 铝耗!AF295 | 按炼钢牌号首条匹配 |  | 17.997358 | 115.273297 | C<=0.065; Si[0.2,0.22]; Mn[1.3,1.32]; P<=0.015; S<=0.006 | C=0.065(OK); Si=0.2(OK); Mn=1.3(OK); P=0(OK); S=0(OK) | 铝块按实耗替换：原Excel AH=2.330kg/t，铝耗!AF295=1.900kg/t，差-0.430kg/t；C上限按目标0.070-0.005=0.065，原Excel按当前成分口径估算C=0.065，会被新约束压住；主要投料变化：中碳锰铁:15.656->0.000(-15.656)；硅锰:0.000->11.344(+11.344)；低碳锰铁:0.000->5.970(+5.970)；硅铁合金:3.461->0.683(-2.778)；铝块:2.330->1.900(-0.430)；成本下降：新-旧=-33.300元/t |  | 0 | 11.344444 | 11.344444 | 0 | 0 | 0 | 15.655613 | 0 | -15.655613 | 0 | 5.97014 | 5.97014 | 0 | 0 | 0 | 3.461166 | 0.682774 | -2.778391 | 2.33 | 1.9 | -0.43 | 0 | 0 | 0 | 0 | 0 | 0 | 0 | 0 | 0 | 0 | 0 | 0 | 0 | 0 | 0 | 0 | 0 | 0 | 0 | 0 | 0 | 0 | 0 | 0 | 0 | 0 | 0 | 0 | 0 | 0 | 0 | 0 | 0 | 0 | 0 | 0
296 | 292 | AB/AH36 | 01 | 4 | 12.5 | AB/AH36-1 | G 船舶结构用钢- 一般强度结构钢-G01 A | 1521 | 0.07 | 0.12 | 1.3 | 0.015 | 0.006 |  | 0.035 | 0.01 | 0.03 | [7 empty] | 0.042964 | 0.089364 | ok | 20.932684 | 19.961863 | -0.970821 | 302.633636 | 280.932141 | -21.701495 | 2.33 | 1.9 | -0.43 | 铝耗!AF296 | 按炼钢牌号首条匹配 |  | 18.061863 | 238.491522 | C<=0.065; Si[0.12,0.14]; Mn[1.3,1.32]; P<=0.015; S<=0.006; Nb[0.035,0.036]; Ti[0.015,0.02] | C=0.065(OK); Si=0.14(OK); Mn=1.3(OK); P=0(OK); S=0(OK); Nb=0.035(OK); Ti=0.015(OK) | 铝块按实耗替换：原Excel AH=2.330kg/t，铝耗!AF296=1.900kg/t，差-0.430kg/t；C上限按目标0.070-0.005=0.065；主要投料变化：中碳锰铁:15.729->3.238(-12.491)；硅锰:0.000->9.893(+9.893)；低碳锰铁:0.000->4.083(+4.083)；硅铁合金:2.077->0.000(-2.077)；铝块:2.330->1.900(-0.430)；成本下降：新-旧=-21.701元/t |  | 0 | 9.892595 | 9.892595 | 0 | 0 | 0 | 15.728842 | 3.237535 | -12.491307 | 0 | 4.083255 | 4.083255 | 0 | 0 | 0 | 2.076699 | 0 | -2.076699 | 2.33 | 1.9 | -0.43 | 0 | 0 | 0 | 0.517735 | 0.549113 | 0.031378 | 0.279408 | 0.299365 | 0.019958 | 0 | 0 | 0 | 0 | 0 | 0 | 0 | 0 | 0 | 0 | 0 | 0 | 0 | 0 | 0 | 0 | 0 | 0 | 0 | 0 | 0 | 0 | 0 | 0 | 0 | 0 | 0
297 | 293 | AB/AH36 | 02 | 12.51 | 25 | AB/AH36-2 | G 船舶结构用钢- 一般强度结构钢-G01 A | 1522 | 0.07 | 0.15 | 1.4 | 0.015 | 0.006 |  | 0.035 | 0.01 | 0.03 | [7 empty] | 0.041596 | 0.089234 | ok | 22.752763 | 21.557817 | -1.194946 | 315.382103 | 289.437293 | -25.944809 | 2.33 | 1.9 | -0.43 | 铝耗!AF297 | 按炼钢牌号首条匹配 |  | 19.657817 | 246.996674 | C<=0.065; Si[0.15,0.17]; Mn[1.4,1.42]; P<=0.015; S<=0.006; Nb[0.035,0.036]; Ti[0.015,0.02] | C=0.065(OK); Si=0.17(OK); Mn=1.4(OK); P=0(OK); S=0(OK); Nb=0.035(OK); Ti=0.015(OK) | 铝块按实耗替换：原Excel AH=2.330kg/t，铝耗!AF297=1.900kg/t，差-0.430kg/t；C上限按目标0.070-0.005=0.065；主要投料变化：中碳锰铁:17.030->1.155(-15.875)；硅锰:0.000->12.012(+12.012)；低碳锰铁:0.000->5.642(+5.642)；硅铁合金:2.596->0.000(-2.596)；铝块:2.330->1.900(-0.430)；成本下降：新-旧=-25.945元/t |  | 0 | 12.012436 | 12.012436 | 0 | 0 | 0 | 17.029746 | 1.155023 | -15.874723 | 0 | 5.641879 | 5.641879 | 0 | 0 | 0 | 2.595874 | 0 | -2.595874 | 2.33 | 1.9 | -0.43 | 0 | 0 | 0 | 0.517735 | 0.549113 | 0.031378 | 0.279408 | 0.299365 | 0.019958 | 0 | 0 | 0 | 0 | 0 | 0 | 0 | 0 | 0 | 0 | 0 | 0 | 0 | 0 | 0 | 0 | 0 | 0 | 0 | 0 | 0 | 0 | 0 | 0 | 0 | 0 | 0
298 | 294 | BVA | 01 | 3.5 | 25.4 | BVA | G 船舶结构用钢- 一般强度结构钢-G01 A | 1519 | 0.16 | 0.1 | 0.6 | 0.02 | 0.015 |  |  |  | 0.025 | [7 empty] | 0.074292 | 0.127188 | ok | 9.31411 | 8.64411 | -0.67 | 84.505377 | 69.539474 | -14.965903 | 2 | 1.33 | -0.67 | 铝耗!AF298 | 按炼钢牌号首条匹配 |  | 7.31411 | 39.83104 | C<=0.155; Si[0.1,0.12]; Mn[0.6,0.62]; P<=0.02; S<=0.015 | C=0.0867231(OK); Si=0.1(OK); Mn=0.6(OK); P=0(OK); S=0(OK) | 铝块按实耗替换：原Excel AH=2.000kg/t，铝耗!AF298=1.330kg/t，差-0.670kg/t；C上限按目标0.160-0.005=0.155；主要投料变化：铝块:2.000->1.330(-0.670)；成本下降：新-旧=-14.966元/t |  | 7.066139 | 7.066139 | 0 | 0.247971 | 0.247971 | 0 | 0 | 0 | 0 | 0 | 0 | 0 | 0 | 0 | 0 | 0 | 0 | 0 | 2 | 1.33 | -0.67 | 0 | 0 | 0 | 0 | 0 | 0 | 0 | 0 | 0 | 0 | 0 | 0 | 0 | 0 | 0 | 0 | 0 | 0 | 0 | 0 | 0 | 0 | 0 | 0 | 0 | 0 | 0 | 0 | 0 | 0 | 0 | 0 | 0 | 0 | 0 | 0
299 | 295 | BVB | 01 | 4 | 25.4 | BVB | G 船舶结构用钢- 一般强度结构钢-G01 A | 1519 | 0.16 | 0.12 | 0.75 | 0.015 | 0.006 |  |  |  | 0.025 | [7 empty] | 0.073385 | 0.125949 | ok | 11.552179 | 10.882179 | -0.67 | 97.157369 | 82.191466 | -14.965903 | 2 | 1.33 | -0.67 | 铝耗!AF299 | 按炼钢牌号首条匹配 |  | 9.552179 | 52.483032 | C<=0.155; Si[0.12,0.14]; Mn[0.75,0.77]; P<=0.015; S<=0.006 | C=0.0929701(OK); Si=0.12(OK); Mn=0.75(OK); P=0(OK); S=0(OK) | 铝块按实耗替换：原Excel AH=2.000kg/t，铝耗!AF299=1.330kg/t，差-0.670kg/t；C上限按目标0.160-0.005=0.155；主要投料变化：铝块:2.000->1.330(-0.670)；成本下降：新-旧=-14.966元/t |  | 8.479367 | 8.479367 | 0 | 1.072812 | 1.072812 | 0 | 0 | 0 | 0 | 0 | 0 | 0 | 0 | 0 | 0 | 0 | 0 | 0 | 2 | 1.33 | -0.67 | 0 | 0 | 0 | 0 | 0 | 0 | 0 | 0 | 0 | 0 | 0 | 0 | 0 | 0 | 0 | 0 | 0 | 0 | 0 | 0 | 0 | 0 | 0 | 0 | 0 | 0 | 0 | 0 | 0 | 0 | 0 | 0 | 0 | 0 | 0 | 0
300 | 296 | BVAH32 | 01 | 4 | 12.5 | BVAH32-1 | G 船舶结构用钢- 一般强度结构钢-G01 A | 1521 | 0.07 | 0.2 | 1.2 | 0.015 | 0.006 |  |  |  | 0.03 | [7 empty] | 0.04 | 0.094833 | ok | 20.149723 | 18.770705 | -1.379018 | 180.987574 | 137.761947 | -43.225627 | 2.33 | 1.9 | -0.43 | 铝耗!AF300 | 按炼钢牌号首条匹配 |  | 16.870705 | 95.321328 | C<=0.065; Si[0.2,0.22]; Mn[1.2,1.22]; P<=0.015; S<=0.006 | C=0.065(OK); Si=0.22(OK); Mn=1.2(OK); P=0(OK); S=0(OK) | 铝块按实耗替换：原Excel AH=2.330kg/t，铝耗!AF300=1.900kg/t，差-0.430kg/t；C上限按目标0.070-0.005=0.065；主要投料变化：硅锰:0.000->15.546(+15.546)；中碳锰铁:14.359->0.223(-14.136)；硅铁合金:3.461->0.000(-3.461)；低碳锰铁:0.000->1.103(+1.103)；铝块:2.330->1.900(-0.430)；成本下降：新-旧=-43.226元/t |  | 0 | 15.545506 | 15.545506 | 0 | 0 | 0 | 14.358557 | 0.222535 | -14.136022 | 0 | 1.102663 | 1.102663 | 0 | 0 | 0 | 3.461166 | 0 | -3.461166 | 2.33 | 1.9 | -0.43 | 0 | 0 | 0 | 0 | 0 | 0 | 0 | 0 | 0 | 0 | 0 | 0 | 0 | 0 | 0 | 0 | 0 | 0 | 0 | 0 | 0 | 0 | 0 | 0 | 0 | 0 | 0 | 0 | 0 | 0 | 0 | 0 | 0 | 0 | 0 | 0
301 | 297 | BVAH32 | 02 | 12.51 | 25 | BVAH32-2 | G 船舶结构用钢- 一般强度结构钢-G01 A | 1521 | 0.07 | 0.2 | 1.3 | 0.015 | 0.006 |  |  |  | 0.03 | [7 empty] | 0.044 | 0.095 | ok | 21.446779 | 19.897358 | -1.549421 | 191.013929 | 157.713917 | -33.300012 | 2.33 | 1.9 | -0.43 | 铝耗!AF301 | 按炼钢牌号首条匹配 |  | 17.997358 | 115.273297 | C<=0.065; Si[0.2,0.22]; Mn[1.3,1.32]; P<=0.015; S<=0.006 | C=0.065(OK); Si=0.2(OK); Mn=1.3(OK); P=0(OK); S=0(OK) | 铝块按实耗替换：原Excel AH=2.330kg/t，铝耗!AF301=1.900kg/t，差-0.430kg/t；C上限按目标0.070-0.005=0.065，原Excel按当前成分口径估算C=0.065，会被新约束压住；主要投料变化：中碳锰铁:15.656->0.000(-15.656)；硅锰:0.000->11.344(+11.344)；低碳锰铁:0.000->5.970(+5.970)；硅铁合金:3.461->0.683(-2.778)；铝块:2.330->1.900(-0.430)；成本下降：新-旧=-33.300元/t |  | 0 | 11.344444 | 11.344444 | 0 | 0 | 0 | 15.655613 | 0 | -15.655613 | 0 | 5.97014 | 5.97014 | 0 | 0 | 0 | 3.461166 | 0.682774 | -2.778391 | 2.33 | 1.9 | -0.43 | 0 | 0 | 0 | 0 | 0 | 0 | 0 | 0 | 0 | 0 | 0 | 0 | 0 | 0 | 0 | 0 | 0 | 0 | 0 | 0 | 0 | 0 | 0 | 0 | 0 | 0 | 0 | 0 | 0 | 0 | 0 | 0 | 0 | 0 | 0 | 0
302 | 298 | BVAH36 | 01 | 4 | 12.5 | BVAH36-1 | G 船舶结构用钢- 一般强度结构钢-G01 A | 1521 | 0.07 | 0.12 | 1.3 | 0.015 | 0.006 |  | 0.035 | 0.01 | 0.03 | [7 empty] | 0.042964 | 0.089364 | ok | 20.932684 | 19.961863 | -0.970821 | 302.633636 | 280.932141 | -21.701495 | 2.33 | 1.9 | -0.43 | 铝耗!AF302 | 按炼钢牌号首条匹配 |  | 18.061863 | 238.491522 | C<=0.065; Si[0.12,0.14]; Mn[1.3,1.32]; P<=0.015; S<=0.006; Nb[0.035,0.036]; Ti[0.015,0.02] | C=0.065(OK); Si=0.14(OK); Mn=1.3(OK); P=0(OK); S=0(OK); Nb=0.035(OK); Ti=0.015(OK) | 铝块按实耗替换：原Excel AH=2.330kg/t，铝耗!AF302=1.900kg/t，差-0.430kg/t；C上限按目标0.070-0.005=0.065；主要投料变化：中碳锰铁:15.729->3.238(-12.491)；硅锰:0.000->9.893(+9.893)；低碳锰铁:0.000->4.083(+4.083)；硅铁合金:2.077->0.000(-2.077)；铝块:2.330->1.900(-0.430)；成本下降：新-旧=-21.701元/t |  | 0 | 9.892595 | 9.892595 | 0 | 0 | 0 | 15.728842 | 3.237535 | -12.491307 | 0 | 4.083255 | 4.083255 | 0 | 0 | 0 | 2.076699 | 0 | -2.076699 | 2.33 | 1.9 | -0.43 | 0 | 0 | 0 | 0.517735 | 0.549113 | 0.031378 | 0.279408 | 0.299365 | 0.019958 | 0 | 0 | 0 | 0 | 0 | 0 | 0 | 0 | 0 | 0 | 0 | 0 | 0 | 0 | 0 | 0 | 0 | 0 | 0 | 0 | 0 | 0 | 0 | 0 | 0 | 0 | 0
303 | 299 | BVAH36 | 02 | 12.51 | 25 | BVAH36-2 | G 船舶结构用钢- 一般强度结构钢-G01 A | 1522 | 0.07 | 0.15 | 1.4 | 0.015 | 0.006 |  | 0.035 | 0.01 | 0.03 | [7 empty] | 0.041596 | 0.089234 | ok | 22.752763 | 21.557817 | -1.194946 | 315.382103 | 289.437293 | -25.944809 | 2.33 | 1.9 | -0.43 | 铝耗!AF303 | 按炼钢牌号首条匹配 |  | 19.657817 | 246.996674 | C<=0.065; Si[0.15,0.17]; Mn[1.4,1.42]; P<=0.015; S<=0.006; Nb[0.035,0.036]; Ti[0.015,0.02] | C=0.065(OK); Si=0.17(OK); Mn=1.4(OK); P=0(OK); S=0(OK); Nb=0.035(OK); Ti=0.015(OK) | 铝块按实耗替换：原Excel AH=2.330kg/t，铝耗!AF303=1.900kg/t，差-0.430kg/t；C上限按目标0.070-0.005=0.065；主要投料变化：中碳锰铁:17.030->1.155(-15.875)；硅锰:0.000->12.012(+12.012)；低碳锰铁:0.000->5.642(+5.642)；硅铁合金:2.596->0.000(-2.596)；铝块:2.330->1.900(-0.430)；成本下降：新-旧=-25.945元/t |  | 0 | 12.012436 | 12.012436 | 0 | 0 | 0 | 17.029746 | 1.155023 | -15.874723 | 0 | 5.641879 | 5.641879 | 0 | 0 | 0 | 2.595874 | 0 | -2.595874 | 2.33 | 1.9 | -0.43 | 0 | 0 | 0 | 0.517735 | 0.549113 | 0.031378 | 0.279408 | 0.299365 | 0.019958 | 0 | 0 | 0 | 0 | 0 | 0 | 0 | 0 | 0 | 0 | 0 | 0 | 0 | 0 | 0 | 0 | 0 | 0 | 0 | 0 | 0 | 0 | 0 | 0 | 0 | 0 | 0
304 | 300 | NV A | 01 | 3.5 | 25.4 | NV A | G 船舶结构用钢- 一般强度结构钢-G01 A | 1519 | 0.16 | 0.1 | 0.6 | 0.02 | 0.015 |  |  |  | 0.025 | [7 empty] | 0.074292 | 0.127188 | ok | 9.31411 | 8.64411 | -0.67 | 84.505377 | 69.539474 | -14.965903 | 2 | 1.33 | -0.67 | 铝耗!AF304 | 按炼钢牌号首条匹配 |  | 7.31411 | 39.83104 | C<=0.155; Si[0.1,0.12]; Mn[0.6,0.62]; P<=0.02; S<=0.015 | C=0.0867231(OK); Si=0.1(OK); Mn=0.6(OK); P=0(OK); S=0(OK) | 铝块按实耗替换：原Excel AH=2.000kg/t，铝耗!AF304=1.330kg/t，差-0.670kg/t；C上限按目标0.160-0.005=0.155；主要投料变化：铝块:2.000->1.330(-0.670)；成本下降：新-旧=-14.966元/t |  | 7.066139 | 7.066139 | 0 | 0.247971 | 0.247971 | 0 | 0 | 0 | 0 | 0 | 0 | 0 | 0 | 0 | 0 | 0 | 0 | 0 | 2 | 1.33 | -0.67 | 0 | 0 | 0 | 0 | 0 | 0 | 0 | 0 | 0 | 0 | 0 | 0 | 0 | 0 | 0 | 0 | 0 | 0 | 0 | 0 | 0 | 0 | 0 | 0 | 0 | 0 | 0 | 0 | 0 | 0 | 0 | 0 | 0 | 0 | 0 | 0
305 | 301 | NV B | 01 | 4 | 25.4 | NV B | G 船舶结构用钢- 一般强度结构钢-G01 A | 1519 | 0.16 | 0.12 | 0.75 | 0.015 | 0.006 |  |  |  | 0.025 | [7 empty] | 0.073385 | 0.125949 | ok | 11.552179 | 10.882179 | -0.67 | 97.157369 | 82.191466 | -14.965903 | 2 | 1.33 | -0.67 | 铝耗!AF305 | 按炼钢牌号首条匹配 |  | 9.552179 | 52.483032 | C<=0.155; Si[0.12,0.14]; Mn[0.75,0.77]; P<=0.015; S<=0.006 | C=0.0929701(OK); Si=0.12(OK); Mn=0.75(OK); P=0(OK); S=0(OK) | 铝块按实耗替换：原Excel AH=2.000kg/t，铝耗!AF305=1.330kg/t，差-0.670kg/t；C上限按目标0.160-0.005=0.155；主要投料变化：铝块:2.000->1.330(-0.670)；成本下降：新-旧=-14.966元/t |  | 8.479367 | 8.479367 | 0 | 1.072812 | 1.072812 | 0 | 0 | 0 | 0 | 0 | 0 | 0 | 0 | 0 | 0 | 0 | 0 | 0 | 2 | 1.33 | -0.67 | 0 | 0 | 0 | 0 | 0 | 0 | 0 | 0 | 0 | 0 | 0 | 0 | 0 | 0 | 0 | 0 | 0 | 0 | 0 | 0 | 0 | 0 | 0 | 0 | 0 | 0 | 0 | 0 | 0 | 0 | 0 | 0 | 0 | 0 | 0 | 0
306 | 302 | NV A32 | 01 | 4 | 12.5 | NV A32-1 | G 船舶结构用钢- 一般强度结构钢-G01 A | 1521 | 0.07 | 0.2 | 1.2 | 0.015 | 0.006 |  |  |  | 0.03 | [7 empty] | 0.04 | 0.094833 | ok | 20.149723 | 18.770705 | -1.379018 | 180.987574 | 137.761947 | -43.225627 | 2.33 | 1.9 | -0.43 | 铝耗!AF306 | 按炼钢牌号首条匹配 |  | 16.870705 | 95.321328 | C<=0.065; Si[0.2,0.22]; Mn[1.2,1.22]; P<=0.015; S<=0.006 | C=0.065(OK); Si=0.22(OK); Mn=1.2(OK); P=0(OK); S=0(OK) | 铝块按实耗替换：原Excel AH=2.330kg/t，铝耗!AF306=1.900kg/t，差-0.430kg/t；C上限按目标0.070-0.005=0.065；主要投料变化：硅锰:0.000->15.546(+15.546)；中碳锰铁:14.359->0.223(-14.136)；硅铁合金:3.461->0.000(-3.461)；低碳锰铁:0.000->1.103(+1.103)；铝块:2.330->1.900(-0.430)；成本下降：新-旧=-43.226元/t |  | 0 | 15.545506 | 15.545506 | 0 | 0 | 0 | 14.358557 | 0.222535 | -14.136022 | 0 | 1.102663 | 1.102663 | 0 | 0 | 0 | 3.461166 | 0 | -3.461166 | 2.33 | 1.9 | -0.43 | 0 | 0 | 0 | 0 | 0 | 0 | 0 | 0 | 0 | 0 | 0 | 0 | 0 | 0 | 0 | 0 | 0 | 0 | 0 | 0 | 0 | 0 | 0 | 0 | 0 | 0 | 0 | 0 | 0 | 0 | 0 | 0 | 0 | 0 | 0 | 0
307 | 303 | NV A32 | 02 | 12.51 | 25 | NV A32-2 | G 船舶结构用钢- 一般强度结构钢-G01 A | 1521 | 0.07 | 0.2 | 1.3 | 0.015 | 0.006 |  |  |  | 0.03 | [7 empty] | 0.044 | 0.095 | ok | 21.446779 | 19.897358 | -1.549421 | 191.013929 | 157.713917 | -33.300012 | 2.33 | 1.9 | -0.43 | 铝耗!AF307 | 按炼钢牌号首条匹配 |  | 17.997358 | 115.273297 | C<=0.065; Si[0.2,0.22]; Mn[1.3,1.32]; P<=0.015; S<=0.006 | C=0.065(OK); Si=0.2(OK); Mn=1.3(OK); P=0(OK); S=0(OK) | 铝块按实耗替换：原Excel AH=2.330kg/t，铝耗!AF307=1.900kg/t，差-0.430kg/t；C上限按目标0.070-0.005=0.065，原Excel按当前成分口径估算C=0.065，会被新约束压住；主要投料变化：中碳锰铁:15.656->0.000(-15.656)；硅锰:0.000->11.344(+11.344)；低碳锰铁:0.000->5.970(+5.970)；硅铁合金:3.461->0.683(-2.778)；铝块:2.330->1.900(-0.430)；成本下降：新-旧=-33.300元/t |  | 0 | 11.344444 | 11.344444 | 0 | 0 | 0 | 15.655613 | 0 | -15.655613 | 0 | 5.97014 | 5.97014 | 0 | 0 | 0 | 3.461166 | 0.682774 | -2.778391 | 2.33 | 1.9 | -0.43 | 0 | 0 | 0 | 0 | 0 | 0 | 0 | 0 | 0 | 0 | 0 | 0 | 0 | 0 | 0 | 0 | 0 | 0 | 0 | 0 | 0 | 0 | 0 | 0 | 0 | 0 | 0 | 0 | 0 | 0 | 0 | 0 | 0 | 0 | 0 | 0
308 | 304 | NV A36 | 01 | 4 | 12.5 | NV A36-1 | G 船舶结构用钢- 一般强度结构钢-G01 A | 1521 | 0.07 | 0.12 | 1.3 | 0.015 | 0.006 |  | 0.035 | 0.01 | 0.03 | [7 empty] | 0.042964 | 0.089364 | ok | 20.932684 | 19.961863 | -0.970821 | 302.633636 | 280.932141 | -21.701495 | 2.33 | 1.9 | -0.43 | 铝耗!AF308 | 按炼钢牌号首条匹配 |  | 18.061863 | 238.491522 | C<=0.065; Si[0.12,0.14]; Mn[1.3,1.32]; P<=0.015; S<=0.006; Nb[0.035,0.036]; Ti[0.015,0.02] | C=0.065(OK); Si=0.14(OK); Mn=1.3(OK); P=0(OK); S=0(OK); Nb=0.035(OK); Ti=0.015(OK) | 铝块按实耗替换：原Excel AH=2.330kg/t，铝耗!AF308=1.900kg/t，差-0.430kg/t；C上限按目标0.070-0.005=0.065；主要投料变化：中碳锰铁:15.729->3.238(-12.491)；硅锰:0.000->9.893(+9.893)；低碳锰铁:0.000->4.083(+4.083)；硅铁合金:2.077->0.000(-2.077)；铝块:2.330->1.900(-0.430)；成本下降：新-旧=-21.701元/t |  | 0 | 9.892595 | 9.892595 | 0 | 0 | 0 | 15.728842 | 3.237535 | -12.491307 | 0 | 4.083255 | 4.083255 | 0 | 0 | 0 | 2.076699 | 0 | -2.076699 | 2.33 | 1.9 | -0.43 | 0 | 0 | 0 | 0.517735 | 0.549113 | 0.031378 | 0.279408 | 0.299365 | 0.019958 | 0 | 0 | 0 | 0 | 0 | 0 | 0 | 0 | 0 | 0 | 0 | 0 | 0 | 0 | 0 | 0 | 0 | 0 | 0 | 0 | 0 | 0 | 0 | 0 | 0 | 0 | 0
309 | 305 | NV A36 | 02 | 12.51 | 25 | NV A36-2 | G 船舶结构用钢- 一般强度结构钢-G01 A | 1522 | 0.07 | 0.15 | 1.4 | 0.015 | 0.006 |  | 0.035 | 0.01 | 0.03 | [7 empty] | 0.041596 | 0.089234 | ok | 22.752763 | 21.557817 | -1.194946 | 315.382103 | 289.437293 | -25.944809 | 2.33 | 1.9 | -0.43 | 铝耗!AF309 | 按炼钢牌号首条匹配 |  | 19.657817 | 246.996674 | C<=0.065; Si[0.15,0.17]; Mn[1.4,1.42]; P<=0.015; S<=0.006; Nb[0.035,0.036]; Ti[0.015,0.02] | C=0.065(OK); Si=0.17(OK); Mn=1.4(OK); P=0(OK); S=0(OK); Nb=0.035(OK); Ti=0.015(OK) | 铝块按实耗替换：原Excel AH=2.330kg/t，铝耗!AF309=1.900kg/t，差-0.430kg/t；C上限按目标0.070-0.005=0.065；主要投料变化：中碳锰铁:17.030->1.155(-15.875)；硅锰:0.000->12.012(+12.012)；低碳锰铁:0.000->5.642(+5.642)；硅铁合金:2.596->0.000(-2.596)；铝块:2.330->1.900(-0.430)；成本下降：新-旧=-25.945元/t |  | 0 | 12.012436 | 12.012436 | 0 | 0 | 0 | 17.029746 | 1.155023 | -15.874723 | 0 | 5.641879 | 5.641879 | 0 | 0 | 0 | 2.595874 | 0 | -2.595874 | 2.33 | 1.9 | -0.43 | 0 | 0 | 0 | 0.517735 | 0.549113 | 0.031378 | 0.279408 | 0.299365 | 0.019958 | 0 | 0 | 0 | 0 | 0 | 0 | 0 | 0 | 0 | 0 | 0 | 0 | 0 | 0 | 0 | 0 | 0 | 0 | 0 | 0 | 0 | 0 | 0 | 0 | 0 | 0 | 0
310 | 306 | KA | 01 | 3.5 | 25.4 | KA | G 船舶结构用钢- 一般强度结构钢-G01 A | 1519 | 0.16 | 0.1 | 0.6 | 0.02 | 0.015 |  |  |  | 0.025 | [7 empty] | 0.074292 | 0.127188 | ok | 9.31411 | 8.64411 | -0.67 | 84.505377 | 69.539474 | -14.965903 | 2 | 1.33 | -0.67 | 铝耗!AF310 | 按炼钢牌号首条匹配 |  | 7.31411 | 39.83104 | C<=0.155; Si[0.1,0.12]; Mn[0.6,0.62]; P<=0.02; S<=0.015 | C=0.0867231(OK); Si=0.1(OK); Mn=0.6(OK); P=0(OK); S=0(OK) | 铝块按实耗替换：原Excel AH=2.000kg/t，铝耗!AF310=1.330kg/t，差-0.670kg/t；C上限按目标0.160-0.005=0.155；主要投料变化：铝块:2.000->1.330(-0.670)；成本下降：新-旧=-14.966元/t |  | 7.066139 | 7.066139 | 0 | 0.247971 | 0.247971 | 0 | 0 | 0 | 0 | 0 | 0 | 0 | 0 | 0 | 0 | 0 | 0 | 0 | 2 | 1.33 | -0.67 | 0 | 0 | 0 | 0 | 0 | 0 | 0 | 0 | 0 | 0 | 0 | 0 | 0 | 0 | 0 | 0 | 0 | 0 | 0 | 0 | 0 | 0 | 0 | 0 | 0 | 0 | 0 | 0 | 0 | 0 | 0 | 0 | 0 | 0 | 0 | 0
311 | 307 | KB | 01 | 4 | 25.4 | KB | G 船舶结构用钢- 一般强度结构钢-G01 A | 1519 | 0.16 | 0.12 | 0.75 | 0.015 | 0.006 |  |  |  | 0.025 | [7 empty] | 0.073385 | 0.125949 | ok | 11.552179 | 10.882179 | -0.67 | 97.157369 | 82.191466 | -14.965903 | 2 | 1.33 | -0.67 | 铝耗!AF311 | 按炼钢牌号首条匹配 |  | 9.552179 | 52.483032 | C<=0.155; Si[0.12,0.14]; Mn[0.75,0.77]; P<=0.015; S<=0.006 | C=0.0929701(OK); Si=0.12(OK); Mn=0.75(OK); P=0(OK); S=0(OK) | 铝块按实耗替换：原Excel AH=2.000kg/t，铝耗!AF311=1.330kg/t，差-0.670kg/t；C上限按目标0.160-0.005=0.155；主要投料变化：铝块:2.000->1.330(-0.670)；成本下降：新-旧=-14.966元/t |  | 8.479367 | 8.479367 | 0 | 1.072812 | 1.072812 | 0 | 0 | 0 | 0 | 0 | 0 | 0 | 0 | 0 | 0 | 0 | 0 | 0 | 2 | 1.33 | -0.67 | 0 | 0 | 0 | 0 | 0 | 0 | 0 | 0 | 0 | 0 | 0 | 0 | 0 | 0 | 0 | 0 | 0 | 0 | 0 | 0 | 0 | 0 | 0 | 0 | 0 | 0 | 0 | 0 | 0 | 0 | 0 | 0 | 0 | 0 | 0 | 0
312 | 308 | KA32 | 01 | 4 | 12.5 | KA32-1 | G 船舶结构用钢- 一般强度结构钢-G01 A | 1521 | 0.07 | 0.2 | 1.2 | 0.015 | 0.006 |  |  |  | 0.03 | [7 empty] | 0.04 | 0.094833 | ok | 20.149723 | 18.770705 | -1.379018 | 180.987574 | 137.761947 | -43.225627 | 2.33 | 1.9 | -0.43 | 铝耗!AF312 | 按炼钢牌号首条匹配 |  | 16.870705 | 95.321328 | C<=0.065; Si[0.2,0.22]; Mn[1.2,1.22]; P<=0.015; S<=0.006 | C=0.065(OK); Si=0.22(OK); Mn=1.2(OK); P=0(OK); S=0(OK) | 铝块按实耗替换：原Excel AH=2.330kg/t，铝耗!AF312=1.900kg/t，差-0.430kg/t；C上限按目标0.070-0.005=0.065；主要投料变化：硅锰:0.000->15.546(+15.546)；中碳锰铁:14.359->0.223(-14.136)；硅铁合金:3.461->0.000(-3.461)；低碳锰铁:0.000->1.103(+1.103)；铝块:2.330->1.900(-0.430)；成本下降：新-旧=-43.226元/t |  | 0 | 15.545506 | 15.545506 | 0 | 0 | 0 | 14.358557 | 0.222535 | -14.136022 | 0 | 1.102663 | 1.102663 | 0 | 0 | 0 | 3.461166 | 0 | -3.461166 | 2.33 | 1.9 | -0.43 | 0 | 0 | 0 | 0 | 0 | 0 | 0 | 0 | 0 | 0 | 0 | 0 | 0 | 0 | 0 | 0 | 0 | 0 | 0 | 0 | 0 | 0 | 0 | 0 | 0 | 0 | 0 | 0 | 0 | 0 | 0 | 0 | 0 | 0 | 0 | 0
313 | 309 | KA32 | 02 | 12.51 | 25 | KA32-2 | G 船舶结构用钢- 一般强度结构钢-G01 A | 1521 | 0.07 | 0.2 | 1.3 | 0.015 | 0.006 |  |  |  | 0.03 | [7 empty] | 0.044 | 0.095 | ok | 21.446779 | 19.897358 | -1.549421 | 191.013929 | 157.713917 | -33.300012 | 2.33 | 1.9 | -0.43 | 铝耗!AF313 | 按炼钢牌号首条匹配 |  | 17.997358 | 115.273297 | C<=0.065; Si[0.2,0.22]; Mn[1.3,1.32]; P<=0.015; S<=0.006 | C=0.065(OK); Si=0.2(OK); Mn=1.3(OK); P=0(OK); S=0(OK) | 铝块按实耗替换：原Excel AH=2.330kg/t，铝耗!AF313=1.900kg/t，差-0.430kg/t；C上限按目标0.070-0.005=0.065，原Excel按当前成分口径估算C=0.065，会被新约束压住；主要投料变化：中碳锰铁:15.656->0.000(-15.656)；硅锰:0.000->11.344(+11.344)；低碳锰铁:0.000->5.970(+5.970)；硅铁合金:3.461->0.683(-2.778)；铝块:2.330->1.900(-0.430)；成本下降：新-旧=-33.300元/t |  | 0 | 11.344444 | 11.344444 | 0 | 0 | 0 | 15.655613 | 0 | -15.655613 | 0 | 5.97014 | 5.97014 | 0 | 0 | 0 | 3.461166 | 0.682774 | -2.778391 | 2.33 | 1.9 | -0.43 | 0 | 0 | 0 | 0 | 0 | 0 | 0 | 0 | 0 | 0 | 0 | 0 | 0 | 0 | 0 | 0 | 0 | 0 | 0 | 0 | 0 | 0 | 0 | 0 | 0 | 0 | 0 | 0 | 0 | 0 | 0 | 0 | 0 | 0 | 0 | 0
314 | 310 | KA36 | 01 | 4 | 12.5 | KA36-1 | G 船舶结构用钢- 一般强度结构钢-G01 A | 1521 | 0.07 | 0.12 | 1.3 | 0.015 | 0.006 |  | 0.035 | 0.01 | 0.03 | [7 empty] | 0.042964 | 0.089364 | ok | 20.932684 | 19.961863 | -0.970821 | 302.633636 | 280.932141 | -21.701495 | 2.33 | 1.9 | -0.43 | 铝耗!AF314 | 按炼钢牌号首条匹配 |  | 18.061863 | 238.491522 | C<=0.065; Si[0.12,0.14]; Mn[1.3,1.32]; P<=0.015; S<=0.006; Nb[0.035,0.036]; Ti[0.015,0.02] | C=0.065(OK); Si=0.14(OK); Mn=1.3(OK); P=0(OK); S=0(OK); Nb=0.035(OK); Ti=0.015(OK) | 铝块按实耗替换：原Excel AH=2.330kg/t，铝耗!AF314=1.900kg/t，差-0.430kg/t；C上限按目标0.070-0.005=0.065；主要投料变化：中碳锰铁:15.729->3.238(-12.491)；硅锰:0.000->9.893(+9.893)；低碳锰铁:0.000->4.083(+4.083)；硅铁合金:2.077->0.000(-2.077)；铝块:2.330->1.900(-0.430)；成本下降：新-旧=-21.701元/t |  | 0 | 9.892595 | 9.892595 | 0 | 0 | 0 | 15.728842 | 3.237535 | -12.491307 | 0 | 4.083255 | 4.083255 | 0 | 0 | 0 | 2.076699 | 0 | -2.076699 | 2.33 | 1.9 | -0.43 | 0 | 0 | 0 | 0.517735 | 0.549113 | 0.031378 | 0.279408 | 0.299365 | 0.019958 | 0 | 0 | 0 | 0 | 0 | 0 | 0 | 0 | 0 | 0 | 0 | 0 | 0 | 0 | 0 | 0 | 0 | 0 | 0 | 0 | 0 | 0 | 0 | 0 | 0 | 0 | 0
315 | 311 | KA36 | 02 | 12.51 | 25 | KA36-2 | G 船舶结构用钢- 一般强度结构钢-G01 A | 1522 | 0.07 | 0.15 | 1.4 | 0.015 | 0.006 |  | 0.035 | 0.01 | 0.03 | [7 empty] | 0.041596 | 0.089234 | ok | 22.752763 | 21.557817 | -1.194946 | 315.382103 | 289.437293 | -25.944809 | 2.33 | 1.9 | -0.43 | 铝耗!AF315 | 按炼钢牌号首条匹配 |  | 19.657817 | 246.996674 | C<=0.065; Si[0.15,0.17]; Mn[1.4,1.42]; P<=0.015; S<=0.006; Nb[0.035,0.036]; Ti[0.015,0.02] | C=0.065(OK); Si=0.17(OK); Mn=1.4(OK); P=0(OK); S=0(OK); Nb=0.035(OK); Ti=0.015(OK) | 铝块按实耗替换：原Excel AH=2.330kg/t，铝耗!AF315=1.900kg/t，差-0.430kg/t；C上限按目标0.070-0.005=0.065；主要投料变化：中碳锰铁:17.030->1.155(-15.875)；硅锰:0.000->12.012(+12.012)；低碳锰铁:0.000->5.642(+5.642)；硅铁合金:2.596->0.000(-2.596)；铝块:2.330->1.900(-0.430)；成本下降：新-旧=-25.945元/t |  | 0 | 12.012436 | 12.012436 | 0 | 0 | 0 | 17.029746 | 1.155023 | -15.874723 | 0 | 5.641879 | 5.641879 | 0 | 0 | 0 | 2.595874 | 0 | -2.595874 | 2.33 | 1.9 | -0.43 | 0 | 0 | 0 | 0.517735 | 0.549113 | 0.031378 | 0.279408 | 0.299365 | 0.019958 | 0 | 0 | 0 | 0 | 0 | 0 | 0 | 0 | 0 | 0 | 0 | 0 | 0 | 0 | 0 | 0 | 0 | 0 | 0 | 0 | 0 | 0 | 0 | 0 | 0 | 0 | 0
316 | 312 | KRA | 01 | 3.5 | 25.4 | KRA | G 船舶结构用钢- 一般强度结构钢-G01 A | 1519 | 0.16 | 0.1 | 0.6 | 0.02 | 0.015 |  |  |  | 0.025 | [7 empty] | 0.074292 | 0.127188 | ok | 9.31411 | 8.64411 | -0.67 | 84.505377 | 69.539474 | -14.965903 | 2 | 1.33 | -0.67 | 铝耗!AF316 | 按炼钢牌号首条匹配 |  | 7.31411 | 39.83104 | C<=0.155; Si[0.1,0.12]; Mn[0.6,0.62]; P<=0.02; S<=0.015 | C=0.0867231(OK); Si=0.1(OK); Mn=0.6(OK); P=0(OK); S=0(OK) | 铝块按实耗替换：原Excel AH=2.000kg/t，铝耗!AF316=1.330kg/t，差-0.670kg/t；C上限按目标0.160-0.005=0.155；主要投料变化：铝块:2.000->1.330(-0.670)；成本下降：新-旧=-14.966元/t |  | 7.066139 | 7.066139 | 0 | 0.247971 | 0.247971 | 0 | 0 | 0 | 0 | 0 | 0 | 0 | 0 | 0 | 0 | 0 | 0 | 0 | 2 | 1.33 | -0.67 | 0 | 0 | 0 | 0 | 0 | 0 | 0 | 0 | 0 | 0 | 0 | 0 | 0 | 0 | 0 | 0 | 0 | 0 | 0 | 0 | 0 | 0 | 0 | 0 | 0 | 0 | 0 | 0 | 0 | 0 | 0 | 0 | 0 | 0 | 0 | 0
317 | 313 | KRB | 01 | 4 | 25.4 | KRB | G 船舶结构用钢- 一般强度结构钢-G01 A | 1519 | 0.16 | 0.12 | 0.75 | 0.015 | 0.006 |  |  |  | 0.025 | [7 empty] | 0.073385 | 0.125949 | ok | 11.552179 | 10.882179 | -0.67 | 97.157369 | 82.191466 | -14.965903 | 2 | 1.33 | -0.67 | 铝耗!AF317 | 按炼钢牌号首条匹配 |  | 9.552179 | 52.483032 | C<=0.155; Si[0.12,0.14]; Mn[0.75,0.77]; P<=0.015; S<=0.006 | C=0.0929701(OK); Si=0.12(OK); Mn=0.75(OK); P=0(OK); S=0(OK) | 铝块按实耗替换：原Excel AH=2.000kg/t，铝耗!AF317=1.330kg/t，差-0.670kg/t；C上限按目标0.160-0.005=0.155；主要投料变化：铝块:2.000->1.330(-0.670)；成本下降：新-旧=-14.966元/t |  | 8.479367 | 8.479367 | 0 | 1.072812 | 1.072812 | 0 | 0 | 0 | 0 | 0 | 0 | 0 | 0 | 0 | 0 | 0 | 0 | 0 | 2 | 1.33 | -0.67 | 0 | 0 | 0 | 0 | 0 | 0 | 0 | 0 | 0 | 0 | 0 | 0 | 0 | 0 | 0 | 0 | 0 | 0 | 0 | 0 | 0 | 0 | 0 | 0 | 0 | 0 | 0 | 0 | 0 | 0 | 0 | 0 | 0 | 0 | 0 | 0
318 | 314 | KRA32 | 01 | 4 | 12.5 | KRA32-1 | G 船舶结构用钢- 一般强度结构钢-G01 A | 1521 | 0.07 | 0.2 | 1.2 | 0.015 | 0.006 |  |  |  | 0.03 | [7 empty] | 0.04 | 0.094833 | ok | 20.149723 | 18.770705 | -1.379018 | 180.987574 | 137.761947 | -43.225627 | 2.33 | 1.9 | -0.43 | 铝耗!AF318 | 按炼钢牌号首条匹配 |  | 16.870705 | 95.321328 | C<=0.065; Si[0.2,0.22]; Mn[1.2,1.22]; P<=0.015; S<=0.006 | C=0.065(OK); Si=0.22(OK); Mn=1.2(OK); P=0(OK); S=0(OK) | 铝块按实耗替换：原Excel AH=2.330kg/t，铝耗!AF318=1.900kg/t，差-0.430kg/t；C上限按目标0.070-0.005=0.065；主要投料变化：硅锰:0.000->15.546(+15.546)；中碳锰铁:14.359->0.223(-14.136)；硅铁合金:3.461->0.000(-3.461)；低碳锰铁:0.000->1.103(+1.103)；铝块:2.330->1.900(-0.430)；成本下降：新-旧=-43.226元/t |  | 0 | 15.545506 | 15.545506 | 0 | 0 | 0 | 14.358557 | 0.222535 | -14.136022 | 0 | 1.102663 | 1.102663 | 0 | 0 | 0 | 3.461166 | 0 | -3.461166 | 2.33 | 1.9 | -0.43 | 0 | 0 | 0 | 0 | 0 | 0 | 0 | 0 | 0 | 0 | 0 | 0 | 0 | 0 | 0 | 0 | 0 | 0 | 0 | 0 | 0 | 0 | 0 | 0 | 0 | 0 | 0 | 0 | 0 | 0 | 0 | 0 | 0 | 0 | 0 | 0
319 | 315 | KRA32 | 02 | 12.51 | 25 | KRA32-2 | G 船舶结构用钢- 一般强度结构钢-G01 A | 1521 | 0.07 | 0.2 | 1.3 | 0.015 | 0.006 |  |  |  | 0.03 | [7 empty] | 0.044 | 0.095 | ok | 21.446779 | 19.897358 | -1.549421 | 191.013929 | 157.713917 | -33.300012 | 2.33 | 1.9 | -0.43 | 铝耗!AF319 | 按炼钢牌号首条匹配 |  | 17.997358 | 115.273297 | C<=0.065; Si[0.2,0.22]; Mn[1.3,1.32]; P<=0.015; S<=0.006 | C=0.065(OK); Si=0.2(OK); Mn=1.3(OK); P=0(OK); S=0(OK) | 铝块按实耗替换：原Excel AH=2.330kg/t，铝耗!AF319=1.900kg/t，差-0.430kg/t；C上限按目标0.070-0.005=0.065，原Excel按当前成分口径估算C=0.065，会被新约束压住；主要投料变化：中碳锰铁:15.656->0.000(-15.656)；硅锰:0.000->11.344(+11.344)；低碳锰铁:0.000->5.970(+5.970)；硅铁合金:3.461->0.683(-2.778)；铝块:2.330->1.900(-0.430)；成本下降：新-旧=-33.300元/t |  | 0 | 11.344444 | 11.344444 | 0 | 0 | 0 | 15.655613 | 0 | -15.655613 | 0 | 5.97014 | 5.97014 | 0 | 0 | 0 | 3.461166 | 0.682774 | -2.778391 | 2.33 | 1.9 | -0.43 | 0 | 0 | 0 | 0 | 0 | 0 | 0 | 0 | 0 | 0 | 0 | 0 | 0 | 0 | 0 | 0 | 0 | 0 | 0 | 0 | 0 | 0 | 0 | 0 | 0 | 0 | 0 | 0 | 0 | 0 | 0 | 0 | 0 | 0 | 0 | 0
320 | 316 | KRA36 | 01 | 4 | 12.5 | KRA36-1 | G 船舶结构用钢- 一般强度结构钢-G01 A | 1521 | 0.07 | 0.12 | 1.3 | 0.015 | 0.006 |  | 0.035 | 0.01 | 0.03 | [7 empty] | 0.042964 | 0.089364 | ok | 20.932684 | 19.961863 | -0.970821 | 302.633636 | 280.932141 | -21.701495 | 2.33 | 1.9 | -0.43 | 铝耗!AF320 | 按炼钢牌号首条匹配 |  | 18.061863 | 238.491522 | C<=0.065; Si[0.12,0.14]; Mn[1.3,1.32]; P<=0.015; S<=0.006; Nb[0.035,0.036]; Ti[0.015,0.02] | C=0.065(OK); Si=0.14(OK); Mn=1.3(OK); P=0(OK); S=0(OK); Nb=0.035(OK); Ti=0.015(OK) | 铝块按实耗替换：原Excel AH=2.330kg/t，铝耗!AF320=1.900kg/t，差-0.430kg/t；C上限按目标0.070-0.005=0.065；主要投料变化：中碳锰铁:15.729->3.238(-12.491)；硅锰:0.000->9.893(+9.893)；低碳锰铁:0.000->4.083(+4.083)；硅铁合金:2.077->0.000(-2.077)；铝块:2.330->1.900(-0.430)；成本下降：新-旧=-21.701元/t |  | 0 | 9.892595 | 9.892595 | 0 | 0 | 0 | 15.728842 | 3.237535 | -12.491307 | 0 | 4.083255 | 4.083255 | 0 | 0 | 0 | 2.076699 | 0 | -2.076699 | 2.33 | 1.9 | -0.43 | 0 | 0 | 0 | 0.517735 | 0.549113 | 0.031378 | 0.279408 | 0.299365 | 0.019958 | 0 | 0 | 0 | 0 | 0 | 0 | 0 | 0 | 0 | 0 | 0 | 0 | 0 | 0 | 0 | 0 | 0 | 0 | 0 | 0 | 0 | 0 | 0 | 0 | 0 | 0 | 0
321 | 317 | KRA36 | 02 | 12.51 | 25 | KRA36-2 | G 船舶结构用钢- 一般强度结构钢-G01 A | 1522 | 0.07 | 0.15 | 1.4 | 0.015 | 0.006 |  | 0.035 | 0.01 | 0.03 | [7 empty] | 0.041596 | 0.089234 | ok | 22.752763 | 21.557817 | -1.194946 | 315.382103 | 289.437293 | -25.944809 | 2.33 | 1.9 | -0.43 | 铝耗!AF321 | 按炼钢牌号首条匹配 |  | 19.657817 | 246.996674 | C<=0.065; Si[0.15,0.17]; Mn[1.4,1.42]; P<=0.015; S<=0.006; Nb[0.035,0.036]; Ti[0.015,0.02] | C=0.065(OK); Si=0.17(OK); Mn=1.4(OK); P=0(OK); S=0(OK); Nb=0.035(OK); Ti=0.015(OK) | 铝块按实耗替换：原Excel AH=2.330kg/t，铝耗!AF321=1.900kg/t，差-0.430kg/t；C上限按目标0.070-0.005=0.065；主要投料变化：中碳锰铁:17.030->1.155(-15.875)；硅锰:0.000->12.012(+12.012)；低碳锰铁:0.000->5.642(+5.642)；硅铁合金:2.596->0.000(-2.596)；铝块:2.330->1.900(-0.430)；成本下降：新-旧=-25.945元/t |  | 0 | 12.012436 | 12.012436 | 0 | 0 | 0 | 17.029746 | 1.155023 | -15.874723 | 0 | 5.641879 | 5.641879 | 0 | 0 | 0 | 2.595874 | 0 | -2.595874 | 2.33 | 1.9 | -0.43 | 0 | 0 | 0 | 0.517735 | 0.549113 | 0.031378 | 0.279408 | 0.299365 | 0.019958 | 0 | 0 | 0 | 0 | 0 | 0 | 0 | 0 | 0 | 0 | 0 | 0 | 0 | 0 | 0 | 0 | 0 | 0 | 0 | 0 | 0 | 0 | 0 | 0 | 0 | 0 | 0
322 | 318 | LRA | 01 | 3.5 | 25.4 | LRA | G 船舶结构用钢- 一般强度结构钢-G01 A | 1519 | 0.16 | 0.1 | 0.6 | 0.02 | 0.015 |  |  |  | 0.025 | [7 empty] | 0.074292 | 0.127188 | ok | 9.31411 | 8.64411 | -0.67 | 84.505377 | 69.539474 | -14.965903 | 2 | 1.33 | -0.67 | 铝耗!AF322 | 按炼钢牌号首条匹配 |  | 7.31411 | 39.83104 | C<=0.155; Si[0.1,0.12]; Mn[0.6,0.62]; P<=0.02; S<=0.015 | C=0.0867231(OK); Si=0.1(OK); Mn=0.6(OK); P=0(OK); S=0(OK) | 铝块按实耗替换：原Excel AH=2.000kg/t，铝耗!AF322=1.330kg/t，差-0.670kg/t；C上限按目标0.160-0.005=0.155；主要投料变化：铝块:2.000->1.330(-0.670)；成本下降：新-旧=-14.966元/t |  | 7.066139 | 7.066139 | 0 | 0.247971 | 0.247971 | 0 | 0 | 0 | 0 | 0 | 0 | 0 | 0 | 0 | 0 | 0 | 0 | 0 | 2 | 1.33 | -0.67 | 0 | 0 | 0 | 0 | 0 | 0 | 0 | 0 | 0 | 0 | 0 | 0 | 0 | 0 | 0 | 0 | 0 | 0 | 0 | 0 | 0 | 0 | 0 | 0 | 0 | 0 | 0 | 0 | 0 | 0 | 0 | 0 | 0 | 0 | 0 | 0
323 | 319 | LRB | 01 | 4 | 25.4 | LRB | G 船舶结构用钢- 一般强度结构钢-G01 A | 1519 | 0.16 | 0.12 | 0.75 | 0.015 | 0.006 |  |  |  | 0.025 | [7 empty] | 0.073385 | 0.125949 | ok | 11.552179 | 10.882179 | -0.67 | 97.157369 | 82.191466 | -14.965903 | 2 | 1.33 | -0.67 | 铝耗!AF323 | 按炼钢牌号首条匹配 |  | 9.552179 | 52.483032 | C<=0.155; Si[0.12,0.14]; Mn[0.75,0.77]; P<=0.015; S<=0.006 | C=0.0929701(OK); Si=0.12(OK); Mn=0.75(OK); P=0(OK); S=0(OK) | 铝块按实耗替换：原Excel AH=2.000kg/t，铝耗!AF323=1.330kg/t，差-0.670kg/t；C上限按目标0.160-0.005=0.155；主要投料变化：铝块:2.000->1.330(-0.670)；成本下降：新-旧=-14.966元/t |  | 8.479367 | 8.479367 | 0 | 1.072812 | 1.072812 | 0 | 0 | 0 | 0 | 0 | 0 | 0 | 0 | 0 | 0 | 0 | 0 | 0 | 2 | 1.33 | -0.67 | 0 | 0 | 0 | 0 | 0 | 0 | 0 | 0 | 0 | 0 | 0 | 0 | 0 | 0 | 0 | 0 | 0 | 0 | 0 | 0 | 0 | 0 | 0 | 0 | 0 | 0 | 0 | 0 | 0 | 0 | 0 | 0 | 0 | 0 | 0 | 0
324 | 320 | LRA32 | 01 | 4 | 12.5 | LRA32-1 | G 船舶结构用钢- 一般强度结构钢-G01 A | 1521 | 0.07 | 0.2 | 1.2 | 0.015 | 0.006 |  |  |  | 0.03 | [7 empty] | 0.04 | 0.094833 | ok | 20.149723 | 18.770705 | -1.379018 | 180.987574 | 137.761947 | -43.225627 | 2.33 | 1.9 | -0.43 | 铝耗!AF324 | 按炼钢牌号首条匹配 |  | 16.870705 | 95.321328 | C<=0.065; Si[0.2,0.22]; Mn[1.2,1.22]; P<=0.015; S<=0.006 | C=0.065(OK); Si=0.22(OK); Mn=1.2(OK); P=0(OK); S=0(OK) | 铝块按实耗替换：原Excel AH=2.330kg/t，铝耗!AF324=1.900kg/t，差-0.430kg/t；C上限按目标0.070-0.005=0.065；主要投料变化：硅锰:0.000->15.546(+15.546)；中碳锰铁:14.359->0.223(-14.136)；硅铁合金:3.461->0.000(-3.461)；低碳锰铁:0.000->1.103(+1.103)；铝块:2.330->1.900(-0.430)；成本下降：新-旧=-43.226元/t |  | 0 | 15.545506 | 15.545506 | 0 | 0 | 0 | 14.358557 | 0.222535 | -14.136022 | 0 | 1.102663 | 1.102663 | 0 | 0 | 0 | 3.461166 | 0 | -3.461166 | 2.33 | 1.9 | -0.43 | 0 | 0 | 0 | 0 | 0 | 0 | 0 | 0 | 0 | 0 | 0 | 0 | 0 | 0 | 0 | 0 | 0 | 0 | 0 | 0 | 0 | 0 | 0 | 0 | 0 | 0 | 0 | 0 | 0 | 0 | 0 | 0 | 0 | 0 | 0 | 0
325 | 321 | LRA32 | 02 | 12.51 | 25 | LRA32-2 | G 船舶结构用钢- 一般强度结构钢-G01 A | 1521 | 0.07 | 0.2 | 1.3 | 0.015 | 0.006 |  |  |  | 0.03 | [7 empty] | 0.044 | 0.095 | ok | 21.446779 | 19.897358 | -1.549421 | 191.013929 | 157.713917 | -33.300012 | 2.33 | 1.9 | -0.43 | 铝耗!AF325 | 按炼钢牌号首条匹配 |  | 17.997358 | 115.273297 | C<=0.065; Si[0.2,0.22]; Mn[1.3,1.32]; P<=0.015; S<=0.006 | C=0.065(OK); Si=0.2(OK); Mn=1.3(OK); P=0(OK); S=0(OK) | 铝块按实耗替换：原Excel AH=2.330kg/t，铝耗!AF325=1.900kg/t，差-0.430kg/t；C上限按目标0.070-0.005=0.065，原Excel按当前成分口径估算C=0.065，会被新约束压住；主要投料变化：中碳锰铁:15.656->0.000(-15.656)；硅锰:0.000->11.344(+11.344)；低碳锰铁:0.000->5.970(+5.970)；硅铁合金:3.461->0.683(-2.778)；铝块:2.330->1.900(-0.430)；成本下降：新-旧=-33.300元/t |  | 0 | 11.344444 | 11.344444 | 0 | 0 | 0 | 15.655613 | 0 | -15.655613 | 0 | 5.97014 | 5.97014 | 0 | 0 | 0 | 3.461166 | 0.682774 | -2.778391 | 2.33 | 1.9 | -0.43 | 0 | 0 | 0 | 0 | 0 | 0 | 0 | 0 | 0 | 0 | 0 | 0 | 0 | 0 | 0 | 0 | 0 | 0 | 0 | 0 | 0 | 0 | 0 | 0 | 0 | 0 | 0 | 0 | 0 | 0 | 0 | 0 | 0 | 0 | 0 | 0
326 | 322 | LRA36 | 01 | 4 | 12.5 | LRA36-1 | G 船舶结构用钢- 一般强度结构钢-G01 A | 1521 | 0.07 | 0.12 | 1.3 | 0.015 | 0.006 |  | 0.035 | 0.01 | 0.03 | [7 empty] | 0.042964 | 0.089364 | ok | 20.932684 | 19.961863 | -0.970821 | 302.633636 | 280.932141 | -21.701495 | 2.33 | 1.9 | -0.43 | 铝耗!AF326 | 按炼钢牌号首条匹配 |  | 18.061863 | 238.491522 | C<=0.065; Si[0.12,0.14]; Mn[1.3,1.32]; P<=0.015; S<=0.006; Nb[0.035,0.036]; Ti[0.015,0.02] | C=0.065(OK); Si=0.14(OK); Mn=1.3(OK); P=0(OK); S=0(OK); Nb=0.035(OK); Ti=0.015(OK) | 铝块按实耗替换：原Excel AH=2.330kg/t，铝耗!AF326=1.900kg/t，差-0.430kg/t；C上限按目标0.070-0.005=0.065；主要投料变化：中碳锰铁:15.729->3.238(-12.491)；硅锰:0.000->9.893(+9.893)；低碳锰铁:0.000->4.083(+4.083)；硅铁合金:2.077->0.000(-2.077)；铝块:2.330->1.900(-0.430)；成本下降：新-旧=-21.701元/t |  | 0 | 9.892595 | 9.892595 | 0 | 0 | 0 | 15.728842 | 3.237535 | -12.491307 | 0 | 4.083255 | 4.083255 | 0 | 0 | 0 | 2.076699 | 0 | -2.076699 | 2.33 | 1.9 | -0.43 | 0 | 0 | 0 | 0.517735 | 0.549113 | 0.031378 | 0.279408 | 0.299365 | 0.019958 | 0 | 0 | 0 | 0 | 0 | 0 | 0 | 0 | 0 | 0 | 0 | 0 | 0 | 0 | 0 | 0 | 0 | 0 | 0 | 0 | 0 | 0 | 0 | 0 | 0 | 0 | 0
327 | 323 | LRA36 | 02 | 12.51 | 25 | LRA36-2 | G 船舶结构用钢- 一般强度结构钢-G01 A | 1522 | 0.07 | 0.15 | 1.4 | 0.015 | 0.006 |  | 0.035 | 0.01 | 0.03 | [7 empty] | 0.041596 | 0.089234 | ok | 22.752763 | 21.557817 | -1.194946 | 315.382103 | 289.437293 | -25.944809 | 2.33 | 1.9 | -0.43 | 铝耗!AF327 | 按炼钢牌号首条匹配 |  | 19.657817 | 246.996674 | C<=0.065; Si[0.15,0.17]; Mn[1.4,1.42]; P<=0.015; S<=0.006; Nb[0.035,0.036]; Ti[0.015,0.02] | C=0.065(OK); Si=0.17(OK); Mn=1.4(OK); P=0(OK); S=0(OK); Nb=0.035(OK); Ti=0.015(OK) | 铝块按实耗替换：原Excel AH=2.330kg/t，铝耗!AF327=1.900kg/t，差-0.430kg/t；C上限按目标0.070-0.005=0.065；主要投料变化：中碳锰铁:17.030->1.155(-15.875)；硅锰:0.000->12.012(+12.012)；低碳锰铁:0.000->5.642(+5.642)；硅铁合金:2.596->0.000(-2.596)；铝块:2.330->1.900(-0.430)；成本下降：新-旧=-25.945元/t |  | 0 | 12.012436 | 12.012436 | 0 | 0 | 0 | 17.029746 | 1.155023 | -15.874723 | 0 | 5.641879 | 5.641879 | 0 | 0 | 0 | 2.595874 | 0 | -2.595874 | 2.33 | 1.9 | -0.43 | 0 | 0 | 0 | 0.517735 | 0.549113 | 0.031378 | 0.279408 | 0.299365 | 0.019958 | 0 | 0 | 0 | 0 | 0 | 0 | 0 | 0 | 0 | 0 | 0 | 0 | 0 | 0 | 0 | 0 | 0 | 0 | 0 | 0 | 0 | 0 | 0 | 0 | 0 | 0 | 0