## 01_批量任务
任务编号 | 适用牌号 | 厚度mm | 炉重t | 价格方案 | 炼钢牌号 | 手工铝块kg/t | 备注
R005 | Q195 | 1.5 | 150 | 20260613-source | Q195-1 | 1.45 | 源表 1.合金成本 第5行；原炼钢牌号=Q195-1
R006 | Q195 | 12.01 | 150 | 20260613-source | Q195-2 | 1.45 | 源表 1.合金成本 第6行；原炼钢牌号=Q195-2
R007 | Q235B | 1.45 | 150 | 20260613-source | Q235B-1__R7 | 1.202226 | 源表 1.合金成本 第7行；原炼钢牌号=Q235B-1
R008 | Q235B | 12.01 | 150 | 20260613-source | Q235B-2__R8 | 1.2 | 源表 1.合金成本 第8行；原炼钢牌号=Q235B-2
R009 | Q235C | 1.6 | 150 | 20260613-source | Q235C-1 | 1.33 | 源表 1.合金成本 第9行；原炼钢牌号=Q235C-1
R010 | Q235C | 12.01 | 150 | 20260613-source | Q235C-2 | 1.33 | 源表 1.合金成本 第10行；原炼钢牌号=Q235C-2
R011 | Q235B-WJ | 1.45 | 150 | 20260613-source | Q235B-1__R11 | 1.202226 | 源表 1.合金成本 第11行；原炼钢牌号=Q235B-1
R012 | Q235B-WJ | 12.01 | 150 | 20260613-source | Q235B-2__R12 | 1.2 | 源表 1.合金成本 第12行；原炼钢牌号=Q235B-2
R013 | Q235B-LX | 1.45 | 150 | 20260613-source | Q235B-1__R13 | 1.202226 | 源表 1.合金成本 第13行；原炼钢牌号=Q235B-1
R014 | Q235B-LX | 12.01 | 150 | 20260613-source | Q235B-2__R14 | 1.2 | 源表 1.合金成本 第14行；原炼钢牌号=Q235B-2
R015 | Q235B-HX | 1.45 | 150 | 20260613-source | Q235B-1__R15 | 1.202226 | 源表 1.合金成本 第15行；原炼钢牌号=Q235B-1
R016 | Q235B-HX | 12.01 | 150 | 20260613-source | Q235B-2__R16 | 1.2 | 源表 1.合金成本 第16行；原炼钢牌号=Q235B-2
R017 | Q235B-GL | 1.6 | 150 | 20260613-source | Q235B-GL1 | 1.3 | 源表 1.合金成本 第17行；原炼钢牌号=Q235B-GL1
R018 | Q235B-GL | 5.01 | 150 | 20260613-source | Q235B-GL2 | 1.3 | 源表 1.合金成本 第18行；原炼钢牌号=Q235B-GL2
R019 | Q235B-GC | 3 | 150 | 20260613-source | Q235B-GC1 | 1.304391 | 源表 1.合金成本 第19行；原炼钢牌号=Q235B-GC1
R020 | Q235B-GC | 12.01 | 150 | 20260613-source | Q235B-GC2 | 1.3 | 源表 1.合金成本 第20行；原炼钢牌号=Q235B-GC2
R021 | Q235B-SD | 3 | 150 | 20260613-source | Q235B-SD1 | 1.3 | 源表 1.合金成本 第21行；原炼钢牌号=Q235B-SD1
R022 | Q235B-SD | 12.01 | 150 | 20260613-source | Q235B-SD2 | 1.3 | 源表 1.合金成本 第22行；原炼钢牌号=Q235B-SD2
R023 | Q235B-HG | 1.5 | 150 | 20260613-source | Q235B-HG | 1.25 | 源表 1.合金成本 第23行；原炼钢牌号=Q235B-HG
R024 | A36 | 1.5 | 150 | 20260613-source | A36-1__R24 | 1.45 | 源表 1.合金成本 第24行；原炼钢牌号=A36-1
R025 | A36 | 12.01 | 150 | 20260613-source | A36-2 | 1.45 | 源表 1.合金成本 第25行；原炼钢牌号=A36-2
R026 | A36-DX | 1.5 | 150 | 20260613-source | A36-DX1 | 1.6 | 源表 1.合金成本 第26行；原炼钢牌号=A36-DX1
R027 | A36-DX | 12.01 | 150 | 20260613-source | A36-DX2 | 1.6 | 源表 1.合金成本 第27行；原炼钢牌号=A36-DX2
R028 | SS400 | 1.6 | 150 | 20260613-source | SS400-1 | 1.235643 | 源表 1.合金成本 第28行；原炼钢牌号=SS400-1
R029 | SS400 | 12.01 | 150 | 20260613-source | SS400-2 | 1.4 | 源表 1.合金成本 第29行；原炼钢牌号=SS400-2
R030 | A36-HW | 1.5 | 150 | 20260613-source | A36-1__R30 | 1.45 | 源表 1.合金成本 第30行；原炼钢牌号=A36-1
R031 | Q235-HW | 1.5 | 150 | 20260613-source | Q235-HW | 0.25 | 源表 1.合金成本 第31行；原炼钢牌号=Q235-HW
R032 | Q355-HW | 3 | 150 | 20260613-source | Q355-HW1 | 1.4 | 源表 1.合金成本 第32行；原炼钢牌号=Q355-HW1
R033 | Q355-HW | 6.01 | 150 | 20260613-source | Q355-HW2 | 1.4 | 源表 1.合金成本 第33行；原炼钢牌号=Q355-HW2
R034 | SPHC | 1.6 | 150 | 20260613-source | SPHC-ZT | 1.2 | 源表 1.合金成本 第34行；原炼钢牌号=SPHC-ZT
R035 | SPHC | 8.01 | 150 | 20260613-source | SPHC-SX__R35 | 1.2 | 源表 1.合金成本 第35行；原炼钢牌号=SPHC-SX
R036 | SPHC | 8.01 | 150 | 20260613-source | SPHC-SX__R36 | 1.2 | 源表 1.合金成本 第36行；原炼钢牌号=SPHC-SX
R037 | SPHC-M | 2.5 | 150 | 20260613-source | SPHC-M | 1.2 | 源表 1.合金成本 第37行；原炼钢牌号=SPHC-M
R038 | SPHC-M(B) | 2.5 | 150 | 20260613-source | SPHC-M(B) | 1.2 | 源表 1.合金成本 第38行；原炼钢牌号=SPHC-M(B)
R039 | MRT2.5 | 2.5 | 150 | 20260613-source | MRT2.5 | 1.2 | 源表 1.合金成本 第39行；原炼钢牌号=MRT2.5
R040 | YFMRT2.5 | 2.5 | 150 | 20260613-source | YFMRT2.5 | 1.2 | 源表 1.合金成本 第40行；原炼钢牌号=YFMRT2.5
R041 | YLMRT3 | 2.5 | 150 | 20260613-source | YLMRT3 | 1.2 | 源表 1.合金成本 第41行；原炼钢牌号=YLMRT3
R042 | Q355B | 0.1 | 150 | 20260613-source | Q355B-1__R42 | 1.427768 | 源表 1.合金成本 第42行；原炼钢牌号=Q355B-1
R043 | Q355B | 6 | 150 | 20260613-source | Q355B-2__R43 | 1.4 | 源表 1.合金成本 第43行；原炼钢牌号=Q355B-2
R044 | Q355B | 16 | 150 | 20260613-source | Q355B-3B__R44 | 1.4 | 源表 1.合金成本 第44行；原炼钢牌号=Q355B-3B
R045 | Q355C | 2 | 150 | 20260613-source | Q355C-1__R45 | 1.4 | 源表 1.合金成本 第45行；原炼钢牌号=Q355C-1
R046 | Q355C | 12.01 | 150 | 20260613-source | Q355C-2__R46 | 1.4 | 源表 1.合金成本 第46行；原炼钢牌号=Q355C-2
R047 | Q355C | 19.01 | 150 | 20260613-source | Q355C-3__R47 | 1.4 | 源表 1.合金成本 第47行；原炼钢牌号=Q355C-3
R048 | Q355D | 2 | 150 | 20260613-source | Q355D-1 | 1.4 | 源表 1.合金成本 第48行；原炼钢牌号=Q355D-1
R049 | Q355D | 12.01 | 150 | 20260613-source | Q355D-2 | 1.4 | 源表 1.合金成本 第49行；原炼钢牌号=Q355D-2
R050 | Q355D | 19.01 | 150 | 20260613-source | Q355D-3 | 1.4 | 源表 1.合金成本 第50行；原炼钢牌号=Q355D-3
R051 | Q355B-T | 2 | 150 | 20260613-source | Q355B-T1 | 1.4 | 源表 1.合金成本 第51行；原炼钢牌号=Q355B-T1
R052 | Q355B-T | 7.56 | 150 | 20260613-source | Q355B-T2 | 1.4 | 源表 1.合金成本 第52行；原炼钢牌号=Q355B-T2
R053 | Q355B-T | 16.01 | 150 | 20260613-source | Q355B-T3 | 1.4 | 源表 1.合金成本 第53行；原炼钢牌号=Q355B-T3
R054 | Q355ME | 2 | 150 | 20260613-source | Q355ME-1 | 1.7 | 源表 1.合金成本 第54行；原炼钢牌号=Q355ME-1
R055 | Q355ME | 5.01 | 150 | 20260613-source | Q355ME-2 | 1.7 | 源表 1.合金成本 第55行；原炼钢牌号=Q355ME-2
R056 | Q355ME | 12.01 | 150 | 20260613-source | Q355ME-3 | 1.7 | 源表 1.合金成本 第56行；原炼钢牌号=Q355ME-3
R057 | Q355B-S | 1.8 | 150 | 20260613-source | Q355B-S | 1.8 | 源表 1.合金成本 第57行；原炼钢牌号=Q355B-S
R058 | Q355B-SS | 0.1 | 150 | 20260613-source | Q355B-1__R58 | 1.4 | 源表 1.合金成本 第58行；原炼钢牌号=Q355B-1
R059 | Q355B-SS | 6 | 150 | 20260613-source | Q355B-2__R59 | 1.4 | 源表 1.合金成本 第59行；原炼钢牌号=Q355B-2
R060 | Q355B-SS | 16 | 150 | 20260613-source | Q355B-3B__R60 | 1.4 | 源表 1.合金成本 第60行；原炼钢牌号=Q355B-3B
R061 | Q355B-SD | 1.5 | 150 | 20260613-source | Q355B-SD1 | 1.4 | 源表 1.合金成本 第61行；原炼钢牌号=Q355B-SD1
R062 | Q355B-SD | 6 | 150 | 20260613-source | Q355B-SD2 | 1.4 | 源表 1.合金成本 第62行；原炼钢牌号=Q355B-SD2
R063 | Q355B-SD | 16 | 150 | 20260613-source | Q355B-SD3 | 1.4 | 源表 1.合金成本 第63行；原炼钢牌号=Q355B-SD3
R064 | Q355B-DX | 1.5 | 150 | 20260613-source | Q355B-DX1 | 1.529996 | 源表 1.合金成本 第64行；原炼钢牌号=Q355B-DX1
R065 | Q355B-ZW | 12 | 150 | 20260613-source | Q355B-ZW3 | 1.4 | 源表 1.合金成本 第65行；原炼钢牌号=Q355B-ZW3
R066 | Q355B-ZW | 19.01 | 150 | 20260613-source | Q355B-ZW4 | 1.4 | 源表 1.合金成本 第66行；原炼钢牌号=Q355B-ZW4
R067 | Q355B-HL1 | 0.1 | 150 | 20260613-source | Q355B-1__R67 | 1.427768 | 源表 1.合金成本 第67行；原炼钢牌号=Q355B-1
R068 | Q355B-HL1 | 6.01 | 150 | 20260613-source | Q355B-2__R68 | 1.4 | 源表 1.合金成本 第68行；原炼钢牌号=Q355B-2
R069 | Q355B-HL1 | 16.45 | 150 | 20260613-source | Q355B-3A__R69 | 1.4 | 源表 1.合金成本 第69行；原炼钢牌号=Q355B-3A
R070 | Q355B-HL2 | 0.1 | 150 | 20260613-source | Q355B-1__R70 | 1.427768 | 源表 1.合金成本 第70行；原炼钢牌号=Q355B-1
R071 | Q355B-HL2 | 6.01 | 150 | 20260613-source | Q355B-2__R71 | 1.4 | 源表 1.合金成本 第71行；原炼钢牌号=Q355B-2
R072 | Q355B-HL2 | 16.3 | 150 | 20260613-source | Q355B-3A__R72 | 1.4 | 源表 1.合金成本 第72行；原炼钢牌号=Q355B-3A
R073 | Q355B-HL3 | 0.1 | 150 | 20260613-source | Q355B-1__R73 | 1.427768 | 源表 1.合金成本 第73行；原炼钢牌号=Q355B-1
R074 | Q355B-HL3 | 6.01 | 150 | 20260613-source | Q355B-2__R74 | 1.4 | 源表 1.合金成本 第74行；原炼钢牌号=Q355B-2
R075 | Q355B-HL3 | 16.25 | 150 | 20260613-source | Q355B-3A__R75 | 1.4 | 源表 1.合金成本 第75行；原炼钢牌号=Q355B-3A
R076 | Q355B-HL4 | 0.1 | 150 | 20260613-source | Q355B-1__R76 | 1.427768 | 源表 1.合金成本 第76行；原炼钢牌号=Q355B-1
R077 | Q355B-HL4 | 6.01 | 150 | 20260613-source | Q355B-2__R77 | 1.4 | 源表 1.合金成本 第77行；原炼钢牌号=Q355B-2
R078 | Q355B-HL4 | 16 | 150 | 20260613-source | Q355B-3A__R78 | 1.4 | 源表 1.合金成本 第78行；原炼钢牌号=Q355B-3A
R079 | Q355C-HL3 | 2 | 150 | 20260613-source | Q355C-1__R79 | 1.4 | 源表 1.合金成本 第79行；原炼钢牌号=Q355C-1
R080 | Q355C-HL3 | 12.01 | 150 | 20260613-source | Q355C-2__R80 | 1.4 | 源表 1.合金成本 第80行；原炼钢牌号=Q355C-2
R081 | Q355C-HL3 | 19.01 | 150 | 20260613-source | Q355C-3__R81 | 1.4 | 源表 1.合金成本 第81行；原炼钢牌号=Q355C-3
R082 | SS400-M | 3 | 150 | 20260613-source | SS400-M | 1.4 | 源表 1.合金成本 第82行；原炼钢牌号=SS400-M
R083 | Q390B | 3 | 150 | 20260613-source | Q390B-1 | 1.4 | 源表 1.合金成本 第83行；原炼钢牌号=Q390B-1
R084 | Q390B | 10.01 | 150 | 20260613-source | Q390B-2 | 1.33 | 源表 1.合金成本 第84行；原炼钢牌号=Q390B-2
R085 | Q390B | 16.51 | 150 | 20260613-source | Q390B-3 | 1.33 | 源表 1.合金成本 第85行；原炼钢牌号=Q390B-3
R086 | Q420B | 3 | 150 | 20260613-source | Q420B-1__R86 | 1.350881 | 源表 1.合金成本 第86行；原炼钢牌号=Q420B-1
R087 | Q420B | 10.01 | 150 | 20260613-source | Q420B-2__R87 | 1.33 | 源表 1.合金成本 第87行；原炼钢牌号=Q420B-2
R088 | Q420MB | 3 | 150 | 20260613-source | Q420B-1__R88 | 1.350881 | 源表 1.合金成本 第88行；原炼钢牌号=Q420B-1
R089 | Q420MB | 10.01 | 150 | 20260613-source | Q420B-2__R89 | 1.33 | 源表 1.合金成本 第89行；原炼钢牌号=Q420B-2
R090 | Q420B-HL1 | 3 | 150 | 20260613-source | Q420B-1__R90 | 1.350881 | 源表 1.合金成本 第90行；原炼钢牌号=Q420B-1
R091 | Q420B-HL1 | 10.01 | 150 | 20260613-source | Q420B-2__R91 | 1.33 | 源表 1.合金成本 第91行；原炼钢牌号=Q420B-2
R092 | Q420B-HL2 | 3 | 150 | 20260613-source | Q420B-1__R92 | 1.350881 | 源表 1.合金成本 第92行；原炼钢牌号=Q420B-1
R093 | Q420B-HL2 | 10.01 | 150 | 20260613-source | Q420B-2__R93 | 1.33 | 源表 1.合金成本 第93行；原炼钢牌号=Q420B-2
R094 | Q420C | 3 | 150 | 20260613-source | Q420C-1__R94 | 1.366266 | 源表 1.合金成本 第94行；原炼钢牌号=Q420C-1
R095 | Q420C | 10.01 | 150 | 20260613-source | Q420C-2__R95 | 1.420016 | 源表 1.合金成本 第95行；原炼钢牌号=Q420C-2
R096 | Q420C-HL2 | 3 | 150 | 20260613-source | Q420C-1__R96 | 1.366266 | 源表 1.合金成本 第96行；原炼钢牌号=Q420C-1
R097 | Q420C-HL2 | 10.01 | 150 | 20260613-source | Q420C-2__R97 | 1.420016 | 源表 1.合金成本 第97行；原炼钢牌号=Q420C-2
R098 | Q420MD | 3 | 150 | 20260613-source | Q420MD-1__R98 | 1.33 | 源表 1.合金成本 第98行；原炼钢牌号=Q420MD-1
R099 | Q420MD | 10.01 | 150 | 20260613-source | Q420MD-2__R99 | 1.33 | 源表 1.合金成本 第99行；原炼钢牌号=Q420MD-2
R100 | Q420MD-HL1 | 3 | 150 | 20260613-source | Q420MD-1__R100 | 1.33 | 源表 1.合金成本 第100行；原炼钢牌号=Q420MD-1
R101 | Q420MD-HL1 | 10.01 | 150 | 20260613-source | Q420MD-2__R101 | 1.33 | 源表 1.合金成本 第101行；原炼钢牌号=Q420MD-2
R102 | Q420MD-HL2 | 3 | 150 | 20260613-source | Q420MD-1__R102 | 1.33 | 源表 1.合金成本 第102行；原炼钢牌号=Q420MD-1
R103 | Q420MD-HL2 | 10.01 | 150 | 20260613-source | Q420MD-2__R103 | 1.33 | 源表 1.合金成本 第103行；原炼钢牌号=Q420MD-2
R104 | Q420ME | 3 | 150 | 20260613-source | Q420ME-1 | 1.33 | 源表 1.合金成本 第104行；原炼钢牌号=Q420ME-1
R105 | Q420ME | 10.5 | 150 | 20260613-source | Q420ME-2 | 1.33 | 源表 1.合金成本 第105行；原炼钢牌号=Q420ME-2
R106 | Q460C | 3 | 150 | 20260613-source | Q460C-1 | 1.9 | 源表 1.合金成本 第106行；原炼钢牌号=Q460C-1
R107 | Q460C | 10.31 | 150 | 20260613-source | Q460C-2 | 1.9 | 源表 1.合金成本 第107行；原炼钢牌号=Q460C-2
R108 | Q460MC | 1.5 | 150 | 20260613-source | Q460MC-1 | 1.9 | 源表 1.合金成本 第108行；原炼钢牌号=Q460MC-1
R109 | Q460MC | 10.31 | 150 | 20260613-source | Q460MC-2 | 1.9 | 源表 1.合金成本 第109行；原炼钢牌号=Q460MC-2
R110 | Q460MC(YZ) | 16.01 | 150 | 20260613-source | Q460MC(YZ)-2 | 1.4 | 源表 1.合金成本 第110行；原炼钢牌号=Q460MC(YZ)-2
R111 | Q460MD | 3 | 150 | 20260613-source | Q460MD-1 | 1.9 | 源表 1.合金成本 第111行；原炼钢牌号=Q460MD-1
R112 | Q460MD | 10.31 | 150 | 20260613-source | Q460MD-2 | 1.9 | 源表 1.合金成本 第112行；原炼钢牌号=Q460MD-2
R113 | Q500MC | 3 | 150 | 20260613-source | Q500MC-1 | 1.9 | 源表 1.合金成本 第113行；原炼钢牌号=Q500MC-1
R114 | Q500MC | 10.31 | 150 | 20260613-source | Q500MC-2 | 1.9 | 源表 1.合金成本 第114行；原炼钢牌号=Q500MC-2
R115 | Q500MD | 3 | 150 | 20260613-source | Q500MD-1 | 1.9 | 源表 1.合金成本 第115行；原炼钢牌号=Q500MD-1
R116 | Q500MD | 10.31 | 150 | 20260613-source | Q500MD-2 | 1.9 | 源表 1.合金成本 第116行；原炼钢牌号=Q500MD-2
R117 | Q550MD | 3 | 150 | 20260613-source | Q550MD | 1.9 | 源表 1.合金成本 第117行；原炼钢牌号=Q550MD
R118 | Q390GJB | 3 | 150 | 20260613-source | Q390GJB-1 | 1.4 | 源表 1.合金成本 第118行；原炼钢牌号=Q390GJB-1
R119 | Q390GJB | 10.01 | 150 | 20260613-source | Q390GJB-2 | 1.4 | 源表 1.合金成本 第119行；原炼钢牌号=Q390GJB-2
R120 | A572Gr50 | 2 | 150 | 20260613-source | A572Gr50-1 | 1.4 | 源表 1.合金成本 第120行；原炼钢牌号=A572Gr50-1
R121 | A572Gr50 | 10 | 150 | 20260613-source | A572Gr50-2 | 1.4 | 源表 1.合金成本 第121行；原炼钢牌号=A572Gr50-2
R122 | A572Gr50 | 16 | 150 | 20260613-source | A572Gr50-3 | 1.403804 | 源表 1.合金成本 第122行；原炼钢牌号=A572Gr50-3
R123 | A572Gr50-DX | 2 | 150 | 20260613-source | A572Gr50-DX1 | 1.8 | 源表 1.合金成本 第123行；原炼钢牌号=A572Gr50-DX1
R124 | A572Gr50-DX | 10 | 150 | 20260613-source | A572Gr50-DX2 | 1.8 | 源表 1.合金成本 第124行；原炼钢牌号=A572Gr50-DX2
R125 | A572Gr50-DX | 16 | 150 | 20260613-source | A572Gr50-DX3 | 1.8 | 源表 1.合金成本 第125行；原炼钢牌号=A572Gr50-DX3
R126 | A572GR60 | 2 | 150 | 20260613-source | A572GR60-1 | 1.6 | 源表 1.合金成本 第126行；原炼钢牌号=A572GR60-1
R127 | A572GR60 | 10 | 150 | 20260613-source | A572GR60-2 | 1.6 | 源表 1.合金成本 第127行；原炼钢牌号=A572GR60-2
R128 | A572GR60 | 16 | 150 | 20260613-source | A572GR60-3 | 1.6 | 源表 1.合金成本 第128行；原炼钢牌号=A572GR60-3
R129 | A572GR65 | 3 | 150 | 20260613-source | A572GR65-1 | 1.4 | 源表 1.合金成本 第129行；原炼钢牌号=A572GR65-1
R130 | A572GR65 | 10 | 150 | 20260613-source | A572GR65-2 | 1.4 | 源表 1.合金成本 第130行；原炼钢牌号=A572GR65-2
R131 | A572GR65-T | 3 | 150 | 20260613-source | A572GR65-T1 | 2.2 | 源表 1.合金成本 第131行；原炼钢牌号=A572GR65-T1
R132 | A572GR65-T | 10 | 150 | 20260613-source | A572GR65-T2 | 2.2 | 源表 1.合金成本 第132行；原炼钢牌号=A572GR65-T2
R133 | 26MnB5 | 3 | 150 | 20260613-source | 26MnB5 | 1.8 | 源表 1.合金成本 第133行；原炼钢牌号=26MnB5
R134 | SA516 Gr70 | 3 | 150 | 20260613-source | SA516 Gr70-1__R134 | 1.6 | 源表 1.合金成本 第134行；原炼钢牌号=SA516 Gr70-1
R135 | S235JR | 1.5 | 150 | 20260613-source | S235JR-1 | 1.3 | 源表 1.合金成本 第135行；原炼钢牌号=S235JR-1
R136 | S235JR | 12.01 | 150 | 20260613-source | S235JR-2 | 1.3 | 源表 1.合金成本 第136行；原炼钢牌号=S235JR-2
R137 | S235JR-DX | 1.5 | 150 | 20260613-source | S235JR-DX1 | 1.7 | 源表 1.合金成本 第137行；原炼钢牌号=S235JR-DX1
R138 | S235JR-DX | 12.01 | 150 | 20260613-source | S235JR-DX2 | 1.7 | 源表 1.合金成本 第138行；原炼钢牌号=S235JR-DX2
R139 | S235J0 | 1.5 | 150 | 20260613-source | S235J0-1 | 1.4 | 源表 1.合金成本 第139行；原炼钢牌号=S235J0-1
R140 | S235J0 | 12.01 | 150 | 20260613-source | S235J0-2 | 1.4 | 源表 1.合金成本 第140行；原炼钢牌号=S235J0-2
R141 | S235J2 | 1.5 | 150 | 20260613-source | S235J2-1 | 1.4 | 源表 1.合金成本 第141行；原炼钢牌号=S235J2-1
R142 | S235J2 | 12.01 | 150 | 20260613-source | S235J2-2 | 1.4 | 源表 1.合金成本 第142行；原炼钢牌号=S235J2-2
R143 | S275JR | 1.5 | 150 | 20260613-source | S275JR-1 | 1.367421 | 源表 1.合金成本 第143行；原炼钢牌号=S275JR-1
R144 | S275JR | 12.01 | 150 | 20260613-source | S275JR-2 | 1.37 | 源表 1.合金成本 第144行；原炼钢牌号=S275JR-2
R145 | S275JR | 16.01 | 150 | 20260613-source | S275JR-3 | 1.37 | 源表 1.合金成本 第145行；原炼钢牌号=S275JR-3
R146 | S275JR-DX | 1.5 | 150 | 20260613-source | S275JR-DX1 | 1.62 | 源表 1.合金成本 第146行；原炼钢牌号=S275JR-DX1
R147 | S275JR-DX | 12.01 | 150 | 20260613-source | S275JR-DX2 | 1.62 | 源表 1.合金成本 第147行；原炼钢牌号=S275JR-DX2
R148 | S275J0 | 2 | 150 | 20260613-source | S275J0-1 | 1.36 | 源表 1.合金成本 第148行；原炼钢牌号=S275J0-1
R149 | S275J0 | 12.01 | 150 | 20260613-source | S275J0-2 | 1.36 | 源表 1.合金成本 第149行；原炼钢牌号=S275J0-2
R150 | S275J2 | 1.5 | 150 | 20260613-source | S275J2-1 | 1.36 | 源表 1.合金成本 第150行；原炼钢牌号=S275J2-1
R151 | S275J2 | 12.01 | 150 | 20260613-source | S275J2-2 | 1.36 | 源表 1.合金成本 第151行；原炼钢牌号=S275J2-2
R152 | S355JR | 1.5 | 150 | 20260613-source | S355JR-1 | 1.36 | 源表 1.合金成本 第152行；原炼钢牌号=S355JR-1
R153 | S355JR | 12.01 | 150 | 20260613-source | S355JR-2 | 1.359587 | 源表 1.合金成本 第153行；原炼钢牌号=S355JR-2
R154 | S355JR | 19.01 | 150 | 20260613-source | S355JR-3 | 1.36 | 源表 1.合金成本 第154行；原炼钢牌号=S355JR-3
R155 | S355JR-DX | 2 | 150 | 20260613-source | S355JR-DX1 | 1.71 | 源表 1.合金成本 第155行；原炼钢牌号=S355JR-DX1
R156 | S355JR-DX | 12.01 | 150 | 20260613-source | S355JR-DX2 | 1.71 | 源表 1.合金成本 第156行；原炼钢牌号=S355JR-DX2
R157 | S355J0 | 1.5 | 150 | 20260613-source | S355J0-1 | 1.42 | 源表 1.合金成本 第157行；原炼钢牌号=S355J0-1
R158 | S355J0 | 12.01 | 150 | 20260613-source | S355J0-2 | 1.42 | 源表 1.合金成本 第158行；原炼钢牌号=S355J0-2
R159 | S355J0 | 19.01 | 150 | 20260613-source | S355J0-3 | 1.42 | 源表 1.合金成本 第159行；原炼钢牌号=S355J0-3
R160 | S355J0-DX | 1.2 | 150 | 20260613-source | S355J0-DX1 | 1.71 | 源表 1.合金成本 第160行；原炼钢牌号=S355J0-DX1
R161 | S355J0-DX | 12.01 | 150 | 20260613-source | S355J0-DX2 | 1.71 | 源表 1.合金成本 第161行；原炼钢牌号=S355J0-DX2
R162 | S355J2 | 1.5 | 150 | 20260613-source | S355J2-1 | 1.42 | 源表 1.合金成本 第162行；原炼钢牌号=S355J2-1
R163 | S355J2 | 12.01 | 150 | 20260613-source | S355J2-2 | 1.42 | 源表 1.合金成本 第163行；原炼钢牌号=S355J2-2
R164 | S355J2 | 19.01 | 150 | 20260613-source | S355J2-3 | 1.42 | 源表 1.合金成本 第164行；原炼钢牌号=S355J2-3
R165 | S355M | 4 | 150 | 20260613-source | S355M-1 | 2.3 | 源表 1.合金成本 第165行；原炼钢牌号=S355M-1
R166 | S355M | 12.01 | 150 | 20260613-source | S355M-2 | 2.3 | 源表 1.合金成本 第166行；原炼钢牌号=S355M-2
R167 | S460M | 5 | 150 | 20260613-source | S460M-1 | 2.3 | 源表 1.合金成本 第167行；原炼钢牌号=S460M-1
R168 | S460M | 12.01 | 150 | 20260613-source | S460M-2 | 2.3 | 源表 1.合金成本 第168行；原炼钢牌号=S460M-2
R169 | S420MC | 2 | 150 | 20260613-source | S420MC-1 | 2.1 | 源表 1.合金成本 第169行；原炼钢牌号=S420MC-1
R170 | S420MC | 6 | 150 | 20260613-source | S420MC-2 | 2.1 | 源表 1.合金成本 第170行；原炼钢牌号=S420MC-2
R171 | S460MC | 2 | 150 | 20260613-source | S460MC-1 | 2.1 | 源表 1.合金成本 第171行；原炼钢牌号=S460MC-1
R172 | S460MC | 6 | 150 | 20260613-source | S460MC-2 | 2.1 | 源表 1.合金成本 第172行；原炼钢牌号=S460MC-2
R173 | S500MC | 2 | 150 | 20260613-source | S500MC-1 | 2.3 | 源表 1.合金成本 第173行；原炼钢牌号=S500MC-1
R174 | S500MC | 6 | 150 | 20260613-source | S500MC-2 | 2.3 | 源表 1.合金成本 第174行；原炼钢牌号=S500MC-2
R175 | QStE420TM | 2 | 150 | 20260613-source | QStE420TM-1 | 2.1 | 源表 1.合金成本 第175行；原炼钢牌号=QStE420TM-1
R176 | QStE420TM | 6 | 150 | 20260613-source | QStE420TM-2 | 2.1 | 源表 1.合金成本 第176行；原炼钢牌号=QStE420TM-2
R177 | QStE500TM | 2 | 150 | 20260613-source | QStE500TM-1 | 2.1 | 源表 1.合金成本 第177行；原炼钢牌号=QStE500TM-1
R178 | QStE500TM | 6 | 150 | 20260613-source | QStE500TM-2 | 2.1 | 源表 1.合金成本 第178行；原炼钢牌号=QStE500TM-2
R179 | QStE700TM | 2.5 | 150 | 20260613-source | QStE700TM-1 | 2.1 | 源表 1.合金成本 第179行；原炼钢牌号=QStE700TM-1
R180 | QStE700TM | 6 | 150 | 20260613-source | QStE700TM-2 | 2.1 | 源表 1.合金成本 第180行；原炼钢牌号=QStE700TM-2
R181 | BX700 | 8 | 150 | 20260613-source | BX700 | 2.1 | 源表 1.合金成本 第181行；原炼钢牌号=BX700
R182 | SR700 | 8 | 150 | 20260613-source | SR700 | 2.1 | 源表 1.合金成本 第182行；原炼钢牌号=SR700
R183 | C355-5 | 3 | 150 | 20260613-source | C355-5 | 2.1 | 源表 1.合金成本 第183行；原炼钢牌号=C355-5
R184 | YFA-1 | 2.5 | 150 | 20260613-source | YFA-1 | 2.1 | 源表 1.合金成本 第184行；原炼钢牌号=YFA-1
R185 | Q245R | 3 | 150 | 20260613-source | Q245R-1 | 1.65 | 源表 1.合金成本 第185行；原炼钢牌号=Q245R-1
R186 | Q245R | 14.01 | 150 | 20260613-source | Q245R-2 | 1.65 | 源表 1.合金成本 第186行；原炼钢牌号=Q245R-2
R187 | Q345R | 3 | 150 | 20260613-source | Q345R | 1.71 | 源表 1.合金成本 第187行；原炼钢牌号=Q345R
R188 | Q345R | 14.01 | 150 | 20260613-source | Q345R-1 | 1.844371 | 源表 1.合金成本 第188行；原炼钢牌号=Q345R-1
R189 | Q345R-E | 3 | 150 | 20260613-source | Q345R-E1 | 1.7 | 源表 1.合金成本 第189行；原炼钢牌号=Q345R-E1
R190 | Q345R-E | 14.01 | 150 | 20260613-source | Q345R-E2 | 1.7 | 源表 1.合金成本 第190行；原炼钢牌号=Q345R-E2
R191 | SA516 Gr70 | 3 | 150 | 20260613-source | SA516 Gr70-1__R191 | 1.7 | 源表 1.合金成本 第191行；原炼钢牌号=SA516 Gr70-1
R192 | Q345qC | 4 | 150 | 20260613-source | Q345qC | 1.7 | 源表 1.合金成本 第192行；原炼钢牌号=Q345qC
R193 | Q345qD | 4 | 150 | 20260613-source | Q345qD | 1.7 | 源表 1.合金成本 第193行；原炼钢牌号=Q345qD
R194 | HP295 | 2 | 150 | 20260613-source | HP295 | 1.9 | 源表 1.合金成本 第194行；原炼钢牌号=HP295
R195 | Q235PL | 2 | 150 | 20260613-source | Q235PL-1 | 1.55 | 源表 1.合金成本 第195行；原炼钢牌号=Q235PL-1
R196 | Q235PL | 7.56 | 150 | 20260613-source | Q235PL-2 | 1.55 | 源表 1.合金成本 第196行；原炼钢牌号=Q235PL-2
R197 | Q255PL-KP | 3 | 150 | 20260613-source | Q255PL-KP1 | 1.55 | 源表 1.合金成本 第197行；原炼钢牌号=Q255PL-KP1
R198 | Q255PL-KP | 7.56 | 150 | 20260613-source | Q255PL-KP2 | 1.55 | 源表 1.合金成本 第198行；原炼钢牌号=Q255PL-KP2
R199 | 330CL | 2 | 150 | 20260613-source | 330CL-1 | 2.8 | 源表 1.合金成本 第199行；原炼钢牌号=330CL-1
R200 | 330CL | 10.5 | 150 | 20260613-source | 330CL-2 | 2.8 | 源表 1.合金成本 第200行；原炼钢牌号=330CL-2
R201 | 380CL | 2 | 150 | 20260613-source | 380CL-1 | 2.5 | 源表 1.合金成本 第201行；原炼钢牌号=380CL-1
R202 | 380CL | 5 | 150 | 20260613-source | 380CL-2 | 1.837956 | 源表 1.合金成本 第202行；原炼钢牌号=380CL-2
R203 | 380CL-QL | 2 | 150 | 20260613-source | 380CL-QL1 | 2.2 | 源表 1.合金成本 第203行；原炼钢牌号=380CL-QL1
R204 | 380CL-QL | 5 | 150 | 20260613-source | 380CL-QL2 | 2.2 | 源表 1.合金成本 第204行；原炼钢牌号=380CL-QL2
R205 | 380CL-JD | 4 | 150 | 20260613-source | 380CL-JD1 | 2.2 | 源表 1.合金成本 第205行；原炼钢牌号=380CL-JD1
R206 | 380CL-JD | 6.01 | 150 | 20260613-source | 380CL-JD2 | 2.2 | 源表 1.合金成本 第206行；原炼钢牌号=380CL-JD2
R207 | 380CL-JD | 12.01 | 150 | 20260613-source | 380CL-JD3 | 2.2 | 源表 1.合金成本 第207行；原炼钢牌号=380CL-JD3
R208 | 420CL | 2 | 150 | 20260613-source | 420CL-1 | 2.2 | 源表 1.合金成本 第208行；原炼钢牌号=420CL-1
R209 | 420CL | 6 | 150 | 20260613-source | 420CL-2 | 2.2 | 源表 1.合金成本 第209行；原炼钢牌号=420CL-2
R210 | SL440 | 20 | 150 | 20260613-source | SL440 | 2.2 | 源表 1.合金成本 第210行；原炼钢牌号=SL440
R211 | 590CL | 3 | 150 | 20260613-source | 590CL-1 | 2.2 | 源表 1.合金成本 第211行；原炼钢牌号=590CL-1
R212 | 590CL | 6 | 150 | 20260613-source | 590CL-2 | 2.2 | 源表 1.合金成本 第212行；原炼钢牌号=590CL-2
R213 | YFDP600-SY | 3 | 150 | 20260613-source | YFDP600-SY | 2.2 | 源表 1.合金成本 第213行；原炼钢牌号=YFDP600-SY
R214 | 510L | 2 | 150 | 20260613-source | 510L-1 | 2.3 | 源表 1.合金成本 第214行；原炼钢牌号=510L-1
R215 | 510L | 6 | 150 | 20260613-source | 510L-2 | 2.3 | 源表 1.合金成本 第215行；原炼钢牌号=510L-2
R216 | 610L | 2 | 150 | 20260613-source | 610L-1 | 2 | 源表 1.合金成本 第216行；原炼钢牌号=610L-1
R217 | 610L | 6 | 150 | 20260613-source | 610L-2 | 2 | 源表 1.合金成本 第217行；原炼钢牌号=610L-2
R218 | YF700BL | 2 | 150 | 20260613-source | YF700BL-1 | 2.705054 | 源表 1.合金成本 第218行；原炼钢牌号=YF700BL-1
R219 | YF700BL | 4.01 | 150 | 20260613-source | YF700BL-2 | 2.2 | 源表 1.合金成本 第219行；原炼钢牌号=YF700BL-2
R220 | YF700BL | 6.01 | 150 | 20260613-source | YF700BL-3 | 2.236359 | 源表 1.合金成本 第220行；原炼钢牌号=YF700BL-3
R221 | 700L | 2 | 150 | 20260613-source | 700L-1 | 2.2 | 源表 1.合金成本 第221行；原炼钢牌号=700L-1
R222 | 700L | 6.01 | 150 | 20260613-source | 700L-2 | 2.2 | 源表 1.合金成本 第222行；原炼钢牌号=700L-2
R223 | 700L | 10.01 | 150 | 20260613-source | 700L-3 | 2.2 | 源表 1.合金成本 第223行；原炼钢牌号=700L-3
R224 | 700L-S | 3 | 150 | 20260613-source | 700L-S1 | 2.2 | 源表 1.合金成本 第224行；原炼钢牌号=700L-S1
R225 | 700L-S | 8.01 | 150 | 20260613-source | 700L-S2 | 2.2 | 源表 1.合金成本 第225行；原炼钢牌号=700L-S2
R226 | 700L(HJKJ) | 6 | 150 | 20260613-source | 700L(HJKJ) | 2.2 | 源表 1.合金成本 第226行；原炼钢牌号=700L(HJKJ)
R227 | 750L | 4 | 150 | 20260613-source | 750L-1 | 2.2 | 源表 1.合金成本 第227行；原炼钢牌号=750L-1
R228 | 750L | 6 | 150 | 20260613-source | 750L-2 | 2.2 | 源表 1.合金成本 第228行；原炼钢牌号=750L-2
R229 | 800L | 3 | 150 | 20260613-source | 800L-1 | 2.2 | 源表 1.合金成本 第229行；原炼钢牌号=800L-1
R230 | 800L | 8.01 | 150 | 20260613-source | 800L-2 | 2.2 | 源表 1.合金成本 第230行；原炼钢牌号=800L-2
R231 | 800L-AC | 3 | 150 | 20260613-source | 800L-AC | 2.2 | 源表 1.合金成本 第231行；原炼钢牌号=800L-AC
R232 | 800L-AC | 10 | 150 | 20260613-source | 800L-ACH | 2.2 | 源表 1.合金成本 第232行；原炼钢牌号=800L-ACH
R233 | L245 | 3 | 150 | 20260613-source | L245-1 | 1.361339 | 源表 1.合金成本 第233行；原炼钢牌号=L245-1
R234 | L245 | 12.01 | 150 | 20260613-source | L245-2 | 1.33 | 源表 1.合金成本 第234行；原炼钢牌号=L245-2
R235 | L245M | 3 | 150 | 20260613-source | L245M-1 | 1.33 | 源表 1.合金成本 第235行；原炼钢牌号=L245M-1
R236 | L245M | 12.01 | 150 | 20260613-source | L245M-2 | 1.33 | 源表 1.合金成本 第236行；原炼钢牌号=L245M-2
R237 | L290 | 3 | 150 | 20260613-source | L290-1 | 1.33 | 源表 1.合金成本 第237行；原炼钢牌号=L290-1
R238 | L290 | 12.01 | 150 | 20260613-source | L290-2 | 1.33 | 源表 1.合金成本 第238行；原炼钢牌号=L290-2
R239 | L290M-HZ | 3 | 150 | 20260613-source | L290M-HZ1 | 1.33 | 源表 1.合金成本 第239行；原炼钢牌号=L290M-HZ1
R240 | L290M-HZ | 12.01 | 150 | 20260613-source | L290M-HZ2 | 1.33 | 源表 1.合金成本 第240行；原炼钢牌号=L290M-HZ2
R241 | L360 | 4 | 150 | 20260613-source | L360 | 2 | 源表 1.合金成本 第241行；原炼钢牌号=L360
R242 | L360M | 4 | 150 | 20260613-source | L360M | 2 | 源表 1.合金成本 第242行；原炼钢牌号=L360M
R243 | L485 | 6 | 150 | 20260613-source | L485-1 | 2 | 源表 1.合金成本 第243行；原炼钢牌号=L485-1
R244 | L485 | 16.01 | 150 | 20260613-source | L485-2 | 2 | 源表 1.合金成本 第244行；原炼钢牌号=L485-2
R245 | X42 | 3 | 150 | 20260613-source | X42-1 | 1.4 | 源表 1.合金成本 第245行；原炼钢牌号=X42-1
R246 | X42 | 12.01 | 150 | 20260613-source | X42-2 | 1.4 | 源表 1.合金成本 第246行；原炼钢牌号=X42-2
R247 | X60M | 6 | 150 | 20260613-source | X60M-1 | 2.2 | 源表 1.合金成本 第247行；原炼钢牌号=X60M-1
R248 | X60M | 16.01 | 150 | 20260613-source | X60M-2 | 2.2 | 源表 1.合金成本 第248行；原炼钢牌号=X60M-2
R249 | PSL1 X65 | 6 | 150 | 20260613-source | X65-1 | 2.2 | 源表 1.合金成本 第249行；原炼钢牌号=X65-1
R250 | PSL1 X65 | 16.01 | 150 | 20260613-source | X65-2 | 2.2 | 源表 1.合金成本 第250行；原炼钢牌号=X65-2
R251 | X70 | 6 | 150 | 20260613-source | X70-1 | 2.2 | 源表 1.合金成本 第251行；原炼钢牌号=X70-1
R252 | X70 | 14.01 | 150 | 20260613-source | X70-2 | 2.2 | 源表 1.合金成本 第252行；原炼钢牌号=X70-2
R253 | X70M | 6 | 150 | 20260613-source | X70M-1 | 2.2 | 源表 1.合金成本 第253行；原炼钢牌号=X70M-1
R254 | X70M | 14.01 | 150 | 20260613-source | X70M-2 | 2.2 | 源表 1.合金成本 第254行；原炼钢牌号=X70M-2
R255 | X80M | 6 | 150 | 20260613-source | X80M-1 | 2.3 | 源表 1.合金成本 第255行；原炼钢牌号=X80M-1
R256 | X80M | 16.01 | 150 | 20260613-source | X80M-2 | 3.3 | 源表 1.合金成本 第256行；原炼钢牌号=X80M-2
R257 | Gr.B | 1.2 | 150 | 20260613-source | Gr.B-1 | 1.6 | 源表 1.合金成本 第257行；原炼钢牌号=Gr.B-1
R258 | Gr.B | 12.01 | 150 | 20260613-source | Gr.B-2 | 1.6 | 源表 1.合金成本 第258行；原炼钢牌号=Gr.B-2
R259 | JF-RS | 2.5 | 150 | 20260613-source | JF-RS | 1.6 | 源表 1.合金成本 第259行；原炼钢牌号=JF-RS
R260 | F520JJ | 3 | 150 | 20260613-source | F520JJ | 1.7 | 源表 1.合金成本 第260行；原炼钢牌号=F520JJ
R261 | 09CrCuSb | 3 | 150 | 20260613-source | 09CrCuSb | 2.1 | 源表 1.合金成本 第261行；原炼钢牌号=09CrCuSb
R262 | Q235NH | 3 | 150 | 20260613-source | Q235NH-1 | 2.33 | 源表 1.合金成本 第262行；原炼钢牌号=Q235NH-1
R263 | Q235NH | 10 | 150 | 20260613-source | Q235NH-2 | 2.33 | 源表 1.合金成本 第263行；原炼钢牌号=Q235NH-2
R264 | A709-50W | 3 | 150 | 20260613-source | A709-50W-1 | 2.33 | 源表 1.合金成本 第264行；原炼钢牌号=A709-50W-1
R265 | A709-50W | 10.01 | 150 | 20260613-source | A709-50W-2 | 2.33 | 源表 1.合金成本 第265行；原炼钢牌号=A709-50W-2
R266 | A588GR.A | 3 | 150 | 20260613-source | A588GR.A-1 | 1.8 | 源表 1.合金成本 第266行；原炼钢牌号=A588GR.A-1
R267 | A588GR.A | 10 | 150 | 20260613-source | A588GR.A-2 | 1.8 | 源表 1.合金成本 第267行；原炼钢牌号=A588GR.A-2
R268 | Q450NQR1 | 4 | 150 | 20260613-source | Q450NQR1 | 1.8 | 源表 1.合金成本 第268行；原炼钢牌号=Q450NQR1
R269 | HXN-1 | 2 | 150 | 20260613-source | HXN-11 | 1.7 | 源表 1.合金成本 第269行；原炼钢牌号=HXN-11
R270 | HXN-1 | 10 | 150 | 20260613-source | HXN-12 | 1.7 | 源表 1.合金成本 第270行；原炼钢牌号=HXN-12
R271 | HXN-2 | 3 | 150 | 20260613-source | HXN-2 | 1.7 | 源表 1.合金成本 第271行；原炼钢牌号=HXN-2
R272 | HXN-3 | 3 | 150 | 20260613-source | HXN-3 | 1.7 | 源表 1.合金成本 第272行；原炼钢牌号=HXN-3
R273 | HXN-4 | 3 | 150 | 20260613-source | HXN-4 | 1.7 | 源表 1.合金成本 第273行；原炼钢牌号=HXN-4
R274 | HX750 | 3 | 150 | 20260613-source | HX750-1 | 1.8 | 源表 1.合金成本 第274行；原炼钢牌号=HX750-1
R275 | HX750 | 6 | 150 | 20260613-source | HX750-2 | 1.8 | 源表 1.合金成本 第275行；原炼钢牌号=HX750-2
R276 | NM400 | 6 | 150 | 20260613-source | NM400-1 | 1.8 | 源表 1.合金成本 第276行；原炼钢牌号=NM400-1
R277 | NM400 | 16 | 150 | 20260613-source | NM400-2 | 1.8 | 源表 1.合金成本 第277行；原炼钢牌号=NM400-2
R278 | NM450 | 6 | 150 | 20260613-source | NM450-1 | 1.796224 | 源表 1.合金成本 第278行；原炼钢牌号=NM450-1
R279 | NM450 | 16 | 150 | 20260613-source | NM450-2 | 1.8 | 源表 1.合金成本 第279行；原炼钢牌号=NM450-2
R280 | NM500 | 6 | 150 | 20260613-source | NM500-1 | 2 | 源表 1.合金成本 第280行；原炼钢牌号=NM500-1
R281 | NM500 | 16 | 150 | 20260613-source | NM500-2 | 2 | 源表 1.合金成本 第281行；原炼钢牌号=NM500-2
R282 | NM600 | 6 | 150 | 20260613-source | NM600-1 | 2 | 源表 1.合金成本 第282行；原炼钢牌号=NM600-1
R283 | NM600 | 16 | 150 | 20260613-source | NM600-2 | 2 | 源表 1.合金成本 第283行；原炼钢牌号=NM600-2
R284 | Q690D | 3 | 150 | 20260613-source | Q690D-1 | 1.8 | 源表 1.合金成本 第284行；原炼钢牌号=Q690D-1
R285 | A | 3.5 | 150 | 20260613-source | A | 1.33 | 源表 1.合金成本 第285行；原炼钢牌号=A
R286 | B | 4 | 150 | 20260613-source | B | 1.33 | 源表 1.合金成本 第286行；原炼钢牌号=B
R287 | AH32 | 4 | 150 | 20260613-source | AH32-1 | 1.9 | 源表 1.合金成本 第287行；原炼钢牌号=AH32-1
R288 | AH32 | 12.51 | 150 | 20260613-source | AH32-2 | 1.9 | 源表 1.合金成本 第288行；原炼钢牌号=AH32-2
R289 | AH36 | 4 | 150 | 20260613-source | AH36-1 | 1.9 | 源表 1.合金成本 第289行；原炼钢牌号=AH36-1
R290 | AH36 | 12.51 | 150 | 20260613-source | AH36-2 | 1.9 | 源表 1.合金成本 第290行；原炼钢牌号=AH36-2
R291 | CCSA | 3.5 | 150 | 20260613-source | CCSA | 1.33 | 源表 1.合金成本 第291行；原炼钢牌号=CCSA
R292 | CCSB | 4 | 150 | 20260613-source | CCSB | 1.33 | 源表 1.合金成本 第292行；原炼钢牌号=CCSB
R293 | CCSAH32 | 4 | 150 | 20260613-source | CCSAH32-1 | 1.9 | 源表 1.合金成本 第293行；原炼钢牌号=CCSAH32-1
R294 | CCSAH32 | 12.51 | 150 | 20260613-source | CCSAH32-2 | 1.9 | 源表 1.合金成本 第294行；原炼钢牌号=CCSAH32-2
R295 | CCSAH36 | 4 | 150 | 20260613-source | CCSAH36-1 | 1.9 | 源表 1.合金成本 第295行；原炼钢牌号=CCSAH36-1
R296 | CCSAH36 | 12.51 | 150 | 20260613-source | CCSAH36-2 | 1.9 | 源表 1.合金成本 第296行；原炼钢牌号=CCSAH36-2
R297 | AB/A | 3.5 | 150 | 20260613-source | AB/A | 1.33 | 源表 1.合金成本 第297行；原炼钢牌号=AB/A
R298 | AB/B | 4 | 150 | 20260613-source | AB/B | 1.33 | 源表 1.合金成本 第298行；原炼钢牌号=AB/B
R299 | AB/AH32 | 4 | 150 | 20260613-source | AB/AH32-1 | 1.9 | 源表 1.合金成本 第299行；原炼钢牌号=AB/AH32-1
R300 | AB/AH32 | 12.51 | 150 | 20260613-source | AB/AH32-2 | 1.9 | 源表 1.合金成本 第300行；原炼钢牌号=AB/AH32-2
R301 | AB/AH36 | 4 | 150 | 20260613-source | AB/AH36-1 | 1.9 | 源表 1.合金成本 第301行；原炼钢牌号=AB/AH36-1
R302 | AB/AH36 | 12.51 | 150 | 20260613-source | AB/AH36-2 | 1.9 | 源表 1.合金成本 第302行；原炼钢牌号=AB/AH36-2
R303 | BVA | 3.5 | 150 | 20260613-source | BVA | 1.33 | 源表 1.合金成本 第303行；原炼钢牌号=BVA
R304 | BVB | 4 | 150 | 20260613-source | BVB | 1.33 | 源表 1.合金成本 第304行；原炼钢牌号=BVB
R305 | BVAH32 | 4 | 150 | 20260613-source | BVAH32-1 | 1.9 | 源表 1.合金成本 第305行；原炼钢牌号=BVAH32-1
R306 | BVAH32 | 12.51 | 150 | 20260613-source | BVAH32-2 | 1.9 | 源表 1.合金成本 第306行；原炼钢牌号=BVAH32-2
R307 | BVAH36 | 4 | 150 | 20260613-source | BVAH36-1 | 1.9 | 源表 1.合金成本 第307行；原炼钢牌号=BVAH36-1
R308 | BVAH36 | 12.51 | 150 | 20260613-source | BVAH36-2 | 1.9 | 源表 1.合金成本 第308行；原炼钢牌号=BVAH36-2
R309 | NV A | 3.5 | 150 | 20260613-source | NV A | 1.33 | 源表 1.合金成本 第309行；原炼钢牌号=NV A
R310 | NV B | 4 | 150 | 20260613-source | NV B | 1.33 | 源表 1.合金成本 第310行；原炼钢牌号=NV B
R311 | NV A32 | 4 | 150 | 20260613-source | NV A32-1 | 1.9 | 源表 1.合金成本 第311行；原炼钢牌号=NV A32-1
R312 | NV A32 | 12.51 | 150 | 20260613-source | NV A32-2 | 1.9 | 源表 1.合金成本 第312行；原炼钢牌号=NV A32-2
R313 | NV A36 | 4 | 150 | 20260613-source | NV A36-1 | 1.9 | 源表 1.合金成本 第313行；原炼钢牌号=NV A36-1
R314 | NV A36 | 12.51 | 150 | 20260613-source | NV A36-2 | 1.9 | 源表 1.合金成本 第314行；原炼钢牌号=NV A36-2
R315 | KA | 3.5 | 150 | 20260613-source | KA | 1.33 | 源表 1.合金成本 第315行；原炼钢牌号=KA
R316 | KB | 4 | 150 | 20260613-source | KB | 1.33 | 源表 1.合金成本 第316行；原炼钢牌号=KB
R317 | KA32 | 4 | 150 | 20260613-source | KA32-1 | 1.9 | 源表 1.合金成本 第317行；原炼钢牌号=KA32-1
R318 | KA32 | 12.51 | 150 | 20260613-source | KA32-2 | 1.9 | 源表 1.合金成本 第318行；原炼钢牌号=KA32-2
R319 | KA36 | 4 | 150 | 20260613-source | KA36-1 | 1.9 | 源表 1.合金成本 第319行；原炼钢牌号=KA36-1
R320 | KA36 | 12.51 | 150 | 20260613-source | KA36-2 | 1.9 | 源表 1.合金成本 第320行；原炼钢牌号=KA36-2
R321 | KRA | 3.5 | 150 | 20260613-source | KRA | 1.33 | 源表 1.合金成本 第321行；原炼钢牌号=KRA
R322 | KRB | 4 | 150 | 20260613-source | KRB | 1.33 | 源表 1.合金成本 第322行；原炼钢牌号=KRB
R323 | KRA32 | 4 | 150 | 20260613-source | KRA32-1 | 1.9 | 源表 1.合金成本 第323行；原炼钢牌号=KRA32-1
R324 | KRA32 | 12.51 | 150 | 20260613-source | KRA32-2 | 1.9 | 源表 1.合金成本 第324行；原炼钢牌号=KRA32-2
R325 | KRAH36 | 4 | 150 | 20260613-source | KRAH36-1 | 1.9 | 源表 1.合金成本 第325行；原炼钢牌号=KRAH36-1
R326 | KRAH36 | 12.51 | 150 | 20260613-source | KRAH36-2 | 1.9 | 源表 1.合金成本 第326行；原炼钢牌号=KRAH36-2
R327 | LRA | 3.5 | 150 | 20260613-source | LRA | 1.33 | 源表 1.合金成本 第327行；原炼钢牌号=LRA
R328 | LRB | 4 | 150 | 20260613-source | LRB | 1.33 | 源表 1.合金成本 第328行；原炼钢牌号=LRB
R329 | LRA32 | 4 | 150 | 20260613-source | LRA32-1 | 1.9 | 源表 1.合金成本 第329行；原炼钢牌号=LRA32-1
R330 | LRA32 | 12.51 | 150 | 20260613-source | LRA32-2 | 1.9 | 源表 1.合金成本 第330行；原炼钢牌号=LRA32-2
R331 | LRA36 | 4 | 150 | 20260613-source | LRA36-1 | 1.9 | 源表 1.合金成本 第331行；原炼钢牌号=LRA36-1
R332 | LRA36 | 12.51 | 150 | 20260613-source | LRA36-2 | 1.9 | 源表 1.合金成本 第332行；原炼钢牌号=LRA36-2

## 02_目标成分上下限
适用牌号 | 最小厚度mm | 最大厚度mm | 炼钢牌号 | C目标 | Si目标 | Mn目标 | P目标 | S目标 | V目标 | Nb目标 | Ti目标 | Als目标 | Alt目标 | Ca目标 | Cr目标 | Ni目标 | Cu目标 | Mo目标 | B目标 | Sb目标
Q195 | 1.5 | 12 | Q195-1 | 0.07 | 0.15 | 0.25 | 0.02 | 0.015 |  |  | 0.01 | 0.01
Q195 | 12.01 | 28 | Q195-2 | 0.07 | 0.15 | 0.32 | 0.02 | 0.015 |  |  |  | 0.01
Q235B | 1.45 | 12 | Q235B-1__R7 | 0.16 | 0.08 | 0.23 | 0.025 | 0.02 |  |  |  | 0.01
Q235B | 12.01 | 28 | Q235B-2__R8 | 0.16 | 0.08 | 0.38 | 0.025 | 0.02 |  |  |  | 0.01
Q235C | 1.6 | 12 | Q235C-1 | 0.15 | 0.1 | 0.35 | 0.015 | 0.01 |  |  |  | 0.025
Q235C | 12.01 | 25.4 | Q235C-2 | 0.15 | 0.1 | 0.5 | 0.015 | 0.01 |  |  |  | 0.025
Q235B-WJ | 1.45 | 12 | Q235B-1__R11 | 0.16 | 0.08 | 0.23 | 0.025 | 0.02 |  |  |  | 0.01
Q235B-WJ | 12.01 | 28 | Q235B-2__R12 | 0.16 | 0.08 | 0.38 | 0.025 | 0.02 |  |  |  | 0.01
Q235B-LX | 1.45 | 12 | Q235B-1__R13 | 0.16 | 0.08 | 0.23 | 0.025 | 0.02 |  |  |  | 0.01
Q235B-LX | 12.01 | 28 | Q235B-2__R14 | 0.16 | 0.08 | 0.38 | 0.025 | 0.02 |  |  |  | 0.01
Q235B-HX | 1.45 | 12 | Q235B-1__R15 | 0.16 | 0.08 | 0.23 | 0.025 | 0.02 |  |  |  | 0.01
Q235B-HX | 12.01 | 28 | Q235B-2__R16 | 0.16 | 0.08 | 0.38 | 0.025 | 0.02 |  |  |  | 0.01
Q235B-GL | 1.6 | 5 | Q235B-GL1 | 0.15 | 0.12 | 0.25 | 0.015 | 0.005 |  |  |  | 0.015
Q235B-GL | 5.01 | 14 | Q235B-GL2 | 0.15 | 0.12 | 0.35 | 0.015 | 0.005 |  |  |  | 0.015
Q235B-GC | 3 | 12 | Q235B-GC1 | 0.15 | 0.05 | 0.25 | 0.018 | 0.008 |  |  |  | 0.01
Q235B-GC | 12.01 | 25.4 | Q235B-GC2 | 0.15 | 0.05 | 0.38 | 0.018 | 0.008 |  |  |  | 0.01
Q235B-SD | 3 | 12 | Q235B-SD1 | 0.15 | 0.05 | 0.25 | 0.018 | 0.008 |  |  |  | 0.01
Q235B-SD | 12.01 | 25.4 | Q235B-SD2 | 0.15 | 0.05 | 0.38 | 0.018 | 0.008 |  |  |  | 0.01
Q235B-HG | 1.5 | 28 | Q235B-HG | 0.16 | 0.1 | 0.4 | 0.025 | 0.02 |  |  |  | 0.01
A36 | 1.5 | 12 | A36-1__R24 | 0.16 | 0.08 | 0.25 | 0.015 | 0.01 |  |  |  | 0.02
A36 | 12.01 | 25 | A36-2 | 0.16 | 0.08 | 0.38 | 0.015 | 0.01 |  |  |  | 0.02
A36-DX | 1.5 | 12 | A36-DX1 | 0.16 | 0 | 0.3 | 0.02 | 0.015 |  |  |  | 0.02
A36-DX | 12.01 | 20 | A36-DX2 | 0.16 | 0 | 0.4 | 0.02 | 0.015 |  |  |  | 0.02
SS400 | 1.6 | 12 | SS400-1 | 0.16 | 0.08 | 0.35 | 0.02 | 0.015 |  |  |  | 0.01
SS400 | 12.01 | 25.4 | SS400-2 | 0.16 | 0.08 | 0.5 | 0.02 | 0.015 |  |  |  | 0.025
A36-HW | 1.5 | 12 | A36-1__R30 | 0.16 | 0.08 | 0.25 | 0.015 | 0.01 |  |  |  | 0.02
Q235-HW | 1.5 | 16 | Q235-HW | 0.16 | 0.1 | 0.25 | 0.035 | 0.02
Q355-HW | 3 | 6 | Q355-HW1 | 0.16 | 0.08 | 0.35 | 0.02 | 0.01 |  |  | 0.04 | 0.02
Q355-HW | 6.01 | 10 | Q355-HW2 | 0.16 | 0.08 | 0.5 | 0.02 | 0.01 |  |  | 0.04 | 0.02
SPHC | 1.6 | 8 | SPHC-ZT | 0.05 | 0.015 | 0.23 | 0.015 | 0.01 |  |  |  | 0.025
SPHC | 8.01 | 16 | SPHC-SX__R35 | 0.05 | 0.015 | 0.23 | 0.015 | 0.01 |  |  |  | 0.025
SPHC | 8.01 | 16 | SPHC-SX__R36 | 0.05 | 0.015 | 0.23 | 0.015 | 0.01 |  |  |  | 0.025
SPHC-M | 2.5 | 5 | SPHC-M | 0.045 | 0.02 | 0.25 | 0.015 | 0.006 |  |  |  | 0.025
SPHC-M(B) | 2.5 | 6 | SPHC-M(B) | 0.045 | 0.02 | 0.25 | 0.015 | 0.006 |  |  |  | 0.025 | [6 empty] | 0.0014
MRT2.5 | 2.5 | 6 | MRT2.5 | 0.06 | 0 | 0.28 | 0.015 | 0.006 |  |  |  | 0.03
YFMRT2.5 | 2.5 | 6 | YFMRT2.5 | 0.06 | 0 | 0.28 | 0.015 | 0.006 |  |  |  | 0.03
YLMRT3 | 2.5 | 3.5 | YLMRT3 | 0.07 | 0 | 0.35 | 0.015 | 0.006 |  |  |  | 0.03
Q355B | 0.1 | 5.99 | Q355B-1__R42 | 0.16 | 0.08 | 0.35 | 0.02 | 0.01 |  |  | 0.04 | 0.02
Q355B | 6 | 15.99 | Q355B-2__R43 | 0.16 | 0.08 | 0.5 | 0.02 | 0.01 |  |  | 0.04 | 0.02
Q355B | 16 | 28 | Q355B-3B__R44 | 0.16 | 0.18 | 1.1 | 0.02 | 0.01 |  | 0.008 | 0.025 | 0.02
Q355C | 2 | 12 | Q355C-1__R45 | 0.16 | 0.15 | 1 | 0.018 | 0.01 |  |  | 0.03 | 0.025 |  | 0 | 0 | 0 | 0
Q355C | 12.01 | 19 | Q355C-2__R46 | 0.16 | 0.15 | 1.25 | 0.018 | 0.005 |  | 0.008 | 0.015 | 0.025 |  | 0 | 0 | 0 | 0
Q355C | 19.01 | 29 | Q355C-3__R47 | 0.16 | 0.15 | 1.35 | 0.018 | 0.005 |  | 0.01 | 0.025 | 0.025 |  | 0 | 0 | 0 | 0
Q355D | 2 | 12 | Q355D-1 | 0.16 | 0.15 | 1 | 0.018 | 0.008 |  |  | 0.03 | 0.025
Q355D | 12.01 | 19 | Q355D-2 | 0.16 | 0.15 | 1.15 | 0.018 | 0.008 |  | 0.012 | 0.015 | 0.025
Q355D | 19.01 | 29 | Q355D-3 | 0.16 | 0.15 | 1.3 | 0.018 | 0.008 |  | 0.015 | 0.015 | 0.025
Q355B-T | 2 | 7.55 | Q355B-T1 | 0.16 | 0.15 | 1.1 | 0.015 | 0.01 |  |  | 0.025 | 0.02
Q355B-T | 7.56 | 16 | Q355B-T2 | 0.16 | 0.15 | 1.1 | 0.015 | 0.01 |  |  | 0.035 | 0.02
Q355B-T | 16.01 | 28 | Q355B-T3 | 0.16 | 0.15 | 1.15 | 0.015 | 0.01 |  | 0.015 | 0.025 | 0.02
Q355ME | 2 | 5 | Q355ME-1 | 0.075 | 0.15 | 1.1 | 0.015 | 0.004 |  | 0.01 | 0.02 | 0.025
Q355ME | 5.01 | 12 | Q355ME-2 | 0.075 | 0.15 | 1.25 | 0.015 | 0.004 |  | 0.015 | 0.02 | 0.025
Q355ME | 12.01 | 25.4 | Q355ME-3 | 0.075 | 0.15 | 1.35 | 0.015 | 0.004 |  | 0.015 | 0.02 | 0.025
Q355B-S | 1.8 | 5.99 | Q355B-S | 0.07 | 0.1 | 0.95 | 0.02 | 0.006 |  | 0.01 | 0.03 | 0.025
Q355B-SS | 0.1 | 5.99 | Q355B-1__R58 | 0.16 | 0.08 | 0.35 | 0.02 | 0.01 |  |  | 0.04 | 0.02
Q355B-SS | 6 | 15.99 | Q355B-2__R59 | 0.16 | 0.08 | 0.5 | 0.02 | 0.01 |  |  | 0.04 | 0.02
Q355B-SS | 16 | 28 | Q355B-3B__R60 | 0.16 | 0.18 | 1.1 | 0.02 | 0.01 |  | 0.008 | 0.025 | 0.02
Q355B-SD | 1.5 | 5.99 | Q355B-SD1 | 0.16 | 0.07 | 0.35 | 0.02 | 0.01 |  |  | 0.04 | 0.02
Q355B-SD | 6 | 15.99 | Q355B-SD2 | 0.16 | 0.07 | 0.5 | 0.02 | 0.01 |  |  | 0.04 | 0.02
Q355B-SD | 16 | 28 | Q355B-SD3 | 0.16 | 0.07 | 1.1 | 0.02 | 0.01 |  | 0.008 | 0.025 | 0.02
Q355B-DX | 1.5 | 8 | Q355B-DX1 | 0.16 | 0.02 | 0.6 | 0.01 | 0.008 |  |  | 0.04 | 0.02
Q355B-ZW | 12 | 19 | Q355B-ZW3 | 0.15 | 0.1 | 1 | 0.02 | 0.01 |  | 0.008 | 0.03 | 0.02
Q355B-ZW | 19.01 | 28 | Q355B-ZW4 | 0.15 | 0.1 | 1.1 | 0.02 | 0.01 |  | 0.008 | 0.03 | 0.02
Q355B-HL1 | 0.1 | 6 | Q355B-1__R67 | 0.16 | 0.08 | 0.35 | 0.02 | 0.01 |  |  | 0.04 | 0.02
Q355B-HL1 | 6.01 | 16.44 | Q355B-2__R68 | 0.16 | 0.08 | 0.5 | 0.02 | 0.01 |  |  | 0.04 | 0.02
Q355B-HL1 | 16.45 | 30 | Q355B-3A__R69 | 0.16 | 0.18 | 0.8 | 0.02 | 0.01 |  |  | 0.035 | 0.02
Q355B-HL2 | 0.1 | 6 | Q355B-1__R70 | 0.16 | 0.08 | 0.35 | 0.02 | 0.01 |  |  | 0.04 | 0.02
Q355B-HL2 | 6.01 | 16.29 | Q355B-2__R71 | 0.16 | 0.08 | 0.5 | 0.02 | 0.01 |  |  | 0.04 | 0.02
Q355B-HL2 | 16.3 | 30 | Q355B-3A__R72 | 0.16 | 0.18 | 0.8 | 0.02 | 0.01 |  |  | 0.035 | 0.02
Q355B-HL3 | 0.1 | 6 | Q355B-1__R73 | 0.16 | 0.08 | 0.35 | 0.02 | 0.01 |  |  | 0.04 | 0.02
Q355B-HL3 | 6.01 | 16.24 | Q355B-2__R74 | 0.16 | 0.08 | 0.5 | 0.02 | 0.01 |  |  | 0.04 | 0.02
Q355B-HL3 | 16.25 | 30 | Q355B-3A__R75 | 0.16 | 0.18 | 0.8 | 0.02 | 0.01 |  |  | 0.035 | 0.02
Q355B-HL4 | 0.1 | 6 | Q355B-1__R76 | 0.16 | 0.08 | 0.35 | 0.02 | 0.01 |  |  | 0.04 | 0.02
Q355B-HL4 | 6.01 | 15.99 | Q355B-2__R77 | 0.16 | 0.08 | 0.5 | 0.02 | 0.01 |  |  | 0.04 | 0.02
Q355B-HL4 | 16 | 30 | Q355B-3A__R78 | 0.16 | 0.18 | 0.8 | 0.02 | 0.01 |  |  | 0.035 | 0.02
Q355C-HL3 | 2 | 12 | Q355C-1__R79 | 0.16 | 0.15 | 1 | 0.018 | 0.01 |  |  | 0.03 | 0.025 |  | 0 | 0 | 0 | 0
Q355C-HL3 | 12.01 | 19 | Q355C-2__R80 | 0.16 | 0.15 | 1.25 | 0.018 | 0.005 |  | 0.008 | 0.015 | 0.025 |  | 0 | 0 | 0 | 0
Q355C-HL3 | 19.01 | 29 | Q355C-3__R81 | 0.16 | 0.15 | 1.35 | 0.018 | 0.005 |  | 0.01 | 0.025 | 0.025 |  | 0 | 0 | 0 | 0
SS400-M | 3 | 5 | SS400-M | 0.175 | 0.15 | 0.7 | 0 | 0 |  |  | 0.03 | 0.02 |  |  | 0 |  |  |  | 0
Q390B | 3 | 10 | Q390B-1 | 0.16 | 0.15 | 0.9 | 0.015 | 0.01 |  |  | 0.045 | 0.02
Q390B | 10.01 | 16.5 | Q390B-2 | 0.16 | 0.15 | 1.05 | 0.015 | 0.01 |  |  | 0.045 | 0.02
Q390B | 16.51 | 28 | Q390B-3 | 0.16 | 0.15 | 1.1 | 0.015 | 0.006 |  | 0.015 | 0.04 | 0.02
Q420B | 3 | 10 | Q420B-1__R86 | 0.14 | 0.15 | 1.1 | 0.015 | 0.01 |  | 0.012 | 0.04 | 0.02
Q420B | 10.01 | 25 | Q420B-2__R87 | 0.14 | 0.15 | 1.2 | 0.015 | 0.01 |  | 0.012 | 0.04 | 0.02
Q420MB | 3 | 10 | Q420B-1__R88 | 0.14 | 0.15 | 1.1 | 0.015 | 0.01 |  | 0.012 | 0.04 | 0.02
Q420MB | 10.01 | 25 | Q420B-2__R89 | 0.14 | 0.15 | 1.2 | 0.015 | 0.01 |  | 0.012 | 0.04 | 0.02
Q420B-HL1 | 3 | 10 | Q420B-1__R90 | 0.14 | 0.15 | 1.1 | 0.015 | 0.01 |  | 0.012 | 0.04 | 0.02
Q420B-HL1 | 10.01 | 25 | Q420B-2__R91 | 0.14 | 0.15 | 1.2 | 0.015 | 0.01 |  | 0.012 | 0.04 | 0.02
Q420B-HL2 | 3 | 10 | Q420B-1__R92 | 0.14 | 0.15 | 1.1 | 0.015 | 0.01 |  | 0.012 | 0.04 | 0.02
Q420B-HL2 | 10.01 | 25 | Q420B-2__R93 | 0.14 | 0.15 | 1.2 | 0.015 | 0.01 |  | 0.012 | 0.04 | 0.02
Q420C | 3 | 10 | Q420C-1__R94 | 0.14 | 0.15 | 1.1 | 0.015 | 0.006 |  | 0.02 | 0.035 | 0.02
Q420C | 10.01 | 24 | Q420C-2__R95 | 0.14 | 0.15 | 1.2 | 0.015 | 0.005 |  | 0.02 | 0.035 | 0.02
Q420C-HL2 | 3 | 10 | Q420C-1__R96 | 0.14 | 0.15 | 1.1 | 0.015 | 0.006 | 0 | 0.02 | 0.035 | 0.02 |  | 0 | 0 | 0 | 0
Q420C-HL2 | 10.01 | 24 | Q420C-2__R97 | 0.14 | 0.15 | 1.2 | 0.015 | 0.005 | 0 | 0.02 | 0.035 | 0.02 |  | 0 | 0 | 0 | 0
Q420MD | 3 | 10 | Q420MD-1__R98 | 0.14 | 0.15 | 1.1 | 0.012 | 0.005 |  | 0.02 | 0.035 | 0.02
Q420MD | 10.01 | 25 | Q420MD-2__R99 | 0.14 | 0.15 | 1.2 | 0.012 | 0.005 |  | 0.02 | 0.035 | 0.02
Q420MD-HL1 | 3 | 10 | Q420MD-1__R100 | 0.14 | 0.15 | 1.1 | 0.012 | 0.005 |  | 0.02 | 0.035 | 0.02
Q420MD-HL1 | 10.01 | 25 | Q420MD-2__R101 | 0.14 | 0.15 | 1.2 | 0.012 | 0.005 |  | 0.02 | 0.035 | 0.02
Q420MD-HL2 | 3 | 10 | Q420MD-1__R102 | 0.14 | 0.15 | 1.1 | 0.012 | 0.005 |  | 0.02 | 0.035 | 0.02
Q420MD-HL2 | 10.01 | 25 | Q420MD-2__R103 | 0.14 | 0.15 | 1.2 | 0.012 | 0.005 |  | 0.02 | 0.035 | 0.02
Q420ME | 3 | 10.49 | Q420ME-1 | 0.13 | 0.15 | 1.35 | 0.01 | 0.004 |  | 0.025 | 0.015 | 0.02
Q420ME | 10.5 | 20 | Q420ME-2 | 0.13 | 0.15 | 1.45 | 0.01 | 0.004 |  | 0.03 | 0.015 | 0.02
Q460C | 3 | 10.3 | Q460C-1 | 0.07 | 0.16 | 1.15 | 0.018 | 0.005 |  | 0.015 | 0.05 | 0.025
Q460C | 10.31 | 16.5 | Q460C-2 | 0.07 | 0.16 | 1.15 | 0.018 | 0.005 |  | 0.02 | 0.055 | 0.025
Q460MC | 1.5 | 10.3 | Q460MC-1 | 0.07 | 0.16 | 1.15 | 0.018 | 0.005 |  | 0.015 | 0.05 | 0.025
Q460MC | 10.31 | 16.5 | Q460MC-2 | 0.07 | 0.16 | 1.15 | 0.018 | 0.005 |  | 0.02 | 0.055 | 0.025
Q460MC(YZ) | 16.01 | 25.4 | Q460MC(YZ)-2 | 0.14 | 0.16 | 1.4 | 0.015 | 0.005 | 0 | 0.03 | 0.03 |  | 0.025 | 0 | 0 | 0 | 0 | 0
Q460MD | 3 | 10.3 | Q460MD-1 | 0.07 | 0.16 | 1.3 | 0.018 | 0.003 |  | 0.015 | 0.055 | 0.025
Q460MD | 10.31 | 16.5 | Q460MD-2 | 0.07 | 0.16 | 1.35 | 0.018 | 0.003 |  | 0.015 | 0.065 | 0.025
Q500MC | 3 | 10.3 | Q500MC-1 | 0.07 | 0.15 | 1.4 | 0.02 | 0.01 |  | 0.02 | 0.055 | 0.025
Q500MC | 10.31 | 16.5 | Q500MC-2 | 0.07 | 0.15 | 1.5 | 0.02 | 0.01 |  | 0.02 | 0.055 | 0.025
Q500MD | 3 | 10.3 | Q500MD-1 | 0.07 | 0.15 | 1.2 | 0.015 | 0.005 |  | 0.03 | 0.04 | 0.025
Q500MD | 10.31 | 16.5 | Q500MD-2 | 0.07 | 0.15 | 1.3 | 0.015 | 0.005 |  | 0.03 | 0.04 | 0.025
Q550MD | 3 | 12 | Q550MD | 0.07 | 0.15 | 1.45 | 0.015 | 0.004 |  | 0.02 | 0.08 | 0.025
Q390GJB | 3 | 10 | Q390GJB-1 | 0.15 | 0.2 | 1.35 | 0.015 | 0.005 |  | 0.015 | 0.015 | 0.025
Q390GJB | 10.01 | 25.4 | Q390GJB-2 | 0.15 | 0.2 | 1.45 | 0.015 | 0.005 |  | 0.018 | 0.015 | 0.025
A572Gr50 | 2 | 9.99 | A572Gr50-1 | 0.16 | 0.1 | 0.7 | 0.015 | 0.008 |  | 0.006 | 0.03 | 0.02
A572Gr50 | 10 | 15.99 | A572Gr50-2 | 0.16 | 0.1 | 0.85 | 0.015 | 0.01 |  | 0.006 | 0.03 | 0.02
A572Gr50 | 16 | 28 | A572Gr50-3 | 0.16 | 0.1 | 1.15 | 0.015 | 0.008 |  | 0.015 | 0.025 | 0.02
A572Gr50-DX | 2 | 9.99 | A572Gr50-DX1 | 0.16 | 0.02 | 0.7 | 0.015 | 0.008 |  | 0.006 | 0.03 | 0.02
A572Gr50-DX | 10 | 15.99 | A572Gr50-DX2 | 0.16 | 0.02 | 0.85 | 0.015 | 0.01 |  | 0.006 | 0.03 | 0.02
A572Gr50-DX | 16 | 28 | A572Gr50-DX3 | 0.16 | 0.02 | 1.15 | 0.015 | 0.008 |  | 0.015 | 0.025 | 0.02
A572GR60 | 2 | 9.99 | A572GR60-1 | 0.16 | 0.1 | 0.85 | 0.015 | 0.008 |  | 0.015 | 0.03 | 0.02
A572GR60 | 10 | 15.99 | A572GR60-2 | 0.16 | 0.1 | 0.95 | 0.015 | 0.008 |  | 0.02 | 0.03 | 0.02
A572GR60 | 16 | 28 | A572GR60-3 | 0.16 | 0.1 | 1.15 | 0.015 | 0.008 |  | 0.02 | 0.03 | 0.02
A572GR65 | 3 | 9.99 | A572GR65-1 | 0.15 | 0.2 | 1.25 | 0.01 | 0.004 |  | 0.025 | 0.025 | 0.02
A572GR65 | 10 | 20 | A572GR65-2 | 0.15 | 0.2 | 1.35 | 0.01 | 0.004 |  | 0.03 | 0.025 | 0.02
A572GR65-T | 3 | 9.99 | A572GR65-T1 | 0.15 | 0.02 | 1.25 | 0.01 | 0.004 |  | 0.025 | 0.025 | 0.02
A572GR65-T | 10 | 20 | A572GR65-T2 | 0.15 | 0.02 | 1.35 | 0.01 | 0.004 |  | 0.03 | 0.025 | 0.02
26MnB5 | 3 | 10 | 26MnB5 | 0.26 | 0.23 | 1.25 | 0 | 0 |  |  | 0.025 |  | 0.03 |  | 0.16 | 0 | 0 |  | 0.0023
SA516 Gr70 | 3 | 12.5 | SA516 Gr70-1__R134 | 0.16 | 0.23 | 1.15 | 0.015 | 0.003 |  | 0.01 | 0.015 | 0.03
S235JR | 1.5 | 12 | S235JR-1 | 0.15 | 0.1 | 0.3 | 0.02 | 0.01 |  |  |  | 0.015
S235JR | 12.01 | 25.4 | S235JR-2 | 0.15 | 0.1 | 0.4 | 0.02 | 0.01 |  |  |  | 0.015
S235JR-DX | 1.5 | 12 | S235JR-DX1 | 0.15 | 0.02 | 0.35 | 0.02 | 0.01 |  |  |  | 0.015
S235JR-DX | 12.01 | 25.4 | S235JR-DX2 | 0.15 | 0.02 | 0.45 | 0.02 | 0.01 |  |  |  | 0.015
S235J0 | 1.5 | 12 | S235J0-1 | 0.15 | 0.1 | 0.4 | 0.015 | 0.008 |  |  |  | 0.025
S235J0 | 12.01 | 25.4 | S235J0-2 | 0.15 | 0.1 | 0.5 | 0.015 | 0.008 |  |  |  | 0.025
S235J2 | 1.5 | 12 | S235J2-1 | 0.15 | 0.1 | 0.4 | 0.01 | 0.005 |  |  |  | 0.025
S235J2 | 12.01 | 25.4 | S235J2-2 | 0.15 | 0.1 | 0.5 | 0.01 | 0.005 |  |  |  | 0.025
S275JR | 1.5 | 12 | S275JR-1 | 0.16 | 0.15 | 0.4 | 0.02 | 0.01 |  |  |  | 0.02
S275JR | 12.01 | 16 | S275JR-2 | 0.16 | 0.15 | 0.45 | 0.02 | 0.01 |  |  | 0.01 | 0.02
S275JR | 16.01 | 25.4 | S275JR-3 | 0.16 | 0.15 | 0.65 | 0.02 | 0.01 |  |  | 0.01 | 0.02
S275JR-DX | 1.5 | 12 | S275JR-DX1 | 0.16 | 0.02 | 0.45 | 0.02 | 0.01 |  |  |  | 0.02
S275JR-DX | 12.01 | 25.4 | S275JR-DX2 | 0.16 | 0.02 | 0.5 | 0.02 | 0.01 |  |  | 0.01 | 0.02
S275J0 | 2 | 12 | S275J0-1 | 0.14 | 0.15 | 0.4 | 0.02 | 0.01 |  |  |  | 0.02
S275J0 | 12.01 | 25.4 | S275J0-2 | 0.14 | 0.15 | 0.45 | 0.02 | 0.01 |  |  | 0.01 | 0.02
S275J2 | 1.5 | 12 | S275J2-1 | 0.14 | 0.15 | 0.4 | 0.015 | 0.01 |  |  |  | 0.02
S275J2 | 12.01 | 25.4 | S275J2-2 | 0.14 | 0.15 | 0.45 | 0.015 | 0.01 |  |  | 0.01 | 0.02
S355JR | 1.5 | 12 | S355JR-1 | 0.145 | 0.15 | 0.7 | 0.015 | 0.01 |  | 0.008 | 0.03 | 0.02
S355JR | 12.01 | 19 | S355JR-2 | 0.145 | 0.15 | 0.8 | 0.015 | 0.01 |  | 0.008 | 0.03 | 0.02
S355JR | 19.01 | 25.4 | S355JR-3 | 0.145 | 0.15 | 0.8 | 0.015 | 0.01 |  | 0.015 | 0.025 | 0.02
S355JR-DX | 2 | 12 | S355JR-DX1 | 0.15 | 0 | 0.7 | 0.02 | 0.015 |  |  | 0.035 | 0.02
S355JR-DX | 12.01 | 25.4 | S355JR-DX2 | 0.15 | 0 | 0.8 | 0.02 | 0.015 |  | 0.005 | 0.035 | 0.02
S355J0 | 1.5 | 12 | S355J0-1 | 0.145 | 0.15 | 0.85 | 0.015 | 0.01 |  | 0.015 | 0.025 | 0.02
S355J0 | 12.01 | 19 | S355J0-2 | 0.145 | 0.15 | 1 | 0.015 | 0.01 |  | 0.015 | 0.025 | 0.02
S355J0 | 19.01 | 25.4 | S355J0-3 | 0.145 | 0.15 | 1.2 | 0.015 | 0.01 |  | 0.015 | 0.025 | 0.02
S355J0-DX | 1.2 | 12 | S355J0-DX1 | 0.15 | 0 | 0.7 | 0.015 | 0.01 |  | 0.005 | 0.03 | 0.02
S355J0-DX | 12.01 | 25.4 | S355J0-DX2 | 0.15 | 0 | 0.8 | 0.015 | 0.01 |  | 0.005 | 0.035 | 0.02
S355J2 | 1.5 | 12 | S355J2-1 | 0.145 | 0.15 | 0.9 | 0.013 | 0.005 |  | 0.01 | 0.025 | 0.02
S355J2 | 12.01 | 19 | S355J2-2 | 0.145 | 0.15 | 1 | 0.013 | 0.005 |  | 0.015 | 0.025 | 0.02
S355J2 | 19.01 | 25.4 | S355J2-3 | 0.145 | 0.15 | 1.2 | 0.015 | 0.008 |  | 0.02 | 0.02 | 0.02
S355M | 4 | 12 | S355M-1 | 0.07 | 0.15 | 0.8 | 0.015 | 0.008 |  | 0.008 | 0.035 |  | 0.03
S355M | 12.01 | 19 | S355M-2 | 0.07 | 0.15 | 1 | 0.015 | 0.008 |  | 0.008 | 0.035 |  | 0.03
S460M | 5 | 12 | S460M-1 | 0.07 | 0.16 | 1.3 | 0.015 | 0.005 |  | 0.025 | 0.03 |  | 0.03
S460M | 12.01 | 20 | S460M-2 | 0.07 | 0.16 | 1.45 | 0.015 | 0.005 |  | 0.03 | 0.03 |  | 0.03
S420MC | 2 | 5.99 | S420MC-1 | 0.07 | 0.08 | 0.95 | 0.015 | 0.004 |  | 0.01 | 0.04 | 0.025
S420MC | 6 | 16 | S420MC-2 | 0.07 | 0.08 | 1 | 0.015 | 0.004 |  | 0.015 | 0.04 | 0.025
S460MC | 2 | 5.99 | S460MC-1 | 0.07 | 0.08 | 1.2 | 0.015 | 0.003 |  | 0.015 | 0.055 | 0.025
S460MC | 6 | 20 | S460MC-2 | 0.07 | 0.08 | 1.35 | 0.015 | 0.003 |  | 0.03 | 0.04 | 0.025
S500MC | 2 | 5.99 | S500MC-1 | 0.075 | 0.1 | 1 | 0.015 | 0.005 |  | 0.01 | 0.06 | 0.03 |  | 0.002
S500MC | 6 | 14 | S500MC-2 | 0.075 | 0.1 | 1.1 | 0.015 | 0.005 |  | 0.01 | 0.07 | 0.03 |  | 0.002
QStE420TM | 2 | 5.99 | QStE420TM-1 | 0.07 | 0.08 | 0.95 | 0.015 | 0.004 |  | 0.01 | 0.04 | 0.025
QStE420TM | 6 | 12 | QStE420TM-2 | 0.07 | 0.08 | 1 | 0.015 | 0.004 |  | 0.015 | 0.04 | 0.025
QStE500TM | 2 | 5.99 | QStE500TM-1 | 0.075 | 0.1 | 1 | 0.015 | 0.005 |  | 0.01 | 0.06 | 0.03 |  | 0.002
QStE500TM | 6 | 14 | QStE500TM-2 | 0.075 | 0.1 | 1.1 | 0.015 | 0.005 |  | 0.01 | 0.07 | 0.03 |  | 0.002
QStE700TM | 2.5 | 5.99 | QStE700TM-1 | 0.075 | 0.2 | 1.75 | 0.015 | 0.005 |  | 0.07 | 0.115 | 0.03 |  | 0.002
QStE700TM | 6 | 14 | QStE700TM-2 | 0.075 | 0.2 | 1.85 | 0.015 | 0.005 |  | 0.075 | 0.115 | 0.03 |  | 0.002
BX700 | 8 | 14 | BX700 | 0.075 | 0.25 | 1.8 | 0.02 | 0.01 |  | 0.01 | 0.095 | 0.03
SR700 | 8 | 14 | SR700 | 0.075 | 0.25 | 1.8 | 0.02 | 0.01 |  | 0.01 | 0.095 | 0.03
C355-5 | 3 | 12 | C355-5 | 0.08 | 0.25 | 1.3 | 0.018 | 0.01 |  | 0.01 | 0.02 | 0.03
YFA-1 | 2.5 | 8 | YFA-1 | 0.15 | 0.15 | 1 | 0.015 | 0.004 |  | 0.015 | 0.105 | 0.03
Q245R | 3 | 14 | Q245R-1 | 0.16 | 0.1 | 0.65 | 0.015 | 0.004 |  |  | 0.01 | 0.02
Q245R | 14.01 | 25.4 | Q245R-2 | 0.16 | 0.1 | 0.65 | 0.015 | 0.004 |  | 0.006 | 0.012 | 0.02
Q345R | 3 | 14 | Q345R | 0.15 | 0.1 | 1.3 | 0.015 | 0.004 |  | 0.006 | 0.025 | 0.025
Q345R | 14.01 | 28 | Q345R-1 | 0.16 | 0.1 | 1.4 | 0.015 | 0.004 |  | 0.015 | 0.02 | 0.025
Q345R-E | 3 | 14 | Q345R-E1 | 0.15 | 0.1 | 1.3 | 0.012 | 0.002 | 0 | 0.02 | 0.015 | 0.025 |  |  | 0 | 0 | 0 | 0
Q345R-E | 14.01 | 25 | Q345R-E2 | 0.15 | 0.15 | 1.4 | 0.012 | 0.002 | 0 | 0.025 | 0.015 | 0.025 |  |  | 0 | 0 | 0 | 0
SA516 Gr70 | 3 | 12.5 | SA516 Gr70-1__R191 | 0.16 | 0.23 | 1.15 | 0 | 0 | 0 | 0.01 | 0.015 | 0.03 |  |  | 0 | 0 | 0 | 0 | 0
Q345qC | 4 | 16 | Q345qC | 0.07 | 0.2 | 1.2 | 0.015 | 0.01 |  | 0.015 | 0.015 | 0.02
Q345qD | 4 | 16 | Q345qD | 0.08 | 0.2 | 1.4 | 0.015 | 0.005 |  | 0.02 | 0.015 | 0.02
HP295 | 2 | 6 | HP295 | 0.16 | 0.04 | 0.75 | 0.015 | 0.005 |  |  | 0.015 | 0.03
Q235PL | 2 | 7.55 | Q235PL-1 | 0.16 | 0.05 | 0.35 | 0.018 | 0.006 |  |  |  | 0.025
Q235PL | 7.56 | 18 | Q235PL-2 | 0.16 | 0.05 | 0.45 | 0.018 | 0.006 |  |  |  | 0.025
Q255PL-KP | 3 | 7.55 | Q255PL-KP1 | 0.16 | 0.05 | 0.4 | 0.018 | 0.006 |  |  |  | 0.025
Q255PL-KP | 7.56 | 20 | Q255PL-KP2 | 0.16 | 0.05 | 0.5 | 0.018 | 0.006 |  |  |  | 0.025
330CL | 2 | 10.49 | 330CL-1 | 0.06 | 0.02 | 0.3 | 0.015 | 0.005 |  |  |  | 0.025
330CL | 10.5 | 14 | 330CL-2 | 0.06 | 0.02 | 0.35 | 0.015 | 0.005 |  |  |  | 0.025
380CL | 2 | 4.99 | 380CL-1 | 0.07 | 0.03 | 0.95 | 0.015 | 0.005 |  |  |  | 0.025
380CL | 5 | 18 | 380CL-2 | 0.07 | 0.1 | 1 | 0.015 | 0.005 |  |  |  | 0.025
380CL-QL | 2 | 4.99 | 380CL-QL1 | 0.07 | 0.03 | 0.95 | 0.015 | 0.005 |  |  |  |  | 0.03
380CL-QL | 5 | 18 | 380CL-QL2 | 0.07 | 0.1 | 1.05 | 0.015 | 0.005 |  |  |  |  | 0.03
380CL-JD | 4 | 6 | 380CL-JD1 | 0.07 | 0.03 | 1 | 0.015 | 0.005 |  |  |  | 0.025 |  |  | 0 | 0 | 0
380CL-JD | 6.01 | 12 | 380CL-JD2 | 0.07 | 0.08 | 1.05 | 0.015 | 0.005 |  |  | 0.016 | 0.025 |  |  | 0 | 0 | 0
380CL-JD | 12.01 | 20 | 380CL-JD3 | 0.07 | 0.08 | 1.1 | 0.015 | 0.005 |  |  | 0.016 | 0.025 |  |  | 0 | 0 | 0
420CL | 2 | 5.99 | 420CL-1 | 0.07 | 0.08 | 0.75 | 0.015 | 0.005 |  | 0.01 | 0.008 | 0.025
420CL | 6 | 14 | 420CL-2 | 0.07 | 0.08 | 0.85 | 0.015 | 0.005 |  | 0.01 | 0.008 | 0.025
SL440 | 20 | 26 | SL440 | 0.07 | 0.08 | 1.25 | 0.01 | 0.004 |  | 0.015 | 0.01 | 0.03
590CL | 3 | 5.99 | 590CL-1 | 0.075 | 0.1 | 1.5 | 0.01 | 0.003 |  | 0.05 | 0.015 | 0.03 |  |  | 0.2
590CL | 6 | 12 | 590CL-2 | 0.075 | 0.1 | 1.55 | 0.01 | 0.003 |  | 0.055 | 0.02 | 0.03 |  |  | 0.2
YFDP600-SY | 3 | 5.99 | YFDP600-SY | 0.075 | 0.1 | 1.5 | 0.01 | 0.003 |  | 0.05 | 0.015 | 0.03 |  |  | 0.2
510L | 2 | 5.99 | 510L-1 | 0.07 | 0.12 | 0.9 | 0.015 | 0.005 |  | 0.01 | 0.032 | 0.025
510L | 6 | 14 | 510L-2 | 0.07 | 0.12 | 1 | 0.015 | 0.005 |  | 0.012 | 0.035 | 0.025
610L | 2 | 5.99 | 610L-1 | 0.07 | 0.15 | 1.3 | 0.015 | 0.004 |  | 0.015 | 0.055 | 0.025 |  | 0.002
610L | 6 | 14 | 610L-2 | 0.07 | 0.15 | 1.35 | 0.015 | 0.004 |  | 0.018 | 0.065 | 0.025 |  | 0.002
YF700BL | 2 | 4 | YF700BL-1 | 0.07 | 0.1 | 1.35 | 0.015 | 0.004 |  | 0.025 | 0.09 | 0.03 |  | 0.002
YF700BL | 4.01 | 6 | YF700BL-2 | 0.07 | 0.14 | 1.45 | 0.015 | 0.004 |  | 0.03 | 0.095 | 0.03 |  | 0.002
YF700BL | 6.01 | 14 | YF700BL-3 | 0.07 | 0.14 | 1.5 | 0.015 | 0.004 |  | 0.035 | 0.105 | 0.03 |  | 0.002
700L | 2 | 6 | 700L-1 | 0.07 | 0.12 | 1.4 | 0.015 | 0.003 |  | 0.03 | 0.1 | 0.03 |  | 0.002
700L | 6.01 | 10 | 700L-2 | 0.07 | 0.15 | 1.5 | 0.015 | 0.003 |  | 0.038 | 0.1 | 0.03 |  | 0.002
700L | 10.01 | 14 | 700L-3 | 0.06 | 0.15 | 1.7 | 0.01 | 0.003 |  | 0.041 | 0.09 | 0.03 |  | 0.002
700L-S | 3 | 8 | 700L-S1 | 0.07 | 0.08 | 1.4 | 0.015 | 0.003 |  | 0.03 | 0.1 | 0.03 |  | 0.002 | 0 | 0 | 0
700L-S | 8.01 | 12 | 700L-S2 | 0.07 | 0.08 | 1.55 | 0.015 | 0.003 |  | 0.04 | 0.1 | 0.03 |  | 0.002 | 0 | 0 | 0
700L(HJKJ) | 6 | 12 | 700L(HJKJ) | 0.08 | 0.2 | 1.85 | 0.015 | 0.003 |  | 0.045 | 0.105 | 0.03 |  | 0.002 | 0 | 0 | 0
750L | 4 | 5.99 | 750L-1 | 0.08 | 0.2 | 1.65 | 0.015 | 0.004 |  | 0.045 | 0.105 | 0.03
750L | 6 | 14 | 750L-2 | 0.08 | 0.2 | 1.75 | 0.015 | 0.004 |  | 0.05 | 0.115 | 0.03
800L | 3 | 8 | 800L-1 | 0.085 | 0.06 | 1.85 | 0.01 | 0.003 |  | 0.06 | 0.11 | 0.03 |  |  | 0
800L | 8.01 | 14 | 800L-2 | 0.085 | 0.15 | 1.95 | 0.01 | 0.003 |  | 0.07 | 0.125 | 0.03 |  |  | 0
800L-AC | 3 | 9.99 | 800L-AC | 0.08 | 0.2 | 1.85 | 0.01 | 0.002 |  | 0.07 | 0.125 | 0.03 |  |  | 0
800L-AC | 10 | 14 | 800L-ACH | 0.08 | 0.1 | 1.85 | 0.01 | 0.002 |  | 0.05 | 0.105 | 0.03 |  |  | 0.2
L245 | 3 | 12 | L245-1 | 0.15 | 0.2 | 0.6 | 0.015 | 0.005 |  |  | 0.01 | 0.015
L245 | 12.01 | 28 | L245-2 | 0.15 | 0.2 | 0.65 | 0.015 | 0.005 |  | 0.008 | 0.01 | 0.015
L245M | 3 | 12 | L245M-1 | 0.15 | 0.15 | 0.6 | 0.015 | 0.004 |  | 0.006 | 0.01 | 0.015
L245M | 12.01 | 28 | L245M-2 | 0.15 | 0.15 | 0.7 | 0.015 | 0.004 |  | 0.008 | 0.015 | 0.015
L290 | 3 | 12 | L290-1 | 0.15 | 0.15 | 0.75 | 0.015 | 0.005 |  |  | 0.025 | 0.025
L290 | 12.01 | 28 | L290-2 | 0.15 | 0.15 | 0.85 | 0.015 | 0.005 |  | 0.008 | 0.025 | 0.025
L290M-HZ | 3 | 12 | L290M-HZ1 | 0.15 | 0.12 | 0.75 | 0.012 | 0.003 |  |  | 0.02 | 0.025
L290M-HZ | 12.01 | 25.4 | L290M-HZ2 | 0.15 | 0.12 | 0.85 | 0.012 | 0.003 |  | 0.01 | 0.02 | 0.025
L360 | 4 | 25.4 | L360 | 0.07 | 0.2 | 1.25 | 0.015 | 0.005 |  | 0.03 | 0.025 | 0.02
L360M | 4 | 25.4 | L360M | 0.07 | 0.2 | 1.25 | 0.012 | 0.003 |  | 0.03 | 0.025 | 0.02 |  | 0 | 0 | 0 | 0 |  | 0
L485 | 6 | 16 | L485-1 | 0.08 | 0.23 | 1.4 | 0.015 | 0.005 |  | 0.025 | 0.045 | 0.025
L485 | 16.01 | 22 | L485-2 | 0.08 | 0.23 | 1.5 | 0.015 | 0.005 |  | 0.025 | 0.055 | 0.025
X42 | 3 | 12 | X42-1 | 0.15 | 0.15 | 0.75 | 0.015 | 0.005 |  |  | 0.025 | 0.025
X42 | 12.01 | 28 | X42-2 | 0.15 | 0.15 | 0.85 | 0.015 | 0.005 |  | 0.008 | 0.025 | 0.025
X60M | 6 | 16 | X60M-1 | 0.06 | 0.23 | 1.35 | 0.01 | 0.003 |  | 0.03 | 0.04 | 0.025
X60M | 16.01 | 25.4 | X60M-2 | 0.06 | 0.23 | 1.45 | 0.01 | 0.003 |  | 0.035 | 0.04 | 0.025
PSL1 X65 | 6 | 16 | X65-1 | 0.06 | 0.23 | 1.35 | 0.01 | 0.003 |  | 0.035 | 0.045 | 0.025
PSL1 X65 | 16.01 | 25 | X65-2 | 0.06 | 0.23 | 1.45 | 0.01 | 0.003 |  | 0.04 | 0.045 | 0.025
X70 | 6 | 14 | X70-1 | 0.06 | 0.23 | 1.6 | 0.01 | 0.002 |  | 0.06 | 0.015 | 0.025 |  |  | 0.25
X70 | 14.01 | 19 | X70-2 | 0.06 | 0.23 | 1.65 | 0.01 | 0.002 |  | 0.065 | 0.015 | 0.025 |  |  | 0.25
X70M | 6 | 14 | X70M-1 | 0.06 | 0.23 | 1.6 | 0.01 | 0.002 |  | 0.06 | 0.015 | 0.025 |  |  | 0.25
X70M | 14.01 | 24 | X70M-2 | 0.06 | 0.23 | 1.65 | 0.01 | 0.002 |  | 0.065 | 0.015 | 0.025 |  |  | 0.25
X80M | 6 | 16 | X80M-1 | 0.04 | 0.23 | 1.8 | 0.01 | 0.002 |  | 0.08 | 0.012 | 0.025 |  |  | 0.25 |  |  | 0.18
X80M | 16.01 | 19 | X80M-2 | 0.045 | 0.23 | 1.8 | 0.01 | 0.002 | 0.04 | 0.08 | 0.012 | 0.025 |  |  | 0.35 |  |  | 0.18
Gr.B | 1.2 | 12 | Gr.B-1 | 0.16 | 0.1 | 0.4 | 0.015 | 0.01 |  |  |  | 0.02 |  |  | 0 | 0 | 0 | 0 | 0
Gr.B | 12.01 | 25.4 | Gr.B-2 | 0.16 | 0.1 | 0.45 | 0.015 | 0.01 |  |  |  | 0.02 |  |  | 0 | 0 | 0 | 0 | 0
JF-RS | 2.5 | 10 | JF-RS | 0.18 | 0.1 | 1.25 | 0.02 | 0.01 |  |  | 0.025 | 0.02
F520JJ | 3 | 10 | F520JJ | 0.16 | 0.18 | 1.4 | 0.015 | 0.005 |  |  | 0.03 | 0.03 |  |  |  |  | 0.25
09CrCuSb | 3 | 10 | 09CrCuSb | 0.07 | 0.25 | 0.5 | 0.015 | 0.005 |  |  |  | 0.02 |  |  | 0.75 | 0.08 | 0.27 |  |  | 0.05
Q235NH | 3 | 9.99 | Q235NH-1 | 0.08 | 0.25 | 0.3 | 0.02 | 0.004 |  |  |  |  | 0.03 |  | 0.45 | 0.07 | 0.28
Q235NH | 10 | 20 | Q235NH-2 | 0.08 | 0.25 | 0.4 | 0.02 | 0.004 |  |  |  |  | 0.03 |  | 0.5 | 0.07 | 0.28
A709-50W | 3 | 10 | A709-50W-1 | 0.075 | 0.25 | 1.1 | 0.02 | 0.005 | 0.035 |  |  | 0.02 |  |  | 0.55 | 0.15 | 0.28
A709-50W | 10.01 | 20 | A709-50W-2 | 0.075 | 0.25 | 1.2 | 0.02 | 0.005 | 0.045 |  |  | 0.02 |  |  | 0.55 | 0.15 | 0.28
A588GR.A | 3 | 9.99 | A588GR.A-1 | 0.08 | 0.4 | 1 | 0.02 | 0.006 | 0.035 | 0.01 |  | 0.02 |  |  | 0.55 |  | 0.28
A588GR.A | 10 | 20 | A588GR.A-2 | 0.08 | 0.4 | 1.15 | 0.02 | 0.006 | 0.04 | 0.015 |  | 0.02 |  |  | 0.55 |  | 0.28
Q450NQR1 | 4 | 14 | Q450NQR1 | 0.075 | 0.2 | 1.1 | 0.015 | 0.003 |  | 0.02 | 0.03 | 0.025 |  |  | 0.45 | 0.15 | 0.28
HXN-1 | 2 | 9.99 | HXN-11 | 0.19 | 0.9 | 1.6 | 0.01 | 0.002 |  |  | 0.03 | 0.025 | [6 empty] | 0.001
HXN-1 | 10 | 20 | HXN-12 | 0.19 | 0.9 | 1.7 | 0.01 | 0.002 |  |  | 0.035 | 0.025 | [6 empty] | 0.001
HXN-2 | 3 | 16 | HXN-2 | 0.17 | 0.5 | 1.45 | 0.012 | 0.003 | 0.03 |  | 0.03 | 0.02 |  |  | 0.55 |  |  |  | 0.0015
HXN-3 | 3 | 16 | HXN-3 | 0.14 | 0.5 | 1.5 | 0.01 | 0.003 | 0.03 |  | 0.03 | 0.02 |  |  | 0.55 | 0 | 0 |  | 0.0015
HXN-4 | 3 | 16 | HXN-4 | 0.18 | 0.5 | 1.5 | 0.01 | 0.003 | 0.03 |  | 0.03 | 0.02 |  |  | 0.55 | 0 | 0 |  | 0.0015
HX750 | 3 | 5.99 | HX750-1 | 0.075 | 0.3 | 1.65 | 0.01 | 0.002 |  | 0.055 | 0.11 | 0.03 |  |  | 0.25
HX750 | 6 | 12 | HX750-2 | 0.075 | 0.3 | 1.75 | 0.01 | 0.003 |  | 0.06 | 0.12 | 0.03 |  |  | 0.25
NM400 | 6 | 15.99 | NM400-1 | 0.16 | 0.2 | 1.3 | 0.012 | 0.003 |  | 0.02 | 0.02 | 0.03 |  |  | 0.35 |  |  |  | 0.0015
NM400 | 16 | 28 | NM400-2 | 0.16 | 0.2 | 1.3 | 0.012 | 0.003 |  | 0.02 | 0.02 | 0.03 |  |  | 0.5 |  |  |  | 0.0015
NM450 | 6 | 15.99 | NM450-1 | 0.2 | 0.2 | 1.3 | 0.012 | 0.003 |  | 0.02 | 0.025 | 0.03 |  |  | 0.35 |  |  |  | 0.0015
NM450 | 16 | 28 | NM450-2 | 0.2 | 0.2 | 1.3 | 0.012 | 0.003 |  | 0.02 | 0.025 | 0.03 |  |  | 0.5 |  |  |  | 0.0015
NM500 | 6 | 15.99 | NM500-1 | 0.26 | 0.15 | 1 | 0.01 | 0.002 |  | 0.025 | 0.02 | 0.04 |  |  | 0.35 |  |  |  | 0.0015
NM500 | 16 | 28 | NM500-2 | 0.275 | 0.15 | 1 | 0.01 | 0.002 |  | 0.025 | 0.02 | 0.04 |  |  | 0.5 |  |  |  | 0.0015
NM600 | 6 | 15.99 | NM600-1 | 0.4 | 0.2 | 0.85 | 0.01 | 0.002 | 0.04 | 0.015 | 0.012 | 0.04 |  |  | 0.35 | 0.5 | 0 | 0 | 0.0017
NM600 | 16 | 25.4 | NM600-2 | 0.4 | 0.2 | 0.85 | 0.01 | 0.002 | 0.04 | 0.015 | 0.012 | 0.04 |  |  | 0.5 | 0.5 | 0 | 0 | 0.0017
Q690D | 3 | 20 | Q690D-1 | 0.14 | 0.15 | 1.35 | 0.01 | 0.003 |  | 0.025 | 0.015 | 0.035 |  |  | 0.35 | 0 | 0 | 0 | 0.0013
A | 3.5 | 25.4 | A | 0.16 | 0.1 | 0.6 | 0.02 | 0.015 |  |  |  | 0.025
B | 4 | 25.4 | B | 0.16 | 0.12 | 0.75 | 0.015 | 0.006 |  |  |  | 0.025
AH32 | 4 | 12.5 | AH32-1 | 0.07 | 0.2 | 1.2 | 0.015 | 0.006 |  |  |  | 0.03 |  | 0.01
AH32 | 12.51 | 25 | AH32-2 | 0.07 | 0.2 | 1.3 | 0.015 | 0.006 |  |  |  | 0.03 |  | 0.01
AH36 | 4 | 12.5 | AH36-1 | 0.07 | 0.12 | 1.3 | 0.015 | 0.006 |  | 0.035 | 0.01 | 0.03
AH36 | 12.51 | 25 | AH36-2 | 0.07 | 0.15 | 1.4 | 0.015 | 0.006 |  | 0.035 | 0.01 | 0.03
CCSA | 3.5 | 25.4 | CCSA | 0.16 | 0.1 | 0.6 | 0.02 | 0.015 |  |  |  | 0.025
CCSB | 4 | 25.4 | CCSB | 0.16 | 0.12 | 0.75 | 0.015 | 0.006 |  |  |  | 0.025
CCSAH32 | 4 | 12.5 | CCSAH32-1 | 0.07 | 0.2 | 1.2 | 0.015 | 0.006 |  |  |  | 0.03 |  | 0.01
CCSAH32 | 12.51 | 25 | CCSAH32-2 | 0.07 | 0.2 | 1.3 | 0.015 | 0.006 |  |  |  | 0.03 |  | 0.01
CCSAH36 | 4 | 12.5 | CCSAH36-1 | 0.07 | 0.12 | 1.3 | 0.015 | 0.006 |  | 0.035 | 0.01 | 0.03
CCSAH36 | 12.51 | 25 | CCSAH36-2 | 0.07 | 0.15 | 1.4 | 0.015 | 0.006 |  | 0.035 | 0.01 | 0.03
AB/A | 3.5 | 25.4 | AB/A | 0.16 | 0.1 | 0.6 | 0.02 | 0.015 |  |  |  | 0.025
AB/B | 4 | 25.4 | AB/B | 0.16 | 0.12 | 0.75 | 0.015 | 0.006 |  |  |  | 0.025
AB/AH32 | 4 | 12.5 | AB/AH32-1 | 0.07 | 0.2 | 1.2 | 0.015 | 0.006 |  |  |  | 0.03 |  | 0.01
AB/AH32 | 12.51 | 25 | AB/AH32-2 | 0.07 | 0.2 | 1.3 | 0.015 | 0.006 |  |  |  | 0.03 |  | 0.01
AB/AH36 | 4 | 12.5 | AB/AH36-1 | 0.07 | 0.12 | 1.3 | 0.015 | 0.006 |  | 0.035 | 0.01 | 0.03
AB/AH36 | 12.51 | 25 | AB/AH36-2 | 0.07 | 0.15 | 1.4 | 0.015 | 0.006 |  | 0.035 | 0.01 | 0.03
BVA | 3.5 | 25.4 | BVA | 0.16 | 0.1 | 0.6 | 0.02 | 0.015 |  |  |  | 0.025
BVB | 4 | 25.4 | BVB | 0.16 | 0.12 | 0.75 | 0.015 | 0.006 |  |  |  | 0.025
BVAH32 | 4 | 12.5 | BVAH32-1 | 0.07 | 0.2 | 1.2 | 0.015 | 0.006 |  |  |  | 0.03 |  | 0.01
BVAH32 | 12.51 | 25 | BVAH32-2 | 0.07 | 0.2 | 1.3 | 0.015 | 0.006 |  |  |  | 0.03 |  | 0.01
BVAH36 | 4 | 12.5 | BVAH36-1 | 0.07 | 0.12 | 1.3 | 0.015 | 0.006 |  | 0.035 | 0.01 | 0.03
BVAH36 | 12.51 | 25 | BVAH36-2 | 0.07 | 0.15 | 1.4 | 0.015 | 0.006 |  | 0.035 | 0.01 | 0.03
NV A | 3.5 | 25.4 | NV A | 0.16 | 0.1 | 0.6 | 0.02 | 0.015 |  |  |  | 0.025
NV B | 4 | 25.4 | NV B | 0.16 | 0.12 | 0.75 | 0.015 | 0.006 |  |  |  | 0.025
NV A32 | 4 | 12.5 | NV A32-1 | 0.07 | 0.2 | 1.2 | 0.015 | 0.006 |  |  |  | 0.03 |  | 0.01
NV A32 | 12.51 | 25 | NV A32-2 | 0.07 | 0.2 | 1.3 | 0.015 | 0.006 |  |  |  | 0.03 |  | 0.01
NV A36 | 4 | 12.5 | NV A36-1 | 0.07 | 0.12 | 1.3 | 0.015 | 0.006 |  | 0.035 | 0.01 | 0.03
NV A36 | 12.51 | 25 | NV A36-2 | 0.07 | 0.15 | 1.4 | 0.015 | 0.006 |  | 0.035 | 0.01 | 0.03
KA | 3.5 | 25.4 | KA | 0.16 | 0.1 | 0.6 | 0.02 | 0.015 |  |  |  | 0.025
KB | 4 | 25.4 | KB | 0.16 | 0.12 | 0.75 | 0.015 | 0.006 |  |  |  | 0.025
KA32 | 4 | 12.5 | KA32-1 | 0.07 | 0.2 | 1.2 | 0.015 | 0.006 |  |  |  | 0.03 |  | 0.01
KA32 | 12.51 | 25 | KA32-2 | 0.07 | 0.2 | 1.3 | 0.015 | 0.006 |  |  |  | 0.03 |  | 0.01
KA36 | 4 | 12.5 | KA36-1 | 0.07 | 0.12 | 1.3 | 0.015 | 0.006 |  | 0.035 | 0.01 | 0.03
KA36 | 12.51 | 25 | KA36-2 | 0.07 | 0.15 | 1.4 | 0.015 | 0.006 |  | 0.035 | 0.01 | 0.03
KRA | 3.5 | 25.4 | KRA | 0.16 | 0.1 | 0.6 | 0.02 | 0.015 |  |  |  | 0.025
KRB | 4 | 25.4 | KRB | 0.16 | 0.12 | 0.75 | 0.015 | 0.006 |  |  |  | 0.025
KRA32 | 4 | 12.5 | KRA32-1 | 0.07 | 0.2 | 1.2 | 0.015 | 0.006 |  |  |  | 0.03 |  | 0.01
KRA32 | 12.51 | 25 | KRA32-2 | 0.07 | 0.2 | 1.3 | 0.015 | 0.006 |  |  |  | 0.03 |  | 0.01
KRAH36 | 4 | 12.5 | KRAH36-1 | 0.07 | 0.12 | 1.3 | 0.015 | 0.006 |  | 0.035 | 0.01 | 0.03
KRAH36 | 12.51 | 25 | KRAH36-2 | 0.07 | 0.15 | 1.4 | 0.015 | 0.006 |  | 0.035 | 0.01 | 0.03
LRA | 3.5 | 25.4 | LRA | 0.16 | 0.1 | 0.6 | 0.02 | 0.015 |  |  |  | 0.025
LRB | 4 | 25.4 | LRB | 0.16 | 0.12 | 0.75 | 0.015 | 0.006 |  |  |  | 0.025
LRA32 | 4 | 12.5 | LRA32-1 | 0.07 | 0.2 | 1.2 | 0.015 | 0.006 |  |  |  | 0.03 |  | 0.01
LRA32 | 12.51 | 25 | LRA32-2 | 0.07 | 0.2 | 1.3 | 0.015 | 0.006 |  |  |  | 0.03 |  | 0.01
LRA36 | 4 | 12.5 | LRA36-1 | 0.07 | 0.12 | 1.3 | 0.015 | 0.006 |  | 0.035 | 0.01 | 0.03
LRA36 | 12.51 | 25 | LRA36-2 | 0.07 | 0.15 | 1.4 | 0.015 | 0.006 |  | 0.035 | 0.01 | 0.03

## 03_转炉终点与回收率
适用牌号 | 最小厚度mm | 最大厚度mm | 炼钢牌号 | C终点 | Si终点 | Mn终点 | P终点 | S终点 | V终点 | Nb终点 | Ti终点 | Als终点 | Alt终点 | Ca终点 | Cr终点 | Ni终点 | Cu终点 | Mo终点 | B终点 | Sb终点 | C回收率 | Si回收率 | Mn回收率 | P回收率 | S回收率 | V回收率 | Nb回收率 | Ti回收率 | Als回收率 | Alt回收率 | Ca回收率 | Cr回收率 | Ni回收率 | Cu回收率 | Mo回收率 | B回收率 | Sb回收率
Q195 | 1.5 | 12 | Q195-1 | 0.04166667 |  | 0.103 | [14 empty] | 0.9 | 0.75 | 0.98 | 0.96 | 0.96 | 0.98 | 0.98 | 0.7 |  |  |  | 0.96 | 0.98 | 0.98 | 0.98 | 0.7 | 0.96
Q195 | 12.01 | 28 | Q195-2 | 0.04166667 |  | 0.103 | [14 empty] | 0.9 | 0.75 | 0.98 | 0.96 | 0.96 | 0.98 | 0.98 | 0.7 |  |  |  | 0.96 | 0.98 | 0.98 | 0.98 | 0.7 | 0.96
Q235B | 1.45 | 12 | Q235B-1__R7 | 0.07293667 |  | 0.1222923 | [14 empty] | 0.9 | 0.75 | 0.98 | 0.96 | 0.96 | 0.98 | 0.98 | 0.7 |  |  |  | 0.96 | 0.98 | 0.98 | 0.98 | 0.7 | 0.96
Q235B | 12.01 | 28 | Q235B-2__R8 | 0.07440586 |  | 0.1226444 | [14 empty] | 0.9 | 0.75 | 0.98 | 0.96 | 0.96 | 0.98 | 0.98 | 0.7 |  |  |  | 0.96 | 0.98 | 0.98 | 0.98 | 0.7 | 0.96
Q235C | 1.6 | 12 | Q235C-1 | 0.06895349 |  | 0.119093 | [14 empty] | 0.9 | 0.8 | 0.98 | 0.96 | 0.96 | 0.98 | 0.98 | 0.7 |  |  |  | 0.96 | 0.98 | 0.98 | 0.98 | 0.7 | 0.96
Q235C | 12.01 | 25.4 | Q235C-2 | 0.0625 |  | 0.1289 | [14 empty] | 0.9 | 0.8 | 0.98 | 0.96 | 0.96 | 0.98 | 0.98 | 0.7 |  |  |  | 0.96 | 0.98 | 0.98 | 0.98 | 0.7 | 0.96
Q235B-WJ | 1.45 | 12 | Q235B-1__R11 | 0.07293667 |  | 0.1222923 | [14 empty] | 0.9 | 0.75 | 0.98 | 0.96 | 0.96 | 0.98 | 0.98 | 0.7 |  |  |  | 0.96 | 0.98 | 0.98 | 0.98 | 0.7 | 0.96
Q235B-WJ | 12.01 | 28 | Q235B-2__R12 | 0.07440586 |  | 0.1226444 | [14 empty] | 0.9 | 0.75 | 0.98 | 0.96 | 0.96 | 0.98 | 0.98 | 0.7 |  |  |  | 0.96 | 0.98 | 0.98 | 0.98 | 0.7 | 0.96
Q235B-LX | 1.45 | 12 | Q235B-1__R13 | 0.07293667 |  | 0.1222923 | [14 empty] | 0.9 | 0.75 | 0.98 | 0.96 | 0.96 | 0.98 | 0.98 | 0.7 |  |  |  | 0.96 | 0.98 | 0.98 | 0.98 | 0.7 | 0.96
Q235B-LX | 12.01 | 28 | Q235B-2__R14 | 0.07440586 |  | 0.1226444 | [14 empty] | 0.9 | 0.75 | 0.98 | 0.96 | 0.96 | 0.98 | 0.98 | 0.7 |  |  |  | 0.96 | 0.98 | 0.98 | 0.98 | 0.7 | 0.96
Q235B-HX | 1.45 | 12 | Q235B-1__R15 | 0.07293667 |  | 0.1222923 | [14 empty] | 0.9 | 0.75 | 0.98 | 0.96 | 0.96 | 0.98 | 0.98 | 0.7 |  |  |  | 0.96 | 0.98 | 0.98 | 0.98 | 0.7 | 0.96
Q235B-HX | 12.01 | 28 | Q235B-2__R16 | 0.07440586 |  | 0.1226444 | [14 empty] | 0.9 | 0.75 | 0.98 | 0.96 | 0.96 | 0.98 | 0.98 | 0.7 |  |  |  | 0.96 | 0.98 | 0.98 | 0.98 | 0.7 | 0.96
Q235B-GL | 1.6 | 5 | Q235B-GL1 | 0.07440586 |  | 0.1226444 | [14 empty] | 0.9 | 0.8 | 0.98 | 0.96 | 0.96 | 0.98 | 0.98 | 0.7 |  |  |  | 0.96 | 0.98 | 0.98 | 0.98 | 0.7 | 0.96
Q235B-GL | 5.01 | 14 | Q235B-GL2 | 0.07440586 |  | 0.1226444 | [14 empty] | 0.9 | 0.8 | 0.98 | 0.96 | 0.96 | 0.98 | 0.98 | 0.7 |  |  |  | 0.96 | 0.98 | 0.98 | 0.98 | 0.7 | 0.96
Q235B-GC | 3 | 12 | Q235B-GC1 | 0.073875 |  | 0.0935 | [14 empty] | 0.9 | 0.75 | 0.98 | 0.96 | 0.96 | 0.98 | 0.98 | 0.7 |  |  |  | 0.96 | 0.98 | 0.98 | 0.98 | 0.7 | 0.96
Q235B-GC | 12.01 | 25.4 | Q235B-GC2 | 0.073875 |  | 0.0935 | [14 empty] | 0.9 | 0.75 | 0.98 | 0.96 | 0.96 | 0.98 | 0.98 | 0.7 |  |  |  | 0.96 | 0.98 | 0.98 | 0.98 | 0.7 | 0.96
Q235B-SD | 3 | 12 | Q235B-SD1 | 0.07330508 |  | 0.1225932 | [14 empty] | 0.9 | 0.75 | 0.98 | 0.96 | 0.96 | 0.98 | 0.98 | 0.7 |  |  |  | 0.96 | 0.98 | 0.98 | 0.98 | 0.7 | 0.96
Q235B-SD | 12.01 | 25.4 | Q235B-SD2 | 0.07327273 |  | 0.1246364 | [14 empty] | 0.9 | 0.75 | 0.98 | 0.96 | 0.96 | 0.98 | 0.98 | 0.7 |  |  |  | 0.96 | 0.98 | 0.98 | 0.98 | 0.7 | 0.96
Q235B-HG | 1.5 | 28 | Q235B-HG | 0.07579385 |  | 0.1306184 | [14 empty] | 0.9 | 0.8 | 0.98 | 0.96 | 0.96 | 0.98 | 0.98 | 0.7 |  |  |  | 0.96 | 0.98 | 0.98 | 0.98 | 0.7 | 0.96
A36 | 1.5 | 12 | A36-1__R24 | 0.07030093 |  | 0.1116806 | [14 empty] | 0.9 | 0.75 | 0.98 | 0.96 | 0.96 | 0.98 | 0.98 | 0.7 |  |  |  | 0.96 | 0.98 | 0.98 | 0.98 | 0.7 | 0.96
A36 | 12.01 | 25 | A36-2 | 0.06861111 |  | 0.11275 | [14 empty] | 0.9 | 0.75 | 0.98 | 0.96 | 0.96 | 0.98 | 0.98 | 0.7 |  |  |  | 0.96 | 0.98 | 0.98 | 0.98 | 0.7 | 0.96
A36-DX | 1.5 | 12 | A36-DX1 | 0.07025 |  | 0.1209167 | [14 empty] | 0.9 | 0 | 0.98 | 0.96 | 0.96 | 0.98 | 0.98 | 0.7 |  |  |  | 0.96 | 0.98 | 0.98 | 0.98 | 0.7 | 0.96
A36-DX | 12.01 | 20 | A36-DX2 | 0.079 |  | 0.1325 | [14 empty] | 0.9 | 0 | 0.98 | 0.96 | 0.96 | 0.98 | 0.98 | 0.7 |  |  |  | 0.96 | 0.98 | 0.98 | 0.98 | 0.7 | 0.96
SS400 | 1.6 | 12 | SS400-1 | 0.07096296 |  | 0.1167778 | [14 empty] | 0.9 | 0.75 | 0.98 | 0.96 | 0.96 | 0.98 | 0.98 | 0.7 |  |  |  | 0.96 | 0.98 | 0.98 | 0.98 | 0.7 | 0.96
SS400 | 12.01 | 25.4 | SS400-2 | 0.07983333 |  | 0.1158333 | [14 empty] | 0.9 | 0.75 | 0.98 | 0.96 | 0.96 | 0.98 | 0.98 | 0.7 |  |  |  | 0.96 | 0.98 | 0.98 | 0.98 | 0.7 | 0.96
A36-HW | 1.5 | 12 | A36-1__R30 | 0.07030093 |  | 0.1116806 | [14 empty] | 0.9 | 0.75 | 0.98 | 0.96 | 0.96 | 0.98 | 0.98 | 0.7 |  |  |  | 0.96 | 0.98 | 0.98 | 0.98 | 0.7 | 0.96
Q235-HW | 1.5 | 16 | Q235-HW | 0.07280137 |  | 0.1298733 | [14 empty] | 0.9 | 0.55 | 0.98 | 0.96 | 0.96 | 0.98 | 0.98 | 0.7 |  |  |  | 0.96 | 0.98 | 0.98 | 0.98 | 0.7 | 0.96
Q355-HW | 3 | 6 | Q355-HW1 | 0.07081757 |  | 0.122477 | [14 empty] | 0.9 | 0.75 | 0.98 | 0.96 | 0.96 | 0.98 | 0.98 | 0.7 |  |  |  | 0.96 | 0.98 | 0.98 | 0.98 | 0.7 | 0.96
Q355-HW | 6.01 | 10 | Q355-HW2 | 0.07081757 |  | 0.122477 | [14 empty] | 0.9 | 0.75 | 0.98 | 0.96 | 0.96 | 0.98 | 0.98 | 0.7 |  |  |  | 0.96 | 0.98 | 0.98 | 0.98 | 0.7 | 0.96
SPHC | 1.6 | 8 | SPHC-ZT | 0.04 |  | 0.09024 | [14 empty] | 0.9 | 0 | 0.98 | 0.96 | 0.96 | 0.98 | 0.98 | 0.7 |  |  |  | 0.96 | 0.98 | 0.98 | 0.98 | 0.7 | 0.96
SPHC | 8.01 | 16 | SPHC-SX__R35 | 0.04 |  | 0.09024 | [14 empty] | 0.9 | 0 | 0.98 | 0.96 | 0.96 | 0.98 | 0.98 | 0.7 |  |  |  | 0.96 | 0.98 | 0.98 | 0.98 | 0.7 | 0.96
SPHC | 8.01 | 16 | SPHC-SX__R36 | 0.04 |  | 0.09024 | [14 empty] | 0.9 | 0 | 0.98 | 0.96 | 0.96 | 0.98 | 0.98 | 0.7 |  |  |  | 0.96 | 0.98 | 0.98 | 0.98 | 0.7 | 0.96
SPHC-M | 2.5 | 5 | SPHC-M | 0.04 |  | 0.09024 | [14 empty] | 0.9 | 0 | 0.98 | 0.96 | 0.96 | 0.98 | 0.98 | 0.7 |  |  |  | 0.96 | 0.98 | 0.98 | 0.98 | 0.7 | 0.96
SPHC-M(B) | 2.5 | 6 | SPHC-M(B) | 0.04 |  | 0.10625 | [14 empty] | 0.9 | 0 | 0.98 | 0.96 | 0.96 | 0.98 | 0.98 | 0.7 |  |  |  | 0.96 | 0.98 | 0.98 | 0.98 | 0.7 | 0.96
MRT2.5 | 2.5 | 6 | MRT2.5 | 0.04 |  | 0.1454 | [14 empty] | 0.9 | 0 | 0.98 | 0.96 | 0.96 | 0.98 | 0.98 | 0.7 |  |  |  | 0.96 | 0.98 | 0.98 | 0.98 | 0.7 | 0.96
YFMRT2.5 | 2.5 | 6 | YFMRT2.5 | 0.04 |  | 0.0985 | [14 empty] | 0.9 | 0 | 0.98 | 0.96 | 0.96 | 0.98 | 0.98 | 0.7 |  |  |  | 0.96 | 0.98 | 0.98 | 0.98 | 0.7 | 0.96
YLMRT3 | 2.5 | 3.5 | YLMRT3 | 0.04 |  | 0.0985 | [14 empty] | 0.9 | 0 | 0.98 | 0.96 | 0.96 | 0.98 | 0.98 | 0.7 |  |  |  | 0.96 | 0.98 | 0.98 | 0.98 | 0.7 | 0.96
Q355B | 0.1 | 5.99 | Q355B-1__R42 | 0.07081757 |  | 0.122477 | [14 empty] | 0.9 | 0.8 | 0.98 | 0.96 | 0.96 | 0.98 | 0.98 | 0.7 |  |  |  | 0.96 | 0.98 | 0.98 | 0.98 | 0.7 | 0.96
Q355B | 6 | 15.99 | Q355B-2__R43 | 0.07400432 |  | 0.1212039 | [14 empty] | 0.9 | 0.8 | 0.98 | 0.96 | 0.96 | 0.98 | 0.98 | 0.7 |  |  |  | 0.96 | 0.98 | 0.98 | 0.98 | 0.7 | 0.96
Q355B | 16 | 28 | Q355B-3B__R44 | 0.07412444 |  | 0.1139511 | [14 empty] | 0.9 | 0.8 | 0.98 | 0.96 | 0.96 | 0.98 | 0.98 | 0.7 |  |  |  | 0.96 | 0.98 | 0.98 | 0.98 | 0.7 | 0.96
Q355C | 2 | 12 | Q355C-1__R45 | 0.071 |  | 0.112 | [14 empty] | 0.9 | 0.8 | 0.98 | 0.96 | 0.96 | 0.98 | 0.98 | 0.7 |  |  |  | 0.96 | 0.98 | 0.98 | 0.98 | 0.7 | 0.96
Q355C | 12.01 | 19 | Q355C-2__R46 | 0.06206522 |  | 0.1131739 | [14 empty] | 0.9 | 0.8 | 0.98 | 0.96 | 0.96 | 0.98 | 0.98 | 0.7 |  |  |  | 0.96 | 0.98 | 0.98 | 0.98 | 0.7 | 0.96
Q355C | 19.01 | 29 | Q355C-3__R47 | 0.06767105 |  | 0.1091711 | [14 empty] | 0.9 | 0.8 | 0.98 | 0.96 | 0.96 | 0.98 | 0.98 | 0.7 |  |  |  | 0.96 | 0.98 | 0.98 | 0.98 | 0.7 | 0.96
Q355D | 2 | 12 | Q355D-1 | 0.07025862 |  | 0.1161552 | [14 empty] | 0.9 | 0.8 | 0.98 | 0.96 | 0.96 | 0.98 | 0.98 | 0.7 |  |  |  | 0.96 | 0.98 | 0.98 | 0.98 | 0.7 | 0.96
Q355D | 12.01 | 19 | Q355D-2 | 0.05692308 |  | 0.09923077 | [14 empty] | 0.9 | 0.8 | 0.98 | 0.96 | 0.96 | 0.98 | 0.98 | 0.7 |  |  |  | 0.96 | 0.98 | 0.98 | 0.98 | 0.7 | 0.96
Q355D | 19.01 | 29 | Q355D-3 | 0.067 |  | 0.1105 | [14 empty] | 0.9 | 0.8 | 0.98 | 0.96 | 0.96 | 0.98 | 0.98 | 0.7 |  |  |  | 0.96 | 0.98 | 0.98 | 0.98 | 0.7 | 0.96
Q355B-T | 2 | 7.55 | Q355B-T1 | 0.06285714 |  | 0.1142857 | [14 empty] | 0.9 | 0.8 | 0.98 | 0.96 | 0.96 | 0.98 | 0.98 | 0.7 |  |  |  | 0.96 | 0.98 | 0.98 | 0.98 | 0.7 | 0.96
Q355B-T | 7.56 | 16 | Q355B-T2 | 0.06826471 |  | 0.1208529 | [14 empty] | 0.9 | 0.8 | 0.98 | 0.96 | 0.96 | 0.98 | 0.98 | 0.7 |  |  |  | 0.96 | 0.98 | 0.98 | 0.98 | 0.7 | 0.96
Q355B-T | 16.01 | 28 | Q355B-T3 | 0.0758 |  | 0.1214 | [14 empty] | 0.9 | 0.8 | 0.98 | 0.96 | 0.96 | 0.98 | 0.98 | 0.7 |  |  |  | 0.96 | 0.98 | 0.98 | 0.98 | 0.7 | 0.96
Q355ME | 2 | 5 | Q355ME-1 | 0.04273333 |  | 0.1020667 | [14 empty] | 0.9 | 0.8 | 0.98 | 0.96 | 0.96 | 0.98 | 0.98 | 0.7 |  |  |  | 0.96 | 0.98 | 0.98 | 0.98 | 0.7 | 0.96
Q355ME | 5.01 | 12 | Q355ME-2 | 0.04273333 |  | 0.1020667 | [14 empty] | 0.9 | 0.8 | 0.98 | 0.96 | 0.96 | 0.98 | 0.98 | 0.7 |  |  |  | 0.96 | 0.98 | 0.98 | 0.98 | 0.7 | 0.96
Q355ME | 12.01 | 25.4 | Q355ME-3 | 0.04273333 |  | 0.1020667 | [14 empty] | 0.9 | 0.8 | 0.98 | 0.96 | 0.96 | 0.98 | 0.98 | 0.7 |  |  |  | 0.96 | 0.98 | 0.98 | 0.98 | 0.7 | 0.96
Q355B-S | 1.8 | 5.99 | Q355B-S | 0.044 |  | 0.1053333 | [14 empty] | 0.9 | 0.8 | 0.98 | 0.96 | 0.96 | 0.98 | 0.98 | 0.7 |  |  |  | 0.96 | 0.98 | 0.98 | 0.98 | 0.7 | 0.96
Q355B-SS | 0.1 | 5.99 | Q355B-1__R58 | 0.07081757 |  | 0.122477 | [14 empty] | 0.9 | 0.8 | 0.98 | 0.96 | 0.96 | 0.98 | 0.98 | 0.7 |  |  |  | 0.96 | 0.98 | 0.98 | 0.98 | 0.7 | 0.96
Q355B-SS | 6 | 15.99 | Q355B-2__R59 | 0.07400432 |  | 0.1212039 | [14 empty] | 0.9 | 0.8 | 0.98 | 0.96 | 0.96 | 0.98 | 0.98 | 0.7 |  |  |  | 0.96 | 0.98 | 0.98 | 0.98 | 0.7 | 0.96
Q355B-SS | 16 | 28 | Q355B-3B__R60 | 0.07412444 |  | 0.1139511 | [14 empty] | 0.9 | 0.8 | 0.98 | 0.96 | 0.96 | 0.98 | 0.98 | 0.7 |  |  |  | 0.96 | 0.98 | 0.98 | 0.98 | 0.7 | 0.96
Q355B-SD | 1.5 | 5.99 | Q355B-SD1 | 0.06466667 |  | 0.09466667 | [14 empty] | 0.9 | 0.8 | 0.98 | 0.96 | 0.96 | 0.98 | 0.98 | 0.7 |  |  |  | 0.96 | 0.98 | 0.98 | 0.98 | 0.7 | 0.96
Q355B-SD | 6 | 15.99 | Q355B-SD2 | 0.06466667 |  | 0.09466667 | [14 empty] | 0.9 | 0.8 | 0.98 | 0.96 | 0.96 | 0.98 | 0.98 | 0.7 |  |  |  | 0.96 | 0.98 | 0.98 | 0.98 | 0.7 | 0.96
Q355B-SD | 16 | 28 | Q355B-SD3 | 0.06466667 |  | 0.09466667 | [14 empty] | 0.9 | 0.8 | 0.98 | 0.96 | 0.96 | 0.98 | 0.98 | 0.7 |  |  |  | 0.96 | 0.98 | 0.98 | 0.98 | 0.7 | 0.96
Q355B-DX | 1.5 | 8 | Q355B-DX1 | 0.0551 |  | 0.0817 | [14 empty] | 0.9 | 0 | 0.98 | 0.96 | 0.96 | 0.98 | 0.98 | 0.7 |  |  |  | 0.96 | 0.98 | 0.98 | 0.98 | 0.7 | 0.96
Q355B-ZW | 12 | 19 | Q355B-ZW3 | 0.0551 |  | 0.0817 | [14 empty] | 0.9 | 0.8 | 0.98 | 0.96 | 0.96 | 0.98 | 0.98 | 0.7 |  |  |  | 0.96 | 0.98 | 0.98 | 0.98 | 0.7 | 0.96
Q355B-ZW | 19.01 | 28 | Q355B-ZW4 | 0.0551 |  | 0.0817 | [14 empty] | 0.9 | 0.8 | 0.98 | 0.96 | 0.96 | 0.98 | 0.98 | 0.7 |  |  |  | 0.96 | 0.98 | 0.98 | 0.98 | 0.7 | 0.96
Q355B-HL1 | 0.1 | 6 | Q355B-1__R67 | 0.07081757 |  | 0.122477 | [14 empty] | 0.9 | 0.8 | 0.98 | 0.96 | 0.96 | 0.98 | 0.98 | 0.7 |  |  |  | 0.96 | 0.98 | 0.98 | 0.98 | 0.7 | 0.96
Q355B-HL1 | 6.01 | 16.44 | Q355B-2__R68 | 0.07400432 |  | 0.1212039 | [14 empty] | 0.9 | 0.8 | 0.98 | 0.96 | 0.96 | 0.98 | 0.98 | 0.7 |  |  |  | 0.96 | 0.98 | 0.98 | 0.98 | 0.7 | 0.96
Q355B-HL1 | 16.45 | 30 | Q355B-3A__R69 | 0.07204895 |  | 0.1227459 | [14 empty] | 0.9 | 0.8 | 0.98 | 0.96 | 0.96 | 0.98 | 0.98 | 0.7 |  |  |  | 0.96 | 0.98 | 0.98 | 0.98 | 0.7 | 0.96
Q355B-HL2 | 0.1 | 6 | Q355B-1__R70 | 0.07081757 |  | 0.122477 | [14 empty] | 0.9 | 0.8 | 0.98 | 0.96 | 0.96 | 0.98 | 0.98 | 0.7 |  |  |  | 0.96 | 0.98 | 0.98 | 0.98 | 0.7 | 0.96
Q355B-HL2 | 6.01 | 16.29 | Q355B-2__R71 | 0.07400432 |  | 0.1212039 | [14 empty] | 0.9 | 0.8 | 0.98 | 0.96 | 0.96 | 0.98 | 0.98 | 0.7 |  |  |  | 0.96 | 0.98 | 0.98 | 0.98 | 0.7 | 0.96
Q355B-HL2 | 16.3 | 30 | Q355B-3A__R72 | 0.07204895 |  | 0.1227459 | [14 empty] | 0.9 | 0.8 | 0.98 | 0.96 | 0.96 | 0.98 | 0.98 | 0.7 |  |  |  | 0.96 | 0.98 | 0.98 | 0.98 | 0.7 | 0.96
Q355B-HL3 | 0.1 | 6 | Q355B-1__R73 | 0.07081757 |  | 0.122477 | [14 empty] | 0.9 | 0.8 | 0.98 | 0.96 | 0.96 | 0.98 | 0.98 | 0.7 |  |  |  | 0.96 | 0.98 | 0.98 | 0.98 | 0.7 | 0.96
Q355B-HL3 | 6.01 | 16.24 | Q355B-2__R74 | 0.07400432 |  | 0.1212039 | [14 empty] | 0.9 | 0.8 | 0.98 | 0.96 | 0.96 | 0.98 | 0.98 | 0.7 |  |  |  | 0.96 | 0.98 | 0.98 | 0.98 | 0.7 | 0.96
Q355B-HL3 | 16.25 | 30 | Q355B-3A__R75 | 0.07204895 |  | 0.1227459 | [14 empty] | 0.9 | 0.8 | 0.98 | 0.96 | 0.96 | 0.98 | 0.98 | 0.7 |  |  |  | 0.96 | 0.98 | 0.98 | 0.98 | 0.7 | 0.96
Q355B-HL4 | 0.1 | 6 | Q355B-1__R76 | 0.07081757 |  | 0.122477 | [14 empty] | 0.9 | 0.8 | 0.98 | 0.96 | 0.96 | 0.98 | 0.98 | 0.7 |  |  |  | 0.96 | 0.98 | 0.98 | 0.98 | 0.7 | 0.96
Q355B-HL4 | 6.01 | 15.99 | Q355B-2__R77 | 0.07400432 |  | 0.1212039 | [14 empty] | 0.9 | 0.8 | 0.98 | 0.96 | 0.96 | 0.98 | 0.98 | 0.7 |  |  |  | 0.96 | 0.98 | 0.98 | 0.98 | 0.7 | 0.96
Q355B-HL4 | 16 | 30 | Q355B-3A__R78 | 0.07204895 |  | 0.1227459 | [14 empty] | 0.9 | 0.8 | 0.98 | 0.96 | 0.96 | 0.98 | 0.98 | 0.7 |  |  |  | 0.96 | 0.98 | 0.98 | 0.98 | 0.7 | 0.96
Q355C-HL3 | 2 | 12 | Q355C-1__R79 | 0.071 |  | 0.112 | [14 empty] | 0.9 | 0.8 | 0.98 | 0.96 | 0.96 | 0.98 | 0.98 | 0.7 |  |  |  | 0.96 | 0.98 | 0.98 | 0.98 | 0.7 | 0.96
Q355C-HL3 | 12.01 | 19 | Q355C-2__R80 | 0.06206522 |  | 0.1131739 | [14 empty] | 0.9 | 0.8 | 0.98 | 0.96 | 0.96 | 0.98 | 0.98 | 0.7 |  |  |  | 0.96 | 0.98 | 0.98 | 0.98 | 0.7 | 0.96
Q355C-HL3 | 19.01 | 29 | Q355C-3__R81 | 0.06767105 |  | 0.1091711 | [14 empty] | 0.9 | 0.8 | 0.98 | 0.96 | 0.96 | 0.98 | 0.98 | 0.7 |  |  |  | 0.96 | 0.98 | 0.98 | 0.98 | 0.7 | 0.96
SS400-M | 3 | 5 | SS400-M | 0.04666667 |  | 0.1113333 | [14 empty] | 0.9 | 0.8 | 0.98 | 0.96 | 0.96 | 0.98 | 0.98 | 0.7 |  |  |  | 0.96 | 0.98 | 0.98 | 0.98 | 0.7 | 0.96
Q390B | 3 | 10 | Q390B-1 | 0.06066667 |  | 0.1096667 | [14 empty] | 0.9 | 0.8 | 0.98 | 0.96 | 0.96 | 0.98 | 0.98 | 0.7 |  |  |  | 0.96 | 0.98 | 0.98 | 0.98 | 0.7 | 0.96
Q390B | 10.01 | 16.5 | Q390B-2 | 0.06482353 |  | 0.1138824 | [14 empty] | 0.9 | 0.8 | 0.98 | 0.96 | 0.96 | 0.98 | 0.98 | 0.7 |  |  |  | 0.96 | 0.98 | 0.98 | 0.98 | 0.7 | 0.96
Q390B | 16.51 | 28 | Q390B-3 | 0.07019355 |  | 0.1208065 | [14 empty] | 0.9 | 0.8 | 0.98 | 0.96 | 0.96 | 0.98 | 0.98 | 0.7 |  |  |  | 0.96 | 0.98 | 0.98 | 0.98 | 0.7 | 0.96
Q420B | 3 | 10 | Q420B-1__R86 | 0.06384615 |  | 0.1115385 | [14 empty] | 0.9 | 0.8 | 0.98 | 0.96 | 0.96 | 0.98 | 0.98 | 0.7 |  |  |  | 0.96 | 0.98 | 0.98 | 0.98 | 0.7 | 0.96
Q420B | 10.01 | 25 | Q420B-2__R87 | 0.05918478 |  | 0.1125326 | [14 empty] | 0.9 | 0.8 | 0.98 | 0.96 | 0.96 | 0.98 | 0.98 | 0.7 |  |  |  | 0.96 | 0.98 | 0.98 | 0.98 | 0.7 | 0.96
Q420MB | 3 | 10 | Q420B-1__R88 | 0.06384615 |  | 0.1115385 | [14 empty] | 0.9 | 0.8 | 0.98 | 0.96 | 0.96 | 0.98 | 0.98 | 0.7 |  |  |  | 0.96 | 0.98 | 0.98 | 0.98 | 0.7 | 0.96
Q420MB | 10.01 | 25 | Q420B-2__R89 | 0.05918478 |  | 0.1125326 | [14 empty] | 0.9 | 0.8 | 0.98 | 0.96 | 0.96 | 0.98 | 0.98 | 0.7 |  |  |  | 0.96 | 0.98 | 0.98 | 0.98 | 0.7 | 0.96
Q420B-HL1 | 3 | 10 | Q420B-1__R90 | 0.06384615 |  | 0.1115385 | [14 empty] | 0.9 | 0.8 | 0.98 | 0.96 | 0.96 | 0.98 | 0.98 | 0.7 |  |  |  | 0.96 | 0.98 | 0.98 | 0.98 | 0.7 | 0.96
Q420B-HL1 | 10.01 | 25 | Q420B-2__R91 | 0.05918478 |  | 0.1125326 | [14 empty] | 0.9 | 0.8 | 0.98 | 0.96 | 0.96 | 0.98 | 0.98 | 0.7 |  |  |  | 0.96 | 0.98 | 0.98 | 0.98 | 0.7 | 0.96
Q420B-HL2 | 3 | 10 | Q420B-1__R92 | 0.06384615 |  | 0.1115385 | [14 empty] | 0.9 | 0.8 | 0.98 | 0.96 | 0.96 | 0.98 | 0.98 | 0.7 |  |  |  | 0.96 | 0.98 | 0.98 | 0.98 | 0.7 | 0.96
Q420B-HL2 | 10.01 | 25 | Q420B-2__R93 | 0.05918478 |  | 0.1125326 | [14 empty] | 0.9 | 0.8 | 0.98 | 0.96 | 0.96 | 0.98 | 0.98 | 0.7 |  |  |  | 0.96 | 0.98 | 0.98 | 0.98 | 0.7 | 0.96
Q420C | 3 | 10 | Q420C-1__R94 | 0.071 |  | 0.129 | [14 empty] | 0.9 | 0.8 | 0.98 | 0.96 | 0.96 | 0.98 | 0.98 | 0.7 |  |  |  | 0.96 | 0.98 | 0.98 | 0.98 | 0.7 | 0.96
Q420C | 10.01 | 24 | Q420C-2__R95 | 0.07966667 |  | 0.1323333 | [14 empty] | 0.9 | 0.8 | 0.98 | 0.96 | 0.96 | 0.98 | 0.98 | 0.7 |  |  |  | 0.96 | 0.98 | 0.98 | 0.98 | 0.7 | 0.96
Q420C-HL2 | 3 | 10 | Q420C-1__R96 | 0.071 |  | 0.129 | [14 empty] | 0.9 | 0.8 | 0.98 | 0.96 | 0.96 | 0.98 | 0.98 | 0.7 |  |  |  | 0.96 | 0.98 | 0.98 | 0.98 | 0.7 | 0.96
Q420C-HL2 | 10.01 | 24 | Q420C-2__R97 | 0.07966667 |  | 0.1323333 | [14 empty] | 0.9 | 0.8 | 0.98 | 0.96 | 0.96 | 0.98 | 0.98 | 0.7 |  |  |  | 0.96 | 0.98 | 0.98 | 0.98 | 0.7 | 0.96
Q420MD | 3 | 10 | Q420MD-1__R98 | 0.0485 |  | 0.0875 | [14 empty] | 0.9 | 0.8 | 0.98 | 0.96 | 0.96 | 0.98 | 0.98 | 0.7 |  |  |  | 0.96 | 0.98 | 0.98 | 0.98 | 0.7 | 0.96
Q420MD | 10.01 | 25 | Q420MD-2__R99 | 0.057 |  | 0.0965 | [14 empty] | 0.9 | 0.8 | 0.98 | 0.96 | 0.96 | 0.98 | 0.98 | 0.7 |  |  |  | 0.96 | 0.98 | 0.98 | 0.98 | 0.7 | 0.96
Q420MD-HL1 | 3 | 10 | Q420MD-1__R100 | 0.0485 |  | 0.0875 | [14 empty] | 0.9 | 0.8 | 0.98 | 0.96 | 0.96 | 0.98 | 0.98 | 0.7 |  |  |  | 0.96 | 0.98 | 0.98 | 0.98 | 0.7 | 0.96
Q420MD-HL1 | 10.01 | 25 | Q420MD-2__R101 | 0.057 |  | 0.0965 | [14 empty] | 0.9 | 0.8 | 0.98 | 0.96 | 0.96 | 0.98 | 0.98 | 0.7 |  |  |  | 0.96 | 0.98 | 0.98 | 0.98 | 0.7 | 0.96
Q420MD-HL2 | 3 | 10 | Q420MD-1__R102 | 0.0485 |  | 0.0875 | [14 empty] | 0.9 | 0.8 | 0.98 | 0.96 | 0.96 | 0.98 | 0.98 | 0.7 |  |  |  | 0.96 | 0.98 | 0.98 | 0.98 | 0.7 | 0.96
Q420MD-HL2 | 10.01 | 25 | Q420MD-2__R103 | 0.057 |  | 0.0965 | [14 empty] | 0.9 | 0.8 | 0.98 | 0.96 | 0.96 | 0.98 | 0.98 | 0.7 |  |  |  | 0.96 | 0.98 | 0.98 | 0.98 | 0.7 | 0.96
Q420ME | 3 | 10.49 | Q420ME-1 | 0.045 |  | 0.093 | [14 empty] | 0.9 | 0.8 | 0.98 | 0.96 | 0.96 | 0.98 | 0.98 | 0.7 |  |  |  | 0.96 | 0.98 | 0.98 | 0.98 | 0.7 | 0.96
Q420ME | 10.5 | 20 | Q420ME-2 | 0.05 |  | 0.093 | [14 empty] | 0.9 | 0.8 | 0.98 | 0.96 | 0.96 | 0.98 | 0.98 | 0.7 |  |  |  | 0.96 | 0.98 | 0.98 | 0.98 | 0.7 | 0.96
Q460C | 3 | 10.3 | Q460C-1 | 0.05 |  | 0.093 | [14 empty] | 0.9 | 0.8 | 0.98 | 0.96 | 0.96 | 0.98 | 0.98 | 0.7 |  |  |  | 0.96 | 0.98 | 0.98 | 0.98 | 0.7 | 0.96
Q460C | 10.31 | 16.5 | Q460C-2 | 0.05 |  | 0.1033333 | [14 empty] | 0.9 | 0.8 | 0.98 | 0.96 | 0.96 | 0.98 | 0.98 | 0.7 |  |  |  | 0.96 | 0.98 | 0.98 | 0.98 | 0.7 | 0.96
Q460MC | 1.5 | 10.3 | Q460MC-1 | 0.049 |  | 0.109 | [14 empty] | 0.9 | 0.8 | 0.98 | 0.96 | 0.96 | 0.98 | 0.98 | 0.7 |  |  |  | 0.96 | 0.98 | 0.98 | 0.98 | 0.7 | 0.96
Q460MC | 10.31 | 16.5 | Q460MC-2 | 0.04633333 |  | 0.128 | [14 empty] | 0.9 | 0.8 | 0.98 | 0.96 | 0.96 | 0.98 | 0.98 | 0.7 |  |  |  | 0.96 | 0.98 | 0.98 | 0.98 | 0.7 | 0.96
Q460MC(YZ) | 16.01 | 25.4 | Q460MC(YZ)-2 | 0.0434 |  | 0.1096 | [14 empty] | 0.9 | 0.8 | 0.98 | 0.96 | 0.96 | 0.98 | 0.98 | 0.7 |  |  |  | 0.96 | 0.98 | 0.98 | 0.98 | 0.7 | 0.96
Q460MD | 3 | 10.3 | Q460MD-1 | 0.0434 |  | 0.1096 | [14 empty] | 0.9 | 0.8 | 0.98 | 0.96 | 0.96 | 0.98 | 0.98 | 0.7 |  |  |  | 0.96 | 0.98 | 0.98 | 0.98 | 0.7 | 0.96
Q460MD | 10.31 | 16.5 | Q460MD-2 | 0.0434 |  | 0.1096 | [14 empty] | 0.9 | 0.8 | 0.98 | 0.96 | 0.96 | 0.98 | 0.98 | 0.7 |  |  |  | 0.96 | 0.98 | 0.98 | 0.98 | 0.7 | 0.96
Q500MC | 3 | 10.3 | Q500MC-1 | 0.0434 |  | 0.1096 | [14 empty] | 0.9 | 0.8 | 0.98 | 0.96 | 0.96 | 0.98 | 0.98 | 0.7 |  |  |  | 0.96 | 0.98 | 0.98 | 0.98 | 0.7 | 0.96
Q500MC | 10.31 | 16.5 | Q500MC-2 | 0.035 |  | 0.0905 | [14 empty] | 0.9 | 0.8 | 0.98 | 0.96 | 0.96 | 0.98 | 0.98 | 0.7 |  |  |  | 0.96 | 0.98 | 0.98 | 0.98 | 0.7 | 0.96
Q500MD | 3 | 10.3 | Q500MD-1 | 0.035 |  | 0.0905 | [14 empty] | 0.9 | 0.8 | 0.98 | 0.96 | 0.96 | 0.98 | 0.98 | 0.7 |  |  |  | 0.96 | 0.98 | 0.98 | 0.98 | 0.7 | 0.96
Q500MD | 10.31 | 16.5 | Q500MD-2 | 0.035 |  | 0.0905 | [14 empty] | 0.9 | 0.8 | 0.98 | 0.96 | 0.96 | 0.98 | 0.98 | 0.7 |  |  |  | 0.96 | 0.98 | 0.98 | 0.98 | 0.7 | 0.96
Q550MD | 3 | 12 | Q550MD | 0.035 |  | 0.0905 | [14 empty] | 0.9 | 0.8 | 0.98 | 0.96 | 0.96 | 0.98 | 0.98 | 0.7 |  |  |  | 0.96 | 0.98 | 0.98 | 0.98 | 0.7 | 0.96
Q390GJB | 3 | 10 | Q390GJB-1 | 0.055 |  | 0.1055 | [14 empty] | 0.9 | 0.8 | 0.98 | 0.96 | 0.96 | 0.98 | 0.98 | 0.7 |  |  |  | 0.96 | 0.98 | 0.98 | 0.98 | 0.7 | 0.96
Q390GJB | 10.01 | 25.4 | Q390GJB-2 | 0.05545714 |  | 0.1000571 | [14 empty] | 0.9 | 0.8 | 0.98 | 0.96 | 0.96 | 0.98 | 0.98 | 0.7 |  |  |  | 0.96 | 0.98 | 0.98 | 0.98 | 0.7 | 0.96
A572Gr50 | 2 | 9.99 | A572Gr50-1 | 0.07221978 |  | 0.1158242 | [14 empty] | 0.9 | 0.8 | 0.98 | 0.96 | 0.96 | 0.98 | 0.98 | 0.7 |  |  |  | 0.96 | 0.98 | 0.98 | 0.98 | 0.7 | 0.96
A572Gr50 | 10 | 15.99 | A572Gr50-2 | 0.06874627 |  | 0.1170448 | [14 empty] | 0.9 | 0.8 | 0.98 | 0.96 | 0.96 | 0.98 | 0.98 | 0.7 |  |  |  | 0.96 | 0.98 | 0.98 | 0.98 | 0.7 | 0.96
A572Gr50 | 16 | 28 | A572Gr50-3 | 0.07691304 |  | 0.1288261 | [14 empty] | 0.9 | 0.8 | 0.98 | 0.96 | 0.96 | 0.98 | 0.98 | 0.7 |  |  |  | 0.96 | 0.98 | 0.98 | 0.98 | 0.7 | 0.96
A572Gr50-DX | 2 | 9.99 | A572Gr50-DX1 | 0.06933333 |  | 0.1066667 | [14 empty] | 0.9 | 0 | 0.98 | 0.96 | 0.96 | 0.98 | 0.98 | 0.7 |  |  |  | 0.96 | 0.98 | 0.98 | 0.98 | 0.7 | 0.96
A572Gr50-DX | 10 | 15.99 | A572Gr50-DX2 | 0.06933333 |  | 0.1066667 | [14 empty] | 0.9 | 0 | 0.98 | 0.96 | 0.96 | 0.98 | 0.98 | 0.7 |  |  |  | 0.96 | 0.98 | 0.98 | 0.98 | 0.7 | 0.96
A572Gr50-DX | 16 | 28 | A572Gr50-DX3 | 0.06933333 |  | 0.1066667 | [14 empty] | 0.9 | 0 | 0.98 | 0.96 | 0.96 | 0.98 | 0.98 | 0.7 |  |  |  | 0.96 | 0.98 | 0.98 | 0.98 | 0.7 | 0.96
A572GR60 | 2 | 9.99 | A572GR60-1 | 0.06933333 |  | 0.1066667 | [14 empty] | 0.9 | 0.8 | 0.98 | 0.96 | 0.96 | 0.98 | 0.98 | 0.7 |  |  |  | 0.96 | 0.98 | 0.98 | 0.98 | 0.7 | 0.96
A572GR60 | 10 | 15.99 | A572GR60-2 | 0.042 |  | 0.107 | [14 empty] | 0.9 | 0.8 | 0.98 | 0.96 | 0.96 | 0.98 | 0.98 | 0.7 |  |  |  | 0.96 | 0.98 | 0.98 | 0.98 | 0.7 | 0.96
A572GR60 | 16 | 28 | A572GR60-3 | 0.042 |  | 0.107 | [14 empty] | 0.9 | 0.8 | 0.98 | 0.96 | 0.96 | 0.98 | 0.98 | 0.7 |  |  |  | 0.96 | 0.98 | 0.98 | 0.98 | 0.7 | 0.96
A572GR65 | 3 | 9.99 | A572GR65-1 | 0.07025 |  | 0.09275 | [14 empty] | 0.9 | 0.8 | 0.98 | 0.96 | 0.96 | 0.98 | 0.98 | 0.7 |  |  |  | 0.96 | 0.98 | 0.98 | 0.98 | 0.7 | 0.96
A572GR65 | 10 | 20 | A572GR65-2 | 0.07161905 |  | 0.1045714 | [14 empty] | 0.9 | 0.8 | 0.98 | 0.96 | 0.96 | 0.98 | 0.98 | 0.7 |  |  |  | 0.96 | 0.98 | 0.98 | 0.98 | 0.7 | 0.96
A572GR65-T | 3 | 9.99 | A572GR65-T1 | 0.052 |  | 0.1185 | [14 empty] | 0.9 | 0 | 0.98 | 0.96 | 0.96 | 0.98 | 0.98 | 0.7 |  |  |  | 0.96 | 0.98 | 0.98 | 0.98 | 0.7 | 0.96
A572GR65-T | 10 | 20 | A572GR65-T2 | 0.0595 |  | 0.143 | [14 empty] | 0.9 | 0 | 0.98 | 0.96 | 0.96 | 0.98 | 0.98 | 0.7 |  |  |  | 0.96 | 0.98 | 0.98 | 0.98 | 0.7 | 0.96
26MnB5 | 3 | 10 | 26MnB5 | 0.135 |  | 0.159 | [14 empty] | 0.9 | 0.8 | 0.98 | 0.96 | 0.96 | 0.98 | 0.98 | 0.7 |  |  |  | 0.96 | 0.98 | 0.98 | 0.98 | 0.7 | 0.96
SA516 Gr70 | 3 | 12.5 | SA516 Gr70-1__R134 | 0.052 |  | 0.1185 | [14 empty] | 0.9 | 0.8 | 0.98 | 0.96 | 0.96 | 0.98 | 0.98 | 0.7 |  |  |  | 0.96 | 0.98 | 0.98 | 0.98 | 0.7 | 0.96
S235JR | 1.5 | 12 | S235JR-1 | 0.07204211 |  | 0.1239895 | [14 empty] | 0.9 | 0.8 | 0.98 | 0.96 | 0.96 | 0.98 | 0.98 | 0.7 |  |  |  | 0.96 | 0.98 | 0.98 | 0.98 | 0.7 | 0.96
S235JR | 12.01 | 25.4 | S235JR-2 | 0.07625 |  | 0.14803125 | [14 empty] | 0.9 | 0.8 | 0.98 | 0.96 | 0.96 | 0.98 | 0.98 | 0.7 |  |  |  | 0.96 | 0.98 | 0.98 | 0.98 | 0.7 | 0.96
S235JR-DX | 1.5 | 12 | S235JR-DX1 | 0.098 |  | 0.13775 | [14 empty] | 0.9 | 0 | 0.98 | 0.96 | 0.96 | 0.98 | 0.98 | 0.7 |  |  |  | 0.96 | 0.98 | 0.98 | 0.98 | 0.7 | 0.96
S235JR-DX | 12.01 | 25.4 | S235JR-DX2 | 0.098 |  | 0.13775 | [14 empty] | 0.9 | 0 | 0.98 | 0.96 | 0.96 | 0.98 | 0.98 | 0.7 |  |  |  | 0.96 | 0.98 | 0.98 | 0.98 | 0.7 | 0.96
S235J0 | 1.5 | 12 | S235J0-1 | 0.098 |  | 0.13775 | [14 empty] | 0.9 | 0.8 | 0.98 | 0.96 | 0.96 | 0.98 | 0.98 | 0.7 |  |  |  | 0.96 | 0.98 | 0.98 | 0.98 | 0.7 | 0.96
S235J0 | 12.01 | 25.4 | S235J0-2 | 0.098 |  | 0.13775 | [14 empty] | 0.9 | 0.8 | 0.98 | 0.96 | 0.96 | 0.98 | 0.98 | 0.7 |  |  |  | 0.96 | 0.98 | 0.98 | 0.98 | 0.7 | 0.96
S235J2 | 1.5 | 12 | S235J2-1 | 0.098 |  | 0.13775 | [14 empty] | 0.9 | 0.8 | 0.98 | 0.96 | 0.96 | 0.98 | 0.98 | 0.7 |  |  |  | 0.96 | 0.98 | 0.98 | 0.98 | 0.7 | 0.96
S235J2 | 12.01 | 25.4 | S235J2-2 | 0.098 |  | 0.13775 | [14 empty] | 0.9 | 0.8 | 0.98 | 0.96 | 0.96 | 0.98 | 0.98 | 0.7 |  |  |  | 0.96 | 0.98 | 0.98 | 0.98 | 0.7 | 0.96
S275JR | 1.5 | 12 | S275JR-1 | 0.09228 |  | 0.12296 | [14 empty] | 0.9 | 0.8 | 0.98 | 0.96 | 0.96 | 0.98 | 0.98 | 0.7 |  |  |  | 0.96 | 0.98 | 0.98 | 0.98 | 0.7 | 0.96
S275JR | 12.01 | 16 | S275JR-2 | 0.07628571 |  | 0.121 | [14 empty] | 0.9 | 0.8 | 0.98 | 0.96 | 0.96 | 0.98 | 0.98 | 0.7 |  |  |  | 0.96 | 0.98 | 0.98 | 0.98 | 0.7 | 0.96
S275JR | 16.01 | 25.4 | S275JR-3 | 0.06633333 |  | 0.1116667 | [14 empty] | 0.9 | 0.8 | 0.98 | 0.96 | 0.96 | 0.98 | 0.98 | 0.7 |  |  |  | 0.96 | 0.98 | 0.98 | 0.98 | 0.7 | 0.96
S275JR-DX | 1.5 | 12 | S275JR-DX1 | 0.07266667 |  | 0.1183333 | [14 empty] | 0.9 | 0 | 0.98 | 0.96 | 0.96 | 0.98 | 0.98 | 0.7 |  |  |  | 0.96 | 0.98 | 0.98 | 0.98 | 0.7 | 0.96
S275JR-DX | 12.01 | 25.4 | S275JR-DX2 | 0.07266667 |  | 0.1183333 | [14 empty] | 0.9 | 0 | 0.98 | 0.96 | 0.96 | 0.98 | 0.98 | 0.7 |  |  |  | 0.96 | 0.98 | 0.98 | 0.98 | 0.7 | 0.96
S275J0 | 2 | 12 | S275J0-1 | 0.07266667 |  | 0.1183333 | [14 empty] | 0.9 | 0.8 | 0.98 | 0.96 | 0.96 | 0.98 | 0.98 | 0.7 |  |  |  | 0.96 | 0.98 | 0.98 | 0.98 | 0.7 | 0.96
S275J0 | 12.01 | 25.4 | S275J0-2 | 0.07266667 |  | 0.1183333 | [14 empty] | 0.9 | 0.8 | 0.98 | 0.96 | 0.96 | 0.98 | 0.98 | 0.7 |  |  |  | 0.96 | 0.98 | 0.98 | 0.98 | 0.7 | 0.96
S275J2 | 1.5 | 12 | S275J2-1 | 0.07266667 |  | 0.1183333 | [14 empty] | 0.9 | 0.8 | 0.98 | 0.96 | 0.96 | 0.98 | 0.98 | 0.7 |  |  |  | 0.96 | 0.98 | 0.98 | 0.98 | 0.7 | 0.96
S275J2 | 12.01 | 25.4 | S275J2-2 | 0.07266667 |  | 0.1183333 | [14 empty] | 0.9 | 0.8 | 0.98 | 0.96 | 0.96 | 0.98 | 0.98 | 0.7 |  |  |  | 0.96 | 0.98 | 0.98 | 0.98 | 0.7 | 0.96
S355JR | 1.5 | 12 | S355JR-1 | 0.06935751 |  | 0.1144249 | [14 empty] | 0.9 | 0.8 | 0.98 | 0.96 | 0.96 | 0.98 | 0.98 | 0.7 |  |  |  | 0.96 | 0.98 | 0.98 | 0.98 | 0.7 | 0.96
S355JR | 12.01 | 19 | S355JR-2 | 0.07213462 |  | 0.1264423 | [14 empty] | 0.9 | 0.8 | 0.98 | 0.96 | 0.96 | 0.98 | 0.98 | 0.7 |  |  |  | 0.96 | 0.98 | 0.98 | 0.98 | 0.7 | 0.96
S355JR | 19.01 | 25.4 | S355JR-3 | 0.08216667 |  | 0.1078333 | [14 empty] | 0.9 | 0.8 | 0.98 | 0.96 | 0.96 | 0.98 | 0.98 | 0.7 |  |  |  | 0.96 | 0.98 | 0.98 | 0.98 | 0.7 | 0.96
S355JR-DX | 2 | 12 | S355JR-DX1 | 0.07164286 |  | 0.103 | [14 empty] | 0.9 | 0 | 0.98 | 0.96 | 0.96 | 0.98 | 0.98 | 0.7 |  |  |  | 0.96 | 0.98 | 0.98 | 0.98 | 0.7 | 0.96
S355JR-DX | 12.01 | 25.4 | S355JR-DX2 | 0.07164286 |  | 0.103 | [14 empty] | 0.9 | 0 | 0.98 | 0.96 | 0.96 | 0.98 | 0.98 | 0.7 |  |  |  | 0.96 | 0.98 | 0.98 | 0.98 | 0.7 | 0.96
S355J0 | 1.5 | 12 | S355J0-1 | 0.0835 |  | 0.147 | [14 empty] | 0.9 | 0.8 | 0.98 | 0.96 | 0.96 | 0.98 | 0.98 | 0.7 |  |  |  | 0.96 | 0.98 | 0.98 | 0.98 | 0.7 | 0.96
S355J0 | 12.01 | 19 | S355J0-2 | 0.08082759 |  | 0.1078621 | [14 empty] | 0.9 | 0.8 | 0.98 | 0.96 | 0.96 | 0.98 | 0.98 | 0.7 |  |  |  | 0.96 | 0.98 | 0.98 | 0.98 | 0.7 | 0.96
S355J0 | 19.01 | 25.4 | S355J0-3 | 0.072 |  | 0.1137 | [14 empty] | 0.9 | 0.8 | 0.98 | 0.96 | 0.96 | 0.98 | 0.98 | 0.7 |  |  |  | 0.96 | 0.98 | 0.98 | 0.98 | 0.7 | 0.96
S355J0-DX | 1.2 | 12 | S355J0-DX1 | 0.072 |  | 0.1137 | [14 empty] | 0.9 | 0 | 0.98 | 0.96 | 0.96 | 0.98 | 0.98 | 0.7 |  |  |  | 0.96 | 0.98 | 0.98 | 0.98 | 0.7 | 0.96
S355J0-DX | 12.01 | 25.4 | S355J0-DX2 | 0.072 |  | 0.1137 | [14 empty] | 0.9 | 0 | 0.98 | 0.96 | 0.96 | 0.98 | 0.98 | 0.7 |  |  |  | 0.96 | 0.98 | 0.98 | 0.98 | 0.7 | 0.96
S355J2 | 1.5 | 12 | S355J2-1 | 0.06671429 |  | 0.112 | [14 empty] | 0.9 | 0.8 | 0.98 | 0.96 | 0.96 | 0.98 | 0.98 | 0.7 |  |  |  | 0.96 | 0.98 | 0.98 | 0.98 | 0.7 | 0.96
S355J2 | 12.01 | 19 | S355J2-2 | 0.065 |  | 0.092 | [14 empty] | 0.9 | 0.8 | 0.98 | 0.96 | 0.96 | 0.98 | 0.98 | 0.7 |  |  |  | 0.96 | 0.98 | 0.98 | 0.98 | 0.7 | 0.96
S355J2 | 19.01 | 25.4 | S355J2-3 | 0.073 |  | 0.115 | [14 empty] | 0.9 | 0.8 | 0.98 | 0.96 | 0.96 | 0.98 | 0.98 | 0.7 |  |  |  | 0.96 | 0.98 | 0.98 | 0.98 | 0.7 | 0.96
S355M | 4 | 12 | S355M-1 | 0.05 |  | 0.08 | [14 empty] | 0.9 | 0.8 | 0.98 | 0.96 | 0.96 | 0.98 | 0.98 | 0.7 |  |  |  | 0.96 | 0.98 | 0.98 | 0.98 | 0.7 | 0.96
S355M | 12.01 | 19 | S355M-2 | 0.05 |  | 0.08 | [14 empty] | 0.9 | 0.8 | 0.98 | 0.96 | 0.96 | 0.98 | 0.98 | 0.7 |  |  |  | 0.96 | 0.98 | 0.98 | 0.98 | 0.7 | 0.96
S460M | 5 | 12 | S460M-1 | 0.05 |  | 0.08 | [14 empty] | 0.9 | 0.8 | 0.98 | 0.96 | 0.96 | 0.98 | 0.98 | 0.7 |  |  |  | 0.96 | 0.98 | 0.98 | 0.98 | 0.7 | 0.96
S460M | 12.01 | 20 | S460M-2 | 0.05 |  | 0.08 | [14 empty] | 0.9 | 0.8 | 0.98 | 0.96 | 0.96 | 0.98 | 0.98 | 0.7 |  |  |  | 0.96 | 0.98 | 0.98 | 0.98 | 0.7 | 0.96
S420MC | 2 | 5.99 | S420MC-1 | 0.03542857 |  | 0.07142857 | [14 empty] | 0.9 | 0.8 | 0.98 | 0.96 | 0.96 | 0.98 | 0.98 | 0.7 |  |  |  | 0.96 | 0.98 | 0.98 | 0.98 | 0.7 | 0.96
S420MC | 6 | 16 | S420MC-2 | 0.03542857 |  | 0.07142857 | [14 empty] | 0.9 | 0.8 | 0.98 | 0.96 | 0.96 | 0.98 | 0.98 | 0.7 |  |  |  | 0.96 | 0.98 | 0.98 | 0.98 | 0.7 | 0.96
S460MC | 2 | 5.99 | S460MC-1 | 0.04725 |  | 0.07575 | [14 empty] | 0.9 | 0.8 | 0.98 | 0.96 | 0.96 | 0.98 | 0.98 | 0.7 |  |  |  | 0.96 | 0.98 | 0.98 | 0.98 | 0.7 | 0.96
S460MC | 6 | 20 | S460MC-2 | 0.04725 |  | 0.07575 | [14 empty] | 0.9 | 0.8 | 0.98 | 0.96 | 0.96 | 0.98 | 0.98 | 0.7 |  |  |  | 0.96 | 0.98 | 0.98 | 0.98 | 0.7 | 0.96
S500MC | 2 | 5.99 | S500MC-1 | 0.04209524 |  | 0.08128571 | [14 empty] | 0.9 | 0.8 | 0.98 | 0.96 | 0.96 | 0.98 | 0.98 | 0.7 |  |  |  | 0.96 | 0.98 | 0.98 | 0.98 | 0.7 | 0.96
S500MC | 6 | 14 | S500MC-2 | 0.04209524 |  | 0.08128571 | [14 empty] | 0.9 | 0.8 | 0.98 | 0.96 | 0.96 | 0.98 | 0.98 | 0.7 |  |  |  | 0.96 | 0.98 | 0.98 | 0.98 | 0.7 | 0.96
QStE420TM | 2 | 5.99 | QStE420TM-1 | 0.048 |  | 0.072 | [14 empty] | 0.9 | 0.8 | 0.98 | 0.96 | 0.96 | 0.98 | 0.98 | 0.7 |  |  |  | 0.96 | 0.98 | 0.98 | 0.98 | 0.7 | 0.96
QStE420TM | 6 | 12 | QStE420TM-2 | 0.048 |  | 0.072 | [14 empty] | 0.9 | 0.8 | 0.98 | 0.96 | 0.96 | 0.98 | 0.98 | 0.7 |  |  |  | 0.96 | 0.98 | 0.98 | 0.98 | 0.7 | 0.96
QStE500TM | 2 | 5.99 | QStE500TM-1 | 0.04209524 |  | 0.08128571 | [14 empty] | 0.9 | 0.8 | 0.98 | 0.96 | 0.96 | 0.98 | 0.98 | 0.7 |  |  |  | 0.96 | 0.98 | 0.98 | 0.98 | 0.7 | 0.96
QStE500TM | 6 | 14 | QStE500TM-2 | 0.04209524 |  | 0.08128571 | [14 empty] | 0.9 | 0.8 | 0.98 | 0.96 | 0.96 | 0.98 | 0.98 | 0.7 |  |  |  | 0.96 | 0.98 | 0.98 | 0.98 | 0.7 | 0.96
QStE700TM | 2.5 | 5.99 | QStE700TM-1 | 0.04211111 |  | 0.09366667 | [14 empty] | 0.9 | 0.8 | 0.98 | 0.96 | 0.96 | 0.98 | 0.98 | 0.7 |  |  |  | 0.96 | 0.98 | 0.98 | 0.98 | 0.7 | 0.96
QStE700TM | 6 | 14 | QStE700TM-2 | 0.0425 |  | 0.08575 | [14 empty] | 0.9 | 0.8 | 0.98 | 0.96 | 0.96 | 0.98 | 0.98 | 0.7 |  |  |  | 0.96 | 0.98 | 0.98 | 0.98 | 0.7 | 0.96
BX700 | 8 | 14 | BX700 | 0.0375 |  | 0.09 | [14 empty] | 0.9 | 0.8 | 0.98 | 0.96 | 0.96 | 0.98 | 0.98 | 0.7 |  |  |  | 0.96 | 0.98 | 0.98 | 0.98 | 0.7 | 0.96
SR700 | 8 | 14 | SR700 | 0.041 |  | 0.106 | [14 empty] | 0.9 | 0.8 | 0.98 | 0.96 | 0.96 | 0.98 | 0.98 | 0.7 |  |  |  | 0.96 | 0.98 | 0.98 | 0.98 | 0.7 | 0.96
C355-5 | 3 | 12 | C355-5 | 0.05533333 |  | 0.1183333 | [14 empty] | 0.9 | 0.8 | 0.98 | 0.96 | 0.96 | 0.98 | 0.98 | 0.7 |  |  |  | 0.96 | 0.98 | 0.98 | 0.98 | 0.7 | 0.96
YFA-1 | 2.5 | 8 | YFA-1 | 0.05533333 |  | 0.1183333 | [14 empty] | 0.9 | 0.8 | 0.98 | 0.96 | 0.96 | 0.98 | 0.98 | 0.7 |  |  |  | 0.96 | 0.98 | 0.98 | 0.98 | 0.7 | 0.96
Q245R | 3 | 14 | Q245R-1 | 0.06763636 |  | 0.1117045 | [14 empty] | 0.9 | 0.8 | 0.98 | 0.96 | 0.96 | 0.98 | 0.98 | 0.7 |  |  |  | 0.96 | 0.98 | 0.98 | 0.98 | 0.7 | 0.96
Q245R | 14.01 | 25.4 | Q245R-2 | 0.05577778 |  | 0.09455556 | [14 empty] | 0.9 | 0.8 | 0.98 | 0.96 | 0.96 | 0.98 | 0.98 | 0.7 |  |  |  | 0.96 | 0.98 | 0.98 | 0.98 | 0.7 | 0.96
Q345R | 3 | 14 | Q345R | 0.06224701 |  | 0.104494 | [14 empty] | 0.9 | 0.8 | 0.98 | 0.96 | 0.96 | 0.98 | 0.98 | 0.7 |  |  |  | 0.96 | 0.98 | 0.98 | 0.98 | 0.7 | 0.96
Q345R | 14.01 | 28 | Q345R-1 | 0.06265625 |  | 0.10896875 | [14 empty] | 0.9 | 0.8 | 0.98 | 0.96 | 0.96 | 0.98 | 0.98 | 0.7 |  |  |  | 0.96 | 0.98 | 0.98 | 0.98 | 0.7 | 0.96
Q345R-E | 3 | 14 | Q345R-E1 | 0.06265625 |  | 0.10896875 | [14 empty] | 0.9 | 0.8 | 0.98 | 0.96 | 0.96 | 0.98 | 0.98 | 0.7 |  |  |  | 0.96 | 0.98 | 0.98 | 0.98 | 0.7 | 0.96
Q345R-E | 14.01 | 25 | Q345R-E2 | 0.06265625 |  | 0.10896875 | [14 empty] | 0.9 | 0.8 | 0.98 | 0.96 | 0.96 | 0.98 | 0.98 | 0.7 |  |  |  | 0.96 | 0.98 | 0.98 | 0.98 | 0.7 | 0.96
SA516 Gr70 | 3 | 12.5 | SA516 Gr70-1__R191 | 0.06265625 |  | 0.10896875 | [14 empty] | 0.9 | 0.8 | 0.98 | 0.96 | 0.96 | 0.98 | 0.98 | 0.7 |  |  |  | 0.96 | 0.98 | 0.98 | 0.98 | 0.7 | 0.96
Q345qC | 4 | 16 | Q345qC | 0.04808333 |  | 0.111 | [14 empty] | 0.9 | 0.8 | 0.98 | 0.96 | 0.96 | 0.98 | 0.98 | 0.7 |  |  |  | 0.96 | 0.98 | 0.98 | 0.98 | 0.7 | 0.96
Q345qD | 4 | 16 | Q345qD | 0.04808333 |  | 0.111 | [14 empty] | 0.9 | 0.8 | 0.98 | 0.96 | 0.96 | 0.98 | 0.98 | 0.7 |  |  |  | 0.96 | 0.98 | 0.98 | 0.98 | 0.7 | 0.96
HP295 | 2 | 6 | HP295 | 0.06539286 |  | 0.1054286 | [14 empty] | 0.9 | 0 | 0.98 | 0.96 | 0.96 | 0.98 | 0.98 | 0.7 |  |  |  | 0.96 | 0.98 | 0.98 | 0.98 | 0.7 | 0.96
Q235PL | 2 | 7.55 | Q235PL-1 | 0.07331783 |  | 0.1232403 | [14 empty] | 0.9 | 0.75 | 0.98 | 0.96 | 0.96 | 0.98 | 0.98 | 0.7 |  |  |  | 0.96 | 0.98 | 0.98 | 0.98 | 0.7 | 0.96
Q235PL | 7.56 | 18 | Q235PL-2 | 0.07605789 |  | 0.1238895 | [14 empty] | 0.9 | 0.75 | 0.98 | 0.96 | 0.96 | 0.98 | 0.98 | 0.7 |  |  |  | 0.96 | 0.98 | 0.98 | 0.98 | 0.7 | 0.96
Q255PL-KP | 3 | 7.55 | Q255PL-KP1 | 0.07331783 |  | 0.1232403 | [14 empty] | 0.9 | 0.75 | 0.98 | 0.96 | 0.96 | 0.98 | 0.98 | 0.7 |  |  |  | 0.96 | 0.98 | 0.98 | 0.98 | 0.7 | 0.96
Q255PL-KP | 7.56 | 20 | Q255PL-KP2 | 0.07605789 |  | 0.1238895 | [14 empty] | 0.9 | 0.75 | 0.98 | 0.96 | 0.96 | 0.98 | 0.98 | 0.7 |  |  |  | 0.96 | 0.98 | 0.98 | 0.98 | 0.7 | 0.96
330CL | 2 | 10.49 | 330CL-1 | 0.054 |  | 0.09533333 | [14 empty] | 0.9 | 0 | 0.98 | 0.96 | 0.96 | 0.98 | 0.98 | 0.7 |  |  |  | 0.96 | 0.98 | 0.98 | 0.98 | 0.7 | 0.96
330CL | 10.5 | 14 | 330CL-2 | 0.053 |  | 0.1191667 | [14 empty] | 0.9 | 0 | 0.98 | 0.96 | 0.96 | 0.98 | 0.98 | 0.7 |  |  |  | 0.96 | 0.98 | 0.98 | 0.98 | 0.7 | 0.96
380CL | 2 | 4.99 | 380CL-1 | 0.0448 |  | 0.1058 | [14 empty] | 0.9 | 0 | 0.98 | 0.96 | 0.96 | 0.98 | 0.98 | 0.7 |  |  |  | 0.96 | 0.98 | 0.98 | 0.98 | 0.7 | 0.96
380CL | 5 | 18 | 380CL-2 | 0.0448 |  | 0.1058 | [14 empty] | 0.9 | 0.8 | 0.98 | 0.96 | 0.96 | 0.98 | 0.98 | 0.7 |  |  |  | 0.96 | 0.98 | 0.98 | 0.98 | 0.7 | 0.96
380CL-QL | 2 | 4.99 | 380CL-QL1 | 0.041125 |  | 0.09225 | [14 empty] | 0.9 | 0 | 0.98 | 0.96 | 0.96 | 0.98 | 0.98 | 0.7 |  |  |  | 0.96 | 0.98 | 0.98 | 0.98 | 0.7 | 0.96
380CL-QL | 5 | 18 | 380CL-QL2 | 0.041125 |  | 0.09225 | [14 empty] | 0.9 | 0.8 | 0.98 | 0.96 | 0.96 | 0.98 | 0.98 | 0.7 |  |  |  | 0.96 | 0.98 | 0.98 | 0.98 | 0.7 | 0.96
380CL-JD | 4 | 6 | 380CL-JD1 | 0.041125 |  | 0.09225 | [14 empty] | 0.9 | 0.8 | 0.98 | 0.96 | 0.96 | 0.98 | 0.98 | 0.7 |  |  |  | 0.96 | 0.98 | 0.98 | 0.98 | 0.7 | 0.96
380CL-JD | 6.01 | 12 | 380CL-JD2 | 0.041125 |  | 0.09225 | [14 empty] | 0.9 | 0.8 | 0.98 | 0.96 | 0.96 | 0.98 | 0.98 | 0.7 |  |  |  | 0.96 | 0.98 | 0.98 | 0.98 | 0.7 | 0.96
380CL-JD | 12.01 | 20 | 380CL-JD3 | 0.041125 |  | 0.09225 | [14 empty] | 0.9 | 0.8 | 0.98 | 0.96 | 0.96 | 0.98 | 0.98 | 0.7 |  |  |  | 0.96 | 0.98 | 0.98 | 0.98 | 0.7 | 0.96
420CL | 2 | 5.99 | 420CL-1 | 0.043 |  | 0.08083333 | [14 empty] | 0.9 | 0.8 | 0.98 | 0.96 | 0.96 | 0.98 | 0.98 | 0.7 |  |  |  | 0.96 | 0.98 | 0.98 | 0.98 | 0.7 | 0.96
420CL | 6 | 14 | 420CL-2 | 0.043 |  | 0.08083333 | [14 empty] | 0.9 | 0.8 | 0.98 | 0.96 | 0.96 | 0.98 | 0.98 | 0.7 |  |  |  | 0.96 | 0.98 | 0.98 | 0.98 | 0.7 | 0.96
SL440 | 20 | 26 | SL440 | 0.04833333 |  | 0.082 | [14 empty] | 0.9 | 0.8 | 0.98 | 0.96 | 0.96 | 0.98 | 0.98 | 0.7 |  |  |  | 0.96 | 0.98 | 0.98 | 0.98 | 0.7 | 0.96
590CL | 3 | 5.99 | 590CL-1 | 0.0495 |  | 0.102 | [14 empty] | 0.9 | 0.8 | 0.98 | 0.96 | 0.96 | 0.98 | 0.98 | 0.7 |  |  |  | 0.96 | 0.98 | 0.98 | 0.98 | 0.7 | 0.96
590CL | 6 | 12 | 590CL-2 | 0.0495 |  | 0.102 | [14 empty] | 0.9 | 0.8 | 0.98 | 0.96 | 0.96 | 0.98 | 0.98 | 0.7 |  |  |  | 0.96 | 0.98 | 0.98 | 0.98 | 0.7 | 0.96
YFDP600-SY | 3 | 5.99 | YFDP600-SY | 0.0495 |  | 0.102 | [14 empty] | 0.9 | 0.8 | 0.98 | 0.96 | 0.96 | 0.98 | 0.98 | 0.7 |  |  |  | 0.96 | 0.98 | 0.98 | 0.98 | 0.7 | 0.96
510L | 2 | 5.99 | 510L-1 | 0.0431938 |  | 0.09225581 | [14 empty] | 0.9 | 0.8 | 0.98 | 0.96 | 0.96 | 0.98 | 0.98 | 0.7 |  |  |  | 0.96 | 0.98 | 0.98 | 0.98 | 0.7 | 0.96
510L | 6 | 14 | 510L-2 | 0.04403636 |  | 0.09361818 | [14 empty] | 0.9 | 0.8 | 0.98 | 0.96 | 0.96 | 0.98 | 0.98 | 0.7 |  |  |  | 0.96 | 0.98 | 0.98 | 0.98 | 0.7 | 0.96
610L | 2 | 5.99 | 610L-1 | 0.04615493 |  | 0.09225352 | [14 empty] | 0.9 | 0.8 | 0.98 | 0.96 | 0.96 | 0.98 | 0.98 | 0.7 |  |  |  | 0.96 | 0.98 | 0.98 | 0.98 | 0.7 | 0.96
610L | 6 | 14 | 610L-2 | 0.04516279 |  | 0.09637209 | [14 empty] | 0.9 | 0.8 | 0.98 | 0.96 | 0.96 | 0.98 | 0.98 | 0.7 |  |  |  | 0.96 | 0.98 | 0.98 | 0.98 | 0.7 | 0.96
YF700BL | 2 | 4 | YF700BL-1 | 0.0366087 |  | 0.08630435 | [14 empty] | 0.9 | 0.8 | 0.98 | 0.96 | 0.96 | 0.98 | 0.98 | 0.7 |  |  |  | 0.96 | 0.98 | 0.98 | 0.98 | 0.7 | 0.96
YF700BL | 4.01 | 6 | YF700BL-2 | 0.03894444 |  | 0.09275 | [14 empty] | 0.9 | 0.8 | 0.98 | 0.96 | 0.96 | 0.98 | 0.98 | 0.7 |  |  |  | 0.96 | 0.98 | 0.98 | 0.98 | 0.7 | 0.96
YF700BL | 6.01 | 14 | YF700BL-3 | 0.03983333 |  | 0.08516667 | [14 empty] | 0.9 | 0.8 | 0.98 | 0.96 | 0.96 | 0.98 | 0.98 | 0.7 |  |  |  | 0.96 | 0.98 | 0.98 | 0.98 | 0.7 | 0.96
700L | 2 | 6 | 700L-1 | 0.0410303 |  | 0.0960303 | [14 empty] | 0.9 | 0.8 | 0.98 | 0.96 | 0.96 | 0.98 | 0.98 | 0.7 |  |  |  | 0.96 | 0.98 | 0.98 | 0.98 | 0.7 | 0.96
700L | 6.01 | 10 | 700L-2 | 0.043125 |  | 0.099525 | [14 empty] | 0.9 | 0.8 | 0.98 | 0.96 | 0.96 | 0.98 | 0.98 | 0.7 |  |  |  | 0.96 | 0.98 | 0.98 | 0.98 | 0.7 | 0.96
700L | 10.01 | 14 | 700L-3 | 0.04 |  | 0.08 | [14 empty] | 0.9 | 0.8 | 0.98 | 0.96 | 0.96 | 0.98 | 0.98 | 0.7 |  |  |  | 0.96 | 0.98 | 0.98 | 0.98 | 0.7 | 0.96
700L-S | 3 | 8 | 700L-S1 | 0.04 |  | 0.08 | [14 empty] | 0.9 | 0.8 | 0.98 | 0.96 | 0.96 | 0.98 | 0.98 | 0.7 |  |  |  | 0.96 | 0.98 | 0.98 | 0.98 | 0.7 | 0.96
700L-S | 8.01 | 12 | 700L-S2 | 0.04 |  | 0.08 | [14 empty] | 0.9 | 0.8 | 0.98 | 0.96 | 0.96 | 0.98 | 0.98 | 0.7 |  |  |  | 0.96 | 0.98 | 0.98 | 0.98 | 0.7 | 0.96
700L(HJKJ) | 6 | 12 | 700L(HJKJ) | 0.05 |  | 0.08 | [14 empty] | 0.9 | 0.8 | 0.98 | 0.96 | 0.96 | 0.98 | 0.98 | 0.7 |  |  |  | 0.96 | 0.98 | 0.98 | 0.98 | 0.7 | 0.96
750L | 4 | 5.99 | 750L-1 | 0.0434955 |  | 0.09989189 | [14 empty] | 0.9 | 0.8 | 0.98 | 0.96 | 0.96 | 0.98 | 0.98 | 0.7 |  |  |  | 0.96 | 0.98 | 0.98 | 0.98 | 0.7 | 0.96
750L | 6 | 14 | 750L-2 | 0.04866667 |  | 0.114 | [14 empty] | 0.9 | 0.8 | 0.98 | 0.96 | 0.96 | 0.98 | 0.98 | 0.7 |  |  |  | 0.96 | 0.98 | 0.98 | 0.98 | 0.7 | 0.96
800L | 3 | 8 | 800L-1 | 0.04136842 |  | 0.08626316 | [14 empty] | 0.9 | 0.8 | 0.98 | 0.96 | 0.96 | 0.98 | 0.98 | 0.7 |  |  |  | 0.96 | 0.98 | 0.98 | 0.98 | 0.7 | 0.96
800L | 8.01 | 14 | 800L-2 | 0.0394 |  | 0.0834 | [14 empty] | 0.9 | 0.8 | 0.98 | 0.96 | 0.96 | 0.98 | 0.98 | 0.7 |  |  |  | 0.96 | 0.98 | 0.98 | 0.98 | 0.7 | 0.96
800L-AC | 3 | 9.99 | 800L-AC | 0.04136842 |  | 0.08626316 | [14 empty] | 0.9 | 0.8 | 0.98 | 0.96 | 0.96 | 0.98 | 0.98 | 0.7 |  |  |  | 0.96 | 0.98 | 0.98 | 0.98 | 0.7 | 0.96
800L-AC | 10 | 14 | 800L-ACH | 0.0394 |  | 0.0834 | [14 empty] | 0.9 | 0.8 | 0.98 | 0.96 | 0.96 | 0.98 | 0.98 | 0.7 |  |  |  | 0.96 | 0.98 | 0.98 | 0.98 | 0.7 | 0.96
L245 | 3 | 12 | L245-1 | 0.06764706 |  | 0.1148235 | [14 empty] | 0.9 | 0.8 | 0.98 | 0.96 | 0.96 | 0.98 | 0.98 | 0.7 |  |  |  | 0.96 | 0.98 | 0.98 | 0.98 | 0.7 | 0.96
L245 | 12.01 | 28 | L245-2 | 0.0709 |  | 0.1058 | [14 empty] | 0.9 | 0.8 | 0.98 | 0.96 | 0.96 | 0.98 | 0.98 | 0.7 |  |  |  | 0.96 | 0.98 | 0.98 | 0.98 | 0.7 | 0.96
L245M | 3 | 12 | L245M-1 | 0.062 |  | 0.0965 | [14 empty] | 0.9 | 0.8 | 0.98 | 0.96 | 0.96 | 0.98 | 0.98 | 0.7 |  |  |  | 0.96 | 0.98 | 0.98 | 0.98 | 0.7 | 0.96
L245M | 12.01 | 28 | L245M-2 | 0.07075 |  | 0.1045 | [14 empty] | 0.9 | 0.8 | 0.98 | 0.96 | 0.96 | 0.98 | 0.98 | 0.7 |  |  |  | 0.96 | 0.98 | 0.98 | 0.98 | 0.7 | 0.96
L290 | 3 | 12 | L290-1 | 0.0705 |  | 0.116 | [14 empty] | 0.9 | 0.8 | 0.98 | 0.96 | 0.96 | 0.98 | 0.98 | 0.7 |  |  |  | 0.96 | 0.98 | 0.98 | 0.98 | 0.7 | 0.96
L290 | 12.01 | 28 | L290-2 | 0.0705 |  | 0.116 | [14 empty] | 0.9 | 0.8 | 0.98 | 0.96 | 0.96 | 0.98 | 0.98 | 0.7 |  |  |  | 0.96 | 0.98 | 0.98 | 0.98 | 0.7 | 0.96
L290M-HZ | 3 | 12 | L290M-HZ1 | 0.0705 |  | 0.116 | [14 empty] | 0.9 | 0.8 | 0.98 | 0.96 | 0.96 | 0.98 | 0.98 | 0.7 |  |  |  | 0.96 | 0.98 | 0.98 | 0.98 | 0.7 | 0.96
L290M-HZ | 12.01 | 25.4 | L290M-HZ2 | 0.0705 |  | 0.116 | [14 empty] | 0.9 | 0.8 | 0.98 | 0.96 | 0.96 | 0.98 | 0.98 | 0.7 |  |  |  | 0.96 | 0.98 | 0.98 | 0.98 | 0.7 | 0.96
L360 | 4 | 25.4 | L360 | 0.04223024 |  | 0.1048935 | [14 empty] | 0.9 | 0.8 | 0.98 | 0.96 | 0.96 | 0.98 | 0.98 | 0.7 |  |  |  | 0.96 | 0.98 | 0.98 | 0.98 | 0.7 | 0.96
L360M | 4 | 25.4 | L360M | 0.04223024 |  | 0.1048935 | [14 empty] | 0.9 | 0.8 | 0.98 | 0.96 | 0.96 | 0.98 | 0.98 | 0.7 |  |  |  | 0.96 | 0.98 | 0.98 | 0.98 | 0.7 | 0.96
L485 | 6 | 16 | L485-1 | 0.038 |  | 0.0935 | [14 empty] | 0.9 | 0.8 | 0.98 | 0.96 | 0.96 | 0.98 | 0.98 | 0.7 |  |  |  | 0.96 | 0.98 | 0.98 | 0.98 | 0.7 | 0.96
L485 | 16.01 | 22 | L485-2 | 0.038 |  | 0.0935 | [14 empty] | 0.9 | 0.8 | 0.98 | 0.96 | 0.96 | 0.98 | 0.98 | 0.7 |  |  |  | 0.96 | 0.98 | 0.98 | 0.98 | 0.7 | 0.96
X42 | 3 | 12 | X42-1 | 0.0705 |  | 0.116 | [14 empty] | 0.9 | 0.8 | 0.98 | 0.96 | 0.96 | 0.98 | 0.98 | 0.7 |  |  |  | 0.96 | 0.98 | 0.98 | 0.98 | 0.7 | 0.96
X42 | 12.01 | 28 | X42-2 | 0.0705 |  | 0.116 | [14 empty] | 0.9 | 0.8 | 0.98 | 0.96 | 0.96 | 0.98 | 0.98 | 0.7 |  |  |  | 0.96 | 0.98 | 0.98 | 0.98 | 0.7 | 0.96
X60M | 6 | 16 | X60M-1 | 0.04725 |  | 0.07875 | [14 empty] | 0.9 | 0.8 | 0.98 | 0.96 | 0.96 | 0.98 | 0.98 | 0.7 |  |  |  | 0.96 | 0.98 | 0.98 | 0.98 | 0.7 | 0.96
X60M | 16.01 | 25.4 | X60M-2 | 0.04725 |  | 0.07875 | [14 empty] | 0.9 | 0.8 | 0.98 | 0.96 | 0.96 | 0.98 | 0.98 | 0.7 |  |  |  | 0.96 | 0.98 | 0.98 | 0.98 | 0.7 | 0.96
PSL1 X65 | 6 | 16 | X65-1 | 0.04725 |  | 0.07875 | [14 empty] | 0.9 | 0.8 | 0.98 | 0.96 | 0.96 | 0.98 | 0.98 | 0.7 |  |  |  | 0.96 | 0.98 | 0.98 | 0.98 | 0.7 | 0.96
PSL1 X65 | 16.01 | 25 | X65-2 | 0.04658333 |  | 0.09466667 | [14 empty] | 0.9 | 0.8 | 0.98 | 0.96 | 0.96 | 0.98 | 0.98 | 0.7 |  |  |  | 0.96 | 0.98 | 0.98 | 0.98 | 0.7 | 0.96
X70 | 6 | 14 | X70-1 | 0.0405 |  | 0.065 | [14 empty] | 0.9 | 0.8 | 0.98 | 0.96 | 0.96 | 0.98 | 0.98 | 0.7 |  |  |  | 0.96 | 0.98 | 0.98 | 0.98 | 0.7 | 0.96
X70 | 14.01 | 19 | X70-2 | 0.0405 |  | 0.065 | [14 empty] | 0.9 | 0.8 | 0.98 | 0.96 | 0.96 | 0.98 | 0.98 | 0.7 |  |  |  | 0.96 | 0.98 | 0.98 | 0.98 | 0.7 | 0.96
X70M | 6 | 14 | X70M-1 | 0.0405 |  | 0.065 | [14 empty] | 0.9 | 0.8 | 0.98 | 0.96 | 0.96 | 0.98 | 0.98 | 0.7 |  |  |  | 0.96 | 0.98 | 0.98 | 0.98 | 0.7 | 0.96
X70M | 14.01 | 24 | X70M-2 | 0.0405 |  | 0.065 | [14 empty] | 0.9 | 0.8 | 0.98 | 0.96 | 0.96 | 0.98 | 0.98 | 0.7 |  |  |  | 0.96 | 0.98 | 0.98 | 0.98 | 0.7 | 0.96
X80M | 6 | 16 | X80M-1 | 0.03 |  | 0.043 | [14 empty] | 0.9 | 0.8 | 0.98 | 0.96 | 0.96 | 0.98 | 0.98 | 0.7 |  |  |  | 0.96 | 0.98 | 0.98 | 0.98 | 0.7 | 0.96
X80M | 16.01 | 19 | X80M-2 | 0.03 |  | 0.043 | [14 empty] | 0.9 | 0.8 | 0.98 | 0.96 | 0.96 | 0.98 | 0.98 | 0.7 |  |  |  | 0.96 | 0.98 | 0.98 | 0.98 | 0.7 | 0.96
Gr.B | 1.2 | 12 | Gr.B-1 | 0.059 |  | 0.1022 | [14 empty] | 0.9 | 0.8 | 0.98 | 0.96 | 0.96 | 0.98 | 0.98 | 0.7 |  |  |  | 0.96 | 0.98 | 0.98 | 0.98 | 0.7 | 0.96
Gr.B | 12.01 | 25.4 | Gr.B-2 | 0.059 |  | 0.1022 | [14 empty] | 0.9 | 0.8 | 0.98 | 0.96 | 0.96 | 0.98 | 0.98 | 0.7 |  |  |  | 0.96 | 0.98 | 0.98 | 0.98 | 0.7 | 0.96
JF-RS | 2.5 | 10 | JF-RS | 0.059 |  | 0.1022 | [14 empty] | 0.9 | 0.8 | 0.98 | 0.96 | 0.96 | 0.98 | 0.98 | 0.7 |  |  |  | 0.96 | 0.98 | 0.98 | 0.98 | 0.7 | 0.96
F520JJ | 3 | 10 | F520JJ | 0.059 |  | 0.1022 | [14 empty] | 0.9 | 0.8 | 0.98 | 0.96 | 0.96 | 0.98 | 0.98 | 0.7 |  |  |  | 0.96 | 0.98 | 0.98 | 0.98 | 0.7 | 0.96
09CrCuSb | 3 | 10 | 09CrCuSb | 0.031 |  | 0.072 | [14 empty] | 0.9 | 0.8 | 0.98 | 0.96 | 0.96 | 0.98 | 0.98 | 0.7 |  |  |  | 0.96 | 0.98 | 0.98 | 0.98 | 0.7 | 0.96
Q235NH | 3 | 9.99 | Q235NH-1 | 0.037 |  | 0.077 | [14 empty] | 0.9 | 0.8 | 0.98 | 0.96 | 0.96 | 0.98 | 0.98 | 0.7 |  |  |  | 0.96 | 0.98 | 0.98 | 0.98 | 0.7 | 0.96
Q235NH | 10 | 20 | Q235NH-2 | 0.037 |  | 0.077 | [14 empty] | 0.9 | 0.8 | 0.98 | 0.96 | 0.96 | 0.98 | 0.98 | 0.7 |  |  |  | 0.96 | 0.98 | 0.98 | 0.98 | 0.7 | 0.96
A709-50W | 3 | 10 | A709-50W-1 | 0.037 |  | 0.077 | [14 empty] | 0.9 | 0.8 | 0.98 | 0.96 | 0.96 | 0.98 | 0.98 | 0.7 |  |  |  | 0.96 | 0.98 | 0.98 | 0.98 | 0.7 | 0.96
A709-50W | 10.01 | 20 | A709-50W-2 | 0.037 |  | 0.077 | [14 empty] | 0.9 | 0.8 | 0.98 | 0.96 | 0.96 | 0.98 | 0.98 | 0.7 |  |  |  | 0.96 | 0.98 | 0.98 | 0.98 | 0.7 | 0.96
A588GR.A | 3 | 9.99 | A588GR.A-1 | 0.037 |  | 0.077 | [14 empty] | 0.9 | 0.8 | 0.98 | 0.96 | 0.96 | 0.98 | 0.98 | 0.7 |  |  |  | 0.96 | 0.98 | 0.98 | 0.98 | 0.7 | 0.96
A588GR.A | 10 | 20 | A588GR.A-2 | 0.037 |  | 0.077 | [14 empty] | 0.9 | 0.8 | 0.98 | 0.96 | 0.96 | 0.98 | 0.98 | 0.7 |  |  |  | 0.96 | 0.98 | 0.98 | 0.98 | 0.7 | 0.96
Q450NQR1 | 4 | 14 | Q450NQR1 | 0.044 |  | 0.084 | [14 empty] | 0.9 | 0.8 | 0.98 | 0.96 | 0.96 | 0.98 | 0.98 | 0.7 |  |  |  | 0.96 | 0.98 | 0.98 | 0.98 | 0.7 | 0.96
HXN-1 | 2 | 9.99 | HXN-11 | 0.057625 |  | 0.10975 | [14 empty] | 0.9 | 0.8 | 0.98 | 0.96 | 0.96 | 0.98 | 0.98 | 0.7 |  |  |  | 0.96 | 0.98 | 0.98 | 0.98 | 0.7 | 0.96
HXN-1 | 10 | 20 | HXN-12 | 0.057625 |  | 0.10975 | [14 empty] | 0.9 | 0.8 | 0.98 | 0.96 | 0.96 | 0.98 | 0.98 | 0.7 |  |  |  | 0.96 | 0.98 | 0.98 | 0.98 | 0.7 | 0.96
HXN-2 | 3 | 16 | HXN-2 | 0.0425 |  | 0.101 | [14 empty] | 0.9 | 0.8 | 0.98 | 0.96 | 0.96 | 0.98 | 0.98 | 0.7 |  |  |  | 0.96 | 0.98 | 0.98 | 0.98 | 0.7 | 0.96
HXN-3 | 3 | 16 | HXN-3 | 0.0425 |  | 0.101 | [14 empty] | 0.9 | 0.8 | 0.98 | 0.96 | 0.96 | 0.98 | 0.98 | 0.7 |  |  |  | 0.96 | 0.98 | 0.98 | 0.98 | 0.7 | 0.96
HXN-4 | 3 | 16 | HXN-4 | 0.0425 |  | 0.101 | [14 empty] | 0.9 | 0.8 | 0.98 | 0.96 | 0.96 | 0.98 | 0.98 | 0.7 |  |  |  | 0.96 | 0.98 | 0.98 | 0.98 | 0.7 | 0.96
HX750 | 3 | 5.99 | HX750-1 | 0.043 |  | 0.0865 | [14 empty] | 0.9 | 0.8 | 0.98 | 0.96 | 0.96 | 0.98 | 0.98 | 0.7 |  |  |  | 0.96 | 0.98 | 0.98 | 0.98 | 0.7 | 0.96
HX750 | 6 | 12 | HX750-2 | 0.043 |  | 0.0865 | [14 empty] | 0.9 | 0.8 | 0.98 | 0.96 | 0.96 | 0.98 | 0.98 | 0.7 |  |  |  | 0.96 | 0.98 | 0.98 | 0.98 | 0.7 | 0.96
NM400 | 6 | 15.99 | NM400-1 | 0.06221429 |  | 0.1166429 | [14 empty] | 0.9 | 0.8 | 0.98 | 0.96 | 0.96 | 0.98 | 0.98 | 0.7 |  |  |  | 0.96 | 0.98 | 0.98 | 0.98 | 0.7 | 0.96
NM400 | 16 | 28 | NM400-2 | 0.06721739 |  | 0.122913 | [14 empty] | 0.9 | 0.8 | 0.98 | 0.96 | 0.96 | 0.98 | 0.98 | 0.7 |  |  |  | 0.96 | 0.98 | 0.98 | 0.98 | 0.7 | 0.96
NM450 | 6 | 15.99 | NM450-1 | 0.052 |  | 0.1136667 | [14 empty] | 0.9 | 0.8 | 0.98 | 0.96 | 0.96 | 0.98 | 0.98 | 0.7 |  |  |  | 0.96 | 0.98 | 0.98 | 0.98 | 0.7 | 0.96
NM450 | 16 | 28 | NM450-2 | 0.06075 |  | 0.114375 | [14 empty] | 0.9 | 0.8 | 0.98 | 0.96 | 0.96 | 0.98 | 0.98 | 0.7 |  |  |  | 0.96 | 0.98 | 0.98 | 0.98 | 0.7 | 0.96
NM500 | 6 | 15.99 | NM500-1 | 0.05 |  | 0.11 | [14 empty] | 0.9 | 0.8 | 0.98 | 0.96 | 0.96 | 0.98 | 0.98 | 0.7 |  |  |  | 0.96 | 0.98 | 0.98 | 0.98 | 0.7 | 0.96
NM500 | 16 | 28 | NM500-2 | 0.05 |  | 0.11 | [14 empty] | 0.9 | 0.8 | 0.98 | 0.96 | 0.96 | 0.98 | 0.98 | 0.7 |  |  |  | 0.96 | 0.98 | 0.98 | 0.98 | 0.7 | 0.96
NM600 | 6 | 15.99 | NM600-1 | 0.05 |  | 0.11 | [14 empty] | 0.9 | 0.8 | 0.98 | 0.96 | 0.96 | 0.98 | 0.98 | 0.7 |  |  |  | 0.96 | 0.98 | 0.98 | 0.98 | 0.7 | 0.96
NM600 | 16 | 25.4 | NM600-2 | 0.05 |  | 0.11 | [14 empty] | 0.9 | 0.8 | 0.98 | 0.96 | 0.96 | 0.98 | 0.98 | 0.7 |  |  |  | 0.96 | 0.98 | 0.98 | 0.98 | 0.7 | 0.96
Q690D | 3 | 20 | Q690D-1 | 0.0565 |  | 0.1145 | [14 empty] | 0.9 | 0.8 | 0.98 | 0.96 | 0.96 | 0.98 | 0.98 | 0.7 |  |  |  | 0.96 | 0.98 | 0.98 | 0.98 | 0.7 | 0.96
A | 3.5 | 25.4 | A | 0.07429172 |  | 0.1271879 | [14 empty] | 0.9 | 0.8 | 0.98 | 0.96 | 0.96 | 0.98 | 0.98 | 0.7 |  |  |  | 0.96 | 0.98 | 0.98 | 0.98 | 0.7 | 0.96
B | 4 | 25.4 | B | 0.07338462 |  | 0.1259487 | [14 empty] | 0.9 | 0.8 | 0.98 | 0.96 | 0.96 | 0.98 | 0.98 | 0.7 |  |  |  | 0.96 | 0.98 | 0.98 | 0.98 | 0.7 | 0.96
AH32 | 4 | 12.5 | AH32-1 | 0.04 |  | 0.09483333 | [14 empty] | 0.9 | 0.8 | 0.98 | 0.96 | 0.96 | 0.98 | 0.98 | 0.7 |  |  |  | 0.96 | 0.98 | 0.98 | 0.98 | 0.7 | 0.96
AH32 | 12.51 | 25 | AH32-2 | 0.044 |  | 0.095 | [14 empty] | 0.9 | 0.8 | 0.98 | 0.96 | 0.96 | 0.98 | 0.98 | 0.7 |  |  |  | 0.96 | 0.98 | 0.98 | 0.98 | 0.7 | 0.96
AH36 | 4 | 12.5 | AH36-1 | 0.04296364 |  | 0.08936364 | [14 empty] | 0.9 | 0.8 | 0.98 | 0.96 | 0.96 | 0.98 | 0.98 | 0.7 |  |  |  | 0.96 | 0.98 | 0.98 | 0.98 | 0.7 | 0.96
AH36 | 12.51 | 25 | AH36-2 | 0.04159574 |  | 0.08923404 | [14 empty] | 0.9 | 0.8 | 0.98 | 0.96 | 0.96 | 0.98 | 0.98 | 0.7 |  |  |  | 0.96 | 0.98 | 0.98 | 0.98 | 0.7 | 0.96
CCSA | 3.5 | 25.4 | CCSA | 0.07429172 |  | 0.1271879 | [14 empty] | 0.9 | 0.8 | 0.98 | 0.96 | 0.96 | 0.98 | 0.98 | 0.7 |  |  |  | 0.96 | 0.98 | 0.98 | 0.98 | 0.7 | 0.96
CCSB | 4 | 25.4 | CCSB | 0.07338462 |  | 0.1259487 | [14 empty] | 0.9 | 0.8 | 0.98 | 0.96 | 0.96 | 0.98 | 0.98 | 0.7 |  |  |  | 0.96 | 0.98 | 0.98 | 0.98 | 0.7 | 0.96
CCSAH32 | 4 | 12.5 | CCSAH32-1 | 0.04 |  | 0.09483333 | [14 empty] | 0.9 | 0.8 | 0.98 | 0.96 | 0.96 | 0.98 | 0.98 | 0.7 |  |  |  | 0.96 | 0.98 | 0.98 | 0.98 | 0.7 | 0.96
CCSAH32 | 12.51 | 25 | CCSAH32-2 | 0.044 |  | 0.095 | [14 empty] | 0.9 | 0.8 | 0.98 | 0.96 | 0.96 | 0.98 | 0.98 | 0.7 |  |  |  | 0.96 | 0.98 | 0.98 | 0.98 | 0.7 | 0.96
CCSAH36 | 4 | 12.5 | CCSAH36-1 | 0.04296364 |  | 0.08936364 | [14 empty] | 0.9 | 0.8 | 0.98 | 0.96 | 0.96 | 0.98 | 0.98 | 0.7 |  |  |  | 0.96 | 0.98 | 0.98 | 0.98 | 0.7 | 0.96
CCSAH36 | 12.51 | 25 | CCSAH36-2 | 0.04159574 |  | 0.08923404 | [14 empty] | 0.9 | 0.8 | 0.98 | 0.96 | 0.96 | 0.98 | 0.98 | 0.7 |  |  |  | 0.96 | 0.98 | 0.98 | 0.98 | 0.7 | 0.96
AB/A | 3.5 | 25.4 | AB/A | 0.07429172 |  | 0.1271879 | [14 empty] | 0.9 | 0.8 | 0.98 | 0.96 | 0.96 | 0.98 | 0.98 | 0.7 |  |  |  | 0.96 | 0.98 | 0.98 | 0.98 | 0.7 | 0.96
AB/B | 4 | 25.4 | AB/B | 0.07338462 |  | 0.1259487 | [14 empty] | 0.9 | 0.8 | 0.98 | 0.96 | 0.96 | 0.98 | 0.98 | 0.7 |  |  |  | 0.96 | 0.98 | 0.98 | 0.98 | 0.7 | 0.96
AB/AH32 | 4 | 12.5 | AB/AH32-1 | 0.04 |  | 0.09483333 | [14 empty] | 0.9 | 0.8 | 0.98 | 0.96 | 0.96 | 0.98 | 0.98 | 0.7 |  |  |  | 0.96 | 0.98 | 0.98 | 0.98 | 0.7 | 0.96
AB/AH32 | 12.51 | 25 | AB/AH32-2 | 0.044 |  | 0.095 | [14 empty] | 0.9 | 0.8 | 0.98 | 0.96 | 0.96 | 0.98 | 0.98 | 0.7 |  |  |  | 0.96 | 0.98 | 0.98 | 0.98 | 0.7 | 0.96
AB/AH36 | 4 | 12.5 | AB/AH36-1 | 0.04296364 |  | 0.08936364 | [14 empty] | 0.9 | 0.8 | 0.98 | 0.96 | 0.96 | 0.98 | 0.98 | 0.7 |  |  |  | 0.96 | 0.98 | 0.98 | 0.98 | 0.7 | 0.96
AB/AH36 | 12.51 | 25 | AB/AH36-2 | 0.04159574 |  | 0.08923404 | [14 empty] | 0.9 | 0.8 | 0.98 | 0.96 | 0.96 | 0.98 | 0.98 | 0.7 |  |  |  | 0.96 | 0.98 | 0.98 | 0.98 | 0.7 | 0.96
BVA | 3.5 | 25.4 | BVA | 0.07429172 |  | 0.1271879 | [14 empty] | 0.9 | 0.8 | 0.98 | 0.96 | 0.96 | 0.98 | 0.98 | 0.7 |  |  |  | 0.96 | 0.98 | 0.98 | 0.98 | 0.7 | 0.96
BVB | 4 | 25.4 | BVB | 0.07338462 |  | 0.1259487 | [14 empty] | 0.9 | 0.8 | 0.98 | 0.96 | 0.96 | 0.98 | 0.98 | 0.7 |  |  |  | 0.96 | 0.98 | 0.98 | 0.98 | 0.7 | 0.96
BVAH32 | 4 | 12.5 | BVAH32-1 | 0.04 |  | 0.09483333 | [14 empty] | 0.9 | 0.8 | 0.98 | 0.96 | 0.96 | 0.98 | 0.98 | 0.7 |  |  |  | 0.96 | 0.98 | 0.98 | 0.98 | 0.7 | 0.96
BVAH32 | 12.51 | 25 | BVAH32-2 | 0.044 |  | 0.095 | [14 empty] | 0.9 | 0.8 | 0.98 | 0.96 | 0.96 | 0.98 | 0.98 | 0.7 |  |  |  | 0.96 | 0.98 | 0.98 | 0.98 | 0.7 | 0.96
BVAH36 | 4 | 12.5 | BVAH36-1 | 0.04296364 |  | 0.08936364 | [14 empty] | 0.9 | 0.8 | 0.98 | 0.96 | 0.96 | 0.98 | 0.98 | 0.7 |  |  |  | 0.96 | 0.98 | 0.98 | 0.98 | 0.7 | 0.96
BVAH36 | 12.51 | 25 | BVAH36-2 | 0.04159574 |  | 0.08923404 | [14 empty] | 0.9 | 0.8 | 0.98 | 0.96 | 0.96 | 0.98 | 0.98 | 0.7 |  |  |  | 0.96 | 0.98 | 0.98 | 0.98 | 0.7 | 0.96
NV A | 3.5 | 25.4 | NV A | 0.07429172 |  | 0.1271879 | [14 empty] | 0.9 | 0.8 | 0.98 | 0.96 | 0.96 | 0.98 | 0.98 | 0.7 |  |  |  | 0.96 | 0.98 | 0.98 | 0.98 | 0.7 | 0.96
NV B | 4 | 25.4 | NV B | 0.07338462 |  | 0.1259487 | [14 empty] | 0.9 | 0.8 | 0.98 | 0.96 | 0.96 | 0.98 | 0.98 | 0.7 |  |  |  | 0.96 | 0.98 | 0.98 | 0.98 | 0.7 | 0.96
NV A32 | 4 | 12.5 | NV A32-1 | 0.04 |  | 0.09483333 | [14 empty] | 0.9 | 0.8 | 0.98 | 0.96 | 0.96 | 0.98 | 0.98 | 0.7 |  |  |  | 0.96 | 0.98 | 0.98 | 0.98 | 0.7 | 0.96
NV A32 | 12.51 | 25 | NV A32-2 | 0.044 |  | 0.095 | [14 empty] | 0.9 | 0.8 | 0.98 | 0.96 | 0.96 | 0.98 | 0.98 | 0.7 |  |  |  | 0.96 | 0.98 | 0.98 | 0.98 | 0.7 | 0.96
NV A36 | 4 | 12.5 | NV A36-1 | 0.04296364 |  | 0.08936364 | [14 empty] | 0.9 | 0.8 | 0.98 | 0.96 | 0.96 | 0.98 | 0.98 | 0.7 |  |  |  | 0.96 | 0.98 | 0.98 | 0.98 | 0.7 | 0.96
NV A36 | 12.51 | 25 | NV A36-2 | 0.04159574 |  | 0.08923404 | [14 empty] | 0.9 | 0.8 | 0.98 | 0.96 | 0.96 | 0.98 | 0.98 | 0.7 |  |  |  | 0.96 | 0.98 | 0.98 | 0.98 | 0.7 | 0.96
KA | 3.5 | 25.4 | KA | 0.07429172 |  | 0.1271879 | [14 empty] | 0.9 | 0.8 | 0.98 | 0.96 | 0.96 | 0.98 | 0.98 | 0.7 |  |  |  | 0.96 | 0.98 | 0.98 | 0.98 | 0.7 | 0.96
KB | 4 | 25.4 | KB | 0.07338462 |  | 0.1259487 | [14 empty] | 0.9 | 0.8 | 0.98 | 0.96 | 0.96 | 0.98 | 0.98 | 0.7 |  |  |  | 0.96 | 0.98 | 0.98 | 0.98 | 0.7 | 0.96
KA32 | 4 | 12.5 | KA32-1 | 0.04 |  | 0.09483333 | [14 empty] | 0.9 | 0.8 | 0.98 | 0.96 | 0.96 | 0.98 | 0.98 | 0.7 |  |  |  | 0.96 | 0.98 | 0.98 | 0.98 | 0.7 | 0.96
KA32 | 12.51 | 25 | KA32-2 | 0.044 |  | 0.095 | [14 empty] | 0.9 | 0.8 | 0.98 | 0.96 | 0.96 | 0.98 | 0.98 | 0.7 |  |  |  | 0.96 | 0.98 | 0.98 | 0.98 | 0.7 | 0.96
KA36 | 4 | 12.5 | KA36-1 | 0.04296364 |  | 0.08936364 | [14 empty] | 0.9 | 0.8 | 0.98 | 0.96 | 0.96 | 0.98 | 0.98 | 0.7 |  |  |  | 0.96 | 0.98 | 0.98 | 0.98 | 0.7 | 0.96
KA36 | 12.51 | 25 | KA36-2 | 0.04159574 |  | 0.08923404 | [14 empty] | 0.9 | 0.8 | 0.98 | 0.96 | 0.96 | 0.98 | 0.98 | 0.7 |  |  |  | 0.96 | 0.98 | 0.98 | 0.98 | 0.7 | 0.96
KRA | 3.5 | 25.4 | KRA | 0.07429172 |  | 0.1271879 | [14 empty] | 0.9 | 0.8 | 0.98 | 0.96 | 0.96 | 0.98 | 0.98 | 0.7 |  |  |  | 0.96 | 0.98 | 0.98 | 0.98 | 0.7 | 0.96
KRB | 4 | 25.4 | KRB | 0.07338462 |  | 0.1259487 | [14 empty] | 0.9 | 0.8 | 0.98 | 0.96 | 0.96 | 0.98 | 0.98 | 0.7 |  |  |  | 0.96 | 0.98 | 0.98 | 0.98 | 0.7 | 0.96
KRA32 | 4 | 12.5 | KRA32-1 | 0.04 |  | 0.09483333 | [14 empty] | 0.9 | 0.8 | 0.98 | 0.96 | 0.96 | 0.98 | 0.98 | 0.7 |  |  |  | 0.96 | 0.98 | 0.98 | 0.98 | 0.7 | 0.96
KRA32 | 12.51 | 25 | KRA32-2 | 0.044 |  | 0.095 | [14 empty] | 0.9 | 0.8 | 0.98 | 0.96 | 0.96 | 0.98 | 0.98 | 0.7 |  |  |  | 0.96 | 0.98 | 0.98 | 0.98 | 0.7 | 0.96
KRAH36 | 4 | 12.5 | KRAH36-1 | 0.04296364 |  | 0.08936364 | [14 empty] | 0.9 | 0.8 | 0.98 | 0.96 | 0.96 | 0.98 | 0.98 | 0.7 |  |  |  | 0.96 | 0.98 | 0.98 | 0.98 | 0.7 | 0.96
KRAH36 | 12.51 | 25 | KRAH36-2 | 0.04159574 |  | 0.08923404 | [14 empty] | 0.9 | 0.8 | 0.98 | 0.96 | 0.96 | 0.98 | 0.98 | 0.7 |  |  |  | 0.96 | 0.98 | 0.98 | 0.98 | 0.7 | 0.96
LRA | 3.5 | 25.4 | LRA | 0.07429172 |  | 0.1271879 | [14 empty] | 0.9 | 0.8 | 0.98 | 0.96 | 0.96 | 0.98 | 0.98 | 0.7 |  |  |  | 0.96 | 0.98 | 0.98 | 0.98 | 0.7 | 0.96
LRB | 4 | 25.4 | LRB | 0.07338462 |  | 0.1259487 | [14 empty] | 0.9 | 0.8 | 0.98 | 0.96 | 0.96 | 0.98 | 0.98 | 0.7 |  |  |  | 0.96 | 0.98 | 0.98 | 0.98 | 0.7 | 0.96
LRA32 | 4 | 12.5 | LRA32-1 | 0.04 |  | 0.09483333 | [14 empty] | 0.9 | 0.8 | 0.98 | 0.96 | 0.96 | 0.98 | 0.98 | 0.7 |  |  |  | 0.96 | 0.98 | 0.98 | 0.98 | 0.7 | 0.96
LRA32 | 12.51 | 25 | LRA32-2 | 0.044 |  | 0.095 | [14 empty] | 0.9 | 0.8 | 0.98 | 0.96 | 0.96 | 0.98 | 0.98 | 0.7 |  |  |  | 0.96 | 0.98 | 0.98 | 0.98 | 0.7 | 0.96
LRA36 | 4 | 12.5 | LRA36-1 | 0.04296364 |  | 0.08936364 | [14 empty] | 0.9 | 0.8 | 0.98 | 0.96 | 0.96 | 0.98 | 0.98 | 0.7 |  |  |  | 0.96 | 0.98 | 0.98 | 0.98 | 0.7 | 0.96
LRA36 | 12.51 | 25 | LRA36-2 | 0.04159574 |  | 0.08923404 | [14 empty] | 0.9 | 0.8 | 0.98 | 0.96 | 0.96 | 0.98 | 0.98 | 0.7 |  |  |  | 0.96 | 0.98 | 0.98 | 0.98 | 0.7 | 0.96

## 04_合金成分库
合金名称 | 价格物料名 | 启用 | 投料方式 | 袋重kg | 最大投加kg每t | C | Si | Mn | P | S | V | Nb | Ti | Als | Alt | Ca | Cr | Ni | Cu | Mo | B | Sb | 备注
硅锰 | 硅锰 | 是 | 连续 | 0 | 200 | 1.72 | 17.69 | 65.66 | 0 | 0 | [12 empty] | 源表列 AB；价格来自 1.合金成本!AB4；成分常量与回算脚本一致
高碳锰铁 | 高碳锰铁 | 是 | 连续 | 0 | 200 | 6.69 |  | 74.6 | 0 | 0 | [12 empty] | 源表列 AC；价格来自 1.合金成本!AC4；成分常量与回算脚本一致
中碳锰铁 | 中碳锰铁 | 是 | 连续 | 0 | 200 | 1.5 |  | 78.54 | 0 | 0 | [12 empty] | 源表列 AD；价格来自 1.合金成本!AD4；成分常量与回算脚本一致
低碳锰铁 | 低碳锰铁 | 是 | 连续 | 0 | 200 | 0.64 |  | 81.19 | 0 | 0 | [12 empty] | 源表列 AE；价格来自 1.合金成本!AE4；成分常量与回算脚本一致
金属锰 | 金属锰 | 是 | 连续 | 0 | 200 |  |  | 90 | 0 | 0 | [12 empty] | 源表列 AF；价格来自 1.合金成本!AF4；成分常量与回算脚本一致
硅铁合金 | 硅铁合金 | 是 | 连续 | 0 | 200 |  | 72.23 |  | 0 | 0 | [12 empty] | 源表列 AG；价格来自 1.合金成本!AG4；成分常量与回算脚本一致
铝块 | 铝块 | 是 | 连续 | 0 | 200 |  |  |  | 0 | 0 |  |  |  | 99 | 99 | [7 empty] | 源表列 AH；价格来自 1.合金成本!AH4；成分常量与回算脚本一致
钒铁 | 钒铁 | 是 | 连续 | 0 | 200 |  |  |  | 0 | 0 | 51.17 | [11 empty] | 源表列 AI；价格来自 1.合金成本!AI4；成分常量与回算脚本一致
铌铁 | 铌铁 | 是 | 连续 | 0 | 200 |  |  |  | 0 | 0 |  | 65.04 | [10 empty] | 源表列 AJ；价格来自 1.合金成本!AJ4；成分常量与回算脚本一致
钛铁 | 钛铁 | 是 | 连续 | 0 | 200 |  |  |  | 0 | 0 |  |  | 71.58 | [9 empty] | 源表列 AK；价格来自 1.合金成本!AK4；成分常量与回算脚本一致
高碳铬铁 | 高碳铬铁 | 是 | 连续 | 0 | 200 | 10 |  |  | 0 | 0 | [6 empty] | 52 | [5 empty] | 源表列 AL；价格来自 1.合金成本!AL4；成分常量与回算脚本一致
低碳铬铁 | 低碳铬铁 | 是 | 连续 | 0 | 200 | 0.12 |  |  | 0 | 0 | [6 empty] | 59.44 | [5 empty] | 源表列 AM；价格来自 1.合金成本!AM4；成分常量与回算脚本一致
镍板 | 镍板 | 是 | 连续 | 0 | 200 |  |  |  | 0 | 0 | [7 empty] | 99 |  |  |  |  | 源表列 AN；价格来自 1.合金成本!AN4；成分常量与回算脚本一致
铜板 | 铜板 | 是 | 连续 | 0 | 200 |  |  |  | 0 | 0 | [8 empty] | 99 |  |  |  | 源表列 AO；价格来自 1.合金成本!AO4；成分常量与回算脚本一致
钼铁 | 钼铁 | 是 | 连续 | 0 | 200 |  |  |  | 0 | 0 | [9 empty] | 57.7 |  |  | 源表列 AP；价格来自 1.合金成本!AP4；成分常量与回算脚本一致
硼铁 | 硼铁 | 是 | 连续 | 0 | 200 |  |  |  | 0 | 0 | [10 empty] | 18 |  | 源表列 AQ；价格来自 1.合金成本!AQ4；成分常量与回算脚本一致
锑锭 | 锑锭 | 是 | 连续 | 0 | 200 |  |  |  | 0 | 0 | [11 empty] | 99.5 | 源表列 AR；价格来自 1.合金成本!AR4；成分常量与回算脚本一致
磷铁 | 磷铁 | 是 | 连续 | 0 | 200 |  |  |  | 23.94 | 0 | [12 empty] | 源表列 AS；价格来自 1.合金成本!AS4；成分常量与回算脚本一致
硫铁 | 硫铁 | 是 | 连续 | 0 | 200 |  |  |  | 0 | 29 | [12 empty] | 源表列 AT；价格来自 1.合金成本!AT4；成分常量与回算脚本一致

## 05_价格表
价格方案 | 物料名称 | 价格日期 | 价格元每吨
20260613-source | 硅锰 | 2026-06-13 | 5424.779
20260613-source | 高碳锰铁 | 2026-06-13 | 6044.248
20260613-source | 中碳锰铁 | 2026-06-13 | 7730.088
20260613-source | 低碳锰铁 | 2026-06-13 | 8407.08
20260613-source | 金属锰 | 2026-06-13 | 16725.66
20260613-source | 硅铁合金 | 2026-06-13 | 5185.841
20260613-source | 铝块 | 2026-06-13 | 22337.17
20260613-source | 钒铁 | 2026-06-13 | 85398.23
20260613-source | 铌铁 | 2026-06-13 | 215376.1
20260613-source | 钛铁 | 2026-06-13 | 24070.8
20260613-source | 高碳铬铁 | 2026-06-13 | 7778.761
20260613-source | 低碳铬铁 | 2026-06-13 | 14407.08
20260613-source | 镍板 | 2026-06-13 | 137787.6
20260613-source | 铜板 | 2026-06-13 | 95982.3
20260613-source | 钼铁 | 2026-06-13 | 272566.4
20260613-source | 硼铁 | 2026-06-13 | 24070.8
20260613-source | 锑锭 | 2026-06-13 | 176106.11
20260613-source | 磷铁 | 2026-06-13 | 3443.64
20260613-source | 硫铁 | 2026-06-13 | 3000

## 06_填写说明与校验规则
模板版本 | 1
填写流程 | 下载模板 -> 填业务数据 -> 上传预检 -> 预检通过后批量计算 -> 导出结果
单位规则 | 成分按百分数数值填写，例如 0.23 表示 0.23%；合金品位 65.66 表示 65.66%。
外部单值规则 | 目标成分表使用 元素目标 单值列：空值或 0 表示不约束；C/P/S 按上限控制；Si<=低硅阈值时只做低杂质控制、按上限处理；Ni/Cu/Mo/Sb<=对应阈值、B<=对应阈值时可留空或直接视为不投；其余元素单值目标按精确值控制。旧的 元素下限/元素上限 上传列仍兼容。
现场工艺规则 | 以 07_工艺规则参数 sheet 为准：当前批准规则包括 C目标-余量、Si<=阈值禁硅、金属锰兜底、铝块按现场单独录入、Ti 单值=目标+余量、Ti 区间下限+余量、Ni/Cu/Mo/Sb/B 低目标禁投、P/S 低目标禁投磷硫铁。
手工铝块 | 01_批量任务 可填写 手工铝块kg/t；该值不参与 LP 自动优化，只在批量导出时按铝块价格单独计入总合金消耗和总吨钢成本。空值或 0 表示本炉不单独计入铝块。
合金用量公式 | kg/t = (目标成分 - 有效终点成分) / 合金品位 / 回收率 * 1000；当前批量链路只使用 C/Mn 终点扣减，V/Nb/Ti/Cr 等不做终点残余扣减；26MnB5 的 Si 回收率若录成 0 会按现场确认值 0.8 修正。
标准元素 | 标准模板仅保留 C, Si, Mn, P, S, V, Nb, Ti, Als, Alt, Ca, Cr, Ni, Cu, Mo, B, Sb；旧模板里的 N 上传时会被忽略。
P/S 规则 | P/S 通常只填写上限；转炉终点已超过上限时任务直接失败。
投料方式 | 投料方式只能填写 连续 或 整袋；连续物料袋重kg留空或填 0，整袋物料袋重kg必须大于 0。
路线序号 | 最优路线明细中的路线序号只表示导出排序，从 1 开始，按成本贡献降序排列；它不是现场真实投料顺序。
规则参数 | 07_工艺规则参数 是可编辑业务 sheet；修改阈值后，预检通过的批量任务会按该 sheet 中的规则求解。
禁止内容 | 业务输入区不允许合并单元格、公式、空表头、重复表头、隐藏必填列。
错误定位 | 系统会返回 sheet、行号、字段、错误码、原因和修正建议。

## 07_工艺规则参数
规则项 | 参数键 | 值 | 说明
规则总开关 | enabled | TRUE | 是否启用现场确认的 9 条工艺规则；是/否。
控碳余量 | carbon_target_margin | 0.005 | C 上限按 目标值-该余量 控制。
禁硅阈值 | disable_silicon_alloys_si_max | 0.04 | Si 目标 <= 该阈值时禁用硅锰/硅铁。
低硅上限语义阈值 | single_target_si_upper_only_max | 0.05 | Si 目标 <= 该阈值时只做低杂质控制，不要求补到目标值。
铝块单独录入 | manual_aluminum | TRUE | 铝块不参与 LP 自动优化，由现场单独录入。
Ti 安全余量 | ti_safety_addition | 0.005 | Ti 单值目标按 目标值+该余量 精确控制；Ti 区间目标只对下限加该余量。
Ni 禁投阈值 | trace_alloy_thresholds.Ni | 0.02 | Ni 目标 <= 该阈值时不投镍板。
Cu 禁投阈值 | trace_alloy_thresholds.Cu | 0.02 | Cu 目标 <= 该阈值时不投铜板。
Mo 禁投阈值 | trace_alloy_thresholds.Mo | 0.02 | Mo 目标 <= 该阈值时不投钼铁。
Sb 禁投阈值 | trace_alloy_thresholds.Sb | 0.02 | Sb 目标 <= 该阈值时不投锑锭。
B 禁投阈值 | trace_alloy_thresholds.B | 0.0002 | B 目标 <= 该阈值时不投硼铁。
磷铁禁投阈值 | phosphorus_alloy_max | 0.04 | P 目标 <= 该阈值时不投磷铁。
硫铁禁投阈值 | sulfur_alloy_max | 0.03 | S 目标 <= 该阈值时不投硫铁。