## LP新算法铝耗对比
热卷成本效益测算20260613版（基础参数表）---发徐老师(3).xlsx - LP新算法单源对比
源文件 | 热卷成本效益测算20260613版（基础参数表）---发徐老师(3).xlsx!1.合金成本 第5:332行, AB4:AU4单价, AH列铝块；炼钢参数表 第5:332行 | [6 empty] | 本次不读取外部铝耗表或合金价格表，所有输入来自同一个 workbook。
LP口径 | 当前 app.core + rules_engine + target_spec | [6 empty] | 铝块 manual_aluminum，不参与LP自动优化；新方案固定使用同源 AH 铝块值计入总耗和成本。
行数 | 328 | [6 empty] | 数据行 5:332；LP可行 328；不可行 0；Excel原结果错误 0；批准规则下 Excel 可行 292、不可行 35、输入异常 1；AH铝耗缺失 0。
规则参数 | C余量=0.005; 禁硅=0.04; 低硅上限阈值=0.05; Ti余量=0.005; Ni/Cu/Mo/Sb/B=0.02/0.02/0.02/0.02/0.0002; P/S禁投=0.04/0.03 | [6 empty] | 本次回算先读取 config.json 默认规则，再按该快照统一编译目标语义、禁投逻辑和元素边界。
成本累计 | 67699.87 | [6 empty] | 仅统计Excel原结果有效行：原Excel 69292.591472；新-旧 -1592.719194 元/t累计。
消耗累计 | 5397.465506 | [6 empty] | 仅统计Excel原结果有效行：原Excel 5463.915482；新-旧 -66.449976 kg/t累计。
源表审计 | 1 | [6 empty] | 有审计提示的行数；其中原表投料为负 1 行；AW/AV 会按第4行单价和逐合金投料复算校验。
特殊修正 | 0 | [6 empty] | 现场确认回收率修正计数；正确版 26MnB5 的 Si 回收率已为 0.8 时不会触发覆盖。
生成时间 | 2026-06-30 09:45:36 | [6 empty] | 本表由 tools/recalculate_lp_actual_aluminum.py 生成。
基本信息/目标/旧结果/铝耗/新LP/差异/原因/逐合金明细
Excel行号 | 序号 | 适用牌号 | 分类序号 | 最小厚度mm | 最大厚度mm | 炼钢牌号 | 钢种类型 | 液相线温度℃ | C目标 | Si目标 | Mn目标 | P目标 | S目标 | V目标 | Nb目标 | Ti目标 | Als目标 | Alt目标 | Cr目标 | Ni目标 | Cu目标 | Mo目标 | B目标 | Sb目标 | 终点C | 终点Mn | LP状态 | Excel结果状态 | Excel是否满足批准规则 | Excel原方案成分校核 | Excel不满足批准规则原因 | 源表审计状态 | 源表审计提示 | Excel合金消耗kg/t | Excel合金消耗原值 | 新算法合金消耗kg/t | 新-Excel消耗kg/t | Excel合金成本元/t | Excel合金成本原值 | 新算法合金成本元/t | 新-Excel成本元/t | Excel铝块kg/t | 同源铝耗kg/t | 铝耗来源 | 铝耗口径 | 铝耗警告 | LP自动合金消耗kg/t(不含铝) | LP自动成本元/t(不含铝) | LP目标约束 | 新方案成分校核 | 原因 | 诊断 | Excel_硅锰kg/t | 新算法_硅锰kg/t | 差异_硅锰kg/t | Excel_高碳锰铁kg/t | 新算法_高碳锰铁kg/t | 差异_高碳锰铁kg/t | Excel_中碳锰铁kg/t | 新算法_中碳锰铁kg/t | 差异_中碳锰铁kg/t | Excel_低碳锰铁kg/t | 新算法_低碳锰铁kg/t | 差异_低碳锰铁kg/t | Excel_金属锰kg/t | 新算法_金属锰kg/t | 差异_金属锰kg/t | Excel_硅铁合金kg/t | 新算法_硅铁合金kg/t | 差异_硅铁合金kg/t | Excel_铝块kg/t | 新算法_铝块kg/t | 差异_铝块kg/t | Excel_钒铁kg/t | 新算法_钒铁kg/t | 差异_钒铁kg/t | Excel_铌铁kg/t | 新算法_铌铁kg/t | 差异_铌铁kg/t | Excel_钛铁kg/t | 新算法_钛铁kg/t | 差异_钛铁kg/t | Excel_高碳铬铁kg/t | 新算法_高碳铬铁kg/t | 差异_高碳铬铁kg/t | Excel_低碳铬铁kg/t | 新算法_低碳铬铁kg/t | 差异_低碳铬铁kg/t | Excel_镍板kg/t | 新算法_镍板kg/t | 差异_镍板kg/t | Excel_铜板kg/t | 新算法_铜板kg/t | 差异_铜板kg/t | Excel_钼铁kg/t | 新算法_钼铁kg/t | 差异_钼铁kg/t | Excel_硼铁kg/t | 新算法_硼铁kg/t | 差异_硼铁kg/t | Excel_锑锭kg/t | 新算法_锑锭kg/t | 差异_锑锭kg/t | Excel_磷铁kg/t | 新算法_磷铁kg/t | 差异_磷铁kg/t | Excel_硫铁kg/t | 新算法_硫铁kg/t | 差异_硫铁kg/t
5 | 1 | Q195 | 01 | 1.5 | 12 | Q195-1 | A 碳素钢-碳素结构钢-A20 Q195 | 1527 | 0.07 | 0.15 | 0.25 | 0.02 | 0.015 |  |  | 0.01 | 0.01 | [7 empty] | 0.041667 | 0.103 | ok | ok | 是 | C=0.0537732(OK); Si=0.15(OK); Mn=0.25(OK); P=0(OK); S=0(OK); Ti=0.015(OK) |  | OK |  | 6.529022 | 6.529022 | 6.243293 | -0.285729 | 66.107413 | 66.107413 | 63.445503 | -2.66191 | 1.45 | 1.45 | 1.合金成本!AH5 | 同一工作簿AH列 |  | 4.793293 | 31.056609 | C<=0.065; Si[0.15,0.15]; Mn[0.25,0.25]; P<=0.02; S<=0.015; Ti[0.015,0.015] | C=0.0452031(OK); Si=0.15(OK); Mn=0.25(OK); P=0(OK); S=0(OK); Ti=0.015(OK) | 铝块按同源AH列固定计入：1.450kg/t；C上限按目标0.070-0.005=0.065；主要投料变化：硅锰:0.000->2.284(+2.284)；高碳锰铁:2.011->0.000(-2.011)；硅铁合金:2.769->2.209(-0.560)；成本下降：新-旧=-2.662元/t |  | 0 | 2.284496 | 2.284496 | 2.010724 | 0 | -2.010724 | 0 | 0 | 0 | 0 | 0 | 0 | 0 | 0 | 0 | 2.768933 | 2.209432 | -0.559501 | 1.45 | 1.45 | 0 | 0 | 0 | 0 | 0 | 0 | 0 | 0.299365 | 0.299365 | 0 | 0 | 0 | 0 | 0 | 0 | 0 | 0 | 0 | 0 | 0 | 0 | 0 | 0 | 0 | 0 | 0 | 0 | 0 | 0 | 0 | 0 | 0 | 0 | 0 | 0 | 0 | 0
6 | 2 | Q195 | 02 | 12.01 | 28 | Q195-2 | A 碳素钢-碳素结构钢-A20 Q195 | 1527 | 0.07 | 0.15 | 0.32 | 0.02 | 0.015 |  |  |  | 0.01 | [7 empty] | 0.041667 | 0.103 | ok | ok | 是 | C=0.0595383(OK); Si=0.15(OK); Mn=0.32(OK); P=0(OK); S=0(OK) |  | OK |  | 7.187144 | 7.187144 | 6.765354 | -0.42179 | 64.688742 | 64.688742 | 60.759257 | -3.929486 | 1.45 | 1.45 | 1.合金成本!AH6 | 同一工作簿AH列 |  | 5.315354 | 28.370363 | C<=0.065; Si[0.15,0.15]; Mn[0.32,0.32]; P<=0.02; S<=0.015 | C=0.0468871(OK); Si=0.15(OK); Mn=0.32(OK); P=0(OK); S=0(OK) | 铝块按同源AH列固定计入：1.450kg/t；C上限按目标0.070-0.005=0.065；主要投料变化：硅锰:0.000->3.372(+3.372)；高碳锰铁:2.968->0.000(-2.968)；硅铁合金:2.769->1.943(-0.826)；成本下降：新-旧=-3.929元/t |  | 0 | 3.372351 | 3.372351 | 2.968211 | 0 | -2.968211 | 0 | 0 | 0 | 0 | 0 | 0 | 0 | 0 | 0 | 2.768933 | 1.943003 | -0.82593 | 1.45 | 1.45 | 0 | 0 | 0 | 0 | 0 | 0 | 0 | 0 | 0 | 0 | 0 | 0 | 0 | 0 | 0 | 0 | 0 | 0 | 0 | 0 | 0 | 0 | 0 | 0 | 0 | 0 | 0 | 0 | 0 | 0 | 0 | 0 | 0 | 0 | 0 | 0 | 0
7 | 3 | Q235B | 01 | 1.45 | 12 | Q235B-1 | A 碳素钢-碳素结构钢-A01 Q235B | 1519 | 0.16 | 0.08 | 0.23 | 0.025 | 0.02 |  |  |  | 0.01 | [7 empty] | 0.072937 | 0.122292 | ok | ok | 是 | C=0.0755278(OK); Si=0.08(OK); Mn=0.23(OK); P=0(OK); S=0(OK) |  | OK |  | 3.942903 | 3.942903 | 3.942903 | 0 | 41.466986 | 41.466986 | 41.466986 | 0 | 1.202226 | 1.202226 | 1.合金成本!AH7 | 同一工作簿AH列 |  | 2.740678 | 14.612666 | C<=0.155; Si[0.08,0.08]; Mn[0.23,0.23]; P<=0.025; S<=0.02 | C=0.0755278(OK); Si=0.08(OK); Mn=0.23(OK); P=0(OK); S=0(OK) | 铝块按同源AH列固定计入：1.202kg/t；C上限按目标0.160-0.005=0.155；成本基本持平：新-旧=+0.000元/t |  | 1.673863 | 1.673863 | 0 | 0 | 0 | 0 | 0 | 0 | 0 | 0 | 0 | 0 | 0 | 0 | 0 | 1.066815 | 1.066815 | 0 | 1.202226 | 1.202226 | 0 | 0 | 0 | 0 | 0 | 0 | 0 | 0 | 0 | 0 | 0 | 0 | 0 | 0 | 0 | 0 | 0 | 0 | 0 | 0 | 0 | 0 | 0 | 0 | 0 | 0 | 0 | 0 | 0 | 0 | 0 | 0 | 0 | 0 | 0 | 0 | 0
8 | 4 | Q235B | 02 | 12.01 | 28 | Q235B-2 | A 碳素钢-碳素结构钢-A01 Q235B | 1519 | 0.16 | 0.08 | 0.38 | 0.025 | 0.02 |  |  |  | 0.01 | [7 empty] | 0.074406 | 0.122644 | ok | ok | 是 | C=0.0805971(OK); Si=0.08(OK); Mn=0.38(OK); P=0(OK); S=0(OK) |  | OK |  | 5.696745 | 5.696745 | 5.696745 | 0 | 51.079642 | 51.079642 | 51.079642 | 0 | 1.2 | 1.2 | 1.合金成本!AH8 | 同一工作簿AH列 |  | 4.496745 | 24.275041 | C<=0.155; Si[0.08,0.08]; Mn[0.38,0.38]; P<=0.025; S<=0.02 | C=0.0805971(OK); Si=0.08(OK); Mn=0.38(OK); P=0(OK); S=0(OK) | 铝块按同源AH列固定计入：1.200kg/t；C上限按目标0.160-0.005=0.155；成本基本持平：新-旧=0.000元/t |  | 3.99951 | 3.99951 | 0 | 0 | 0 | 0 | 0 | 0 | 0 | 0 | 0 | 0 | 0 | 0 | 0 | 0.497236 | 0.497236 | 0 | 1.2 | 1.2 | 0 | 0 | 0 | 0 | 0 | 0 | 0 | 0 | 0 | 0 | 0 | 0 | 0 | 0 | 0 | 0 | 0 | 0 | 0 | 0 | 0 | 0 | 0 | 0 | 0 | 0 | 0 | 0 | 0 | 0 | 0 | 0 | 0 | 0 | 0 | 0 | 0
9 | 5 | Q235C | 01 | 1.6 | 12 | Q235C-1 | A 碳素钢-碳素结构钢-A02 Q235C | 1519 | 0.15 | 0.1 | 0.35 | 0.015 | 0.01 |  |  |  | 0.025 | [7 empty] | 0.068953 | 0.119093 | ok | ok | 是 | C=0.0745084(OK); Si=0.1(OK); Mn=0.35(OK); P=0(OK); S=0(OK) |  | OK |  | 5.770198 | 5.770198 | 5.770198 | 0 | 53.592017 | 53.592017 | 53.592017 | 0 | 1.33 | 1.33 | 1.合金成本!AH9 | 同一工作簿AH列 |  | 4.440198 | 23.883583 | C<=0.145; Si[0.1,0.1]; Mn[0.35,0.35]; P<=0.015; S<=0.01 | C=0.0745084(OK); Si=0.1(OK); Mn=0.35(OK); P=0(OK); S=0(OK) | 铝块按同源AH列固定计入：1.330kg/t；C上限按目标0.150-0.005=0.145；成本基本持平：新-旧=+0.000元/t |  | 3.588476 | 3.588476 | 0 | 0 | 0 | 0 | 0 | 0 | 0 | 0 | 0 | 0 | 0 | 0 | 0 | 0.851722 | 0.851722 | 0 | 1.33 | 1.33 | 0 | 0 | 0 | 0 | 0 | 0 | 0 | 0 | 0 | 0 | 0 | 0 | 0 | 0 | 0 | 0 | 0 | 0 | 0 | 0 | 0 | 0 | 0 | 0 | 0 | 0 | 0 | 0 | 0 | 0 | 0 | 0 | 0 | 0 | 0 | 0 | 0
10 | 6 | Q235C | 02 | 12.01 | 25.4 | Q235C-2 | A 碳素钢-碳素结构钢-A02 Q235C | 1519 | 0.15 | 0.1 | 0.5 | 0.015 | 0.01 |  |  |  | 0.025 | [7 empty] | 0.0625 | 0.1289 | ok | ok | 是 | C=0.0714276(OK); Si=0.1(OK); Mn=0.5(OK); P=0(OK); S=0(OK) |  | OK |  | 7.415316 | 7.415316 | 7.415316 | 0 | 62.643912 | 62.643912 | 62.643912 | 0 | 1.33 | 1.33 | 1.合金成本!AH10 | 同一工作簿AH列 |  | 6.085316 | 32.935478 | C<=0.145; Si[0.1,0.1]; Mn[0.5,0.5]; P<=0.015; S<=0.01 | C=0.0714276(OK); Si=0.1(OK); Mn=0.5(OK); P=0(OK); S=0(OK) | 铝块按同源AH列固定计入：1.330kg/t；C上限按目标0.150-0.005=0.145；成本基本持平：新-旧=-0.000元/t |  | 5.767187 | 5.767187 | 0 | 0 | 0 | 0 | 0 | 0 | 0 | 0 | 0 | 0 | 0 | 0 | 0 | 0.318129 | 0.318129 | 0 | 1.33 | 1.33 | 0 | 0 | 0 | 0 | 0 | 0 | 0 | 0 | 0 | 0 | 0 | 0 | 0 | 0 | 0 | 0 | 0 | 0 | 0 | 0 | 0 | 0 | 0 | 0 | 0 | 0 | 0 | 0 | 0 | 0 | 0 | 0 | 0 | 0 | 0 | 0 | 0
11 | 7 | Q235B-WJ | 01 | 1.45 | 12 | Q235B-1 | A 碳素钢-碳素结构钢-A01 Q235B | 1519 | 0.16 | 0.08 | 0.23 | 0.025 | 0.02 |  |  |  | 0.01 | [7 empty] | 0.072937 | 0.122292 | ok | ok | 是 | C=0.0755278(OK); Si=0.08(OK); Mn=0.23(OK); P=0(OK); S=0(OK) |  | OK |  | 3.942903 | 3.942903 | 3.942903 | 0 | 41.466986 | 41.466986 | 41.466986 | 0 | 1.202226 | 1.202226 | 1.合金成本!AH11 | 同一工作簿AH列 |  | 2.740678 | 14.612666 | C<=0.155; Si[0.08,0.08]; Mn[0.23,0.23]; P<=0.025; S<=0.02 | C=0.0755278(OK); Si=0.08(OK); Mn=0.23(OK); P=0(OK); S=0(OK) | 铝块按同源AH列固定计入：1.202kg/t；C上限按目标0.160-0.005=0.155；成本基本持平：新-旧=+0.000元/t |  | 1.673863 | 1.673863 | 0 | 0 | 0 | 0 | 0 | 0 | 0 | 0 | 0 | 0 | 0 | 0 | 0 | 1.066815 | 1.066815 | 0 | 1.202226 | 1.202226 | 0 | 0 | 0 | 0 | 0 | 0 | 0 | 0 | 0 | 0 | 0 | 0 | 0 | 0 | 0 | 0 | 0 | 0 | 0 | 0 | 0 | 0 | 0 | 0 | 0 | 0 | 0 | 0 | 0 | 0 | 0 | 0 | 0 | 0 | 0 | 0 | 0
12 | 8 | Q235B-WJ | 02 | 12.01 | 28 | Q235B-2 | A 碳素钢-碳素结构钢-A01 Q235B | 1519 | 0.16 | 0.08 | 0.38 | 0.025 | 0.02 |  |  |  | 0.01 | [7 empty] | 0.074406 | 0.122644 | ok | ok | 是 | C=0.0805971(OK); Si=0.08(OK); Mn=0.38(OK); P=0(OK); S=0(OK) |  | OK |  | 5.696745 | 5.696745 | 5.696745 | 0 | 51.079642 | 51.079642 | 51.079642 | 0 | 1.2 | 1.2 | 1.合金成本!AH12 | 同一工作簿AH列 |  | 4.496745 | 24.275041 | C<=0.155; Si[0.08,0.08]; Mn[0.38,0.38]; P<=0.025; S<=0.02 | C=0.0805971(OK); Si=0.08(OK); Mn=0.38(OK); P=0(OK); S=0(OK) | 铝块按同源AH列固定计入：1.200kg/t；C上限按目标0.160-0.005=0.155；成本基本持平：新-旧=0.000元/t |  | 3.99951 | 3.99951 | 0 | 0 | 0 | 0 | 0 | 0 | 0 | 0 | 0 | 0 | 0 | 0 | 0 | 0.497236 | 0.497236 | 0 | 1.2 | 1.2 | 0 | 0 | 0 | 0 | 0 | 0 | 0 | 0 | 0 | 0 | 0 | 0 | 0 | 0 | 0 | 0 | 0 | 0 | 0 | 0 | 0 | 0 | 0 | 0 | 0 | 0 | 0 | 0 | 0 | 0 | 0 | 0 | 0 | 0 | 0 | 0 | 0
13 | 9 | Q235B-LX | 01 | 1.45 | 12 | Q235B-1 | A 碳素钢-碳素结构钢-A01 Q235B | 1519 | 0.16 | 0.08 | 0.23 | 0.025 | 0.02 |  |  |  | 0.01 | [7 empty] | 0.072937 | 0.122292 | ok | ok | 是 | C=0.0755278(OK); Si=0.08(OK); Mn=0.23(OK); P=0(OK); S=0(OK) |  | OK |  | 3.942903 | 3.942903 | 3.942903 | 0 | 41.466986 | 41.466986 | 41.466986 | 0 | 1.202226 | 1.202226 | 1.合金成本!AH13 | 同一工作簿AH列 |  | 2.740678 | 14.612666 | C<=0.155; Si[0.08,0.08]; Mn[0.23,0.23]; P<=0.025; S<=0.02 | C=0.0755278(OK); Si=0.08(OK); Mn=0.23(OK); P=0(OK); S=0(OK) | 铝块按同源AH列固定计入：1.202kg/t；C上限按目标0.160-0.005=0.155；成本基本持平：新-旧=+0.000元/t |  | 1.673863 | 1.673863 | 0 | 0 | 0 | 0 | 0 | 0 | 0 | 0 | 0 | 0 | 0 | 0 | 0 | 1.066815 | 1.066815 | 0 | 1.202226 | 1.202226 | 0 | 0 | 0 | 0 | 0 | 0 | 0 | 0 | 0 | 0 | 0 | 0 | 0 | 0 | 0 | 0 | 0 | 0 | 0 | 0 | 0 | 0 | 0 | 0 | 0 | 0 | 0 | 0 | 0 | 0 | 0 | 0 | 0 | 0 | 0 | 0 | 0
14 | 10 | Q235B-LX | 02 | 12.01 | 28 | Q235B-2 | A 碳素钢-碳素结构钢-A01 Q235B | 1519 | 0.16 | 0.08 | 0.38 | 0.025 | 0.02 |  |  |  | 0.01 | [7 empty] | 0.074406 | 0.122644 | ok | ok | 是 | C=0.0805971(OK); Si=0.08(OK); Mn=0.38(OK); P=0(OK); S=0(OK) |  | OK |  | 5.696745 | 5.696745 | 5.696745 | 0 | 51.079642 | 51.079642 | 51.079642 | 0 | 1.2 | 1.2 | 1.合金成本!AH14 | 同一工作簿AH列 |  | 4.496745 | 24.275041 | C<=0.155; Si[0.08,0.08]; Mn[0.38,0.38]; P<=0.025; S<=0.02 | C=0.0805971(OK); Si=0.08(OK); Mn=0.38(OK); P=0(OK); S=0(OK) | 铝块按同源AH列固定计入：1.200kg/t；C上限按目标0.160-0.005=0.155；成本基本持平：新-旧=0.000元/t |  | 3.99951 | 3.99951 | 0 | 0 | 0 | 0 | 0 | 0 | 0 | 0 | 0 | 0 | 0 | 0 | 0 | 0.497236 | 0.497236 | 0 | 1.2 | 1.2 | 0 | 0 | 0 | 0 | 0 | 0 | 0 | 0 | 0 | 0 | 0 | 0 | 0 | 0 | 0 | 0 | 0 | 0 | 0 | 0 | 0 | 0 | 0 | 0 | 0 | 0 | 0 | 0 | 0 | 0 | 0 | 0 | 0 | 0 | 0 | 0 | 0
15 | 11 | Q235B-HX | 01 | 1.45 | 12 | Q235B-1 | A 碳素钢-碳素结构钢-A01 Q235B | 1519 | 0.16 | 0.08 | 0.23 | 0.025 | 0.02 |  |  |  | 0.01 | [7 empty] | 0.072937 | 0.122292 | ok | ok | 是 | C=0.0755278(OK); Si=0.08(OK); Mn=0.23(OK); P=0(OK); S=0(OK) |  | OK |  | 3.942903 | 3.942903 | 3.942903 | 0 | 41.466986 | 41.466986 | 41.466986 | 0 | 1.202226 | 1.202226 | 1.合金成本!AH15 | 同一工作簿AH列 |  | 2.740678 | 14.612666 | C<=0.155; Si[0.08,0.08]; Mn[0.23,0.23]; P<=0.025; S<=0.02 | C=0.0755278(OK); Si=0.08(OK); Mn=0.23(OK); P=0(OK); S=0(OK) | 铝块按同源AH列固定计入：1.202kg/t；C上限按目标0.160-0.005=0.155；成本基本持平：新-旧=+0.000元/t |  | 1.673863 | 1.673863 | 0 | 0 | 0 | 0 | 0 | 0 | 0 | 0 | 0 | 0 | 0 | 0 | 0 | 1.066815 | 1.066815 | 0 | 1.202226 | 1.202226 | 0 | 0 | 0 | 0 | 0 | 0 | 0 | 0 | 0 | 0 | 0 | 0 | 0 | 0 | 0 | 0 | 0 | 0 | 0 | 0 | 0 | 0 | 0 | 0 | 0 | 0 | 0 | 0 | 0 | 0 | 0 | 0 | 0 | 0 | 0 | 0 | 0
16 | 12 | Q235B-HX | 02 | 12.01 | 28 | Q235B-2 | A 碳素钢-碳素结构钢-A01 Q235B | 1519 | 0.16 | 0.08 | 0.38 | 0.025 | 0.02 |  |  |  | 0.01 | [7 empty] | 0.074406 | 0.122644 | ok | ok | 是 | C=0.0805971(OK); Si=0.08(OK); Mn=0.38(OK); P=0(OK); S=0(OK) |  | OK |  | 5.696745 | 5.696745 | 5.696745 | 0 | 51.079642 | 51.079642 | 51.079642 | 0 | 1.2 | 1.2 | 1.合金成本!AH16 | 同一工作簿AH列 |  | 4.496745 | 24.275041 | C<=0.155; Si[0.08,0.08]; Mn[0.38,0.38]; P<=0.025; S<=0.02 | C=0.0805971(OK); Si=0.08(OK); Mn=0.38(OK); P=0(OK); S=0(OK) | 铝块按同源AH列固定计入：1.200kg/t；C上限按目标0.160-0.005=0.155；成本基本持平：新-旧=0.000元/t |  | 3.99951 | 3.99951 | 0 | 0 | 0 | 0 | 0 | 0 | 0 | 0 | 0 | 0 | 0 | 0 | 0 | 0.497236 | 0.497236 | 0 | 1.2 | 1.2 | 0 | 0 | 0 | 0 | 0 | 0 | 0 | 0 | 0 | 0 | 0 | 0 | 0 | 0 | 0 | 0 | 0 | 0 | 0 | 0 | 0 | 0 | 0 | 0 | 0 | 0 | 0 | 0 | 0 | 0 | 0 | 0 | 0 | 0 | 0 | 0 | 0
17 | 13 | Q235B-GL | 01 | 1.6 | 5 | Q235B-GL1 | A 碳素钢-碳素结构钢-A06 Q235B-GL | 1520 | 0.15 | 0.12 | 0.25 | 0.015 | 0.005 |  |  |  | 0.015 | [7 empty] | 0.074406 | 0.122644 | ok | ok | 是 | C=0.0774697(OK); Si=0.12(OK); Mn=0.25(OK); P=0(OK); S=0(OK) |  | OK |  | 4.871175 | 4.871175 | 4.871175 | 0 | 48.03077 | 48.03077 | 48.03077 | 0 | 1.3 | 1.3 | 1.合金成本!AH17 | 同一工作簿AH列 |  | 3.571175 | 18.992452 | C<=0.145; Si[0.12,0.12]; Mn[0.25,0.25]; P<=0.015; S<=0.005 | C=0.0774697(OK); Si=0.12(OK); Mn=0.25(OK); P=0(OK); S=0(OK) | 铝块按同源AH列固定计入：1.300kg/t；C上限按目标0.150-0.005=0.145；成本基本持平：新-旧=-0.000元/t |  | 1.979207 | 1.979207 | 0 | 0 | 0 | 0 | 0 | 0 | 0 | 0 | 0 | 0 | 0 | 0 | 0 | 1.591968 | 1.591968 | 0 | 1.3 | 1.3 | 0 | 0 | 0 | 0 | 0 | 0 | 0 | 0 | 0 | 0 | 0 | 0 | 0 | 0 | 0 | 0 | 0 | 0 | 0 | 0 | 0 | 0 | 0 | 0 | 0 | 0 | 0 | 0 | 0 | 0 | 0 | 0 | 0 | 0 | 0 | 0 | 0
18 | 14 | Q235B-GL | 02 | 5.01 | 14 | Q235B-GL2 | A 碳素钢-碳素结构钢-A06 Q235B-GL | 1520 | 0.15 | 0.12 | 0.35 | 0.015 | 0.005 |  |  |  | 0.015 | [7 empty] | 0.074406 | 0.122644 | ok | ok | 是 | C=0.0798754(OK); Si=0.12(OK); Mn=0.35(OK); P=0(OK); S=0(OK) |  | OK |  | 6.044641 | 6.044641 | 6.044641 | 0 | 54.487507 | 54.487507 | 54.487507 | 0 | 1.3 | 1.3 | 1.合金成本!AH18 | 同一工作簿AH列 |  | 4.744641 | 25.449189 | C<=0.145; Si[0.12,0.12]; Mn[0.35,0.35]; P<=0.015; S<=0.005 | C=0.0798754(OK); Si=0.12(OK); Mn=0.35(OK); P=0(OK); S=0(OK) | 铝块按同源AH列固定计入：1.300kg/t；C上限按目标0.150-0.005=0.145；成本基本持平：新-旧=+0.000元/t |  | 3.533286 | 3.533286 | 0 | 0 | 0 | 0 | 0 | 0 | 0 | 0 | 0 | 0 | 0 | 0 | 0 | 1.211355 | 1.211355 | 0 | 1.3 | 1.3 | 0 | 0 | 0 | 0 | 0 | 0 | 0 | 0 | 0 | 0 | 0 | 0 | 0 | 0 | 0 | 0 | 0 | 0 | 0 | 0 | 0 | 0 | 0 | 0 | 0 | 0 | 0 | 0 | 0 | 0 | 0 | 0 | 0 | 0 | 0 | 0 | 0
19 | 15 | Q235B-GC | 01 | 3 | 12 | Q235B-GC1 | A 碳素钢-碳素结构钢-A33 Q235B-GC | 1519 | 0.15 | 0.05 | 0.25 | 0.018 | 0.008 |  |  |  | 0.01 | [7 empty] | 0.073875 | 0.0935 | ok | ok | 是 | C=0.0776399(OK); Si=0.05(OK); Mn=0.25(OK); P=0(OK); S=0(OK) |  | OK |  | 4.063843 | 4.063843 | 3.44506 | -0.618783 | 44.027609 | 44.027609 | 42.075132 | -1.952477 | 1.304391 | 1.304391 | 1.合金成本!AH19 | 同一工作簿AH列 |  | 2.140669 | 12.938731 | C<=0.145; Si<=0.05; Mn[0.25,0.25]; P<=0.018; S<=0.008 | C=0.086764(OK); Si=0(OK); Mn=0.25(OK); P=0(OK); S=0(OK) | 铝块按同源AH列固定计入：1.304kg/t；C上限按目标0.150-0.005=0.145；主要投料变化：硅锰:2.432->0.000(-2.432)；高碳锰铁:0.000->2.141(+2.141)；硅铁合金:0.327->0.000(-0.327)；成本下降：新-旧=-1.952元/t |  | 2.432133 | 0 | -2.432133 | 0 | 2.140669 | 2.140669 | 0 | 0 | 0 | 0 | 0 | 0 | 0 | 0 | 0 | 0.327319 | 0 | -0.327319 | 1.304391 | 1.304391 | 0 | 0 | 0 | 0 | 0 | 0 | 0 | 0 | 0 | 0 | 0 | 0 | 0 | 0 | 0 | 0 | 0 | 0 | 0 | 0 | 0 | 0 | 0 | 0 | 0 | 0 | 0 | 0 | 0 | 0 | 0 | 0 | 0 | 0 | 0 | 0 | 0
20 | 16 | Q235B-GC | 02 | 12.01 | 25.4 | Q235B-GC2 | A 碳素钢-碳素结构钢-A33 Q235B-GC | 1519 | 0.15 | 0.05 | 0.38 | 0.018 | 0.008 |  |  |  | 0.01 | [7 empty] | 0.073875 | 0.0935 | ok | ok | 是 | C=0.0833327(OK); Si=0.05(OK); Mn=0.38(OK); P=0(OK); S=0(OK) |  | OK |  | 5.670486 | 5.670486 | 5.21886 | -0.451627 | 53.120086 | 53.120086 | 52.724878 | -0.395208 | 1.3 | 1.3 | 1.合金成本!AH20 | 同一工作簿AH列 |  | 3.91886 | 23.686559 | C<=0.145; Si<=0.05; Mn[0.38,0.38]; P<=0.018; S<=0.008 | C=0.0974705(OK); Si=0(OK); Mn=0.38(OK); P=0(OK); S=0(OK) | 铝块按同源AH列固定计入：1.300kg/t；C上限按目标0.150-0.005=0.145；主要投料变化：硅锰:3.769->0.000(-3.769)；高碳锰铁:0.602->3.919(+3.317)；成本下降：新-旧=-0.395元/t |  | 3.768607 | 0 | -3.768607 | 0.601879 | 3.91886 | 3.316981 | 0 | 0 | 0 | 0 | 0 | 0 | 0 | 0 | 0 | 0 | 0 | 0 | 1.3 | 1.3 | 0 | 0 | 0 | 0 | 0 | 0 | 0 | 0 | 0 | 0 | 0 | 0 | 0 | 0 | 0 | 0 | 0 | 0 | 0 | 0 | 0 | 0 | 0 | 0 | 0 | 0 | 0 | 0 | 0 | 0 | 0 | 0 | 0 | 0 | 0 | 0 | 0
21 | 17 | Q235B-SD | 01 | 3 | 12 | Q235B-SD1 | A 碳素钢-碳素结构钢-A22 Q235B-SD | 1519 | 0.15 | 0.05 | 0.25 | 0.018 | 0.008 |  |  |  | 0.01 | [7 empty] | 0.073305 | 0.122593 | ok | ok | 是 | C=0.0763701(OK); Si=0.05(OK); Mn=0.25(OK); P=0(OK); S=0(OK) |  | OK |  | 3.718053 | 3.718053 | 3.04272 | -0.675333 | 42.051054 | 42.051054 | 39.571751 | -2.479303 | 1.3 | 1.3 | 1.合金成本!AH21 | 同一工作簿AH列 |  | 1.74272 | 10.533432 | C<=0.145; Si<=0.05; Mn[0.25,0.25]; P<=0.018; S<=0.008 | C=0.083798(OK); Si=0(OK); Mn=0.25(OK); P=0(OK); S=0(OK) | 铝块按同源AH列固定计入：1.300kg/t；C上限按目标0.150-0.005=0.145；主要投料变化：硅锰:1.980->0.000(-1.980)；高碳锰铁:0.000->1.743(+1.743)；硅铁合金:0.438->0.000(-0.438)；成本下降：新-旧=-2.479元/t |  | 1.980002 | 0 | -1.980002 | 0 | 1.74272 | 1.74272 | 0 | 0 | 0 | 0 | 0 | 0 | 0 | 0 | 0 | 0.438051 | 0 | -0.438051 | 1.3 | 1.3 | 0 | 0 | 0 | 0 | 0 | 0 | 0 | 0 | 0 | 0 | 0 | 0 | 0 | 0 | 0 | 0 | 0 | 0 | 0 | 0 | 0 | 0 | 0 | 0 | 0 | 0 | 0 | 0 | 0 | 0 | 0 | 0 | 0 | 0 | 0 | 0 | 0
22 | 18 | Q235B-SD | 02 | 12.01 | 25.4 | Q235B-SD2 | A 碳素钢-碳素结构钢-A22 Q235B-SD | 1519 | 0.15 | 0.05 | 0.38 | 0.018 | 0.008 |  |  |  | 0.01 | [7 empty] | 0.073273 | 0.124636 | ok | ok | 是 | C=0.0801661(OK); Si=0.05(OK); Mn=0.38(OK); P=0(OK); S=0(OK) |  | OK |  | 5.244591 | 5.244591 | 4.792964 | -0.451627 | 50.545869 | 50.545869 | 50.150661 | -0.395208 | 1.3 | 1.3 | 1.合金成本!AH22 | 同一工作簿AH列 |  | 3.492964 | 21.112342 | C<=0.145; Si<=0.05; Mn[0.38,0.38]; P<=0.018; S<=0.008 | C=0.0943039(OK); Si=0(OK); Mn=0.38(OK); P=0(OK); S=0(OK) | 铝块按同源AH列固定计入：1.300kg/t；C上限按目标0.150-0.005=0.145；主要投料变化：硅锰:3.769->0.000(-3.769)；高碳锰铁:0.176->3.493(+3.317)；成本下降：新-旧=-0.395元/t |  | 3.768607 | 0 | -3.768607 | 0.175984 | 3.492964 | 3.316981 | 0 | 0 | 0 | 0 | 0 | 0 | 0 | 0 | 0 | 0 | 0 | 0 | 1.3 | 1.3 | 0 | 0 | 0 | 0 | 0 | 0 | 0 | 0 | 0 | 0 | 0 | 0 | 0 | 0 | 0 | 0 | 0 | 0 | 0 | 0 | 0 | 0 | 0 | 0 | 0 | 0 | 0 | 0 | 0 | 0 | 0 | 0 | 0 | 0 | 0 | 0 | 0
23 | 19 | Q235B-HG | 01 | 1.5 | 28 | Q235B-HG | A 碳素钢-碳素结构钢-A05 Q235B-HG | 1519 | 0.16 | 0.1 | 0.4 | 0.025 | 0.02 |  |  |  | 0.01 | [7 empty] | 0.075794 | 0.130618 | ok | ok | 是 | C=0.0822744(OK); Si=0.1(OK); Mn=0.4(OK); P=0(OK); S=0(OK) |  | OK |  | 6.141684 | 6.141684 | 6.141684 | 0 | 54.289246 | 54.289246 | 54.289246 | 0 | 1.25 | 1.25 | 1.合金成本!AH23 | 同一工作簿AH列 |  | 4.891684 | 26.367786 | C<=0.155; Si[0.1,0.1]; Mn[0.4,0.4]; P<=0.025; S<=0.02 | C=0.0822744(OK); Si=0.1(OK); Mn=0.4(OK); P=0(OK); S=0(OK) | 铝块按同源AH列固定计入：1.250kg/t；C上限按目标0.160-0.005=0.155；成本基本持平：新-旧=+0.000元/t |  | 4.186402 | 4.186402 | 0 | 0 | 0 | 0 | 0 | 0 | 0 | 0 | 0 | 0 | 0 | 0 | 0 | 0.705282 | 0.705282 | 0 | 1.25 | 1.25 | 0 | 0 | 0 | 0 | 0 | 0 | 0 | 0 | 0 | 0 | 0 | 0 | 0 | 0 | 0 | 0 | 0 | 0 | 0 | 0 | 0 | 0 | 0 | 0 | 0 | 0 | 0 | 0 | 0 | 0 | 0 | 0 | 0 | 0 | 0 | 0 | 0
24 | 20 | A36 | 01 | 1.5 | 12 | A36-1 | A 碳素钢-碳素结构钢-A09 A36 | 1519 | 0.16 | 0.08 | 0.25 | 0.015 | 0.01 |  |  |  | 0.02 | [7 empty] | 0.070301 | 0.111681 | ok | ok | 是 | C=0.0736285(OK); Si=0.08(OK); Mn=0.25(OK); P=0(OK); S=0(OK) |  | OK |  | 4.549896 | 4.549896 | 4.549896 | 0 | 48.97808 | 48.97808 | 48.97808 | 0 | 1.45 | 1.45 | 1.合金成本!AH24 | 同一工作簿AH列 |  | 3.099896 | 16.589186 | C<=0.155; Si[0.08,0.08]; Mn[0.25,0.25]; P<=0.015; S<=0.01 | C=0.0736285(OK); Si=0.08(OK); Mn=0.25(OK); P=0(OK); S=0(OK) | 铝块按同源AH列固定计入：1.450kg/t；C上限按目标0.160-0.005=0.155；成本基本持平：新-旧=-0.000元/t |  | 2.149593 | 2.149593 | 0 | 0 | 0 | 0 | 0 | 0 | 0 | 0 | 0 | 0 | 0 | 0 | 0 | 0.950303 | 0.950303 | 0 | 1.45 | 1.45 | 0 | 0 | 0 | 0 | 0 | 0 | 0 | 0 | 0 | 0 | 0 | 0 | 0 | 0 | 0 | 0 | 0 | 0 | 0 | 0 | 0 | 0 | 0 | 0 | 0 | 0 | 0 | 0 | 0 | 0 | 0 | 0 | 0 | 0 | 0 | 0 | 0
25 | 21 | A36 | 02 | 12.01 | 25 | A36-2 | A 碳素钢-碳素结构钢-A09 A36 | 1519 | 0.16 | 0.08 | 0.38 | 0.015 | 0.01 |  |  |  | 0.02 | [7 empty] | 0.068611 | 0.11275 | ok | ok | 是 | C=0.0750404(OK); Si=0.08(OK); Mn=0.38(OK); P=0(OK); S=0(OK) |  | OK |  | 6.062852 | 6.062852 | 6.062852 | 0 | 57.302787 | 57.302787 | 57.302787 | 0 | 1.45 | 1.45 | 1.合金成本!AH25 | 同一工作簿AH列 |  | 4.612852 | 24.913893 | C<=0.155; Si[0.08,0.08]; Mn[0.38,0.38]; P<=0.015; S<=0.01 | C=0.0750404(OK); Si=0.08(OK); Mn=0.38(OK); P=0(OK); S=0(OK) | 铝块按同源AH列固定计入：1.450kg/t；C上限按目标0.160-0.005=0.155；成本基本持平：新-旧=-0.000元/t |  | 4.153276 | 4.153276 | 0 | 0 | 0 | 0 | 0 | 0 | 0 | 0 | 0 | 0 | 0 | 0 | 0 | 0.459577 | 0.459577 | 0 | 1.45 | 1.45 | 0 | 0 | 0 | 0 | 0 | 0 | 0 | 0 | 0 | 0 | 0 | 0 | 0 | 0 | 0 | 0 | 0 | 0 | 0 | 0 | 0 | 0 | 0 | 0 | 0 | 0 | 0 | 0 | 0 | 0 | 0 | 0 | 0 | 0 | 0 | 0 | 0
26 | 22 | A36-DX | 01 | 1.5 | 12 | A36-DX1 | A 碳素钢-碳素结构钢-A36 A36-DX | 1519 | 0.16 | 0 | 0.3 | 0.02 | 0.015 |  |  |  | 0.02 | [7 empty] | 0.07025 | 0.120917 | ok | ok | 是 | C=0.0849989(OK); Mn=0.3(OK); P=0(OK); S=0(OK) |  | OK |  | 4.049572 | 4.049572 | 4.049572 | 0 | 50.545291 | 50.545291 | 50.545291 | 0 | 1.6 | 1.6 | 1.合金成本!AH26 | 同一工作簿AH列 |  | 2.449572 | 14.805822 | C<=0.155; Mn[0.3,0.3]; P<=0.02; S<=0.015 | C=0.0849989(OK); Mn=0.3(OK); P=0(OK); S=0(OK) | 铝块按同源AH列固定计入：1.600kg/t；C上限按目标0.160-0.005=0.155；Si目标=0.000<=禁硅阈值，硅锰/硅铁变量上限置0；成本基本持平：新-旧=+0.000元/t |  | 0 | 0 | 0 | 2.449572 | 2.449572 | 0 | 0 | 0 | 0 | 0 | 0 | 0 | 0 | 0 | 0 | 0 | 0 | 0 | 1.6 | 1.6 | 0 | 0 | 0 | 0 | 0 | 0 | 0 | 0 | 0 | 0 | 0 | 0 | 0 | 0 | 0 | 0 | 0 | 0 | 0 | 0 | 0 | 0 | 0 | 0 | 0 | 0 | 0 | 0 | 0 | 0 | 0 | 0 | 0 | 0 | 0 | 0 | 0
27 | 23 | A36-DX | 02 | 12.01 | 20 | A36-DX2 | A 碳素钢-碳素结构钢-A36 A36-DX | 1519 | 0.16 | 0 | 0.4 | 0.02 | 0.015 |  |  |  | 0.02 | [7 empty] | 0.079 | 0.1325 | ok | ok | 是 | C=0.101031(OK); Mn=0.4(OK); P=0(OK); S=0(OK) |  | OK |  | 5.25897 | 5.25897 | 5.25897 | 0 | 57.855192 | 57.855192 | 57.855192 | 0 | 1.6 | 1.6 | 1.合金成本!AH27 | 同一工作簿AH列 |  | 3.65897 | 22.115723 | C<=0.155; Mn[0.4,0.4]; P<=0.02; S<=0.015 | C=0.101031(OK); Mn=0.4(OK); P=0(OK); S=0(OK) | 铝块按同源AH列固定计入：1.600kg/t；C上限按目标0.160-0.005=0.155；Si目标=0.000<=禁硅阈值，硅锰/硅铁变量上限置0；成本基本持平：新-旧=+0.000元/t |  | 0 | 0 | 0 | 3.65897 | 3.65897 | 0 | 0 | 0 | 0 | 0 | 0 | 0 | 0 | 0 | 0 | 0 | 0 | 0 | 1.6 | 1.6 | 0 | 0 | 0 | 0 | 0 | 0 | 0 | 0 | 0 | 0 | 0 | 0 | 0 | 0 | 0 | 0 | 0 | 0 | 0 | 0 | 0 | 0 | 0 | 0 | 0 | 0 | 0 | 0 | 0 | 0 | 0 | 0 | 0 | 0 | 0 | 0 | 0
28 | 24 | SS400 | 01 | 1.6 | 12 | SS400-1 | A 碳素钢-碳素结构钢-A18 SS400 | 1519 | 0.16 | 0.08 | 0.35 | 0.02 | 0.015 |  |  |  | 0.01 | [7 empty] | 0.070963 | 0.116778 | ok | ok | 是 | C=0.0765736(OK); Si=0.08(OK); Mn=0.35(OK); P=0(OK); S=0(OK) |  | OK |  | 5.449191 | 5.449191 | 5.449191 | 0 | 50.317566 | 50.317566 | 50.317566 | 0 | 1.235643 | 1.235643 | 1.合金成本!AH28 | 同一工作簿AH列 |  | 4.213548 | 22.716809 | C<=0.155; Si[0.08,0.08]; Mn[0.35,0.35]; P<=0.02; S<=0.015 | C=0.0765736(OK); Si=0.08(OK); Mn=0.35(OK); P=0(OK); S=0(OK) | 铝块按同源AH列固定计入：1.236kg/t；C上限按目标0.160-0.005=0.155；成本基本持平：新-旧=+0.000元/t |  | 3.624457 | 3.624457 | 0 | 0 | 0 | 0 | 0 | 0 | 0 | 0 | 0 | 0 | 0 | 0 | 0 | 0.589091 | 0.589091 | 0 | 1.235643 | 1.235643 | 0 | 0 | 0 | 0 | 0 | 0 | 0 | 0 | 0 | 0 | 0 | 0 | 0 | 0 | 0 | 0 | 0 | 0 | 0 | 0 | 0 | 0 | 0 | 0 | 0 | 0 | 0 | 0 | 0 | 0 | 0 | 0 | 0 | 0 | 0 | 0 | 0
29 | 25 | SS400 | 02 | 12.01 | 25.4 | SS400-2 | A 碳素钢-碳素结构钢-A18 SS400 | 1519 | 0.16 | 0.08 | 0.5 | 0.02 | 0.015 |  |  |  | 0.025 | [7 empty] | 0.079833 | 0.115833 | ok | ok | 是 | C=0.0890753(OK); Si=0.08(OK); Mn=0.5(OK); P=0(OK); S=0(OK) |  | OK |  | 7.38483 | 7.38483 | 7.38483 | 0 | 63.73493 | 63.73493 | 63.73493 | 0 | 1.4 | 1.4 | 1.合金成本!AH29 | 同一工作簿AH列 |  | 5.98483 | 32.462895 | C<=0.155; Si[0.08,0.08]; Mn[0.5,0.5]; P<=0.02; S<=0.015 | C=0.0890753(OK); Si=0.08(OK); Mn=0.5(OK); P=0(OK); S=0(OK) | 铝块按同源AH列固定计入：1.400kg/t；C上限按目标0.160-0.005=0.155；成本基本持平：新-旧=-0.000元/t |  | 5.970253 | 5.970253 | 0 | 0 | 0 | 0 | 0 | 0 | 0 | 0 | 0 | 0 | 0 | 0 | 0 | 0.014577 | 0.014577 | 0 | 1.4 | 1.4 | 0 | 0 | 0 | 0 | 0 | 0 | 0 | 0 | 0 | 0 | 0 | 0 | 0 | 0 | 0 | 0 | 0 | 0 | 0 | 0 | 0 | 0 | 0 | 0 | 0 | 0 | 0 | 0 | 0 | 0 | 0 | 0 | 0 | 0 | 0 | 0 | 0
30 | 26 | A36-HW | 01 | 1.5 | 12 | A36-1 | A 碳素钢-碳素结构钢-A09 A36 | 1519 | 0.16 | 0.08 | 0.25 | 0.015 | 0.01 |  |  |  | 0.02 | [7 empty] | 0.070301 | 0.111681 | ok | ok | 是 | C=0.0736285(OK); Si=0.08(OK); Mn=0.25(OK); P=0(OK); S=0(OK) |  | OK |  | 4.549896 | 4.549896 | 4.549896 | 0 | 48.97808 | 48.97808 | 48.97808 | 0 | 1.45 | 1.45 | 1.合金成本!AH30 | 同一工作簿AH列 |  | 3.099896 | 16.589186 | C<=0.155; Si[0.08,0.08]; Mn[0.25,0.25]; P<=0.015; S<=0.01 | C=0.0736285(OK); Si=0.08(OK); Mn=0.25(OK); P=0(OK); S=0(OK) | 铝块按同源AH列固定计入：1.450kg/t；C上限按目标0.160-0.005=0.155；成本基本持平：新-旧=-0.000元/t |  | 2.149593 | 2.149593 | 0 | 0 | 0 | 0 | 0 | 0 | 0 | 0 | 0 | 0 | 0 | 0 | 0 | 0.950303 | 0.950303 | 0 | 1.45 | 1.45 | 0 | 0 | 0 | 0 | 0 | 0 | 0 | 0 | 0 | 0 | 0 | 0 | 0 | 0 | 0 | 0 | 0 | 0 | 0 | 0 | 0 | 0 | 0 | 0 | 0 | 0 | 0 | 0 | 0 | 0 | 0 | 0 | 0 | 0 | 0 | 0 | 0
31 | 27 | Q235-HW | 01 | 1.5 | 16 | Q235-HW | E 花纹板-花纹板类钢材-E01 Q235-HW | 1519 | 0.16 | 0.1 | 0.25 | 0.035 | 0.02 | [11 empty] | 0.072801 | 0.129873 | ok | ok | 是 | C=0.0756913(OK); Si=0.1(OK); Mn=0.25(OK); P=0(OK); S=0(OK) |  | OK |  | 4.176858 | 4.176858 | 4.176858 | 0 | 26.394416 | 26.394416 | 26.394416 | 0 | 0.25 | 0.25 | 1.合金成本!AH31 | 同一工作簿AH列 |  | 3.926858 | 20.810123 | C<=0.155; Si[0.1,0.1]; Mn[0.25,0.25]; P<=0.035; S<=0.02 | C=0.0756913(OK); Si=0.1(OK); Mn=0.25(OK); P=0(OK); S=0(OK) | 铝块按同源AH列固定计入：0.250kg/t；C上限按目标0.160-0.005=0.155；成本基本持平：新-旧=+0.000元/t |  | 1.866864 | 1.866864 | 0 | 0 | 0 | 0 | 0 | 0 | 0 | 0 | 0 | 0 | 0 | 0 | 0 | 2.059994 | 2.059994 | 0 | 0.25 | 0.25 | 0 | 0 | 0 | 0 | 0 | 0 | 0 | 0 | 0 | 0 | 0 | 0 | 0 | 0 | 0 | 0 | 0 | 0 | 0 | 0 | 0 | 0 | 0 | 0 | 0 | 0 | 0 | 0 | 0 | 0 | 0 | 0 | 0 | 0 | 0 | 0 | 0
32 | 28 | Q355-HW | 01 | 3 | 6 | Q355-HW1 | E 花纹板-花纹板类钢材-E04 Q355-HW | 1518 | 0.16 | 0.08 | 0.35 | 0.02 | 0.01 |  |  | 0.04 | 0.02 | [7 empty] | 0.070818 | 0.122477 | ok | ok | 是 | C=0.0762911(OK); Si=0.08(OK); Mn=0.35(OK); P=0(OK); S=0(OK); Ti=0.045(OK) |  | OK |  | 6.444765 | 6.444765 | 6.444765 | 0 | 75.238746 | 75.238746 | 75.238746 | 0 | 1.4 | 1.4 | 1.合金成本!AH32 | 同一工作簿AH列 |  | 5.044765 | 43.96671 | C<=0.155; Si[0.08,0.08]; Mn[0.35,0.35]; P<=0.02; S<=0.01; Ti[0.045,0.045] | C=0.0762911(OK); Si=0.08(OK); Mn=0.35(OK); P=0(OK); S=0(OK); Ti=0.045(OK) | 铝块按同源AH列固定计入：1.400kg/t；C上限按目标0.160-0.005=0.155；成本基本持平：新-旧=0.000元/t |  | 3.535886 | 3.535886 | 0 | 0 | 0 | 0 | 0 | 0 | 0 | 0 | 0 | 0 | 0 | 0 | 0 | 0.610783 | 0.610783 | 0 | 1.4 | 1.4 | 0 | 0 | 0 | 0 | 0 | 0 | 0 | 0.898096 | 0.898096 | 0 | 0 | 0 | 0 | 0 | 0 | 0 | 0 | 0 | 0 | 0 | 0 | 0 | 0 | 0 | 0 | 0 | 0 | 0 | 0 | 0 | 0 | 0 | 0 | 0 | 0 | 0 | 0
33 | 29 | Q355-HW | 02 | 6.01 | 10 | Q355-HW2 | E 花纹板-花纹板类钢材-E04 Q355-HW | 1517 | 0.16 | 0.08 | 0.5 | 0.02 | 0.01 |  |  | 0.04 | 0.02 | [7 empty] | 0.070818 | 0.122477 | ok | ok | 是 | C=0.0798997(OK); Si=0.08(OK); Mn=0.5(OK); P=0(OK); S=0(OK); Ti=0.045(OK) |  | OK |  | 8.204964 | 8.204964 | 8.204964 | 0 | 84.923851 | 84.923851 | 84.923851 | 0 | 1.4 | 1.4 | 1.合金成本!AH33 | 同一工作簿AH列 |  | 6.804964 | 53.651816 | C<=0.155; Si[0.08,0.08]; Mn[0.5,0.5]; P<=0.02; S<=0.01; Ti[0.045,0.045] | C=0.0798997(OK); Si=0.08(OK); Mn=0.5(OK); P=0(OK); S=0(OK); Ti=0.045(OK) | 铝块按同源AH列固定计入：1.400kg/t；C上限按目标0.160-0.005=0.155；成本基本持平：新-旧=-0.000元/t |  | 5.867005 | 5.867005 | 0 | 0 | 0 | 0 | 0 | 0 | 0 | 0 | 0 | 0 | 0 | 0 | 0 | 0.039864 | 0.039864 | 0 | 1.4 | 1.4 | 0 | 0 | 0 | 0 | 0 | 0 | 0 | 0.898096 | 0.898096 | 0 | 0 | 0 | 0 | 0 | 0 | 0 | 0 | 0 | 0 | 0 | 0 | 0 | 0 | 0 | 0 | 0 | 0 | 0 | 0 | 0 | 0 | 0 | 0 | 0 | 0 | 0 | 0
34 | 30 | SPHC | 01 | 1.6 | 8 | SPHC-ZT | C 热轧低碳钢-冷轧基料-C01 SPHC | 1531 | 0.05 | 0.015 | 0.23 | 0.015 | 0.01 |  |  |  | 0.025 | [7 empty] | 0.04 | 0.09024 | ok | ok | 是 | C=0.0424513(OK); Si=0(OK); Mn=0.23(OK); P=0(OK); S=0(OK) |  | OK |  | 3.015791 | 3.015791 | 3.042772 | 0.026981 | 40.840829 | 40.840829 | 40.14268 | -0.698149 | 1.2 | 1.2 | 1.合金成本!AH34 | 同一工作簿AH列 |  | 1.842772 | 13.338078 | C<=0.045; Si<=0.015; Mn[0.23,0.23]; P<=0.015; S<=0.01 | C=0.045(OK); Si=0(OK); Mn=0.23(OK); P=0(OK); S=0(OK) | 铝块按同源AH列固定计入：1.200kg/t；C上限按目标0.050-0.005=0.045；Si目标=0.015<=禁硅阈值，硅锰/硅铁变量上限置0；主要投料变化：高碳锰铁:0.000->0.538(+0.538)；中碳锰铁:1.816->1.305(-0.511)；成本下降：新-旧=-0.698元/t |  | 0 | 0 | 0 | 0 | 0.537841 | 0.537841 | 1.815791 | 1.304931 | -0.51086 | 0 | 0 | 0 | 0 | 0 | 0 | 0 | 0 | 0 | 1.2 | 1.2 | 0 | 0 | 0 | 0 | 0 | 0 | 0 | 0 | 0 | 0 | 0 | 0 | 0 | 0 | 0 | 0 | 0 | 0 | 0 | 0 | 0 | 0 | 0 | 0 | 0 | 0 | 0 | 0 | 0 | 0 | 0 | 0 | 0 | 0 | 0 | 0 | 0
35 | 31 | SPHC | 02 | 8.01 | 16 | SPHC-SX | C 热轧低碳钢-冷轧基料-C01 SPHC | 1531 | 0.05 | 0.015 | 0.23 | 0.015 | 0.01 |  |  |  | 0.025 | [7 empty] | 0.04 | 0.09024 | ok | ok | 是 | C=0.0424513(OK); Si=0(OK); Mn=0.23(OK); P=0(OK); S=0(OK) |  | OK |  | 3.015791 | 3.015791 | 3.042772 | 0.026981 | 40.840829 | 40.840829 | 40.14268 | -0.698149 | 1.2 | 1.2 | 1.合金成本!AH35 | 同一工作簿AH列 |  | 1.842772 | 13.338078 | C<=0.045; Si<=0.015; Mn[0.23,0.23]; P<=0.015; S<=0.01 | C=0.045(OK); Si=0(OK); Mn=0.23(OK); P=0(OK); S=0(OK) | 铝块按同源AH列固定计入：1.200kg/t；C上限按目标0.050-0.005=0.045；Si目标=0.015<=禁硅阈值，硅锰/硅铁变量上限置0；主要投料变化：高碳锰铁:0.000->0.538(+0.538)；中碳锰铁:1.816->1.305(-0.511)；成本下降：新-旧=-0.698元/t |  | 0 | 0 | 0 | 0 | 0.537841 | 0.537841 | 1.815791 | 1.304931 | -0.51086 | 0 | 0 | 0 | 0 | 0 | 0 | 0 | 0 | 0 | 1.2 | 1.2 | 0 | 0 | 0 | 0 | 0 | 0 | 0 | 0 | 0 | 0 | 0 | 0 | 0 | 0 | 0 | 0 | 0 | 0 | 0 | 0 | 0 | 0 | 0 | 0 | 0 | 0 | 0 | 0 | 0 | 0 | 0 | 0 | 0 | 0 | 0 | 0 | 0
36 | 32 | SPHC | 01 | 8.01 | 16 | SPHC-SX | C 热轧低碳钢-冷轧基料-C01 SPHC | 1531 | 0.05 | 0.015 | 0.23 | 0.015 | 0.01 |  |  |  | 0.025 | [7 empty] | 0.04 | 0.09024 | ok | ok | 是 | C=0.0424513(OK); Si=0(OK); Mn=0.23(OK); P=0(OK); S=0(OK) |  | OK |  | 3.015791 | 3.015791 | 3.042772 | 0.026981 | 40.840829 | 40.840829 | 40.14268 | -0.698149 | 1.2 | 1.2 | 1.合金成本!AH36 | 同一工作簿AH列 |  | 1.842772 | 13.338078 | C<=0.045; Si<=0.015; Mn[0.23,0.23]; P<=0.015; S<=0.01 | C=0.045(OK); Si=0(OK); Mn=0.23(OK); P=0(OK); S=0(OK) | 铝块按同源AH列固定计入：1.200kg/t；C上限按目标0.050-0.005=0.045；Si目标=0.015<=禁硅阈值，硅锰/硅铁变量上限置0；主要投料变化：高碳锰铁:0.000->0.538(+0.538)；中碳锰铁:1.816->1.305(-0.511)；成本下降：新-旧=-0.698元/t |  | 0 | 0 | 0 | 0 | 0.537841 | 0.537841 | 1.815791 | 1.304931 | -0.51086 | 0 | 0 | 0 | 0 | 0 | 0 | 0 | 0 | 0 | 1.2 | 1.2 | 0 | 0 | 0 | 0 | 0 | 0 | 0 | 0 | 0 | 0 | 0 | 0 | 0 | 0 | 0 | 0 | 0 | 0 | 0 | 0 | 0 | 0 | 0 | 0 | 0 | 0 | 0 | 0 | 0 | 0 | 0 | 0 | 0 | 0 | 0 | 0 | 0
37 | 33 | SPHC-M | 01 | 2.5 | 5 | SPHC-M | C 热轧低碳钢-冷轧基料-C02 SPHC-M | 1531 | 0.045 | 0.02 | 0.25 | 0.015 | 0.006 |  |  |  | 0.025 | [7 empty] | 0.04 | 0.09024 | ok | ok | 否 | C=0.0428021(NG); Si=0(OK); Mn=0.25(OK); P=0(OK); S=0(OK) | C高于上限：0.0428% > 0.0400% | OK |  | 3.275635 | 3.275635 | 3.011338 | -0.264298 | 42.849447 | 42.849447 | 57.10043 | 14.250982 | 1.2 | 1.2 | 1.合金成本!AH37 | 同一工作簿AH列 |  | 1.811338 | 30.295828 | C<=0.04; Si<=0.02; Mn[0.25,0.25]; P<=0.015; S<=0.006 | C=0.04(OK); Si=0(OK); Mn=0.25(OK); P=0(OK); S=0(OK) | 铝块按同源AH列固定计入：1.200kg/t；原Excel在批准规则下不可行：C高于上限：0.0428% > 0.0400%；C上限按目标0.045-0.005=0.040，原Excel按当前成分口径估算C=0.043，会被新约束压住；Si目标=0.020<=禁硅阈值，硅锰/硅铁变量上限置0；主要投料变化：中碳锰铁:2.076->0.000(-2.076)；金属锰:0.000->1.811(+1.811)；成本上升：新-旧=+14.251元/t |  | 0 | 0 | 0 | 0 | 0 | 0 | 2.075635 | 0 | -2.075635 | 0 | 0 | 0 | 0 | 1.811338 | 1.811338 | 0 | 0 | 0 | 1.2 | 1.2 | 0 | 0 | 0 | 0 | 0 | 0 | 0 | 0 | 0 | 0 | 0 | 0 | 0 | 0 | 0 | 0 | 0 | 0 | 0 | 0 | 0 | 0 | 0 | 0 | 0 | 0 | 0 | 0 | 0 | 0 | 0 | 0 | 0 | 0 | 0 | 0 | 0
38 | 34 | SPHC-M(B) | 01 | 2.5 | 6 | SPHC-M(B) | C 热轧低碳钢-冷轧基料-C05 SPHC-M(B) | 1531 | 0.045 | 0.02 | 0.25 | 0.015 | 0.006 |  |  |  | 0.025 | [5 empty] | 0.0014 |  | 0.04 | 0.10625 | ok | ok | 否 | C=0.0425213(NG); Si=0(OK); Mn=0.25(OK); P=0(OK); S=0(OK); B=0.0014(OK) | C高于上限：0.0425% > 0.0400% | OK |  | 3.178741 | 3.178741 | 2.94093 | -0.237812 | 43.916081 | 43.916081 | 56.738932 | 12.822851 | 1.2 | 1.2 | 1.合金成本!AH38 | 同一工作簿AH列 |  | 1.74093 | 29.934331 | C<=0.04; Si<=0.02; Mn[0.25,0.25]; P<=0.015; S<=0.006; B[0.0014,0.0014] | C=0.04(OK); Si=0(OK); Mn=0.25(OK); P=0(OK); S=0(OK); B=0.0014(OK) | 铝块按同源AH列固定计入：1.200kg/t；原Excel在批准规则下不可行：C高于上限：0.0425% > 0.0400%；C上限按目标0.045-0.005=0.040，原Excel按当前成分口径估算C=0.043，会被新约束压住；Si目标=0.020<=禁硅阈值，硅锰/硅铁变量上限置0；主要投料变化：中碳锰铁:1.868->0.000(-1.868)；金属锰:0.000->1.630(+1.630)；成本上升：新-旧=+12.823元/t |  | 0 | 0 | 0 | 0 | 0 | 0 | 1.86763 | 0 | -1.86763 | 0 | 0 | 0 | 0 | 1.629819 | 1.629819 | 0 | 0 | 0 | 1.2 | 1.2 | 0 | 0 | 0 | 0 | 0 | 0 | 0 | 0 | 0 | 0 | 0 | 0 | 0 | 0 | 0 | 0 | 0 | 0 | 0 | 0 | 0 | 0 | 0 | 0 | 0 | 0.111111 | 0.111111 | 0 | 0 | 0 | 0 | 0 | 0 | 0 | 0 | 0 | 0
39 | 35 | MRT2.5 | 01 | 2.5 | 6 | MRT2.5 | C 热轧低碳钢-冷轧基料-C03 MRT2.5 | 1529 | 0.06 | 0 | 0.28 | 0.015 | 0.006 |  |  |  | 0.03 | [7 empty] | 0.04 | 0.1454 | ok | ok | 是 | C=0.0510853(OK); Mn=0.28(OK); P=0(OK); S=0(OK) |  | OK |  | 3.041112 | 3.041112 | 3.041112 | 0 | 37.932738 | 37.932738 | 37.932738 | 0 | 1.2 | 1.2 | 1.合金成本!AH39 | 同一工作簿AH列 |  | 1.841112 | 11.128136 | C<=0.055; Mn[0.28,0.28]; P<=0.015; S<=0.006 | C=0.0510853(OK); Mn=0.28(OK); P=0(OK); S=0(OK) | 铝块按同源AH列固定计入：1.200kg/t；C上限按目标0.060-0.005=0.055；Si目标=0.000<=禁硅阈值，硅锰/硅铁变量上限置0；成本基本持平：新-旧=-0.000元/t |  | 0 | 0 | 0 | 1.841112 | 1.841112 | 0 | 0 | 0 | 0 | 0 | 0 | 0 | 0 | 0 | 0 | 0 | 0 | 0 | 1.2 | 1.2 | 0 | 0 | 0 | 0 | 0 | 0 | 0 | 0 | 0 | 0 | 0 | 0 | 0 | 0 | 0 | 0 | 0 | 0 | 0 | 0 | 0 | 0 | 0 | 0 | 0 | 0 | 0 | 0 | 0 | 0 | 0 | 0 | 0 | 0 | 0 | 0 | 0
40 | 36 | YFMRT2.5 | 01 | 2.5 | 6 | YFMRT2.5 | C 热轧低碳钢-冷轧基料-C07 YFMRT2.5 | 1529 | 0.06 | 0 | 0.28 | 0.015 | 0.006 |  |  |  | 0.03 | [7 empty] | 0.04 | 0.0985 | ok | ok | 是 | C=0.0549479(OK); Mn=0.28(OK); P=0(OK); S=0(OK) |  | OK |  | 3.682628 | 3.682628 | 3.682628 | 0 | 41.810223 | 41.810223 | 41.810223 | 0 | 1.2 | 1.2 | 1.合金成本!AH40 | 同一工作簿AH列 |  | 2.482628 | 15.005621 | C<=0.055; Mn[0.28,0.28]; P<=0.015; S<=0.006 | C=0.0549479(OK); Mn=0.28(OK); P=0(OK); S=0(OK) | 铝块按同源AH列固定计入：1.200kg/t；C上限按目标0.060-0.005=0.055；Si目标=0.000<=禁硅阈值，硅锰/硅铁变量上限置0；成本基本持平：新-旧=-0.000元/t |  | 0 | 0 | 0 | 2.482628 | 2.482628 | 0 | 0 | 0 | 0 | 0 | 0 | 0 | 0 | 0 | 0 | 0 | 0 | 0 | 1.2 | 1.2 | 0 | 0 | 0 | 0 | 0 | 0 | 0 | 0 | 0 | 0 | 0 | 0 | 0 | 0 | 0 | 0 | 0 | 0 | 0 | 0 | 0 | 0 | 0 | 0 | 0 | 0 | 0 | 0 | 0 | 0 | 0 | 0 | 0 | 0 | 0 | 0 | 0
41 | 37 | YLMRT3 | 01 | 2.5 | 3.5 | YLMRT3 | C 热轧低碳钢-冷轧基料-C04 YLMRT3 | 1528 | 0.07 | 0 | 0.35 | 0.015 | 0.006 |  |  |  | 0.03 | [7 empty] | 0.04 | 0.0985 | ok | ok | 是 | C=0.0607129(OK); Mn=0.35(OK); P=0(OK); S=0(OK) |  | OK |  | 4.640116 | 4.640116 | 4.640116 | 0 | 47.597515 | 47.597515 | 47.597515 | 0 | 1.2 | 1.2 | 1.合金成本!AH41 | 同一工作簿AH列 |  | 3.440116 | 20.792913 | C<=0.065; Mn[0.35,0.35]; P<=0.015; S<=0.006 | C=0.0607129(OK); Mn=0.35(OK); P=0(OK); S=0(OK) | 铝块按同源AH列固定计入：1.200kg/t；C上限按目标0.070-0.005=0.065；Si目标=0.000<=禁硅阈值，硅锰/硅铁变量上限置0；成本基本持平：新-旧=-0.000元/t |  | 0 | 0 | 0 | 3.440116 | 3.440116 | 0 | 0 | 0 | 0 | 0 | 0 | 0 | 0 | 0 | 0 | 0 | 0 | 0 | 1.2 | 1.2 | 0 | 0 | 0 | 0 | 0 | 0 | 0 | 0 | 0 | 0 | 0 | 0 | 0 | 0 | 0 | 0 | 0 | 0 | 0 | 0 | 0 | 0 | 0 | 0 | 0 | 0 | 0 | 0 | 0 | 0 | 0 | 0 | 0 | 0 | 0 | 0 | 0
42 | 38 | Q355B | 02 | 0.1 | 5.99 | Q355B-1 | B 结构钢-低合金高强结构钢-B01 Q355B | 1518 | 0.16 | 0.08 | 0.35 | 0.02 | 0.01 |  |  | 0.04 | 0.02 | [7 empty] | 0.070818 | 0.122477 | ok | ok | 是 | C=0.0762911(OK); Si=0.08(OK); Mn=0.35(OK); P=0(OK); S=0(OK); Ti=0.045(OK) |  | OK |  | 6.380236 | 6.380236 | 6.380236 | 0 | 75.380373 | 75.380373 | 75.380373 | 0 | 1.427768 | 1.427768 | 1.合金成本!AH42 | 同一工作簿AH列 |  | 4.952467 | 43.488069 | C<=0.155; Si[0.08,0.08]; Mn[0.35,0.35]; P<=0.02; S<=0.01; Ti[0.045,0.045] | C=0.0762911(OK); Si=0.08(OK); Mn=0.35(OK); P=0(OK); S=0(OK); Ti=0.045(OK) | 铝块按同源AH列固定计入：1.428kg/t；C上限按目标0.160-0.005=0.155；成本基本持平：新-旧=+0.000元/t |  | 3.535886 | 3.535886 | 0 | 0 | 0 | 0 | 0 | 0 | 0 | 0 | 0 | 0 | 0 | 0 | 0 | 0.518485 | 0.518485 | 0 | 1.427768 | 1.427768 | 0 | 0 | 0 | 0 | 0 | 0 | 0 | 0.898096 | 0.898096 | 0 | 0 | 0 | 0 | 0 | 0 | 0 | 0 | 0 | 0 | 0 | 0 | 0 | 0 | 0 | 0 | 0 | 0 | 0 | 0 | 0 | 0 | 0 | 0 | 0 | 0 | 0 | 0
43 | 39 | Q355B | 01 | 6 | 15.99 | Q355B-2 | B 结构钢-低合金高强结构钢-B01 Q355B | 1517 | 0.16 | 0.08 | 0.5 | 0.02 | 0.01 |  |  | 0.04 | 0.02 | [7 empty] | 0.074004 | 0.121204 | ok | ok | 是 | C=0.0839945(OK); Si=0.08(OK); Mn=0.5(OK); P=0(OK); S=0(OK); Ti=0.045(OK) |  | OK |  | 8.156858 | 8.156858 | 8.156858 | 0 | 84.79993 | 84.79993 | 84.79993 | 0 | 1.4 | 1.4 | 1.合金成本!AH43 | 同一工作簿AH列 |  | 6.756858 | 53.527895 | C<=0.155; Si[0.08,0.08]; Mn[0.5,0.5]; P<=0.02; S<=0.01; Ti[0.045,0.045] | C=0.0839945(OK); Si=0.08(OK); Mn=0.5(OK); P=0(OK); S=0(OK); Ti=0.045(OK) | 铝块按同源AH列固定计入：1.400kg/t；C上限按目标0.160-0.005=0.155；成本基本持平：新-旧=+0.000元/t |  | 5.652911 | 5.652911 | 0 | 0.205851 | 0.205851 | 0 | 0 | 0 | 0 | 0 | 0 | 0 | 0 | 0 | 0 | 0 | 0 | 0 | 1.4 | 1.4 | 0 | 0 | 0 | 0 | 0 | 0 | 0 | 0.898096 | 0.898096 | 0 | 0 | 0 | 0 | 0 | 0 | 0 | 0 | 0 | 0 | 0 | 0 | 0 | 0 | 0 | 0 | 0 | 0 | 0 | 0 | 0 | 0 | 0 | 0 | 0 | 0 | 0 | 0
44 | 40 | Q355B | 03 | 16 | 28 | Q355B-3B | B 低合金钢-低合金高强结构钢-B01 Q355B | 1514 | 0.16 | 0.18 | 1.1 | 0.02 | 0.01 |  | 0.008 | 0.025 | 0.02 | [7 empty] | 0.074124 | 0.113951 | ok | ok | 是 | C=0.107618(OK); Si=0.18(OK); Mn=1.1(OK); P=0(OK); S=0(OK); Nb=0.008(OK); Ti=0.03(OK) |  | OK |  | 17.136047 | 17.136047 | 17.136047 | 0 | 155.57214 | 155.57214 | 155.57214 | 0 | 1.4 | 1.4 | 1.合金成本!AH44 | 同一工作簿AH列 |  | 15.736047 | 124.300105 | C<=0.155; Si[0.18,0.18]; Mn[1.1,1.1]; P<=0.02; S<=0.01; Nb[0.008,0.008]; Ti[0.03,0.03] | C=0.107618(OK); Si=0.18(OK); Mn=1.1(OK); P=0(OK); S=0(OK); Nb=0.008(OK); Ti=0.03(OK) | 铝块按同源AH列固定计入：1.400kg/t；C上限按目标0.160-0.005=0.155；成本基本持平：新-旧=+0.000元/t |  | 12.71905 | 12.71905 | 0 | 2.292755 | 2.292755 | 0 | 0 | 0 | 0 | 0 | 0 | 0 | 0 | 0 | 0 | 0 | 0 | 0 | 1.4 | 1.4 | 0 | 0 | 0 | 0 | 0.125511 | 0.125511 | 0 | 0.598731 | 0.598731 | 0 | 0 | 0 | 0 | 0 | 0 | 0 | 0 | 0 | 0 | 0 | 0 | 0 | 0 | 0 | 0 | 0 | 0 | 0 | 0 | 0 | 0 | 0 | 0 | 0 | 0 | 0 | 0
45 | 41 | Q355C | 01 | 2 | 12 | Q355C-1 | B 低合金钢-低合金高强结构钢-B03 Q355C | 1517 | 0.16 | 0.15 | 1 | 0.018 | 0.01 |  |  | 0.03 | 0.025 |  | 0 | 0 | 0 |  |  |  | 0.071 | 0.112 | ok | ok | 是 | C=0.104371(OK); Si=0.15(OK); Mn=1(OK); P=0(OK); S=0(OK); Ti=0.035(OK) |  | OK |  | 15.515133 | 15.515133 | 15.515133 | 0 | 122.613403 | 122.613403 | 122.613403 | 0 | 1.4 | 1.4 | 1.合金成本!AH45 | 同一工作簿AH列 |  | 14.115133 | 91.341368 | C<=0.155; Si[0.15,0.15]; Mn[1,1]; P<=0.018; S<=0.01; Ti[0.035,0.035] | C=0.104371(OK); Si=0.15(OK); Mn=1(OK); P=0(OK); S=0(OK); Ti=0.035(OK) | 铝块按同源AH列固定计入：1.400kg/t；C上限按目标0.160-0.005=0.155；成本基本持平：新-旧=-0.000元/t |  | 10.599209 | 10.599209 | 0 | 2.817405 | 2.817405 | 0 | 0 | 0 | 0 | 0 | 0 | 0 | 0 | 0 | 0 | 0 | 0 | 0 | 1.4 | 1.4 | 0 | 0 | 0 | 0 | 0 | 0 | 0 | 0.698519 | 0.698519 | 0 | 0 | 0 | 0 | 0 | 0 | 0 | 0 | 0 | 0 | 0 | 0 | 0 | 0 | 0 | 0 | 0 | 0 | 0 | 0 | 0 | 0 | 0 | 0 | 0 | 0 | 0 | 0
46 | 42 | Q355C | 02 | 12.01 | 19 | Q355C-2 | B 低合金钢-低合金高强结构钢-B03 Q355C | 1517 | 0.16 | 0.15 | 1.25 | 0.018 | 0.005 |  | 0.008 | 0.015 | 0.025 |  | 0 | 0 | 0 |  |  |  | 0.062065 | 0.113174 | ok | ok | 是 | C=0.115929(OK); Si=0.15(OK); Mn=1.25(OK); P=0(OK); S=0(OK); Nb=0.008(OK); Ti=0.02(OK) |  | OK |  | 18.74482 | 18.74482 | 18.74482 | 0 | 163.011456 | 163.011456 | 163.011456 | 0 | 1.4 | 1.4 | 1.合金成本!AH46 | 同一工作簿AH列 |  | 17.34482 | 131.739421 | C<=0.155; Si[0.15,0.15]; Mn[1.25,1.25]; P<=0.018; S<=0.005; Nb[0.008,0.008]; Ti[0.02,0.02] | C=0.115929(OK); Si=0.15(OK); Mn=1.25(OK); P=0(OK); S=0(OK); Nb=0.008(OK); Ti=0.02(OK) | 铝块按同源AH列固定计入：1.400kg/t；C上限按目标0.160-0.005=0.155；成本基本持平：新-旧=-0.000元/t |  | 10.599209 | 10.599209 | 0 | 6.220946 | 6.220946 | 0 | 0 | 0 | 0 | 0 | 0 | 0 | 0 | 0 | 0 | 0 | 0 | 0 | 1.4 | 1.4 | 0 | 0 | 0 | 0 | 0.125511 | 0.125511 | 0 | 0.399154 | 0.399154 | 0 | 0 | 0 | 0 | 0 | 0 | 0 | 0 | 0 | 0 | 0 | 0 | 0 | 0 | 0 | 0 | 0 | 0 | 0 | 0 | 0 | 0 | 0 | 0 | 0 | 0 | 0 | 0
47 | 43 | Q355C | 03 | 19.01 | 29 | Q355C-3 | B 低合金钢-低合金高强结构钢-B03 Q355C | 1517 | 0.16 | 0.15 | 1.35 | 0.018 | 0.005 |  | 0.01 | 0.025 | 0.025 |  | 0 | 0 | 0 |  |  |  | 0.067671 | 0.109171 | ok | ok | 是 | C=0.1301(OK); Si=0.15(OK); Mn=1.35(OK); P=0(OK); S=0(OK); Nb=0.01(OK); Ti=0.03(OK) |  | OK |  | 20.398367 | 20.398367 | 20.398367 | 0 | 183.171972 | 183.171972 | 183.171972 | 0 | 1.4 | 1.4 | 1.合金成本!AH47 | 同一工作簿AH列 |  | 18.998367 | 151.899937 | C<=0.155; Si[0.15,0.15]; Mn[1.35,1.35]; P<=0.018; S<=0.005; Nb[0.01,0.01]; Ti[0.03,0.03] | C=0.1301(OK); Si=0.15(OK); Mn=1.35(OK); P=0(OK); S=0(OK); Nb=0.01(OK); Ti=0.03(OK) | 铝块按同源AH列固定计入：1.400kg/t；C上限按目标0.160-0.005=0.155；成本基本持平：新-旧=-0.000元/t |  | 10.599209 | 10.599209 | 0 | 7.643538 | 7.643538 | 0 | 0 | 0 | 0 | 0 | 0 | 0 | 0 | 0 | 0 | 0 | 0 | 0 | 1.4 | 1.4 | 0 | 0 | 0 | 0 | 0.156889 | 0.156889 | 0 | 0.598731 | 0.598731 | 0 | 0 | 0 | 0 | 0 | 0 | 0 | 0 | 0 | 0 | 0 | 0 | 0 | 0 | 0 | 0 | 0 | 0 | 0 | 0 | 0 | 0 | 0 | 0 | 0 | 0 | 0 | 0
48 | 44 | Q355D | 01 | 2 | 12 | Q355D-1 | B 低合金钢-低合金高强结构钢-B04 Q355D | 1517 | 0.16 | 0.15 | 1 | 0.018 | 0.008 |  |  | 0.03 | 0.025 | [7 empty] | 0.070259 | 0.116155 | ok | ok | 是 | C=0.103288(OK); Si=0.15(OK); Mn=1(OK); P=0(OK); S=0(OK); Ti=0.035(OK) |  | OK |  | 15.458297 | 15.458297 | 15.458297 | 0 | 122.269872 | 122.269872 | 122.269872 | 0 | 1.4 | 1.4 | 1.合金成本!AH48 | 同一工作簿AH列 |  | 14.058297 | 90.997836 | C<=0.155; Si[0.15,0.15]; Mn[1,1]; P<=0.018; S<=0.008; Ti[0.035,0.035] | C=0.103288(OK); Si=0.15(OK); Mn=1(OK); P=0(OK); S=0(OK); Ti=0.035(OK) | 铝块按同源AH列固定计入：1.400kg/t；C上限按目标0.160-0.005=0.155；成本基本持平：新-旧=+0.000元/t |  | 10.599209 | 10.599209 | 0 | 2.760569 | 2.760569 | 0 | 0 | 0 | 0 | 0 | 0 | 0 | 0 | 0 | 0 | 0 | 0 | 0 | 1.4 | 1.4 | 0 | 0 | 0 | 0 | 0 | 0 | 0 | 0.698519 | 0.698519 | 0 | 0 | 0 | 0 | 0 | 0 | 0 | 0 | 0 | 0 | 0 | 0 | 0 | 0 | 0 | 0 | 0 | 0 | 0 | 0 | 0 | 0 | 0 | 0 | 0 | 0 | 0 | 0
49 | 45 | Q355D | 02 | 12.01 | 19 | Q355D-2 | B 低合金钢-低合金高强结构钢-B04 Q355D | 1521 | 0.16 | 0.15 | 1.15 | 0.018 | 0.008 |  | 0.012 | 0.015 | 0.025 | [7 empty] | 0.056923 | 0.099231 | ok | ok | 是 | C=0.1037(OK); Si=0.15(OK); Mn=1.15(OK); P=0(OK); S=0(OK); Nb=0.012(OK); Ti=0.02(OK) |  | OK |  | 17.630456 | 17.630456 | 17.630456 | 0 | 169.412739 | 169.412739 | 169.412739 | 0 | 1.4 | 1.4 | 1.合金成本!AH49 | 同一工作簿AH列 |  | 16.230456 | 138.140703 | C<=0.155; Si[0.15,0.15]; Mn[1.15,1.15]; P<=0.018; S<=0.008; Nb[0.012,0.012]; Ti[0.02,0.02] | C=0.1037(OK); Si=0.15(OK); Mn=1.15(OK); P=0(OK); S=0(OK); Nb=0.012(OK); Ti=0.02(OK) | 铝块按同源AH列固定计入：1.400kg/t；C上限按目标0.160-0.005=0.155；成本基本持平：新-旧=-0.000元/t |  | 10.599209 | 10.599209 | 0 | 5.043827 | 5.043827 | 0 | 0 | 0 | 0 | 0 | 0 | 0 | 0 | 0 | 0 | 0 | 0 | 0 | 1.4 | 1.4 | 0 | 0 | 0 | 0 | 0.188267 | 0.188267 | 0 | 0.399154 | 0.399154 | 0 | 0 | 0 | 0 | 0 | 0 | 0 | 0 | 0 | 0 | 0 | 0 | 0 | 0 | 0 | 0 | 0 | 0 | 0 | 0 | 0 | 0 | 0 | 0 | 0 | 0 | 0 | 0
50 | 46 | Q355D | 03 | 19.01 | 29 | Q355D-3 | B 低合金钢-低合金高强结构钢-B04 Q355D | 1521 | 0.16 | 0.15 | 1.3 | 0.018 | 0.008 |  | 0.015 | 0.015 | 0.025 | [7 empty] | 0.067 | 0.1105 | ok | ok | 是 | C=0.125202(OK); Si=0.15(OK); Mn=1.3(OK); P=0(OK); S=0(OK); Nb=0.015(OK); Ti=0.02(OK) |  | OK |  | 19.575137 | 19.575137 | 19.575137 | 0 | 191.019452 | 191.019452 | 191.019452 | 0 | 1.4 | 1.4 | 1.合金成本!AH50 | 同一工作簿AH列 |  | 18.175137 | 159.747416 | C<=0.155; Si[0.15,0.15]; Mn[1.3,1.3]; P<=0.018; S<=0.008; Nb[0.015,0.015]; Ti[0.02,0.02] | C=0.125202(OK); Si=0.15(OK); Mn=1.3(OK); P=0(OK); S=0(OK); Nb=0.015(OK); Ti=0.02(OK) | 铝块按同源AH列固定计入：1.400kg/t；C上限按目标0.160-0.005=0.155；成本基本持平：新-旧=+0.000元/t |  | 10.599209 | 10.599209 | 0 | 6.941441 | 6.941441 | 0 | 0 | 0 | 0 | 0 | 0 | 0 | 0 | 0 | 0 | 0 | 0 | 0 | 1.4 | 1.4 | 0 | 0 | 0 | 0 | 0.235334 | 0.235334 | 0 | 0.399154 | 0.399154 | 0 | 0 | 0 | 0 | 0 | 0 | 0 | 0 | 0 | 0 | 0 | 0 | 0 | 0 | 0 | 0 | 0 | 0 | 0 | 0 | 0 | 0 | 0 | 0 | 0 | 0 | 0 | 0
51 | 47 | Q355B-T | 01 | 2 | 7.55 | Q355B-T1 | B 低合金钢-低合金高强结构钢-B17 Q355B-T | 1514 | 0.16 | 0.15 | 1.1 | 0.015 | 0.01 |  |  | 0.025 | 0.02 | [7 empty] | 0.062857 | 0.114286 | ok | ok | 是 | C=0.104276(OK); Si=0.15(OK); Mn=1.1(OK); P=0(OK); S=0(OK); Ti=0.03(OK) |  | OK |  | 16.751919 | 16.751919 | 16.751919 | 0 | 128.290003 | 128.290003 | 128.290003 | 0 | 1.4 | 1.4 | 1.合金成本!AH51 | 同一工作簿AH列 |  | 15.351919 | 97.017967 | C<=0.155; Si[0.15,0.15]; Mn[1.1,1.1]; P<=0.015; S<=0.01; Ti[0.03,0.03] | C=0.104276(OK); Si=0.15(OK); Mn=1.1(OK); P=0(OK); S=0(OK); Ti=0.03(OK) | 铝块按同源AH列固定计入：1.400kg/t；C上限按目标0.160-0.005=0.155；成本基本持平：新-旧=+0.000元/t |  | 10.599209 | 10.599209 | 0 | 4.153979 | 4.153979 | 0 | 0 | 0 | 0 | 0 | 0 | 0 | 0 | 0 | 0 | 0 | 0 | 0 | 1.4 | 1.4 | 0 | 0 | 0 | 0 | 0 | 0 | 0 | 0.598731 | 0.598731 | 0 | 0 | 0 | 0 | 0 | 0 | 0 | 0 | 0 | 0 | 0 | 0 | 0 | 0 | 0 | 0 | 0 | 0 | 0 | 0 | 0 | 0 | 0 | 0 | 0 | 0 | 0 | 0
52 | 48 | Q355B-T | 02 | 7.56 | 16 | Q355B-T2 | B 低合金钢-低合金高强结构钢-B17 Q355B-T | 1514 | 0.16 | 0.15 | 1.1 | 0.015 | 0.01 |  |  | 0.035 | 0.02 | [7 empty] | 0.068265 | 0.120853 | ok | ok | 是 | C=0.109143(OK); Si=0.15(OK); Mn=1.1(OK); P=0(OK); S=0(OK); Ti=0.04(OK) |  | OK |  | 16.861667 | 16.861667 | 16.861667 | 0 | 132.551028 | 132.551028 | 132.551028 | 0 | 1.4 | 1.4 | 1.合金成本!AH52 | 同一工作簿AH列 |  | 15.461667 | 101.278993 | C<=0.155; Si[0.15,0.15]; Mn[1.1,1.1]; P<=0.015; S<=0.01; Ti[0.04,0.04] | C=0.109143(OK); Si=0.15(OK); Mn=1.1(OK); P=0(OK); S=0(OK); Ti=0.04(OK) | 铝块按同源AH列固定计入：1.400kg/t；C上限按目标0.160-0.005=0.155；成本基本持平：新-旧=-0.000元/t |  | 10.599209 | 10.599209 | 0 | 4.06415 | 4.06415 | 0 | 0 | 0 | 0 | 0 | 0 | 0 | 0 | 0 | 0 | 0 | 0 | 0 | 1.4 | 1.4 | 0 | 0 | 0 | 0 | 0 | 0 | 0 | 0.798308 | 0.798308 | 0 | 0 | 0 | 0 | 0 | 0 | 0 | 0 | 0 | 0 | 0 | 0 | 0 | 0 | 0 | 0 | 0 | 0 | 0 | 0 | 0 | 0 | 0 | 0 | 0 | 0 | 0 | 0
53 | 49 | Q355B-T | 03 | 16.01 | 28 | Q355B-T3 | B 低合金钢-低合金高强结构钢-B17 Q355B-T | 1514 | 0.16 | 0.15 | 1.15 | 0.015 | 0.01 |  | 0.015 | 0.025 | 0.02 | [7 empty] | 0.0758 | 0.1214 | ok | ok | 是 | C=0.120751(OK); Si=0.15(OK); Mn=1.15(OK); P=0(OK); S=0(OK); Nb=0.015(OK); Ti=0.03(OK) |  | OK |  | 17.57386 | 17.57386 | 17.57386 | 0 | 182.520923 | 182.520923 | 182.520923 | 0 | 1.4 | 1.4 | 1.合金成本!AH53 | 同一工作簿AH列 |  | 16.17386 | 151.248887 | C<=0.155; Si[0.15,0.15]; Mn[1.15,1.15]; P<=0.015; S<=0.01; Nb[0.015,0.015]; Ti[0.03,0.03] | C=0.120751(OK); Si=0.15(OK); Mn=1.15(OK); P=0(OK); S=0(OK); Nb=0.015(OK); Ti=0.03(OK) | 铝块按同源AH列固定计入：1.400kg/t；C上限按目标0.160-0.005=0.155；成本基本持平：新-旧=+0.000元/t |  | 10.599209 | 10.599209 | 0 | 4.740587 | 4.740587 | 0 | 0 | 0 | 0 | 0 | 0 | 0 | 0 | 0 | 0 | 0 | 0 | 0 | 1.4 | 1.4 | 0 | 0 | 0 | 0 | 0.235334 | 0.235334 | 0 | 0.598731 | 0.598731 | 0 | 0 | 0 | 0 | 0 | 0 | 0 | 0 | 0 | 0 | 0 | 0 | 0 | 0 | 0 | 0 | 0 | 0 | 0 | 0 | 0 | 0 | 0 | 0 | 0 | 0 | 0 | 0
54 | 50 | Q355ME | 02 | 2 | 5 | Q355ME-1 | B 低合金钢-低合金高强结构钢-B26 Q355ME | 1522 | 0.075 | 0.15 | 1.1 | 0.015 | 0.004 |  | 0.01 | 0.02 | 0.025 | [7 empty] | 0.042733 | 0.102067 | ok | ok | 是 | C=0.0646818(OK); Si=0.15(OK); Mn=1.1(OK); P=0(OK); S=0(OK); Nb=0.01(OK); Ti=0.025(OK) |  | OK |  | 17.059386 | 17.059386 | 17.115686 | 0.0563 | 172.998649 | 172.998649 | 171.541852 | -1.456797 | 1.7 | 1.7 | 1.合金成本!AH54 | 同一工作簿AH列 |  | 15.415686 | 133.568666 | C<=0.07; Si[0.15,0.15]; Mn[1.1,1.1]; P<=0.015; S<=0.004; Nb[0.01,0.01]; Ti[0.025,0.025] | C=0.07(OK); Si=0.15(OK); Mn=1.1(OK); P=0(OK); S=0(OK); Nb=0.01(OK); Ti=0.025(OK) | 铝块按同源AH列固定计入：1.700kg/t；C上限按目标0.075-0.005=0.070；主要投料变化：高碳锰铁:0.000->1.122(+1.122)；中碳锰铁:4.104->3.038(-1.066)；成本下降：新-旧=-1.457元/t |  | 10.599209 | 10.599209 | 0 | 0 | 1.122291 | 1.122291 | 4.104345 | 3.038355 | -1.06599 | 0 | 0 | 0 | 0 | 0 | 0 | 0 | 0 | 0 | 1.7 | 1.7 | 0 | 0 | 0 | 0 | 0.156889 | 0.156889 | 0 | 0.498942 | 0.498942 | 0 | 0 | 0 | 0 | 0 | 0 | 0 | 0 | 0 | 0 | 0 | 0 | 0 | 0 | 0 | 0 | 0 | 0 | 0 | 0 | 0 | 0 | 0 | 0 | 0 | 0 | 0 | 0
55 | 51 | Q355ME | 01 | 5.01 | 12 | Q355ME-2 | B 低合金钢-低合金高强结构钢-B26 Q355ME | 1522 | 0.075 | 0.15 | 1.25 | 0.015 | 0.004 |  | 0.015 | 0.02 | 0.025 | [7 empty] | 0.042733 | 0.102067 | ok | ok | 是 | C=0.0673127(OK); Si=0.15(OK); Mn=1.25(OK); P=0(OK); S=0(OK); Nb=0.015(OK); Ti=0.025(OK) |  | OK |  | 19.086662 | 19.086662 | 19.11511 | 0.028449 | 204.958395 | 204.958395 | 204.222274 | -0.736121 | 1.7 | 1.7 | 1.合金成本!AH55 | 同一工作簿AH列 |  | 17.41511 | 166.249088 | C<=0.07; Si[0.15,0.15]; Mn[1.25,1.25]; P<=0.015; S<=0.004; Nb[0.015,0.015]; Ti[0.025,0.025] | C=0.07(OK); Si=0.15(OK); Mn=1.25(OK); P=0(OK); S=0(OK); Nb=0.015(OK); Ti=0.025(OK) | 铝块按同源AH列固定计入：1.700kg/t；C上限按目标0.075-0.005=0.070；主要投料变化：高碳锰铁:0.000->0.567(+0.567)；中碳锰铁:6.053->5.515(-0.539)；成本下降：新-旧=-0.736元/t |  | 10.599209 | 10.599209 | 0 | 0 | 0.567094 | 0.567094 | 6.053177 | 5.514531 | -0.538646 | 0 | 0 | 0 | 0 | 0 | 0 | 0 | 0 | 0 | 1.7 | 1.7 | 0 | 0 | 0 | 0 | 0.235334 | 0.235334 | 0 | 0.498942 | 0.498942 | 0 | 0 | 0 | 0 | 0 | 0 | 0 | 0 | 0 | 0 | 0 | 0 | 0 | 0 | 0 | 0 | 0 | 0 | 0 | 0 | 0 | 0 | 0 | 0 | 0 | 0 | 0 | 0
56 | 52 | Q355ME | 03 | 12.01 | 25.4 | Q355ME-3 | B 低合金钢-低合金高强结构钢-B26 Q355ME | 1522 | 0.075 | 0.15 | 1.35 | 0.015 | 0.004 |  | 0.015 | 0.02 | 0.025 | [7 empty] | 0.042733 | 0.102067 | ok | ok | 是 | C=0.0690666(OK); Si=0.15(OK); Mn=1.35(OK); P=0(OK); S=0(OK); Nb=0.015(OK); Ti=0.025(OK) |  | OK |  | 20.385883 | 20.385883 | 20.395763 | 0.009881 | 215.001488 | 215.001488 | 214.745818 | -0.25567 | 1.7 | 1.7 | 1.合金成本!AH56 | 同一工作簿AH列 |  | 18.695763 | 176.772633 | C<=0.07; Si[0.15,0.15]; Mn[1.35,1.35]; P<=0.015; S<=0.004; Nb[0.015,0.015]; Ti[0.025,0.025] | C=0.07(OK); Si=0.15(OK); Mn=1.35(OK); P=0(OK); S=0(OK); Nb=0.015(OK); Ti=0.025(OK) | 铝块按同源AH列固定计入：1.700kg/t；C上限按目标0.075-0.005=0.070；主要投料变化：高碳锰铁:0.000->0.197(+0.197)；中碳锰铁:7.352->7.165(-0.187)；成本下降：新-旧=-0.256元/t |  | 10.599209 | 10.599209 | 0 | 0 | 0.196963 | 0.196963 | 7.352398 | 7.165315 | -0.187083 | 0 | 0 | 0 | 0 | 0 | 0 | 0 | 0 | 0 | 1.7 | 1.7 | 0 | 0 | 0 | 0 | 0.235334 | 0.235334 | 0 | 0.498942 | 0.498942 | 0 | 0 | 0 | 0 | 0 | 0 | 0 | 0 | 0 | 0 | 0 | 0 | 0 | 0 | 0 | 0 | 0 | 0 | 0 | 0 | 0 | 0 | 0 | 0 | 0 | 0 | 0 | 0
57 | 53 | Q355B-S | 01 | 1.8 | 5.99 | Q355B-S | B 低合金钢-低合金高强结构钢-B24 Q355B-S | 1525 | 0.07 | 0.1 | 0.95 | 0.02 | 0.006 |  | 0.01 | 0.03 | 0.025 | [7 empty] | 0.044 | 0.105333 | ok | ok | 是 | C=0.058815(OK); Si=0.1(OK); Mn=0.95(OK); P=0(OK); S=0(OK); Nb=0.01(OK); Ti=0.035(OK) |  | OK |  | 15.360078 | 15.360078 | 14.822395 | -0.537683 | 184.616214 | 184.616214 | 167.427193 | -17.189021 | 1.8 | 1.8 | 1.合金成本!AH57 | 同一工作簿AH列 |  | 13.022395 | 127.22029 | C<=0.065; Si[0.1,0.1]; Mn[0.95,0.95]; P<=0.02; S<=0.006; Nb[0.01,0.01]; Ti[0.035,0.035] | C=0.065(OK); Si=0.1(OK); Mn=0.95(OK); P=0(OK); S=0(OK); Nb=0.01(OK); Ti=0.035(OK) | 铝块按同源AH列固定计入：1.800kg/t；C上限按目标0.070-0.005=0.065；主要投料变化：硅锰:0.000->7.066(+7.066)；中碳锰铁:10.974->4.421(-6.553)；硅铁合金:1.731->0.000(-1.731)；高碳锰铁:0.000->0.680(+0.680)；成本下降：新-旧=-17.189元/t |  | 0 | 7.066139 | 7.066139 | 0 | 0.679827 | 0.679827 | 10.974087 | 4.421021 | -6.553066 | 0 | 0 | 0 | 0 | 0 | 0 | 1.730583 | 0 | -1.730583 | 1.8 | 1.8 | 0 | 0 | 0 | 0 | 0.156889 | 0.156889 | 0 | 0.698519 | 0.698519 | 0 | 0 | 0 | 0 | 0 | 0 | 0 | 0 | 0 | 0 | 0 | 0 | 0 | 0 | 0 | 0 | 0 | 0 | 0 | 0 | 0 | 0 | 0 | 0 | 0 | 0 | 0 | 0
58 | 54 | Q355B-SS | 02 | 0.1 | 5.99 | Q355B-1 | B 结构钢-低合金高强结构钢-B01 Q355B | 1518 | 0.16 | 0.08 | 0.35 | 0.02 | 0.01 |  |  | 0.04 | 0.02 | [7 empty] | 0.070818 | 0.122477 | ok | ok | 是 | C=0.0762911(OK); Si=0.08(OK); Mn=0.35(OK); P=0(OK); S=0(OK); Ti=0.045(OK) |  | OK |  | 6.352467 | 6.352467 | 6.352467 | 0 | 74.760104 | 74.760104 | 74.760104 | 0 | 1.4 | 1.4 | 1.合金成本!AH58 | 同一工作簿AH列 |  | 4.952467 | 43.488069 | C<=0.155; Si[0.08,0.08]; Mn[0.35,0.35]; P<=0.02; S<=0.01; Ti[0.045,0.045] | C=0.0762911(OK); Si=0.08(OK); Mn=0.35(OK); P=0(OK); S=0(OK); Ti=0.045(OK) | 铝块按同源AH列固定计入：1.400kg/t；C上限按目标0.160-0.005=0.155；成本基本持平：新-旧=-0.000元/t |  | 3.535886 | 3.535886 | 0 | 0 | 0 | 0 | 0 | 0 | 0 | 0 | 0 | 0 | 0 | 0 | 0 | 0.518485 | 0.518485 | 0 | 1.4 | 1.4 | 0 | 0 | 0 | 0 | 0 | 0 | 0 | 0.898096 | 0.898096 | 0 | 0 | 0 | 0 | 0 | 0 | 0 | 0 | 0 | 0 | 0 | 0 | 0 | 0 | 0 | 0 | 0 | 0 | 0 | 0 | 0 | 0 | 0 | 0 | 0 | 0 | 0 | 0
59 | 55 | Q355B-SS | 01 | 6 | 15.99 | Q355B-2 | B 结构钢-低合金高强结构钢-B01 Q355B | 1517 | 0.16 | 0.08 | 0.5 | 0.02 | 0.01 |  |  | 0.04 | 0.02 | [7 empty] | 0.074004 | 0.121204 | ok | ok | 是 | C=0.0839945(OK); Si=0.08(OK); Mn=0.5(OK); P=0(OK); S=0(OK); Ti=0.045(OK) |  | OK |  | 8.156858 | 8.156858 | 8.156858 | 0 | 84.79993 | 84.79993 | 84.79993 | 0 | 1.4 | 1.4 | 1.合金成本!AH59 | 同一工作簿AH列 |  | 6.756858 | 53.527895 | C<=0.155; Si[0.08,0.08]; Mn[0.5,0.5]; P<=0.02; S<=0.01; Ti[0.045,0.045] | C=0.0839945(OK); Si=0.08(OK); Mn=0.5(OK); P=0(OK); S=0(OK); Ti=0.045(OK) | 铝块按同源AH列固定计入：1.400kg/t；C上限按目标0.160-0.005=0.155；成本基本持平：新-旧=+0.000元/t |  | 5.652911 | 5.652911 | 0 | 0.205851 | 0.205851 | 0 | 0 | 0 | 0 | 0 | 0 | 0 | 0 | 0 | 0 | 0 | 0 | 0 | 1.4 | 1.4 | 0 | 0 | 0 | 0 | 0 | 0 | 0 | 0.898096 | 0.898096 | 0 | 0 | 0 | 0 | 0 | 0 | 0 | 0 | 0 | 0 | 0 | 0 | 0 | 0 | 0 | 0 | 0 | 0 | 0 | 0 | 0 | 0 | 0 | 0 | 0 | 0 | 0 | 0
60 | 56 | Q355B-SS | 03 | 16 | 28 | Q355B-3B | B 低合金钢-低合金高强结构钢-B01 Q355B | 1514 | 0.16 | 0.18 | 1.1 | 0.02 | 0.01 |  | 0.008 | 0.025 | 0.02 | [7 empty] | 0.074124 | 0.113951 | ok | ok | 是 | C=0.107618(OK); Si=0.18(OK); Mn=1.1(OK); P=0(OK); S=0(OK); Nb=0.008(OK); Ti=0.03(OK) |  | OK |  | 17.136047 | 17.136047 | 17.136047 | 0 | 155.57214 | 155.57214 | 155.57214 | 0 | 1.4 | 1.4 | 1.合金成本!AH60 | 同一工作簿AH列 |  | 15.736047 | 124.300105 | C<=0.155; Si[0.18,0.18]; Mn[1.1,1.1]; P<=0.02; S<=0.01; Nb[0.008,0.008]; Ti[0.03,0.03] | C=0.107618(OK); Si=0.18(OK); Mn=1.1(OK); P=0(OK); S=0(OK); Nb=0.008(OK); Ti=0.03(OK) | 铝块按同源AH列固定计入：1.400kg/t；C上限按目标0.160-0.005=0.155；成本基本持平：新-旧=+0.000元/t |  | 12.71905 | 12.71905 | 0 | 2.292755 | 2.292755 | 0 | 0 | 0 | 0 | 0 | 0 | 0 | 0 | 0 | 0 | 0 | 0 | 0 | 1.4 | 1.4 | 0 | 0 | 0 | 0 | 0.125511 | 0.125511 | 0 | 0.598731 | 0.598731 | 0 | 0 | 0 | 0 | 0 | 0 | 0 | 0 | 0 | 0 | 0 | 0 | 0 | 0 | 0 | 0 | 0 | 0 | 0 | 0 | 0 | 0 | 0 | 0 | 0 | 0 | 0 | 0
61 | 57 | Q355B-SD | 01 | 1.5 | 5.99 | Q355B-SD1 | B 低合金钢-低合金高强结构钢-B46 Q355B-SD | 1517 | 0.16 | 0.07 | 0.35 | 0.02 | 0.01 |  |  | 0.04 | 0.02 | [7 empty] | 0.064667 | 0.094667 | ok | ok | 是 | C=0.0708093(OK); Si=0.07(OK); Mn=0.35(OK); P=0(OK); S=0(OK); Ti=0.045(OK) |  | OK |  | 6.505754 | 6.505754 | 6.505754 | 0 | 75.658293 | 75.658293 | 75.658293 | 0 | 1.4 | 1.4 | 1.合金成本!AH61 | 同一工作簿AH列 |  | 5.105754 | 44.386258 | C<=0.155; Si[0.07,0.07]; Mn[0.35,0.35]; P<=0.02; S<=0.01; Ti[0.045,0.045] | C=0.0708093(OK); Si=0.07(OK); Mn=0.35(OK); P=0(OK); S=0(OK); Ti=0.045(OK) | 铝块按同源AH列固定计入：1.400kg/t；C上限按目标0.160-0.005=0.155；成本基本持平：新-旧=+0.000元/t |  | 3.968081 | 3.968081 | 0 | 0 | 0 | 0 | 0 | 0 | 0 | 0 | 0 | 0 | 0 | 0 | 0 | 0.239577 | 0.239577 | 0 | 1.4 | 1.4 | 0 | 0 | 0 | 0 | 0 | 0 | 0 | 0.898096 | 0.898096 | 0 | 0 | 0 | 0 | 0 | 0 | 0 | 0 | 0 | 0 | 0 | 0 | 0 | 0 | 0 | 0 | 0 | 0 | 0 | 0 | 0 | 0 | 0 | 0 | 0 | 0 | 0 | 0
62 | 58 | Q355B-SD | 02 | 6 | 15.99 | Q355B-SD2 | B 低合金钢-低合金高强结构钢-B46 Q355B-SD | 1517 | 0.16 | 0.07 | 0.5 | 0.02 | 0.01 |  |  | 0.04 | 0.02 | [7 empty] | 0.064667 | 0.094667 | ok | ok | 是 | C=0.0794932(OK); Si=0.07(OK); Mn=0.5(OK); P=0(OK); S=0(OK); Ti=0.045(OK) |  | OK |  | 8.435165 | 8.435165 | 8.435165 | 0 | 86.919809 | 86.919809 | 86.919809 | 0 | 1.4 | 1.4 | 1.合金成本!AH62 | 同一工作簿AH列 |  | 7.035165 | 55.647774 | C<=0.155; Si[0.07,0.07]; Mn[0.5,0.5]; P<=0.02; S<=0.01; Ti[0.045,0.045] | C=0.0794932(OK); Si=0.07(OK); Mn=0.5(OK); P=0(OK); S=0(OK); Ti=0.045(OK) | 铝块按同源AH列固定计入：1.400kg/t；C上限按目标0.160-0.005=0.155；成本基本持平：新-旧=0.000元/t |  | 4.946297 | 4.946297 | 0 | 1.190772 | 1.190772 | 0 | 0 | 0 | 0 | 0 | 0 | 0 | 0 | 0 | 0 | 0 | 0 | 0 | 1.4 | 1.4 | 0 | 0 | 0 | 0 | 0 | 0 | 0 | 0.898096 | 0.898096 | 0 | 0 | 0 | 0 | 0 | 0 | 0 | 0 | 0 | 0 | 0 | 0 | 0 | 0 | 0 | 0 | 0 | 0 | 0 | 0 | 0 | 0 | 0 | 0 | 0 | 0 | 0 | 0
63 | 59 | Q355B-SD | 03 | 16 | 28 | Q355B-SD3 | B 低合金钢-低合金高强结构钢-B46 Q355B-SD | 1514 | 0.16 | 0.07 | 1.1 | 0.02 | 0.01 |  | 0.008 | 0.025 | 0.02 | [7 empty] | 0.064667 | 0.094667 | ok | ok | 是 | C=0.128908(OK); Si=0.07(OK); Mn=1.1(OK); P=0(OK); S=0(OK); Nb=0.008(OK); Ti=0.03(OK) |  | OK |  | 16.468347 | 16.468347 | 16.468347 | 0 | 156.351377 | 156.351377 | 156.351377 | 0 | 1.4 | 1.4 | 1.合金成本!AH63 | 同一工作簿AH列 |  | 15.068347 | 125.079341 | C<=0.155; Si[0.07,0.07]; Mn[1.1,1.1]; P<=0.02; S<=0.01; Nb[0.008,0.008]; Ti[0.03,0.03] | C=0.128908(OK); Si=0.07(OK); Mn=1.1(OK); P=0(OK); S=0(OK); Nb=0.008(OK); Ti=0.03(OK) | 铝块按同源AH列固定计入：1.400kg/t；C上限按目标0.160-0.005=0.155；成本基本持平：新-旧=-0.000元/t |  | 4.946297 | 4.946297 | 0 | 9.397808 | 9.397808 | 0 | 0 | 0 | 0 | 0 | 0 | 0 | 0 | 0 | 0 | 0 | 0 | 0 | 1.4 | 1.4 | 0 | 0 | 0 | 0 | 0.125511 | 0.125511 | 0 | 0.598731 | 0.598731 | 0 | 0 | 0 | 0 | 0 | 0 | 0 | 0 | 0 | 0 | 0 | 0 | 0 | 0 | 0 | 0 | 0 | 0 | 0 | 0 | 0 | 0 | 0 | 0 | 0 | 0 | 0 | 0
64 | 60 | Q355B-DX | 01 | 1.5 | 8 | Q355B-DX1 | B 低合金钢-低合金高强结构钢-B20 Q355B-DX | 1518 | 0.16 | 0.02 | 0.6 | 0.01 | 0.008 |  |  | 0.04 | 0.02 | [7 empty] | 0.0551 | 0.0817 | ok | ok | 是 | C=0.0977859(OK); Si=0(OK); Mn=0.6(OK); P=0(OK); S=0(OK); Ti=0.045(OK) |  | OK |  | 9.517604 | 9.517604 | 9.517604 | 0 | 98.644432 | 98.644432 | 98.644432 | 0 | 1.529996 | 1.529996 | 1.合金成本!AH64 | 同一工作簿AH列 |  | 7.987607 | 64.468651 | C<=0.155; Si<=0.02; Mn[0.6,0.6]; P<=0.01; S<=0.008; Ti[0.045,0.045] | C=0.0977859(OK); Si=0(OK); Mn=0.6(OK); P=0(OK); S=0(OK); Ti=0.045(OK) | 铝块按同源AH列固定计入：1.530kg/t；C上限按目标0.160-0.005=0.155；Si目标=0.020<=禁硅阈值，硅锰/硅铁变量上限置0；成本基本持平：新-旧=-0.000元/t |  | 0 | 0 | 0 | 7.089511 | 7.089511 | 0 | 0 | 0 | 0 | 0 | 0 | 0 | 0 | 0 | 0 | 0 | 0 | 0 | 1.529996 | 1.529996 | 0 | 0 | 0 | 0 | 0 | 0 | 0 | 0.898096 | 0.898096 | 0 | 0 | 0 | 0 | 0 | 0 | 0 | 0 | 0 | 0 | 0 | 0 | 0 | 0 | 0 | 0 | 0 | 0 | 0 | 0 | 0 | 0 | 0 | 0 | 0 | 0 | 0 | 0
65 | 61 | Q355B-ZW | 01 | 12 | 19 | Q355B-ZW3 | B 低合金钢-低合金高强结构钢-B19 Q355B-ZW | 1516 | 0.15 | 0.1 | 1 | 0.02 | 0.01 |  | 0.008 | 0.03 | 0.02 | [7 empty] | 0.0551 | 0.0817 | ok | ok | 是 | C=0.104221(OK); Si=0.1(OK); Mn=1(OK); P=0(OK); S=0(OK); Nb=0.008(OK); Ti=0.035(OK) |  | OK |  | 15.631699 | 15.631699 | 15.631699 | 0 | 151.780136 | 151.780136 | 151.780136 | 0 | 1.4 | 1.4 | 1.合金成本!AH65 | 同一工作簿AH列 |  | 14.231699 | 120.5081 | C<=0.145; Si[0.1,0.1]; Mn[1,1]; P<=0.02; S<=0.01; Nb[0.008,0.008]; Ti[0.035,0.035] | C=0.104221(OK); Si=0.1(OK); Mn=1(OK); P=0(OK); S=0(OK); Nb=0.008(OK); Ti=0.035(OK) | 铝块按同源AH列固定计入：1.400kg/t；C上限按目标0.150-0.005=0.145；成本基本持平：新-旧=-0.000元/t |  | 7.066139 | 7.066139 | 0 | 6.34153 | 6.34153 | 0 | 0 | 0 | 0 | 0 | 0 | 0 | 0 | 0 | 0 | 0 | 0 | 0 | 1.4 | 1.4 | 0 | 0 | 0 | 0 | 0.125511 | 0.125511 | 0 | 0.698519 | 0.698519 | 0 | 0 | 0 | 0 | 0 | 0 | 0 | 0 | 0 | 0 | 0 | 0 | 0 | 0 | 0 | 0 | 0 | 0 | 0 | 0 | 0 | 0 | 0 | 0 | 0 | 0 | 0 | 0
66 | 62 | Q355B-ZW | 02 | 19.01 | 28 | Q355B-ZW4 | B 低合金钢-低合金高强结构钢-B19 Q355B-ZW | 1516 | 0.15 | 0.1 | 1.1 | 0.02 | 0.01 |  | 0.008 | 0.03 | 0.02 | [7 empty] | 0.0551 | 0.0817 | ok | ok | 是 | C=0.112456(OK); Si=0.1(OK); Mn=1.1(OK); P=0(OK); S=0(OK); Nb=0.008(OK); Ti=0.035(OK) |  | OK |  | 16.999539 | 16.999539 | 16.999539 | 0 | 160.047696 | 160.047696 | 160.047696 | 0 | 1.4 | 1.4 | 1.合金成本!AH66 | 同一工作簿AH列 |  | 15.599539 | 128.77566 | C<=0.145; Si[0.1,0.1]; Mn[1.1,1.1]; P<=0.02; S<=0.01; Nb[0.008,0.008]; Ti[0.035,0.035] | C=0.112456(OK); Si=0.1(OK); Mn=1.1(OK); P=0(OK); S=0(OK); Nb=0.008(OK); Ti=0.035(OK) | 铝块按同源AH列固定计入：1.400kg/t；C上限按目标0.150-0.005=0.145；成本基本持平：新-旧=-0.000元/t |  | 7.066139 | 7.066139 | 0 | 7.709369 | 7.709369 | 0 | 0 | 0 | 0 | 0 | 0 | 0 | 0 | 0 | 0 | 0 | 0 | 0 | 1.4 | 1.4 | 0 | 0 | 0 | 0 | 0.125511 | 0.125511 | 0 | 0.698519 | 0.698519 | 0 | 0 | 0 | 0 | 0 | 0 | 0 | 0 | 0 | 0 | 0 | 0 | 0 | 0 | 0 | 0 | 0 | 0 | 0 | 0 | 0 | 0 | 0 | 0 | 0 | 0 | 0 | 0
67 | 63 | Q355B-HL1 | 03 | 0.1 | 6 | Q355B-1 | B 结构钢-低合金高强结构钢-B01 Q355B | 1518 | 0.16 | 0.08 | 0.35 | 0.02 | 0.01 |  |  | 0.04 | 0.02 | [7 empty] | 0.070818 | 0.122477 | ok | ok | 是 | C=0.0762911(OK); Si=0.08(OK); Mn=0.35(OK); P=0(OK); S=0(OK); Ti=0.045(OK) |  | OK |  | 6.380236 | 6.380236 | 6.380236 | 0 | 75.380373 | 75.380373 | 75.380373 | 0 | 1.427768 | 1.427768 | 1.合金成本!AH67 | 同一工作簿AH列 |  | 4.952467 | 43.488069 | C<=0.155; Si[0.08,0.08]; Mn[0.35,0.35]; P<=0.02; S<=0.01; Ti[0.045,0.045] | C=0.0762911(OK); Si=0.08(OK); Mn=0.35(OK); P=0(OK); S=0(OK); Ti=0.045(OK) | 铝块按同源AH列固定计入：1.428kg/t；C上限按目标0.160-0.005=0.155；成本基本持平：新-旧=+0.000元/t |  | 3.535886 | 3.535886 | 0 | 0 | 0 | 0 | 0 | 0 | 0 | 0 | 0 | 0 | 0 | 0 | 0 | 0.518485 | 0.518485 | 0 | 1.427768 | 1.427768 | 0 | 0 | 0 | 0 | 0 | 0 | 0 | 0.898096 | 0.898096 | 0 | 0 | 0 | 0 | 0 | 0 | 0 | 0 | 0 | 0 | 0 | 0 | 0 | 0 | 0 | 0 | 0 | 0 | 0 | 0 | 0 | 0 | 0 | 0 | 0 | 0 | 0 | 0
68 | 64 | Q355B-HL1 | 01 | 6.01 | 16.44 | Q355B-2 | B 结构钢-低合金高强结构钢-B01 Q355B | 1517 | 0.16 | 0.08 | 0.5 | 0.02 | 0.01 |  |  | 0.04 | 0.02 | [7 empty] | 0.074004 | 0.121204 | ok | ok | 是 | C=0.0839945(OK); Si=0.08(OK); Mn=0.5(OK); P=0(OK); S=0(OK); Ti=0.045(OK) |  | OK |  | 8.156858 | 8.156858 | 8.156858 | 0 | 84.79993 | 84.79993 | 84.79993 | 0 | 1.4 | 1.4 | 1.合金成本!AH68 | 同一工作簿AH列 |  | 6.756858 | 53.527895 | C<=0.155; Si[0.08,0.08]; Mn[0.5,0.5]; P<=0.02; S<=0.01; Ti[0.045,0.045] | C=0.0839945(OK); Si=0.08(OK); Mn=0.5(OK); P=0(OK); S=0(OK); Ti=0.045(OK) | 铝块按同源AH列固定计入：1.400kg/t；C上限按目标0.160-0.005=0.155；成本基本持平：新-旧=+0.000元/t |  | 5.652911 | 5.652911 | 0 | 0.205851 | 0.205851 | 0 | 0 | 0 | 0 | 0 | 0 | 0 | 0 | 0 | 0 | 0 | 0 | 0 | 1.4 | 1.4 | 0 | 0 | 0 | 0 | 0 | 0 | 0 | 0.898096 | 0.898096 | 0 | 0 | 0 | 0 | 0 | 0 | 0 | 0 | 0 | 0 | 0 | 0 | 0 | 0 | 0 | 0 | 0 | 0 | 0 | 0 | 0 | 0 | 0 | 0 | 0 | 0 | 0 | 0
69 | 65 | Q355B-HL1 | 02 | 16.45 | 30 | Q355B-3A | B 低合金钢-低合金高强结构钢-B01 Q355B | 1515 | 0.16 | 0.18 | 0.8 | 0.02 | 0.01 |  |  | 0.035 | 0.02 | [7 empty] | 0.072049 | 0.122746 | ok | ok | 是 | C=0.0883417(OK); Si=0.18(OK); Mn=0.8(OK); P=0(OK); S=0(OK); Ti=0.04(OK) |  | OK |  | 13.260704 | 13.260704 | 13.260704 | 0 | 110.370599 | 110.370599 | 110.370599 | 0 | 1.4 | 1.4 | 1.合金成本!AH69 | 同一工作簿AH列 |  | 11.860704 | 79.098563 | C<=0.155; Si[0.18,0.18]; Mn[0.8,0.8]; P<=0.02; S<=0.01; Ti[0.04,0.04] | C=0.0883417(OK); Si=0.18(OK); Mn=0.8(OK); P=0(OK); S=0(OK); Ti=0.04(OK) | 铝块按同源AH列固定计入：1.400kg/t；C上限按目标0.160-0.005=0.155；成本基本持平：新-旧=+0.000元/t |  | 10.525062 | 10.525062 | 0 | 0 | 0 | 0 | 0 | 0 | 0 | 0 | 0 | 0 | 0 | 0 | 0 | 0.537334 | 0.537334 | 0 | 1.4 | 1.4 | 0 | 0 | 0 | 0 | 0 | 0 | 0 | 0.798308 | 0.798308 | 0 | 0 | 0 | 0 | 0 | 0 | 0 | 0 | 0 | 0 | 0 | 0 | 0 | 0 | 0 | 0 | 0 | 0 | 0 | 0 | 0 | 0 | 0 | 0 | 0 | 0 | 0 | 0
70 | 66 | Q355B-HL2 | 01 | 0.1 | 6 | Q355B-1 | B 结构钢-低合金高强结构钢-B01 Q355B | 1518 | 0.16 | 0.08 | 0.35 | 0.02 | 0.01 |  |  | 0.04 | 0.02 | [7 empty] | 0.070818 | 0.122477 | ok | ok | 是 | C=0.0762911(OK); Si=0.08(OK); Mn=0.35(OK); P=0(OK); S=0(OK); Ti=0.045(OK) |  | OK |  | 6.380236 | 6.380236 | 6.380236 | 0 | 75.380373 | 75.380373 | 75.380373 | 0 | 1.427768 | 1.427768 | 1.合金成本!AH70 | 同一工作簿AH列 |  | 4.952467 | 43.488069 | C<=0.155; Si[0.08,0.08]; Mn[0.35,0.35]; P<=0.02; S<=0.01; Ti[0.045,0.045] | C=0.0762911(OK); Si=0.08(OK); Mn=0.35(OK); P=0(OK); S=0(OK); Ti=0.045(OK) | 铝块按同源AH列固定计入：1.428kg/t；C上限按目标0.160-0.005=0.155；成本基本持平：新-旧=+0.000元/t |  | 3.535886 | 3.535886 | 0 | 0 | 0 | 0 | 0 | 0 | 0 | 0 | 0 | 0 | 0 | 0 | 0 | 0.518485 | 0.518485 | 0 | 1.427768 | 1.427768 | 0 | 0 | 0 | 0 | 0 | 0 | 0 | 0.898096 | 0.898096 | 0 | 0 | 0 | 0 | 0 | 0 | 0 | 0 | 0 | 0 | 0 | 0 | 0 | 0 | 0 | 0 | 0 | 0 | 0 | 0 | 0 | 0 | 0 | 0 | 0 | 0 | 0 | 0
71 | 67 | Q355B-HL2 | 02 | 6.01 | 16.29 | Q355B-2 | B 结构钢-低合金高强结构钢-B01 Q355B | 1517 | 0.16 | 0.08 | 0.5 | 0.02 | 0.01 |  |  | 0.04 | 0.02 | [7 empty] | 0.074004 | 0.121204 | ok | ok | 是 | C=0.0839945(OK); Si=0.08(OK); Mn=0.5(OK); P=0(OK); S=0(OK); Ti=0.045(OK) |  | OK |  | 8.156858 | 8.156858 | 8.156858 | 0 | 84.79993 | 84.79993 | 84.79993 | 0 | 1.4 | 1.4 | 1.合金成本!AH71 | 同一工作簿AH列 |  | 6.756858 | 53.527895 | C<=0.155; Si[0.08,0.08]; Mn[0.5,0.5]; P<=0.02; S<=0.01; Ti[0.045,0.045] | C=0.0839945(OK); Si=0.08(OK); Mn=0.5(OK); P=0(OK); S=0(OK); Ti=0.045(OK) | 铝块按同源AH列固定计入：1.400kg/t；C上限按目标0.160-0.005=0.155；成本基本持平：新-旧=+0.000元/t |  | 5.652911 | 5.652911 | 0 | 0.205851 | 0.205851 | 0 | 0 | 0 | 0 | 0 | 0 | 0 | 0 | 0 | 0 | 0 | 0 | 0 | 1.4 | 1.4 | 0 | 0 | 0 | 0 | 0 | 0 | 0 | 0.898096 | 0.898096 | 0 | 0 | 0 | 0 | 0 | 0 | 0 | 0 | 0 | 0 | 0 | 0 | 0 | 0 | 0 | 0 | 0 | 0 | 0 | 0 | 0 | 0 | 0 | 0 | 0 | 0 | 0 | 0
72 | 68 | Q355B-HL2 | 03 | 16.3 | 30 | Q355B-3A | B 低合金钢-低合金高强结构钢-B01 Q355B | 1515 | 0.16 | 0.18 | 0.8 | 0.02 | 0.01 |  |  | 0.035 | 0.02 | [7 empty] | 0.072049 | 0.122746 | ok | ok | 是 | C=0.0883417(OK); Si=0.18(OK); Mn=0.8(OK); P=0(OK); S=0(OK); Ti=0.04(OK) |  | OK |  | 13.260704 | 13.260704 | 13.260704 | 0 | 110.370599 | 110.370599 | 110.370599 | 0 | 1.4 | 1.4 | 1.合金成本!AH72 | 同一工作簿AH列 |  | 11.860704 | 79.098563 | C<=0.155; Si[0.18,0.18]; Mn[0.8,0.8]; P<=0.02; S<=0.01; Ti[0.04,0.04] | C=0.0883417(OK); Si=0.18(OK); Mn=0.8(OK); P=0(OK); S=0(OK); Ti=0.04(OK) | 铝块按同源AH列固定计入：1.400kg/t；C上限按目标0.160-0.005=0.155；成本基本持平：新-旧=+0.000元/t |  | 10.525062 | 10.525062 | 0 | 0 | 0 | 0 | 0 | 0 | 0 | 0 | 0 | 0 | 0 | 0 | 0 | 0.537334 | 0.537334 | 0 | 1.4 | 1.4 | 0 | 0 | 0 | 0 | 0 | 0 | 0 | 0.798308 | 0.798308 | 0 | 0 | 0 | 0 | 0 | 0 | 0 | 0 | 0 | 0 | 0 | 0 | 0 | 0 | 0 | 0 | 0 | 0 | 0 | 0 | 0 | 0 | 0 | 0 | 0 | 0 | 0 | 0
73 | 69 | Q355B-HL3 | 03 | 0.1 | 6 | Q355B-1 | B 结构钢-低合金高强结构钢-B01 Q355B | 1518 | 0.16 | 0.08 | 0.35 | 0.02 | 0.01 |  |  | 0.04 | 0.02 | [7 empty] | 0.070818 | 0.122477 | ok | ok | 是 | C=0.0762911(OK); Si=0.08(OK); Mn=0.35(OK); P=0(OK); S=0(OK); Ti=0.045(OK) |  | OK |  | 6.380236 | 6.380236 | 6.380236 | 0 | 75.380373 | 75.380373 | 75.380373 | 0 | 1.427768 | 1.427768 | 1.合金成本!AH73 | 同一工作簿AH列 |  | 4.952467 | 43.488069 | C<=0.155; Si[0.08,0.08]; Mn[0.35,0.35]; P<=0.02; S<=0.01; Ti[0.045,0.045] | C=0.0762911(OK); Si=0.08(OK); Mn=0.35(OK); P=0(OK); S=0(OK); Ti=0.045(OK) | 铝块按同源AH列固定计入：1.428kg/t；C上限按目标0.160-0.005=0.155；成本基本持平：新-旧=+0.000元/t |  | 3.535886 | 3.535886 | 0 | 0 | 0 | 0 | 0 | 0 | 0 | 0 | 0 | 0 | 0 | 0 | 0 | 0.518485 | 0.518485 | 0 | 1.427768 | 1.427768 | 0 | 0 | 0 | 0 | 0 | 0 | 0 | 0.898096 | 0.898096 | 0 | 0 | 0 | 0 | 0 | 0 | 0 | 0 | 0 | 0 | 0 | 0 | 0 | 0 | 0 | 0 | 0 | 0 | 0 | 0 | 0 | 0 | 0 | 0 | 0 | 0 | 0 | 0
74 | 70 | Q355B-HL3 | 02 | 6.01 | 16.24 | Q355B-2 | B 结构钢-低合金高强结构钢-B01 Q355B | 1517 | 0.16 | 0.08 | 0.5 | 0.02 | 0.01 |  |  | 0.04 | 0.02 | [7 empty] | 0.074004 | 0.121204 | ok | ok | 是 | C=0.0839945(OK); Si=0.08(OK); Mn=0.5(OK); P=0(OK); S=0(OK); Ti=0.045(OK) |  | OK |  | 8.156858 | 8.156858 | 8.156858 | 0 | 84.79993 | 84.79993 | 84.79993 | 0 | 1.4 | 1.4 | 1.合金成本!AH74 | 同一工作簿AH列 |  | 6.756858 | 53.527895 | C<=0.155; Si[0.08,0.08]; Mn[0.5,0.5]; P<=0.02; S<=0.01; Ti[0.045,0.045] | C=0.0839945(OK); Si=0.08(OK); Mn=0.5(OK); P=0(OK); S=0(OK); Ti=0.045(OK) | 铝块按同源AH列固定计入：1.400kg/t；C上限按目标0.160-0.005=0.155；成本基本持平：新-旧=+0.000元/t |  | 5.652911 | 5.652911 | 0 | 0.205851 | 0.205851 | 0 | 0 | 0 | 0 | 0 | 0 | 0 | 0 | 0 | 0 | 0 | 0 | 0 | 1.4 | 1.4 | 0 | 0 | 0 | 0 | 0 | 0 | 0 | 0.898096 | 0.898096 | 0 | 0 | 0 | 0 | 0 | 0 | 0 | 0 | 0 | 0 | 0 | 0 | 0 | 0 | 0 | 0 | 0 | 0 | 0 | 0 | 0 | 0 | 0 | 0 | 0 | 0 | 0 | 0
75 | 71 | Q355B-HL3 | 01 | 16.25 | 30 | Q355B-3A | B 低合金钢-低合金高强结构钢-B01 Q355B | 1515 | 0.16 | 0.18 | 0.8 | 0.02 | 0.01 |  |  | 0.035 | 0.02 | [7 empty] | 0.072049 | 0.122746 | ok | ok | 是 | C=0.0883417(OK); Si=0.18(OK); Mn=0.8(OK); P=0(OK); S=0(OK); Ti=0.04(OK) |  | OK |  | 13.260704 | 13.260704 | 13.260704 | 0 | 110.370599 | 110.370599 | 110.370599 | 0 | 1.4 | 1.4 | 1.合金成本!AH75 | 同一工作簿AH列 |  | 11.860704 | 79.098563 | C<=0.155; Si[0.18,0.18]; Mn[0.8,0.8]; P<=0.02; S<=0.01; Ti[0.04,0.04] | C=0.0883417(OK); Si=0.18(OK); Mn=0.8(OK); P=0(OK); S=0(OK); Ti=0.04(OK) | 铝块按同源AH列固定计入：1.400kg/t；C上限按目标0.160-0.005=0.155；成本基本持平：新-旧=+0.000元/t |  | 10.525062 | 10.525062 | 0 | 0 | 0 | 0 | 0 | 0 | 0 | 0 | 0 | 0 | 0 | 0 | 0 | 0.537334 | 0.537334 | 0 | 1.4 | 1.4 | 0 | 0 | 0 | 0 | 0 | 0 | 0 | 0.798308 | 0.798308 | 0 | 0 | 0 | 0 | 0 | 0 | 0 | 0 | 0 | 0 | 0 | 0 | 0 | 0 | 0 | 0 | 0 | 0 | 0 | 0 | 0 | 0 | 0 | 0 | 0 | 0 | 0 | 0
76 | 72 | Q355B-HL4 | 01 | 0.1 | 6 | Q355B-1 | B 结构钢-低合金高强结构钢-B01 Q355B | 1518 | 0.16 | 0.08 | 0.35 | 0.02 | 0.01 |  |  | 0.04 | 0.02 | [7 empty] | 0.070818 | 0.122477 | ok | ok | 是 | C=0.0762911(OK); Si=0.08(OK); Mn=0.35(OK); P=0(OK); S=0(OK); Ti=0.045(OK) |  | OK |  | 6.380236 | 6.380236 | 6.380236 | 0 | 75.380373 | 75.380373 | 75.380373 | 0 | 1.427768 | 1.427768 | 1.合金成本!AH76 | 同一工作簿AH列 |  | 4.952467 | 43.488069 | C<=0.155; Si[0.08,0.08]; Mn[0.35,0.35]; P<=0.02; S<=0.01; Ti[0.045,0.045] | C=0.0762911(OK); Si=0.08(OK); Mn=0.35(OK); P=0(OK); S=0(OK); Ti=0.045(OK) | 铝块按同源AH列固定计入：1.428kg/t；C上限按目标0.160-0.005=0.155；成本基本持平：新-旧=+0.000元/t |  | 3.535886 | 3.535886 | 0 | 0 | 0 | 0 | 0 | 0 | 0 | 0 | 0 | 0 | 0 | 0 | 0 | 0.518485 | 0.518485 | 0 | 1.427768 | 1.427768 | 0 | 0 | 0 | 0 | 0 | 0 | 0 | 0.898096 | 0.898096 | 0 | 0 | 0 | 0 | 0 | 0 | 0 | 0 | 0 | 0 | 0 | 0 | 0 | 0 | 0 | 0 | 0 | 0 | 0 | 0 | 0 | 0 | 0 | 0 | 0 | 0 | 0 | 0
77 | 73 | Q355B-HL4 | 03 | 6.01 | 15.99 | Q355B-2 | B 结构钢-低合金高强结构钢-B01 Q355B | 1517 | 0.16 | 0.08 | 0.5 | 0.02 | 0.01 |  |  | 0.04 | 0.02 | [7 empty] | 0.074004 | 0.121204 | ok | ok | 是 | C=0.0839945(OK); Si=0.08(OK); Mn=0.5(OK); P=0(OK); S=0(OK); Ti=0.045(OK) |  | OK |  | 8.156858 | 8.156858 | 8.156858 | 0 | 84.79993 | 84.79993 | 84.79993 | 0 | 1.4 | 1.4 | 1.合金成本!AH77 | 同一工作簿AH列 |  | 6.756858 | 53.527895 | C<=0.155; Si[0.08,0.08]; Mn[0.5,0.5]; P<=0.02; S<=0.01; Ti[0.045,0.045] | C=0.0839945(OK); Si=0.08(OK); Mn=0.5(OK); P=0(OK); S=0(OK); Ti=0.045(OK) | 铝块按同源AH列固定计入：1.400kg/t；C上限按目标0.160-0.005=0.155；成本基本持平：新-旧=+0.000元/t |  | 5.652911 | 5.652911 | 0 | 0.205851 | 0.205851 | 0 | 0 | 0 | 0 | 0 | 0 | 0 | 0 | 0 | 0 | 0 | 0 | 0 | 1.4 | 1.4 | 0 | 0 | 0 | 0 | 0 | 0 | 0 | 0.898096 | 0.898096 | 0 | 0 | 0 | 0 | 0 | 0 | 0 | 0 | 0 | 0 | 0 | 0 | 0 | 0 | 0 | 0 | 0 | 0 | 0 | 0 | 0 | 0 | 0 | 0 | 0 | 0 | 0 | 0
78 | 74 | Q355B-HL4 | 02 | 16 | 30 | Q355B-3A | B 低合金钢-低合金高强结构钢-B01 Q355B | 1515 | 0.16 | 0.18 | 0.8 | 0.02 | 0.01 |  |  | 0.035 | 0.02 | [7 empty] | 0.072049 | 0.122746 | ok | ok | 是 | C=0.0883417(OK); Si=0.18(OK); Mn=0.8(OK); P=0(OK); S=0(OK); Ti=0.04(OK) |  | OK |  | 13.260704 | 13.260704 | 13.260704 | 0 | 110.370599 | 110.370599 | 110.370599 | 0 | 1.4 | 1.4 | 1.合金成本!AH78 | 同一工作簿AH列 |  | 11.860704 | 79.098563 | C<=0.155; Si[0.18,0.18]; Mn[0.8,0.8]; P<=0.02; S<=0.01; Ti[0.04,0.04] | C=0.0883417(OK); Si=0.18(OK); Mn=0.8(OK); P=0(OK); S=0(OK); Ti=0.04(OK) | 铝块按同源AH列固定计入：1.400kg/t；C上限按目标0.160-0.005=0.155；成本基本持平：新-旧=+0.000元/t |  | 10.525062 | 10.525062 | 0 | 0 | 0 | 0 | 0 | 0 | 0 | 0 | 0 | 0 | 0 | 0 | 0 | 0.537334 | 0.537334 | 0 | 1.4 | 1.4 | 0 | 0 | 0 | 0 | 0 | 0 | 0 | 0.798308 | 0.798308 | 0 | 0 | 0 | 0 | 0 | 0 | 0 | 0 | 0 | 0 | 0 | 0 | 0 | 0 | 0 | 0 | 0 | 0 | 0 | 0 | 0 | 0 | 0 | 0 | 0 | 0 | 0 | 0
79 | 75 | Q355C-HL3 | 01 | 2 | 12 | Q355C-1 | B 低合金钢-低合金高强结构钢-B03 Q355C | 1517 | 0.16 | 0.15 | 1 | 0.018 | 0.01 |  |  | 0.03 | 0.025 |  | 0 | 0 | 0 |  |  |  | 0.071 | 0.112 | ok | ok | 是 | C=0.104371(OK); Si=0.15(OK); Mn=1(OK); P=0(OK); S=0(OK); Ti=0.035(OK) |  | OK |  | 15.515133 | 15.515133 | 15.515133 | 0 | 122.613403 | 122.613403 | 122.613403 | 0 | 1.4 | 1.4 | 1.合金成本!AH79 | 同一工作簿AH列 |  | 14.115133 | 91.341368 | C<=0.155; Si[0.15,0.15]; Mn[1,1]; P<=0.018; S<=0.01; Ti[0.035,0.035] | C=0.104371(OK); Si=0.15(OK); Mn=1(OK); P=0(OK); S=0(OK); Ti=0.035(OK) | 铝块按同源AH列固定计入：1.400kg/t；C上限按目标0.160-0.005=0.155；成本基本持平：新-旧=-0.000元/t |  | 10.599209 | 10.599209 | 0 | 2.817405 | 2.817405 | 0 | 0 | 0 | 0 | 0 | 0 | 0 | 0 | 0 | 0 | 0 | 0 | 0 | 1.4 | 1.4 | 0 | 0 | 0 | 0 | 0 | 0 | 0 | 0.698519 | 0.698519 | 0 | 0 | 0 | 0 | 0 | 0 | 0 | 0 | 0 | 0 | 0 | 0 | 0 | 0 | 0 | 0 | 0 | 0 | 0 | 0 | 0 | 0 | 0 | 0 | 0 | 0 | 0 | 0
80 | 76 | Q355C-HL3 | 02 | 12.01 | 19 | Q355C-2 | B 低合金钢-低合金高强结构钢-B03 Q355C | 1517 | 0.16 | 0.15 | 1.25 | 0.018 | 0.005 |  | 0.008 | 0.015 | 0.025 |  | 0 | 0 | 0 |  |  |  | 0.062065 | 0.113174 | ok | ok | 是 | C=0.115929(OK); Si=0.15(OK); Mn=1.25(OK); P=0(OK); S=0(OK); Nb=0.008(OK); Ti=0.02(OK) |  | OK |  | 18.74482 | 18.74482 | 18.74482 | 0 | 163.011456 | 163.011456 | 163.011456 | 0 | 1.4 | 1.4 | 1.合金成本!AH80 | 同一工作簿AH列 |  | 17.34482 | 131.739421 | C<=0.155; Si[0.15,0.15]; Mn[1.25,1.25]; P<=0.018; S<=0.005; Nb[0.008,0.008]; Ti[0.02,0.02] | C=0.115929(OK); Si=0.15(OK); Mn=1.25(OK); P=0(OK); S=0(OK); Nb=0.008(OK); Ti=0.02(OK) | 铝块按同源AH列固定计入：1.400kg/t；C上限按目标0.160-0.005=0.155；成本基本持平：新-旧=-0.000元/t |  | 10.599209 | 10.599209 | 0 | 6.220946 | 6.220946 | 0 | 0 | 0 | 0 | 0 | 0 | 0 | 0 | 0 | 0 | 0 | 0 | 0 | 1.4 | 1.4 | 0 | 0 | 0 | 0 | 0.125511 | 0.125511 | 0 | 0.399154 | 0.399154 | 0 | 0 | 0 | 0 | 0 | 0 | 0 | 0 | 0 | 0 | 0 | 0 | 0 | 0 | 0 | 0 | 0 | 0 | 0 | 0 | 0 | 0 | 0 | 0 | 0 | 0 | 0 | 0
81 | 77 | Q355C-HL3 | 03 | 19.01 | 29 | Q355C-3 | B 低合金钢-低合金高强结构钢-B03 Q355C | 1517 | 0.16 | 0.15 | 1.35 | 0.018 | 0.005 |  | 0.01 | 0.025 | 0.025 |  | 0 | 0 | 0 |  |  |  | 0.067671 | 0.109171 | ok | ok | 是 | C=0.1301(OK); Si=0.15(OK); Mn=1.35(OK); P=0(OK); S=0(OK); Nb=0.01(OK); Ti=0.03(OK) |  | OK |  | 20.398367 | 20.398367 | 20.398367 | 0 | 183.171972 | 183.171972 | 183.171972 | 0 | 1.4 | 1.4 | 1.合金成本!AH81 | 同一工作簿AH列 |  | 18.998367 | 151.899937 | C<=0.155; Si[0.15,0.15]; Mn[1.35,1.35]; P<=0.018; S<=0.005; Nb[0.01,0.01]; Ti[0.03,0.03] | C=0.1301(OK); Si=0.15(OK); Mn=1.35(OK); P=0(OK); S=0(OK); Nb=0.01(OK); Ti=0.03(OK) | 铝块按同源AH列固定计入：1.400kg/t；C上限按目标0.160-0.005=0.155；成本基本持平：新-旧=-0.000元/t |  | 10.599209 | 10.599209 | 0 | 7.643538 | 7.643538 | 0 | 0 | 0 | 0 | 0 | 0 | 0 | 0 | 0 | 0 | 0 | 0 | 0 | 1.4 | 1.4 | 0 | 0 | 0 | 0 | 0.156889 | 0.156889 | 0 | 0.598731 | 0.598731 | 0 | 0 | 0 | 0 | 0 | 0 | 0 | 0 | 0 | 0 | 0 | 0 | 0 | 0 | 0 | 0 | 0 | 0 | 0 | 0 | 0 | 0 | 0 | 0 | 0 | 0 | 0 | 0
82 | 78 | SS400-M | 01 | 3 | 5 | SS400-M | A 碳素钢-碳素结构钢-A43 SS400-M | 1515 | 0.175 | 0.15 | 0.7 | 0 | 0 |  |  | 0.03 | 0.02 |  | 0 |  |  |  | 0 |  | 0.046667 | 0.111333 | ok | ok | 否 | C=0.0608684(OK); Si=0.15(OK); Mn=0.701667(NG); Ti=0.035(OK) | Mn高于上限：0.7017% > 0.7000% | OK |  | 11.621755 | 11.621755 | 11.602197 | -0.019558 | 99.664009 | 99.664009 | 99.556397 | -0.107612 | 1.4 | 1.4 | 1.合金成本!AH82 | 同一工作簿AH列 |  | 10.202197 | 68.284362 | C<=0.17; Si[0.15,0.15]; Mn[0.7,0.7]; Ti[0.035,0.035] | C=0.0608283(OK); Si=0.15(OK); Mn=0.7(OK); Ti=0.035(OK) | 铝块按同源AH列固定计入：1.400kg/t；原Excel在批准规则下不可行：Mn高于上限：0.7017% > 0.7000%；C上限按目标0.175-0.005=0.170；主要投料变化：硅锰:9.174->9.148(-0.026)；硅铁合金:0.349->0.355(+0.006)；成本下降：新-旧=-0.108元/t |  | 9.174245 | 9.148344 | -0.025901 | 0 | 0 | 0 | 0 | 0 | 0 | 0 | 0 | 0 | 0 | 0 | 0 | 0.348991 | 0.355334 | 0.006344 | 1.4 | 1.4 | 0 | 0 | 0 | 0 | 0 | 0 | 0 | 0.698519 | 0.698519 | 0 | 0 | 0 | 0 | 0 | 0 | 0 | 0 | 0 | 0 | 0 | 0 | 0 | 0 | 0 | 0 | 0 | 0 | 0 | 0 | 0 | 0 | 0 | 0 | 0 | 0 | 0 | 0
83 | 79 | Q390B | 02 | 3 | 10 | Q390B-1 | B 低合金钢-低合金高强结构钢-B16 Q390B | 1515 | 0.16 | 0.15 | 0.9 | 0.015 | 0.01 |  |  | 0.045 | 0.02 | [7 empty] | 0.060667 | 0.109667 | ok | ok | 是 | C=0.0859942(OK); Si=0.15(OK); Mn=0.9(OK); P=0(OK); S=0(OK); Ti=0.05(OK) |  | OK |  | 14.478575 | 14.478575 | 14.478575 | 0 | 121.744715 | 121.744715 | 121.744715 | 0 | 1.4 | 1.4 | 1.合金成本!AH83 | 同一工作簿AH列 |  | 13.078575 | 90.47268 | C<=0.155; Si[0.15,0.15]; Mn[0.9,0.9]; P<=0.015; S<=0.01; Ti[0.05,0.05] | C=0.0859942(OK); Si=0.15(OK); Mn=0.9(OK); P=0(OK); S=0(OK); Ti=0.05(OK) | 铝块按同源AH列固定计入：1.400kg/t；C上限按目标0.160-0.005=0.155；成本基本持平：新-旧=+0.000元/t |  | 10.599209 | 10.599209 | 0 | 1.481482 | 1.481482 | 0 | 0 | 0 | 0 | 0 | 0 | 0 | 0 | 0 | 0 | 0 | 0 | 0 | 1.4 | 1.4 | 0 | 0 | 0 | 0 | 0 | 0 | 0 | 0.997884 | 0.997884 | 0 | 0 | 0 | 0 | 0 | 0 | 0 | 0 | 0 | 0 | 0 | 0 | 0 | 0 | 0 | 0 | 0 | 0 | 0 | 0 | 0 | 0 | 0 | 0 | 0 | 0 | 0 | 0
84 | 80 | Q390B | 03 | 10.01 | 16.5 | Q390B-2 | B 低合金钢-低合金高强结构钢-B16 Q390B | 1515 | 0.16 | 0.15 | 1.05 | 0.015 | 0.01 |  |  | 0.045 | 0.02 | [7 empty] | 0.064824 | 0.113882 | ok | ok | 是 | C=0.102158(OK); Si=0.15(OK); Mn=1.05(OK); P=0(OK); S=0(OK); Ti=0.05(OK) |  | OK |  | 16.40267 | 16.40267 | 16.40267 | 0 | 132.233919 | 132.233919 | 132.233919 | 0 | 1.33 | 1.33 | 1.合金成本!AH84 | 同一工作簿AH列 |  | 15.07267 | 102.525485 | C<=0.155; Si[0.15,0.15]; Mn[1.05,1.05]; P<=0.015; S<=0.01; Ti[0.05,0.05] | C=0.102158(OK); Si=0.15(OK); Mn=1.05(OK); P=0(OK); S=0(OK); Ti=0.05(OK) | 铝块按同源AH列固定计入：1.330kg/t；C上限按目标0.160-0.005=0.155；成本基本持平：新-旧=+0.000元/t |  | 10.599209 | 10.599209 | 0 | 3.475577 | 3.475577 | 0 | 0 | 0 | 0 | 0 | 0 | 0 | 0 | 0 | 0 | 0 | 0 | 0 | 1.33 | 1.33 | 0 | 0 | 0 | 0 | 0 | 0 | 0 | 0.997884 | 0.997884 | 0 | 0 | 0 | 0 | 0 | 0 | 0 | 0 | 0 | 0 | 0 | 0 | 0 | 0 | 0 | 0 | 0 | 0 | 0 | 0 | 0 | 0 | 0 | 0 | 0 | 0 | 0 | 0
85 | 81 | Q390B | 01 | 16.51 | 28 | Q390B-3 | B 低合金钢-低合金高强结构钢-B16 Q390B | 1515 | 0.16 | 0.15 | 1.1 | 0.015 | 0.006 |  | 0.015 | 0.04 | 0.02 | [7 empty] | 0.070194 | 0.120806 | ok | ok | 是 | C=0.111075(OK); Si=0.15(OK); Mn=1.1(OK); P=0(OK); S=0(OK); Nb=0.015(OK); Ti=0.045(OK) |  | OK |  | 17.127425 | 17.127425 | 17.127425 | 0 | 184.078575 | 184.078575 | 184.078575 | 0 | 1.33 | 1.33 | 1.合金成本!AH85 | 同一工作簿AH列 |  | 15.797425 | 154.370141 | C<=0.155; Si[0.15,0.15]; Mn[1.1,1.1]; P<=0.015; S<=0.006; Nb[0.015,0.015]; Ti[0.045,0.045] | C=0.111075(OK); Si=0.15(OK); Mn=1.1(OK); P=0(OK); S=0(OK); Nb=0.015(OK); Ti=0.045(OK) | 铝块按同源AH列固定计入：1.330kg/t；C上限按目标0.160-0.005=0.155；成本基本持平：新-旧=+0.000元/t |  | 10.599209 | 10.599209 | 0 | 4.064786 | 4.064786 | 0 | 0 | 0 | 0 | 0 | 0 | 0 | 0 | 0 | 0 | 0 | 0 | 0 | 1.33 | 1.33 | 0 | 0 | 0 | 0 | 0.235334 | 0.235334 | 0 | 0.898096 | 0.898096 | 0 | 0 | 0 | 0 | 0 | 0 | 0 | 0 | 0 | 0 | 0 | 0 | 0 | 0 | 0 | 0 | 0 | 0 | 0 | 0 | 0 | 0 | 0 | 0 | 0 | 0 | 0 | 0
86 | 82 | Q420B | 01 | 3 | 10 | Q420B-1 | B 低合金钢-低合金高强结构钢-B02 Q420B | 1516 | 0.14 | 0.15 | 1.1 | 0.015 | 0.01 |  | 0.012 | 0.04 | 0.02 | [7 empty] | 0.063846 | 0.111538 | ok | ok | 是 | C=0.105491(OK); Si=0.15(OK); Mn=1.1(OK); P=0(OK); S=0(OK); Nb=0.012(OK); Ti=0.045(OK) |  | OK |  | 17.22801 | 17.22801 | 17.22801 | 0 | 175.174174 | 175.174174 | 175.174174 | 0 | 1.350881 | 1.350881 | 1.合金成本!AH86 | 同一工作簿AH列 |  | 15.877129 | 144.999315 | C<=0.135; Si[0.15,0.15]; Mn[1.1,1.1]; P<=0.015; S<=0.01; Nb[0.012,0.012]; Ti[0.045,0.045] | C=0.105491(OK); Si=0.15(OK); Mn=1.1(OK); P=0(OK); S=0(OK); Nb=0.012(OK); Ti=0.045(OK) | 铝块按同源AH列固定计入：1.351kg/t；C上限按目标0.140-0.005=0.135；成本基本持平：新-旧=+0.000元/t |  | 10.599209 | 10.599209 | 0 | 4.191557 | 4.191557 | 0 | 0 | 0 | 0 | 0 | 0 | 0 | 0 | 0 | 0 | 0 | 0 | 0 | 1.350881 | 1.350881 | 0 | 0 | 0 | 0 | 0.188267 | 0.188267 | 0 | 0.898096 | 0.898096 | 0 | 0 | 0 | 0 | 0 | 0 | 0 | 0 | 0 | 0 | 0 | 0 | 0 | 0 | 0 | 0 | 0 | 0 | 0 | 0 | 0 | 0 | 0 | 0 | 0 | 0 | 0 | 0
87 | 83 | Q420B | 02 | 10.01 | 25 | Q420B-2 | B 低合金钢-低合金高强结构钢-B02 Q420B | 1516 | 0.14 | 0.15 | 1.2 | 0.015 | 0.01 |  | 0.012 | 0.04 | 0.02 | [7 empty] | 0.059185 | 0.112533 | ok | ok | 是 | C=0.108984(OK); Si=0.15(OK); Mn=1.2(OK); P=0(OK); S=0(OK); Nb=0.012(OK); Ti=0.045(OK) |  | OK |  | 18.56137 | 18.56137 | 18.56137 | 0 | 182.893116 | 182.893116 | 182.893116 | 0 | 1.33 | 1.33 | 1.合金成本!AH87 | 同一工作簿AH列 |  | 17.23137 | 153.184683 | C<=0.135; Si[0.15,0.15]; Mn[1.2,1.2]; P<=0.015; S<=0.01; Nb[0.012,0.012]; Ti[0.045,0.045] | C=0.108984(OK); Si=0.15(OK); Mn=1.2(OK); P=0(OK); S=0(OK); Nb=0.012(OK); Ti=0.045(OK) | 铝块按同源AH列固定计入：1.330kg/t；C上限按目标0.140-0.005=0.135；成本基本持平：新-旧=+0.000元/t |  | 10.599209 | 10.599209 | 0 | 5.545798 | 5.545798 | 0 | 0 | 0 | 0 | 0 | 0 | 0 | 0 | 0 | 0 | 0 | 0 | 0 | 1.33 | 1.33 | 0 | 0 | 0 | 0 | 0.188267 | 0.188267 | 0 | 0.898096 | 0.898096 | 0 | 0 | 0 | 0 | 0 | 0 | 0 | 0 | 0 | 0 | 0 | 0 | 0 | 0 | 0 | 0 | 0 | 0 | 0 | 0 | 0 | 0 | 0 | 0 | 0 | 0 | 0 | 0
88 | 84 | Q420MB | 01 | 3 | 10 | Q420B-1 | B 低合金钢-低合金高强结构钢-B02 Q420B | 1516 | 0.14 | 0.15 | 1.1 | 0.015 | 0.01 |  | 0.012 | 0.04 | 0.02 | [7 empty] | 0.063846 | 0.111538 | ok | ok | 是 | C=0.105491(OK); Si=0.15(OK); Mn=1.1(OK); P=0(OK); S=0(OK); Nb=0.012(OK); Ti=0.045(OK) |  | OK |  | 17.22801 | 17.22801 | 17.22801 | 0 | 175.174174 | 175.174174 | 175.174174 | 0 | 1.350881 | 1.350881 | 1.合金成本!AH88 | 同一工作簿AH列 |  | 15.877129 | 144.999315 | C<=0.135; Si[0.15,0.15]; Mn[1.1,1.1]; P<=0.015; S<=0.01; Nb[0.012,0.012]; Ti[0.045,0.045] | C=0.105491(OK); Si=0.15(OK); Mn=1.1(OK); P=0(OK); S=0(OK); Nb=0.012(OK); Ti=0.045(OK) | 铝块按同源AH列固定计入：1.351kg/t；C上限按目标0.140-0.005=0.135；成本基本持平：新-旧=+0.000元/t |  | 10.599209 | 10.599209 | 0 | 4.191557 | 4.191557 | 0 | 0 | 0 | 0 | 0 | 0 | 0 | 0 | 0 | 0 | 0 | 0 | 0 | 1.350881 | 1.350881 | 0 | 0 | 0 | 0 | 0.188267 | 0.188267 | 0 | 0.898096 | 0.898096 | 0 | 0 | 0 | 0 | 0 | 0 | 0 | 0 | 0 | 0 | 0 | 0 | 0 | 0 | 0 | 0 | 0 | 0 | 0 | 0 | 0 | 0 | 0 | 0 | 0 | 0 | 0 | 0
89 | 85 | Q420MB | 02 | 10.01 | 25 | Q420B-2 | B 低合金钢-低合金高强结构钢-B02 Q420B | 1516 | 0.14 | 0.15 | 1.2 | 0.015 | 0.01 |  | 0.012 | 0.04 | 0.02 | [7 empty] | 0.059185 | 0.112533 | ok | ok | 是 | C=0.108984(OK); Si=0.15(OK); Mn=1.2(OK); P=0(OK); S=0(OK); Nb=0.012(OK); Ti=0.045(OK) |  | OK |  | 18.56137 | 18.56137 | 18.56137 | 0 | 182.893116 | 182.893116 | 182.893116 | 0 | 1.33 | 1.33 | 1.合金成本!AH89 | 同一工作簿AH列 |  | 17.23137 | 153.184683 | C<=0.135; Si[0.15,0.15]; Mn[1.2,1.2]; P<=0.015; S<=0.01; Nb[0.012,0.012]; Ti[0.045,0.045] | C=0.108984(OK); Si=0.15(OK); Mn=1.2(OK); P=0(OK); S=0(OK); Nb=0.012(OK); Ti=0.045(OK) | 铝块按同源AH列固定计入：1.330kg/t；C上限按目标0.140-0.005=0.135；成本基本持平：新-旧=+0.000元/t |  | 10.599209 | 10.599209 | 0 | 5.545798 | 5.545798 | 0 | 0 | 0 | 0 | 0 | 0 | 0 | 0 | 0 | 0 | 0 | 0 | 0 | 1.33 | 1.33 | 0 | 0 | 0 | 0 | 0.188267 | 0.188267 | 0 | 0.898096 | 0.898096 | 0 | 0 | 0 | 0 | 0 | 0 | 0 | 0 | 0 | 0 | 0 | 0 | 0 | 0 | 0 | 0 | 0 | 0 | 0 | 0 | 0 | 0 | 0 | 0 | 0 | 0 | 0 | 0
90 | 86 | Q420B-HL1 | 01 | 3 | 10 | Q420B-1 | B 低合金钢-低合金高强结构钢-B02 Q420B | 1516 | 0.14 | 0.15 | 1.1 | 0.015 | 0.01 |  | 0.012 | 0.04 | 0.02 | [7 empty] | 0.063846 | 0.111538 | ok | ok | 是 | C=0.105491(OK); Si=0.15(OK); Mn=1.1(OK); P=0(OK); S=0(OK); Nb=0.012(OK); Ti=0.045(OK) |  | OK |  | 17.22801 | 17.22801 | 17.22801 | 0 | 175.174174 | 175.174174 | 175.174174 | 0 | 1.350881 | 1.350881 | 1.合金成本!AH90 | 同一工作簿AH列 |  | 15.877129 | 144.999315 | C<=0.135; Si[0.15,0.15]; Mn[1.1,1.1]; P<=0.015; S<=0.01; Nb[0.012,0.012]; Ti[0.045,0.045] | C=0.105491(OK); Si=0.15(OK); Mn=1.1(OK); P=0(OK); S=0(OK); Nb=0.012(OK); Ti=0.045(OK) | 铝块按同源AH列固定计入：1.351kg/t；C上限按目标0.140-0.005=0.135；成本基本持平：新-旧=+0.000元/t |  | 10.599209 | 10.599209 | 0 | 4.191557 | 4.191557 | 0 | 0 | 0 | 0 | 0 | 0 | 0 | 0 | 0 | 0 | 0 | 0 | 0 | 1.350881 | 1.350881 | 0 | 0 | 0 | 0 | 0.188267 | 0.188267 | 0 | 0.898096 | 0.898096 | 0 | 0 | 0 | 0 | 0 | 0 | 0 | 0 | 0 | 0 | 0 | 0 | 0 | 0 | 0 | 0 | 0 | 0 | 0 | 0 | 0 | 0 | 0 | 0 | 0 | 0 | 0 | 0
91 | 87 | Q420B-HL1 | 02 | 10.01 | 25 | Q420B-2 | B 低合金钢-低合金高强结构钢-B02 Q420B | 1516 | 0.14 | 0.15 | 1.2 | 0.015 | 0.01 |  | 0.012 | 0.04 | 0.02 | [7 empty] | 0.059185 | 0.112533 | ok | ok | 是 | C=0.108984(OK); Si=0.15(OK); Mn=1.2(OK); P=0(OK); S=0(OK); Nb=0.012(OK); Ti=0.045(OK) |  | OK |  | 18.56137 | 18.56137 | 18.56137 | 0 | 182.893116 | 182.893116 | 182.893116 | 0 | 1.33 | 1.33 | 1.合金成本!AH91 | 同一工作簿AH列 |  | 17.23137 | 153.184683 | C<=0.135; Si[0.15,0.15]; Mn[1.2,1.2]; P<=0.015; S<=0.01; Nb[0.012,0.012]; Ti[0.045,0.045] | C=0.108984(OK); Si=0.15(OK); Mn=1.2(OK); P=0(OK); S=0(OK); Nb=0.012(OK); Ti=0.045(OK) | 铝块按同源AH列固定计入：1.330kg/t；C上限按目标0.140-0.005=0.135；成本基本持平：新-旧=+0.000元/t |  | 10.599209 | 10.599209 | 0 | 5.545798 | 5.545798 | 0 | 0 | 0 | 0 | 0 | 0 | 0 | 0 | 0 | 0 | 0 | 0 | 0 | 1.33 | 1.33 | 0 | 0 | 0 | 0 | 0.188267 | 0.188267 | 0 | 0.898096 | 0.898096 | 0 | 0 | 0 | 0 | 0 | 0 | 0 | 0 | 0 | 0 | 0 | 0 | 0 | 0 | 0 | 0 | 0 | 0 | 0 | 0 | 0 | 0 | 0 | 0 | 0 | 0 | 0 | 0
92 | 88 | Q420B-HL2 | 01 | 3 | 10 | Q420B-1 | B 低合金钢-低合金高强结构钢-B02 Q420B | 1516 | 0.14 | 0.15 | 1.1 | 0.015 | 0.01 |  | 0.012 | 0.04 | 0.02 | [7 empty] | 0.063846 | 0.111538 | ok | ok | 是 | C=0.105491(OK); Si=0.15(OK); Mn=1.1(OK); P=0(OK); S=0(OK); Nb=0.012(OK); Ti=0.045(OK) |  | OK |  | 17.22801 | 17.22801 | 17.22801 | 0 | 175.174174 | 175.174174 | 175.174174 | 0 | 1.350881 | 1.350881 | 1.合金成本!AH92 | 同一工作簿AH列 |  | 15.877129 | 144.999315 | C<=0.135; Si[0.15,0.15]; Mn[1.1,1.1]; P<=0.015; S<=0.01; Nb[0.012,0.012]; Ti[0.045,0.045] | C=0.105491(OK); Si=0.15(OK); Mn=1.1(OK); P=0(OK); S=0(OK); Nb=0.012(OK); Ti=0.045(OK) | 铝块按同源AH列固定计入：1.351kg/t；C上限按目标0.140-0.005=0.135；成本基本持平：新-旧=+0.000元/t |  | 10.599209 | 10.599209 | 0 | 4.191557 | 4.191557 | 0 | 0 | 0 | 0 | 0 | 0 | 0 | 0 | 0 | 0 | 0 | 0 | 0 | 1.350881 | 1.350881 | 0 | 0 | 0 | 0 | 0.188267 | 0.188267 | 0 | 0.898096 | 0.898096 | 0 | 0 | 0 | 0 | 0 | 0 | 0 | 0 | 0 | 0 | 0 | 0 | 0 | 0 | 0 | 0 | 0 | 0 | 0 | 0 | 0 | 0 | 0 | 0 | 0 | 0 | 0 | 0
93 | 89 | Q420B-HL2 | 02 | 10.01 | 25 | Q420B-2 | B 低合金钢-低合金高强结构钢-B02 Q420B | 1516 | 0.14 | 0.15 | 1.2 | 0.015 | 0.01 |  | 0.012 | 0.04 | 0.02 | [7 empty] | 0.059185 | 0.112533 | ok | ok | 是 | C=0.108984(OK); Si=0.15(OK); Mn=1.2(OK); P=0(OK); S=0(OK); Nb=0.012(OK); Ti=0.045(OK) |  | OK |  | 18.56137 | 18.56137 | 18.56137 | 0 | 182.893116 | 182.893116 | 182.893116 | 0 | 1.33 | 1.33 | 1.合金成本!AH93 | 同一工作簿AH列 |  | 17.23137 | 153.184683 | C<=0.135; Si[0.15,0.15]; Mn[1.2,1.2]; P<=0.015; S<=0.01; Nb[0.012,0.012]; Ti[0.045,0.045] | C=0.108984(OK); Si=0.15(OK); Mn=1.2(OK); P=0(OK); S=0(OK); Nb=0.012(OK); Ti=0.045(OK) | 铝块按同源AH列固定计入：1.330kg/t；C上限按目标0.140-0.005=0.135；成本基本持平：新-旧=+0.000元/t |  | 10.599209 | 10.599209 | 0 | 5.545798 | 5.545798 | 0 | 0 | 0 | 0 | 0 | 0 | 0 | 0 | 0 | 0 | 0 | 0 | 0 | 1.33 | 1.33 | 0 | 0 | 0 | 0 | 0.188267 | 0.188267 | 0 | 0.898096 | 0.898096 | 0 | 0 | 0 | 0 | 0 | 0 | 0 | 0 | 0 | 0 | 0 | 0 | 0 | 0 | 0 | 0 | 0 | 0 | 0 | 0 | 0 | 0 | 0 | 0 | 0 | 0 | 0 | 0
94 | 90 | Q420C | 01 | 3 | 10 | Q420C-1 | B 低合金钢-低合金高强结构钢-B29 Q420C | 1516 | 0.14 | 0.15 | 1.1 | 0.015 | 0.006 |  | 0.02 | 0.035 | 0.02 | [7 empty] | 0.071 | 0.129 | ok | ok | 是 | C=0.111207(OK); Si=0.15(OK); Mn=1.1(OK); P=0(OK); S=0(OK); Nb=0.02(OK); Ti=0.04(OK) |  | OK |  | 17.030273 | 17.030273 | 17.030273 | 0 | 198.704374 | 198.704374 | 198.704374 | 0 | 1.366266 | 1.366266 | 1.合金成本!AH94 | 同一工作簿AH列 |  | 15.664006 | 168.185853 | C<=0.135; Si[0.15,0.15]; Mn[1.1,1.1]; P<=0.015; S<=0.006; Nb[0.02,0.02]; Ti[0.04,0.04] | C=0.111207(OK); Si=0.15(OK); Mn=1.1(OK); P=0(OK); S=0(OK); Nb=0.02(OK); Ti=0.04(OK) | 铝块按同源AH列固定计入：1.366kg/t；C上限按目标0.140-0.005=0.135；成本基本持平：新-旧=+0.000元/t |  | 10.599209 | 10.599209 | 0 | 3.952712 | 3.952712 | 0 | 0 | 0 | 0 | 0 | 0 | 0 | 0 | 0 | 0 | 0 | 0 | 0 | 1.366266 | 1.366266 | 0 | 0 | 0 | 0 | 0.313779 | 0.313779 | 0 | 0.798308 | 0.798308 | 0 | 0 | 0 | 0 | 0 | 0 | 0 | 0 | 0 | 0 | 0 | 0 | 0 | 0 | 0 | 0 | 0 | 0 | 0 | 0 | 0 | 0 | 0 | 0 | 0 | 0 | 0 | 0
95 | 91 | Q420C | 02 | 10.01 | 24 | Q420C-2 | B 低合金钢-低合金高强结构钢-B29 Q420C | 1516 | 0.14 | 0.15 | 1.2 | 0.015 | 0.005 |  | 0.02 | 0.035 | 0.02 | [7 empty] | 0.079667 | 0.132333 | ok | ok | 是 | C=0.127835(OK); Si=0.15(OK); Mn=1.2(OK); P=0(OK); S=0(OK); Nb=0.02(OK); Ti=0.04(OK) |  | OK |  | 18.406268 | 18.406268 | 18.406268 | 0 | 207.896972 | 207.896972 | 207.896972 | 0 | 1.420016 | 1.420016 | 1.合金成本!AH95 | 同一工作簿AH列 |  | 16.986251 | 176.177828 | C<=0.135; Si[0.15,0.15]; Mn[1.2,1.2]; P<=0.015; S<=0.005; Nb[0.02,0.02]; Ti[0.04,0.04] | C=0.127835(OK); Si=0.15(OK); Mn=1.2(OK); P=0(OK); S=0(OK); Nb=0.02(OK); Ti=0.04(OK) | 铝块按同源AH列固定计入：1.420kg/t；C上限按目标0.140-0.005=0.135；成本基本持平：新-旧=+0.000元/t |  | 10.599209 | 10.599209 | 0 | 5.274956 | 5.274956 | 0 | 0 | 0 | 0 | 0 | 0 | 0 | 0 | 0 | 0 | 0 | 0 | 0 | 1.420016 | 1.420016 | 0 | 0 | 0 | 0 | 0.313779 | 0.313779 | 0 | 0.798308 | 0.798308 | 0 | 0 | 0 | 0 | 0 | 0 | 0 | 0 | 0 | 0 | 0 | 0 | 0 | 0 | 0 | 0 | 0 | 0 | 0 | 0 | 0 | 0 | 0 | 0 | 0 | 0 | 0 | 0
96 | 92 | Q420C-HL2 | 01 | 3 | 10 | Q420C-1 | B 低合金钢-低合金高强结构钢-B29 Q420C | 1516 | 0.14 | 0.15 | 1.1 | 0.015 | 0.006 | 0 | 0.02 | 0.035 | 0.02 |  | 0 | 0 | 0 |  |  |  | 0.071 | 0.129 | ok | ok | 是 | C=0.111207(OK); Si=0.15(OK); Mn=1.1(OK); P=0(OK); S=0(OK); Nb=0.02(OK); Ti=0.04(OK) |  | OK |  | 17.030273 | 17.030273 | 17.030273 | 0 | 198.704374 | 198.704374 | 198.704374 | 0 | 1.366266 | 1.366266 | 1.合金成本!AH96 | 同一工作簿AH列 |  | 15.664006 | 168.185853 | C<=0.135; Si[0.15,0.15]; Mn[1.1,1.1]; P<=0.015; S<=0.006; Nb[0.02,0.02]; Ti[0.04,0.04] | C=0.111207(OK); Si=0.15(OK); Mn=1.1(OK); P=0(OK); S=0(OK); Nb=0.02(OK); Ti=0.04(OK) | 铝块按同源AH列固定计入：1.366kg/t；C上限按目标0.140-0.005=0.135；成本基本持平：新-旧=+0.000元/t |  | 10.599209 | 10.599209 | 0 | 3.952712 | 3.952712 | 0 | 0 | 0 | 0 | 0 | 0 | 0 | 0 | 0 | 0 | 0 | 0 | 0 | 1.366266 | 1.366266 | 0 | 0 | 0 | 0 | 0.313779 | 0.313779 | 0 | 0.798308 | 0.798308 | 0 | 0 | 0 | 0 | 0 | 0 | 0 | 0 | 0 | 0 | 0 | 0 | 0 | 0 | 0 | 0 | 0 | 0 | 0 | 0 | 0 | 0 | 0 | 0 | 0 | 0 | 0 | 0
97 | 93 | Q420C-HL2 | 02 | 10.01 | 24 | Q420C-2 | B 低合金钢-低合金高强结构钢-B29 Q420C | 1516 | 0.14 | 0.15 | 1.2 | 0.015 | 0.005 | 0 | 0.02 | 0.035 | 0.02 |  | 0 | 0 | 0 |  |  |  | 0.079667 | 0.132333 | ok | ok | 是 | C=0.127835(OK); Si=0.15(OK); Mn=1.2(OK); P=0(OK); S=0(OK); Nb=0.02(OK); Ti=0.04(OK) |  | OK |  | 18.406268 | 18.406268 | 18.406268 | 0 | 207.896972 | 207.896972 | 207.896972 | 0 | 1.420016 | 1.420016 | 1.合金成本!AH97 | 同一工作簿AH列 |  | 16.986251 | 176.177828 | C<=0.135; Si[0.15,0.15]; Mn[1.2,1.2]; P<=0.015; S<=0.005; Nb[0.02,0.02]; Ti[0.04,0.04] | C=0.127835(OK); Si=0.15(OK); Mn=1.2(OK); P=0(OK); S=0(OK); Nb=0.02(OK); Ti=0.04(OK) | 铝块按同源AH列固定计入：1.420kg/t；C上限按目标0.140-0.005=0.135；成本基本持平：新-旧=+0.000元/t |  | 10.599209 | 10.599209 | 0 | 5.274956 | 5.274956 | 0 | 0 | 0 | 0 | 0 | 0 | 0 | 0 | 0 | 0 | 0 | 0 | 0 | 1.420016 | 1.420016 | 0 | 0 | 0 | 0 | 0.313779 | 0.313779 | 0 | 0.798308 | 0.798308 | 0 | 0 | 0 | 0 | 0 | 0 | 0 | 0 | 0 | 0 | 0 | 0 | 0 | 0 | 0 | 0 | 0 | 0 | 0 | 0 | 0 | 0 | 0 | 0 | 0 | 0 | 0 | 0
98 | 94 | Q420MD | 01 | 3 | 10 | Q420MD-1 | B 低合金钢-低合金高强结构钢-B48 Q420MD-HL2 | 1516 | 0.14 | 0.15 | 1.1 | 0.012 | 0.005 |  | 0.02 | 0.035 | 0.02 | [7 empty] | 0.0485 | 0.0875 | ok | ok | 是 | C=0.0921247(OK); Si=0.15(OK); Mn=1.1(OK); P=0(OK); S=0(OK); Nb=0.02(OK); Ti=0.04(OK) |  | OK |  | 17.56166 | 17.56166 | 17.56166 | 0 | 201.325324 | 201.325324 | 201.325324 | 0 | 1.33 | 1.33 | 1.合金成本!AH98 | 同一工作簿AH列 |  | 16.23166 | 171.616891 | C<=0.135; Si[0.15,0.15]; Mn[1.1,1.1]; P<=0.012; S<=0.005; Nb[0.02,0.02]; Ti[0.04,0.04] | C=0.0921247(OK); Si=0.15(OK); Mn=1.1(OK); P=0(OK); S=0(OK); Nb=0.02(OK); Ti=0.04(OK) | 铝块按同源AH列固定计入：1.330kg/t；C上限按目标0.140-0.005=0.135；成本基本持平：新-旧=-0.000元/t |  | 10.599209 | 10.599209 | 0 | 4.520365 | 4.520365 | 0 | 0 | 0 | 0 | 0 | 0 | 0 | 0 | 0 | 0 | 0 | 0 | 0 | 1.33 | 1.33 | 0 | 0 | 0 | 0 | 0.313779 | 0.313779 | 0 | 0.798308 | 0.798308 | 0 | 0 | 0 | 0 | 0 | 0 | 0 | 0 | 0 | 0 | 0 | 0 | 0 | 0 | 0 | 0 | 0 | 0 | 0 | 0 | 0 | 0 | 0 | 0 | 0 | 0 | 0 | 0
99 | 95 | Q420MD | 02 | 10.01 | 25 | Q420MD-2 | B 低合金钢-低合金高强结构钢-B48 Q420MD-HL2 | 1516 | 0.14 | 0.15 | 1.2 | 0.012 | 0.005 |  | 0.02 | 0.035 | 0.02 | [7 empty] | 0.057 | 0.0965 | ok | ok | 是 | C=0.108119(OK); Si=0.15(OK); Mn=1.2(OK); P=0(OK); S=0(OK); Nb=0.02(OK); Ti=0.04(OK) |  | OK |  | 18.806394 | 18.806394 | 18.806394 | 0 | 208.848804 | 208.848804 | 208.848804 | 0 | 1.33 | 1.33 | 1.合金成本!AH99 | 同一工作簿AH列 |  | 17.476394 | 179.14037 | C<=0.135; Si[0.15,0.15]; Mn[1.2,1.2]; P<=0.012; S<=0.005; Nb[0.02,0.02]; Ti[0.04,0.04] | C=0.108119(OK); Si=0.15(OK); Mn=1.2(OK); P=0(OK); S=0(OK); Nb=0.02(OK); Ti=0.04(OK) | 铝块按同源AH列固定计入：1.330kg/t；C上限按目标0.140-0.005=0.135；成本基本持平：新-旧=-0.000元/t |  | 10.599209 | 10.599209 | 0 | 5.765099 | 5.765099 | 0 | 0 | 0 | 0 | 0 | 0 | 0 | 0 | 0 | 0 | 0 | 0 | 0 | 1.33 | 1.33 | 0 | 0 | 0 | 0 | 0.313779 | 0.313779 | 0 | 0.798308 | 0.798308 | 0 | 0 | 0 | 0 | 0 | 0 | 0 | 0 | 0 | 0 | 0 | 0 | 0 | 0 | 0 | 0 | 0 | 0 | 0 | 0 | 0 | 0 | 0 | 0 | 0 | 0 | 0 | 0
100 | 96 | Q420MD-HL1 | 01 | 3 | 10 | Q420MD-1 | B 低合金钢-低合金高强结构钢-B48 Q420MD-HL2 | 1516 | 0.14 | 0.15 | 1.1 | 0.012 | 0.005 |  | 0.02 | 0.035 | 0.02 | [7 empty] | 0.0485 | 0.0875 | ok | ok | 是 | C=0.0921247(OK); Si=0.15(OK); Mn=1.1(OK); P=0(OK); S=0(OK); Nb=0.02(OK); Ti=0.04(OK) |  | OK |  | 17.56166 | 17.56166 | 17.56166 | 0 | 201.325324 | 201.325324 | 201.325324 | 0 | 1.33 | 1.33 | 1.合金成本!AH100 | 同一工作簿AH列 |  | 16.23166 | 171.616891 | C<=0.135; Si[0.15,0.15]; Mn[1.1,1.1]; P<=0.012; S<=0.005; Nb[0.02,0.02]; Ti[0.04,0.04] | C=0.0921247(OK); Si=0.15(OK); Mn=1.1(OK); P=0(OK); S=0(OK); Nb=0.02(OK); Ti=0.04(OK) | 铝块按同源AH列固定计入：1.330kg/t；C上限按目标0.140-0.005=0.135；成本基本持平：新-旧=-0.000元/t |  | 10.599209 | 10.599209 | 0 | 4.520365 | 4.520365 | 0 | 0 | 0 | 0 | 0 | 0 | 0 | 0 | 0 | 0 | 0 | 0 | 0 | 1.33 | 1.33 | 0 | 0 | 0 | 0 | 0.313779 | 0.313779 | 0 | 0.798308 | 0.798308 | 0 | 0 | 0 | 0 | 0 | 0 | 0 | 0 | 0 | 0 | 0 | 0 | 0 | 0 | 0 | 0 | 0 | 0 | 0 | 0 | 0 | 0 | 0 | 0 | 0 | 0 | 0 | 0
101 | 97 | Q420MD-HL1 | 02 | 10.01 | 25 | Q420MD-2 | B 低合金钢-低合金高强结构钢-B48 Q420MD-HL2 | 1516 | 0.14 | 0.15 | 1.2 | 0.012 | 0.005 |  | 0.02 | 0.035 | 0.02 | [7 empty] | 0.057 | 0.0965 | ok | ok | 是 | C=0.108119(OK); Si=0.15(OK); Mn=1.2(OK); P=0(OK); S=0(OK); Nb=0.02(OK); Ti=0.04(OK) |  | OK |  | 18.806394 | 18.806394 | 18.806394 | 0 | 208.848804 | 208.848804 | 208.848804 | 0 | 1.33 | 1.33 | 1.合金成本!AH101 | 同一工作簿AH列 |  | 17.476394 | 179.14037 | C<=0.135; Si[0.15,0.15]; Mn[1.2,1.2]; P<=0.012; S<=0.005; Nb[0.02,0.02]; Ti[0.04,0.04] | C=0.108119(OK); Si=0.15(OK); Mn=1.2(OK); P=0(OK); S=0(OK); Nb=0.02(OK); Ti=0.04(OK) | 铝块按同源AH列固定计入：1.330kg/t；C上限按目标0.140-0.005=0.135；成本基本持平：新-旧=-0.000元/t |  | 10.599209 | 10.599209 | 0 | 5.765099 | 5.765099 | 0 | 0 | 0 | 0 | 0 | 0 | 0 | 0 | 0 | 0 | 0 | 0 | 0 | 1.33 | 1.33 | 0 | 0 | 0 | 0 | 0.313779 | 0.313779 | 0 | 0.798308 | 0.798308 | 0 | 0 | 0 | 0 | 0 | 0 | 0 | 0 | 0 | 0 | 0 | 0 | 0 | 0 | 0 | 0 | 0 | 0 | 0 | 0 | 0 | 0 | 0 | 0 | 0 | 0 | 0 | 0
102 | 98 | Q420MD-HL2 | 01 | 3 | 10 | Q420MD-1 | B 低合金钢-低合金高强结构钢-B48 Q420MD-HL2 | 1516 | 0.14 | 0.15 | 1.1 | 0.012 | 0.005 |  | 0.02 | 0.035 | 0.02 | [7 empty] | 0.0485 | 0.0875 | ok | ok | 是 | C=0.0921247(OK); Si=0.15(OK); Mn=1.1(OK); P=0(OK); S=0(OK); Nb=0.02(OK); Ti=0.04(OK) |  | OK |  | 17.56166 | 17.56166 | 17.56166 | 0 | 201.325324 | 201.325324 | 201.325324 | 0 | 1.33 | 1.33 | 1.合金成本!AH102 | 同一工作簿AH列 |  | 16.23166 | 171.616891 | C<=0.135; Si[0.15,0.15]; Mn[1.1,1.1]; P<=0.012; S<=0.005; Nb[0.02,0.02]; Ti[0.04,0.04] | C=0.0921247(OK); Si=0.15(OK); Mn=1.1(OK); P=0(OK); S=0(OK); Nb=0.02(OK); Ti=0.04(OK) | 铝块按同源AH列固定计入：1.330kg/t；C上限按目标0.140-0.005=0.135；成本基本持平：新-旧=-0.000元/t |  | 10.599209 | 10.599209 | 0 | 4.520365 | 4.520365 | 0 | 0 | 0 | 0 | 0 | 0 | 0 | 0 | 0 | 0 | 0 | 0 | 0 | 1.33 | 1.33 | 0 | 0 | 0 | 0 | 0.313779 | 0.313779 | 0 | 0.798308 | 0.798308 | 0 | 0 | 0 | 0 | 0 | 0 | 0 | 0 | 0 | 0 | 0 | 0 | 0 | 0 | 0 | 0 | 0 | 0 | 0 | 0 | 0 | 0 | 0 | 0 | 0 | 0 | 0 | 0
103 | 99 | Q420MD-HL2 | 02 | 10.01 | 25 | Q420MD-2 | B 低合金钢-低合金高强结构钢-B48 Q420MD-HL2 | 1516 | 0.14 | 0.15 | 1.2 | 0.012 | 0.005 |  | 0.02 | 0.035 | 0.02 | [7 empty] | 0.057 | 0.0965 | ok | ok | 是 | C=0.108119(OK); Si=0.15(OK); Mn=1.2(OK); P=0(OK); S=0(OK); Nb=0.02(OK); Ti=0.04(OK) |  | OK |  | 18.806394 | 18.806394 | 18.806394 | 0 | 208.848804 | 208.848804 | 208.848804 | 0 | 1.33 | 1.33 | 1.合金成本!AH103 | 同一工作簿AH列 |  | 17.476394 | 179.14037 | C<=0.135; Si[0.15,0.15]; Mn[1.2,1.2]; P<=0.012; S<=0.005; Nb[0.02,0.02]; Ti[0.04,0.04] | C=0.108119(OK); Si=0.15(OK); Mn=1.2(OK); P=0(OK); S=0(OK); Nb=0.02(OK); Ti=0.04(OK) | 铝块按同源AH列固定计入：1.330kg/t；C上限按目标0.140-0.005=0.135；成本基本持平：新-旧=-0.000元/t |  | 10.599209 | 10.599209 | 0 | 5.765099 | 5.765099 | 0 | 0 | 0 | 0 | 0 | 0 | 0 | 0 | 0 | 0 | 0 | 0 | 0 | 1.33 | 1.33 | 0 | 0 | 0 | 0 | 0.313779 | 0.313779 | 0 | 0.798308 | 0.798308 | 0 | 0 | 0 | 0 | 0 | 0 | 0 | 0 | 0 | 0 | 0 | 0 | 0 | 0 | 0 | 0 | 0 | 0 | 0 | 0 | 0 | 0 | 0 | 0 | 0 | 0 | 0 | 0
104 | 100 | Q420ME | 01 | 3 | 10.49 | Q420ME-1 | B 低合金钢-低合金高强结构钢-B44 Q420ME | 1516 | 0.13 | 0.15 | 1.35 | 0.01 | 0.004 |  | 0.025 | 0.015 | 0.02 | [7 empty] | 0.045 | 0.093 | ok | ok | 是 | C=0.108761(OK); Si=0.15(OK); Mn=1.35(OK); P=0(OK); S=0(OK); Nb=0.025(OK); Ti=0.02(OK) |  | OK |  | 20.585318 | 20.585318 | 20.585318 | 0 | 228.826665 | 228.826665 | 228.826665 | 0 | 1.33 | 1.33 | 1.合金成本!AH104 | 同一工作簿AH列 |  | 19.255318 | 199.118231 | C<=0.125; Si[0.15,0.15]; Mn[1.35,1.35]; P<=0.01; S<=0.004; Nb[0.025,0.025]; Ti[0.02,0.02] | C=0.108761(OK); Si=0.15(OK); Mn=1.35(OK); P=0(OK); S=0(OK); Nb=0.025(OK); Ti=0.02(OK) | 铝块按同源AH列固定计入：1.330kg/t；C上限按目标0.130-0.005=0.125；成本基本持平：新-旧=+0.000元/t |  | 10.599209 | 10.599209 | 0 | 7.864732 | 7.864732 | 0 | 0 | 0 | 0 | 0 | 0 | 0 | 0 | 0 | 0 | 0 | 0 | 0 | 1.33 | 1.33 | 0 | 0 | 0 | 0 | 0.392223 | 0.392223 | 0 | 0.399154 | 0.399154 | 0 | 0 | 0 | 0 | 0 | 0 | 0 | 0 | 0 | 0 | 0 | 0 | 0 | 0 | 0 | 0 | 0 | 0 | 0 | 0 | 0 | 0 | 0 | 0 | 0 | 0 | 0 | 0
105 | 101 | Q420ME | 02 | 10.5 | 20 | Q420ME-2 | B 低合金钢-低合金高强结构钢-B44 Q420ME | 1516 | 0.13 | 0.15 | 1.45 | 0.01 | 0.004 |  | 0.03 | 0.015 | 0.02 | [7 empty] | 0.05 | 0.093 | ok | ok | 是 | C=0.121997(OK); Si=0.15(OK); Mn=1.45(OK); P=0(OK); S=0(OK); Nb=0.03(OK); Ti=0.02(OK) |  | OK |  | 22.031602 | 22.031602 | 22.031602 | 0 | 253.989331 | 253.989331 | 253.989331 | 0 | 1.33 | 1.33 | 1.合金成本!AH105 | 同一工作簿AH列 |  | 20.701602 | 224.280897 | C<=0.125; Si[0.15,0.15]; Mn[1.45,1.45]; P<=0.01; S<=0.004; Nb[0.03,0.03]; Ti[0.02,0.02] | C=0.121997(OK); Si=0.15(OK); Mn=1.45(OK); P=0(OK); S=0(OK); Nb=0.03(OK); Ti=0.02(OK) | 铝块按同源AH列固定计入：1.330kg/t；C上限按目标0.130-0.005=0.125；成本基本持平：新-旧=-0.000元/t |  | 10.599209 | 10.599209 | 0 | 9.232572 | 9.232572 | 0 | 0 | 0 | 0 | 0 | 0 | 0 | 0 | 0 | 0 | 0 | 0 | 0 | 1.33 | 1.33 | 0 | 0 | 0 | 0 | 0.470668 | 0.470668 | 0 | 0.399154 | 0.399154 | 0 | 0 | 0 | 0 | 0 | 0 | 0 | 0 | 0 | 0 | 0 | 0 | 0 | 0 | 0 | 0 | 0 | 0 | 0 | 0 | 0 | 0 | 0 | 0 | 0 | 0 | 0 | 0
106 | 102 | Q460C | 01 | 3 | 10.3 | Q460C-1 | B 低合金钢-低合金高强结构钢-B22 Q460C | 1520 | 0.07 | 0.16 | 1.15 | 0.018 | 0.005 |  | 0.015 | 0.05 | 0.025 | [7 empty] | 0.05 | 0.093 | ok | ok | 是 | C=0.0576519(OK); Si=0.16(OK); Mn=1.15(OK); P=0(OK); S=0(OK); Nb=0.015(OK); Ti=0.055(OK) |  | OK |  | 19.286475 | 19.286475 | 18.922305 | -0.36417 | 245.591189 | 245.591189 | 227.636276 | -17.954913 | 1.9 | 1.9 | 1.合金成本!AH106 | 同一工作簿AH列 |  | 17.022305 | 185.195656 | C<=0.065; Si[0.16,0.16]; Mn[1.15,1.15]; P<=0.018; S<=0.005; Nb[0.015,0.015]; Ti[0.055,0.055] | C=0.065(OK); Si=0.16(OK); Mn=1.15(OK); P=0(OK); S=0(OK); Nb=0.015(OK); Ti=0.055(OK) | 铝块按同源AH列固定计入：1.900kg/t；C上限按目标0.070-0.005=0.065；主要投料变化：硅锰:0.000->6.790(+6.790)；低碳锰铁:13.285->7.793(-5.491)；硅铁合金:2.769->1.106(-1.663)；成本下降：新-旧=-17.955元/t |  | 0 | 6.790116 | 6.790116 | 0 | 0 | 0 | 0 | 0 | 0 | 13.284535 | 7.793231 | -5.491304 | 0 | 0 | 0 | 2.768933 | 1.105951 | -1.662981 | 1.9 | 1.9 | 0 | 0 | 0 | 0 | 0.235334 | 0.235334 | 0 | 1.097673 | 1.097673 | 0 | 0 | 0 | 0 | 0 | 0 | 0 | 0 | 0 | 0 | 0 | 0 | 0 | 0 | 0 | 0 | 0 | 0 | 0 | 0 | 0 | 0 | 0 | 0 | 0 | 0 | 0 | 0
107 | 103 | Q460C | 02 | 10.31 | 16.5 | Q460C-2 | B 低合金钢-低合金高强结构钢-B22 Q460C | 1520 | 0.07 | 0.16 | 1.15 | 0.018 | 0.005 |  | 0.02 | 0.055 | 0.025 | [7 empty] | 0.05 | 0.103333 | ok | ok | 是 | C=0.0575771(OK); Si=0.16(OK); Mn=1.15(OK); P=0(OK); S=0(OK); Nb=0.02(OK); Ti=0.06(OK) |  | OK |  | 19.334837 | 19.334837 | 18.96696 | -0.367877 | 263.796448 | 263.796448 | 245.658748 | -18.137699 | 1.9 | 1.9 | 1.合金成本!AH107 | 同一工作簿AH列 |  | 17.06696 | 203.218129 | C<=0.065; Si[0.16,0.16]; Mn[1.15,1.15]; P<=0.018; S<=0.005; Nb[0.02,0.02]; Ti[0.06,0.06] | C=0.065(OK); Si=0.16(OK); Mn=1.15(OK); P=0(OK); S=0(OK); Nb=0.02(OK); Ti=0.06(OK) | 铝块按同源AH列固定计入：1.900kg/t；C上限按目标0.070-0.005=0.065；主要投料变化：硅锰:0.000->6.859(+6.859)；低碳锰铁:13.155->7.607(-5.547)；硅铁合金:2.769->1.089(-1.680)；成本下降：新-旧=-18.138元/t |  | 0 | 6.859241 | 6.859241 | 0 | 0 | 0 | 0 | 0 | 0 | 13.154665 | 7.607457 | -5.547207 | 0 | 0 | 0 | 2.768933 | 1.089022 | -1.679911 | 1.9 | 1.9 | 0 | 0 | 0 | 0 | 0.313779 | 0.313779 | 0 | 1.197461 | 1.197461 | 0 | 0 | 0 | 0 | 0 | 0 | 0 | 0 | 0 | 0 | 0 | 0 | 0 | 0 | 0 | 0 | 0 | 0 | 0 | 0 | 0 | 0 | 0 | 0 | 0 | 0 | 0 | 0
108 | 104 | Q460MC | 01 | 1.5 | 10.3 | Q460MC-1 | B 低合金钢-低合金高强结构钢-B06 Q460MC | 1520 | 0.07 | 0.16 | 1.15 | 0.018 | 0.005 |  | 0.015 | 0.05 | 0.025 | [7 empty] | 0.049 | 0.109 | ok | ok | 否 | C=0.0672586(NG); Si=0.16(OK); Mn=1.15(OK); P=0(OK); S=0(OK); Nb=0.015(OK); Ti=0.055(OK) | C高于上限：0.0673% > 0.0650% | OK |  | 19.52683 | 19.52683 | 18.665914 | -0.860916 | 238.455642 | 238.455642 | 223.219195 | -15.236447 | 1.9 | 1.9 | 1.合金成本!AH108 | 同一工作簿AH列 |  | 16.765914 | 180.778576 | C<=0.065; Si[0.16,0.16]; Mn[1.15,1.15]; P<=0.018; S<=0.005; Nb[0.015,0.015]; Ti[0.055,0.055] | C=0.065(OK); Si=0.16(OK); Mn=1.15(OK); P=0(OK); S=0(OK); Nb=0.015(OK); Ti=0.055(OK) | 铝块按同源AH列固定计入：1.900kg/t；原Excel在批准规则下不可行：C高于上限：0.0673% > 0.0650%；C上限按目标0.070-0.005=0.065，原Excel按当前成分口径估算C=0.067，会被新约束压住；主要投料变化：中碳锰铁:13.525->0.000(-13.525)；硅锰:0.000->7.821(+7.821)；低碳锰铁:0.000->6.758(+6.758)；硅铁合金:2.769->0.853(-1.916)；成本下降：新-旧=-15.236元/t |  | 0 | 7.821211 | 7.821211 | 0 | 0 | 0 | 13.52489 | 0 | -13.52489 | 0 | 6.758273 | 6.758273 | 0 | 0 | 0 | 2.768933 | 0.853423 | -1.915509 | 1.9 | 1.9 | 0 | 0 | 0 | 0 | 0.235334 | 0.235334 | 0 | 1.097673 | 1.097673 | 0 | 0 | 0 | 0 | 0 | 0 | 0 | 0 | 0 | 0 | 0 | 0 | 0 | 0 | 0 | 0 | 0 | 0 | 0 | 0 | 0 | 0 | 0 | 0 | 0 | 0 | 0 | 0
109 | 105 | Q460MC | 02 | 10.31 | 16.5 | Q460MC-2 | B 低合金钢-低合金高强结构钢-B06 Q460MC | 1520 | 0.07 | 0.16 | 1.15 | 0.018 | 0.005 |  | 0.02 | 0.055 | 0.025 | [7 empty] | 0.046333 | 0.128 | ok | ok | 是 | C=0.0642587(OK); Si=0.16(OK); Mn=1.15(OK); P=0(OK); S=0(OK); Nb=0.02(OK); Ti=0.06(OK) |  | OK |  | 19.458211 | 19.458211 | 18.466377 | -0.991834 | 255.844548 | 255.844548 | 233.656699 | -22.187849 | 1.9 | 1.9 | 1.合金成本!AH109 | 同一工作簿AH列 |  | 16.566377 | 191.21608 | C<=0.065; Si[0.16,0.16]; Mn[1.15,1.15]; P<=0.018; S<=0.005; Nb[0.02,0.02]; Ti[0.06,0.06] | C=0.065(OK); Si=0.16(OK); Mn=1.15(OK); P=0(OK); S=0(OK); Nb=0.02(OK); Ti=0.06(OK) | 铝块按同源AH列固定计入：1.900kg/t；C上限按目标0.070-0.005=0.065；主要投料变化：中碳锰铁:13.278->0.000(-13.278)；硅锰:0.000->10.412(+10.412)；低碳锰铁:0.000->4.424(+4.424)；硅铁合金:2.769->0.219(-2.550)；成本下降：新-旧=-22.188元/t |  | 0 | 10.412481 | 10.412481 | 0 | 0 | 0 | 13.278038 | 0 | -13.278038 | 0 | 4.423866 | 4.423866 | 0 | 0 | 0 | 2.768933 | 0.21879 | -2.550142 | 1.9 | 1.9 | 0 | 0 | 0 | 0 | 0.313779 | 0.313779 | 0 | 1.197461 | 1.197461 | 0 | 0 | 0 | 0 | 0 | 0 | 0 | 0 | 0 | 0 | 0 | 0 | 0 | 0 | 0 | 0 | 0 | 0 | 0 | 0 | 0 | 0 | 0 | 0 | 0 | 0 | 0 | 0
110 | 106 | Q460MC(YZ) | 01 | 16.01 | 25.4 | Q460MC(YZ)-2 | B 低合金钢-低合金高强结构钢-B56 Q460MC(YZ) | 1520 | 0.14 | 0.16 | 1.4 | 0.015 | 0.005 | 0 | 0.03 | 0.03 |  | 0.025 | 0 | 0 | 0 | 0 |  |  | 0.0434 | 0.1096 | ok | ok | 是 | C=0.107261(OK); Si=0.16(OK); Mn=1.4(OK); P=0(OK); S=0(OK); Nb=0.03(OK); Ti=0.035(OK) |  | OK |  | 21.574666 | 21.574666 | 21.574666 | 0 | 257.326801 | 257.326801 | 257.326801 | 0 | 1.4 | 1.4 | 1.合金成本!AH110 | 同一工作簿AH列 |  | 20.174666 | 226.054766 | C<=0.135; Si[0.16,0.16]; Mn[1.4,1.4]; P<=0.015; S<=0.005; Nb[0.03,0.03]; Ti[0.035,0.035] | C=0.107261(OK); Si=0.16(OK); Mn=1.4(OK); P=0(OK); S=0(OK); Nb=0.03(OK); Ti=0.035(OK) | 铝块按同源AH列固定计入：1.400kg/t；C上限按目标0.140-0.005=0.135；成本基本持平：新-旧=-0.000元/t |  | 11.305822 | 11.305822 | 0 | 7.699657 | 7.699657 | 0 | 0 | 0 | 0 | 0 | 0 | 0 | 0 | 0 | 0 | 0 | 0 | 0 | 1.4 | 1.4 | 0 | 0 | 0 | 0 | 0.470668 | 0.470668 | 0 | 0.698519 | 0.698519 | 0 | 0 | 0 | 0 | 0 | 0 | 0 | 0 | 0 | 0 | 0 | 0 | 0 | 0 | 0 | 0 | 0 | 0 | 0 | 0 | 0 | 0 | 0 | 0 | 0 | 0 | 0 | 0
111 | 107 | Q460MD | 01 | 3 | 10.3 | Q460MD-1 | B 低合金钢-低合金高强结构钢-B07 Q460MD | 1520 | 0.07 | 0.16 | 1.3 | 0.018 | 0.003 |  | 0.015 | 0.055 | 0.025 | [7 empty] | 0.0434 | 0.1096 | ok | ok | 是 | C=0.064279(OK); Si=0.16(OK); Mn=1.3(OK); P=0(OK); S=0(OK); Nb=0.015(OK); Ti=0.06(OK) |  | OK |  | 21.567655 | 21.567655 | 20.487271 | -1.080384 | 255.862011 | 255.862011 | 231.813163 | -24.048848 | 1.9 | 1.9 | 1.合金成本!AH111 | 同一工作簿AH列 |  | 18.587271 | 189.372543 | C<=0.065; Si[0.16,0.16]; Mn[1.3,1.3]; P<=0.018; S<=0.003; Nb[0.015,0.015]; Ti[0.06,0.06] | C=0.065(OK); Si=0.16(OK); Mn=1.3(OK); P=0(OK); S=0(OK); Nb=0.015(OK); Ti=0.06(OK) | 铝块按同源AH列固定计入：1.900kg/t；C上限按目标0.070-0.005=0.065；主要投料变化：中碳锰铁:15.466->0.943(-14.523)；硅锰:0.000->11.306(+11.306)；低碳锰铁:0.000->4.906(+4.906)；硅铁合金:2.769->0.000(-2.769)；成本下降：新-旧=-24.049元/t |  | 0 | 11.305822 | 11.305822 | 0 | 0 | 0 | 15.465927 | 0.942846 | -14.523081 | 0 | 4.905807 | 4.905807 | 0 | 0 | 0 | 2.768933 | 0 | -2.768933 | 1.9 | 1.9 | 0 | 0 | 0 | 0 | 0.235334 | 0.235334 | 0 | 1.197461 | 1.197461 | 0 | 0 | 0 | 0 | 0 | 0 | 0 | 0 | 0 | 0 | 0 | 0 | 0 | 0 | 0 | 0 | 0 | 0 | 0 | 0 | 0 | 0 | 0 | 0 | 0 | 0 | 0 | 0
112 | 108 | Q460MD | 02 | 10.31 | 16.5 | Q460MD-2 | B 低合金钢-低合金高强结构钢-B07 Q460MD | 1520 | 0.07 | 0.16 | 1.35 | 0.018 | 0.003 |  | 0.015 | 0.065 | 0.025 | [7 empty] | 0.0434 | 0.1096 | ok | ok | 否 | C=0.065156(NG); Si=0.16(OK); Mn=1.35(OK); P=0(OK); S=0(OK); Nb=0.015(OK); Ti=0.07(OK) | C高于上限：0.0652% > 0.0650% | OK |  | 22.416842 | 22.416842 | 21.300353 | -1.116489 | 265.687532 | 265.687532 | 242.084017 | -23.603516 | 1.9 | 1.9 | 1.合金成本!AH112 | 同一工作簿AH列 |  | 19.400353 | 199.643397 | C<=0.065; Si[0.16,0.16]; Mn[1.35,1.35]; P<=0.018; S<=0.003; Nb[0.015,0.015]; Ti[0.07,0.07] | C=0.065(OK); Si=0.16(OK); Mn=1.35(OK); P=0(OK); S=0(OK); Nb=0.015(OK); Ti=0.07(OK) | 铝块按同源AH列固定计入：1.900kg/t；原Excel在批准规则下不可行：C高于上限：0.0652% > 0.0650%；C上限按目标0.070-0.005=0.065，原Excel按当前成分口径估算C=0.065，会被新约束压住；主要投料变化：中碳锰铁:16.116->0.486(-15.629)；硅锰:0.000->11.306(+11.306)；低碳锰铁:0.000->5.976(+5.976)；硅铁合金:2.769->0.000(-2.769)；成本下降：新-旧=-23.604元/t |  | 0 | 11.305822 | 11.305822 | 0 | 0 | 0 | 16.115537 | 0.486284 | -15.629253 | 0 | 5.975875 | 5.975875 | 0 | 0 | 0 | 2.768933 | 0 | -2.768933 | 1.9 | 1.9 | 0 | 0 | 0 | 0 | 0.235334 | 0.235334 | 0 | 1.397038 | 1.397038 | 0 | 0 | 0 | 0 | 0 | 0 | 0 | 0 | 0 | 0 | 0 | 0 | 0 | 0 | 0 | 0 | 0 | 0 | 0 | 0 | 0 | 0 | 0 | 0 | 0 | 0 | 0 | 0
113 | 109 | Q500MC | 01 | 3 | 10.3 | Q500MC-1 | B 低合金钢-低合金高强结构钢-B49 Q500MC | 1521 | 0.07 | 0.15 | 1.4 | 0.02 | 0.01 |  | 0.02 | 0.055 | 0.025 | [7 empty] | 0.0434 | 0.1096 | ok | ok | 否 | C=0.0660329(NG); Si=0.15(OK); Mn=1.4(OK); P=0(OK); S=0(OK); Nb=0.02(OK); Ti=0.06(OK) | C高于上限：0.0660% > 0.0650% | OK |  | 22.772262 | 22.772262 | 21.689047 | -1.083215 | 281.902757 | 281.902757 | 260.224744 | -21.678014 | 1.9 | 1.9 | 1.合金成本!AH113 | 同一工作簿AH列 |  | 19.789047 | 217.784124 | C<=0.065; Si[0.15,0.15]; Mn[1.4,1.4]; P<=0.02; S<=0.01; Nb[0.02,0.02]; Ti[0.06,0.06] | C=0.065(OK); Si=0.15(OK); Mn=1.4(OK); P=0(OK); S=0(OK); Nb=0.02(OK); Ti=0.06(OK) | 铝块按同源AH列固定计入：1.900kg/t；原Excel在批准规则下不可行：C高于上限：0.0660% > 0.0650%；C上限按目标0.070-0.005=0.065，原Excel按当前成分口径估算C=0.066，会被新约束压住；主要投料变化：中碳锰铁:16.765->0.994(-15.771)；硅锰:0.000->10.599(+10.599)；低碳锰铁:0.000->6.684(+6.684)；硅铁合金:2.596->0.000(-2.596)；成本下降：新-旧=-21.678元/t |  | 0 | 10.599209 | 10.599209 | 0 | 0 | 0 | 16.765148 | 0.994254 | -15.770894 | 0 | 6.684345 | 6.684345 | 0 | 0 | 0 | 2.595874 | 0 | -2.595874 | 1.9 | 1.9 | 0 | 0 | 0 | 0 | 0.313779 | 0.313779 | 0 | 1.197461 | 1.197461 | 0 | 0 | 0 | 0 | 0 | 0 | 0 | 0 | 0 | 0 | 0 | 0 | 0 | 0 | 0 | 0 | 0 | 0 | 0 | 0 | 0 | 0 | 0 | 0 | 0 | 0 | 0 | 0
114 | 110 | Q500MC | 02 | 10.31 | 16.5 | Q500MC-2 | B 低合金钢-低合金高强结构钢-B49 Q500MC | 1521 | 0.07 | 0.15 | 1.5 | 0.02 | 0.01 |  | 0.02 | 0.055 | 0.025 | [7 empty] | 0.035 | 0.0905 | ok | ok | 是 | C=0.0641671(OK); Si=0.15(OK); Mn=1.5(OK); P=0(OK); S=0(OK); Nb=0.02(OK); Ti=0.06(OK) |  | OK |  | 23.461954 | 23.461954 | 23.470772 | 0.008817 | 269.40423 | 269.40423 | 269.17608 | -0.22815 | 1.9 | 1.9 | 1.合金成本!AH114 | 同一工作簿AH列 |  | 21.570772 | 226.735461 | C<=0.065; Si[0.15,0.15]; Mn[1.5,1.5]; P<=0.02; S<=0.01; Nb[0.02,0.02]; Ti[0.06,0.06] | C=0.065(OK); Si=0.15(OK); Mn=1.5(OK); P=0(OK); S=0(OK); Nb=0.02(OK); Ti=0.06(OK) | 铝块按同源AH列固定计入：1.900kg/t；C上限按目标0.070-0.005=0.065；主要投料变化：高碳锰铁:0.000->0.176(+0.176)；中碳锰铁:9.452->9.285(-0.167)；成本下降：新-旧=-0.228元/t |  | 10.599209 | 10.599209 | 0 | 0 | 0.175763 | 0.175763 | 9.451506 | 9.28456 | -0.166946 | 0 | 0 | 0 | 0 | 0 | 0 | 0 | 0 | 0 | 1.9 | 1.9 | 0 | 0 | 0 | 0 | 0.313779 | 0.313779 | 0 | 1.197461 | 1.197461 | 0 | 0 | 0 | 0 | 0 | 0 | 0 | 0 | 0 | 0 | 0 | 0 | 0 | 0 | 0 | 0 | 0 | 0 | 0 | 0 | 0 | 0 | 0 | 0 | 0 | 0 | 0 | 0
115 | 111 | Q500MD | 01 | 3 | 10.3 | Q500MD-1 | B 低合金钢-低合金高强结构钢-B50 Q500MD | 1521 | 0.07 | 0.15 | 1.2 | 0.015 | 0.005 |  | 0.03 | 0.04 | 0.025 | [7 empty] | 0.035 | 0.0905 | ok | ok | 是 | C=0.0589053(OK); Si=0.15(OK); Mn=1.2(OK); P=0(OK); S=0(OK); Nb=0.03(OK); Ti=0.045(OK) |  | OK |  | 19.421815 | 19.421815 | 19.486336 | 0.064521 | 265.8592 | 265.8592 | 264.189697 | -1.669503 | 1.9 | 1.9 | 1.合金成本!AH115 | 同一工作簿AH列 |  | 17.586336 | 221.749077 | C<=0.065; Si[0.15,0.15]; Mn[1.2,1.2]; P<=0.015; S<=0.005; Nb[0.03,0.03]; Ti[0.045,0.045] | C=0.065(OK); Si=0.15(OK); Mn=1.2(OK); P=0(OK); S=0(OK); Nb=0.03(OK); Ti=0.045(OK) | 铝块按同源AH列固定计入：1.900kg/t；C上限按目标0.070-0.005=0.065；主要投料变化：高碳锰铁:0.000->1.286(+1.286)；中碳锰铁:5.554->4.332(-1.222)；成本下降：新-旧=-1.670元/t |  | 10.599209 | 10.599209 | 0 | 0 | 1.286156 | 1.286156 | 5.553843 | 4.332208 | -1.221635 | 0 | 0 | 0 | 0 | 0 | 0 | 0 | 0 | 0 | 1.9 | 1.9 | 0 | 0 | 0 | 0 | 0.470668 | 0.470668 | 0 | 0.898096 | 0.898096 | 0 | 0 | 0 | 0 | 0 | 0 | 0 | 0 | 0 | 0 | 0 | 0 | 0 | 0 | 0 | 0 | 0 | 0 | 0 | 0 | 0 | 0 | 0 | 0 | 0 | 0 | 0 | 0
116 | 112 | Q500MD | 02 | 10.31 | 16.5 | Q500MD-2 | B 低合金钢-低合金高强结构钢-B50 Q500MD | 1521 | 0.07 | 0.15 | 1.3 | 0.015 | 0.005 |  | 0.03 | 0.04 | 0.025 | [7 empty] | 0.035 | 0.0905 | ok | ok | 是 | C=0.0606592(OK); Si=0.15(OK); Mn=1.3(OK); P=0(OK); S=0(OK); Nb=0.03(OK); Ti=0.045(OK) |  | OK |  | 20.721036 | 20.721036 | 20.766989 | 0.045953 | 275.902293 | 275.902293 | 274.713241 | -1.189052 | 1.9 | 1.9 | 1.合金成本!AH116 | 同一工作簿AH列 |  | 18.866989 | 232.272622 | C<=0.065; Si[0.15,0.15]; Mn[1.3,1.3]; P<=0.015; S<=0.005; Nb[0.03,0.03]; Ti[0.045,0.045] | C=0.065(OK); Si=0.15(OK); Mn=1.3(OK); P=0(OK); S=0(OK); Nb=0.03(OK); Ti=0.045(OK) | 铝块按同源AH列固定计入：1.900kg/t；C上限按目标0.070-0.005=0.065；主要投料变化：高碳锰铁:0.000->0.916(+0.916)；中碳锰铁:6.853->5.983(-0.870)；成本下降：新-旧=-1.189元/t |  | 10.599209 | 10.599209 | 0 | 0 | 0.916025 | 0.916025 | 6.853064 | 5.982992 | -0.870072 | 0 | 0 | 0 | 0 | 0 | 0 | 0 | 0 | 0 | 1.9 | 1.9 | 0 | 0 | 0 | 0 | 0.470668 | 0.470668 | 0 | 0.898096 | 0.898096 | 0 | 0 | 0 | 0 | 0 | 0 | 0 | 0 | 0 | 0 | 0 | 0 | 0 | 0 | 0 | 0 | 0 | 0 | 0 | 0 | 0 | 0 | 0 | 0 | 0 | 0 | 0 | 0
117 | 113 | Q550MD | 01 | 3 | 12 | Q550MD | B 低合金钢-低合金高强结构钢-B38 Q550MD | 1520 | 0.07 | 0.15 | 1.45 | 0.015 | 0.004 |  | 0.02 | 0.08 | 0.025 | [7 empty] | 0.035 | 0.0905 | ok | ok | 是 | C=0.0632901(OK); Si=0.15(OK); Mn=1.45(OK); P=0(OK); S=0(OK); Nb=0.02(OK); Ti=0.085(OK) |  | OK |  | 23.311286 | 23.311286 | 23.329387 | 0.018101 | 276.392621 | 276.392621 | 275.924245 | -0.468376 | 1.9 | 1.9 | 1.合金成本!AH117 | 同一工作簿AH列 |  | 21.429387 | 233.483626 | C<=0.065; Si[0.15,0.15]; Mn[1.45,1.45]; P<=0.015; S<=0.004; Nb[0.02,0.02]; Ti[0.085,0.085] | C=0.065(OK); Si=0.15(OK); Mn=1.45(OK); P=0(OK); S=0(OK); Nb=0.02(OK); Ti=0.085(OK) | 铝块按同源AH列固定计入：1.900kg/t；C上限按目标0.070-0.005=0.065；主要投料变化：高碳锰铁:0.000->0.361(+0.361)；中碳锰铁:8.802->8.459(-0.343)；成本下降：新-旧=-0.468元/t |  | 10.599209 | 10.599209 | 0 | 0 | 0.360828 | 0.360828 | 8.801895 | 8.459168 | -0.342727 | 0 | 0 | 0 | 0 | 0 | 0 | 0 | 0 | 0 | 1.9 | 1.9 | 0 | 0 | 0 | 0 | 0.313779 | 0.313779 | 0 | 1.696404 | 1.696404 | 0 | 0 | 0 | 0 | 0 | 0 | 0 | 0 | 0 | 0 | 0 | 0 | 0 | 0 | 0 | 0 | 0 | 0 | 0 | 0 | 0 | 0 | 0 | 0 | 0 | 0 | 0 | 0
118 | 114 | Q390GJB | 01 | 3 | 10 | Q390GJB-1 | B 低合金钢-低合金高强结构钢-B40 Q390GJB | 1514 | 0.15 | 0.2 | 1.35 | 0.015 | 0.005 |  | 0.015 | 0.015 | 0.025 | [7 empty] | 0.055 | 0.1055 | ok | ok | 是 | C=0.104478(OK); Si=0.2(OK); Mn=1.35(OK); P=0(OK); S=0(OK); Nb=0.015(OK); Ti=0.02(OK) |  | OK |  | 20.750849 | 20.750849 | 20.750849 | 0 | 195.937117 | 195.937117 | 195.937117 | 0 | 1.4 | 1.4 | 1.合金成本!AH118 | 同一工作簿AH列 |  | 19.350849 | 164.665082 | C<=0.145; Si[0.2,0.2]; Mn[1.35,1.35]; P<=0.015; S<=0.005; Nb[0.015,0.015]; Ti[0.02,0.02] | C=0.104478(OK); Si=0.2(OK); Mn=1.35(OK); P=0(OK); S=0(OK); Nb=0.015(OK); Ti=0.02(OK) | 铝块按同源AH列固定计入：1.400kg/t；C上限按目标0.150-0.005=0.145；成本基本持平：新-旧=-0.000元/t |  | 14.132278 | 14.132278 | 0 | 4.584083 | 4.584083 | 0 | 0 | 0 | 0 | 0 | 0 | 0 | 0 | 0 | 0 | 0 | 0 | 0 | 1.4 | 1.4 | 0 | 0 | 0 | 0 | 0.235334 | 0.235334 | 0 | 0.399154 | 0.399154 | 0 | 0 | 0 | 0 | 0 | 0 | 0 | 0 | 0 | 0 | 0 | 0 | 0 | 0 | 0 | 0 | 0 | 0 | 0 | 0 | 0 | 0 | 0 | 0 | 0 | 0 | 0 | 0
119 | 115 | Q390GJB | 02 | 10.01 | 25.4 | Q390GJB-2 | B 低合金钢-低合金高强结构钢-B40 Q390GJB | 1514 | 0.15 | 0.2 | 1.45 | 0.015 | 0.005 |  | 0.018 | 0.015 | 0.025 | [7 empty] | 0.055457 | 0.100057 | ok | ok | 是 | C=0.113619(OK); Si=0.2(OK); Mn=1.45(OK); P=0(OK); S=0(OK); Nb=0.018(OK); Ti=0.02(OK) |  | OK |  | 22.240204 | 22.240204 | 22.240204 | 0 | 214.791732 | 214.791732 | 214.791732 | 0 | 1.4 | 1.4 | 1.合金成本!AH119 | 同一工作簿AH列 |  | 20.840204 | 183.519697 | C<=0.145; Si[0.2,0.2]; Mn[1.45,1.45]; P<=0.015; S<=0.005; Nb[0.018,0.018]; Ti[0.02,0.02] | C=0.113619(OK); Si=0.2(OK); Mn=1.45(OK); P=0(OK); S=0(OK); Nb=0.018(OK); Ti=0.02(OK) | 铝块按同源AH列固定计入：1.400kg/t；C上限按目标0.150-0.005=0.145；成本基本持平：新-旧=+0.000元/t |  | 14.132278 | 14.132278 | 0 | 6.026372 | 6.026372 | 0 | 0 | 0 | 0 | 0 | 0 | 0 | 0 | 0 | 0 | 0 | 0 | 0 | 1.4 | 1.4 | 0 | 0 | 0 | 0 | 0.282401 | 0.282401 | 0 | 0.399154 | 0.399154 | 0 | 0 | 0 | 0 | 0 | 0 | 0 | 0 | 0 | 0 | 0 | 0 | 0 | 0 | 0 | 0 | 0 | 0 | 0 | 0 | 0 | 0 | 0 | 0 | 0 | 0 | 0 | 0
120 | 116 | A572Gr50 | 02 | 2 | 9.99 | A572Gr50-1 | B 低合金钢-低合金高强结构钢-B25 A572Gr50 | 1517 | 0.16 | 0.1 | 0.7 | 0.015 | 0.008 |  | 0.006 | 0.03 | 0.02 | [7 empty] | 0.07222 | 0.115824 | ok | ok | 是 | C=0.0938228(OK); Si=0.1(OK); Mn=0.7(OK); P=0(OK); S=0(OK); Nb=0.006(OK); Ti=0.035(OK) |  | OK |  | 11.03004 | 11.03004 | 11.03004 | 0 | 117.398176 | 117.398176 | 117.398176 | 0 | 1.4 | 1.4 | 1.合金成本!AH120 | 同一工作簿AH列 |  | 9.63004 | 86.126141 | C<=0.155; Si[0.1,0.1]; Mn[0.7,0.7]; P<=0.015; S<=0.008; Nb[0.006,0.006]; Ti[0.035,0.035] | C=0.0938228(OK); Si=0.1(OK); Mn=0.7(OK); P=0(OK); S=0(OK); Nb=0.006(OK); Ti=0.035(OK) | 铝块按同源AH列固定计入：1.400kg/t；C上限按目标0.160-0.005=0.155；成本基本持平：新-旧=+0.000元/t |  | 7.066139 | 7.066139 | 0 | 1.771248 | 1.771248 | 0 | 0 | 0 | 0 | 0 | 0 | 0 | 0 | 0 | 0 | 0 | 0 | 0 | 1.4 | 1.4 | 0 | 0 | 0 | 0 | 0.094134 | 0.094134 | 0 | 0.698519 | 0.698519 | 0 | 0 | 0 | 0 | 0 | 0 | 0 | 0 | 0 | 0 | 0 | 0 | 0 | 0 | 0 | 0 | 0 | 0 | 0 | 0 | 0 | 0 | 0 | 0 | 0 | 0 | 0 | 0
121 | 117 | A572Gr50 | 01 | 10 | 15.99 | A572Gr50-2 | B 低合金钢-低合金高强结构钢-B25 A572Gr50 | 1516 | 0.16 | 0.1 | 0.85 | 0.015 | 0.01 |  | 0.006 | 0.03 | 0.02 | [7 empty] | 0.068746 | 0.117045 | ok | ok | 是 | C=0.102602(OK); Si=0.1(OK); Mn=0.85(OK); P=0(OK); S=0(OK); Nb=0.006(OK); Ti=0.035(OK) |  | OK |  | 13.065103 | 13.065103 | 13.065103 | 0 | 129.698603 | 129.698603 | 129.698603 | 0 | 1.4 | 1.4 | 1.合金成本!AH121 | 同一工作簿AH列 |  | 11.665103 | 98.426567 | C<=0.155; Si[0.1,0.1]; Mn[0.85,0.85]; P<=0.015; S<=0.01; Nb[0.006,0.006]; Ti[0.035,0.035] | C=0.102602(OK); Si=0.1(OK); Mn=0.85(OK); P=0(OK); S=0(OK); Nb=0.006(OK); Ti=0.035(OK) | 铝块按同源AH列固定计入：1.400kg/t；C上限按目标0.160-0.005=0.155；成本基本持平：新-旧=+0.000元/t |  | 7.066139 | 7.066139 | 0 | 3.806311 | 3.806311 | 0 | 0 | 0 | 0 | 0 | 0 | 0 | 0 | 0 | 0 | 0 | 0 | 0 | 1.4 | 1.4 | 0 | 0 | 0 | 0 | 0.094134 | 0.094134 | 0 | 0.698519 | 0.698519 | 0 | 0 | 0 | 0 | 0 | 0 | 0 | 0 | 0 | 0 | 0 | 0 | 0 | 0 | 0 | 0 | 0 | 0 | 0 | 0 | 0 | 0 | 0 | 0 | 0 | 0 | 0 | 0
122 | 118 | A572Gr50 | 03 | 16 | 28 | A572Gr50-3 | B 低合金钢-低合金高强结构钢-B25 A572Gr50 | 1515 | 0.16 | 0.1 | 1.15 | 0.015 | 0.008 |  | 0.015 | 0.025 | 0.02 | [7 empty] | 0.076913 | 0.128826 | ok | ok | 是 | C=0.134506(OK); Si=0.1(OK); Mn=1.15(OK); P=0(OK); S=0(OK); Nb=0.015(OK); Ti=0.03(OK) |  | OK |  | 17.052687 | 17.052687 | 17.052687 | 0 | 181.621423 | 181.621423 | 181.621423 | 0 | 1.403804 | 1.403804 | 1.合金成本!AH122 | 同一工作簿AH列 |  | 15.648883 | 150.264423 | C<=0.155; Si[0.1,0.1]; Mn[1.15,1.15]; P<=0.015; S<=0.008; Nb[0.015,0.015]; Ti[0.03,0.03] | C=0.134506(OK); Si=0.1(OK); Mn=1.15(OK); P=0(OK); S=0(OK); Nb=0.015(OK); Ti=0.03(OK) | 铝块按同源AH列固定计入：1.404kg/t；C上限按目标0.160-0.005=0.155；成本基本持平：新-旧=-0.000元/t |  | 7.066139 | 7.066139 | 0 | 7.74868 | 7.74868 | 0 | 0 | 0 | 0 | 0 | 0 | 0 | 0 | 0 | 0 | 0 | 0 | 0 | 1.403804 | 1.403804 | 0 | 0 | 0 | 0 | 0.235334 | 0.235334 | 0 | 0.598731 | 0.598731 | 0 | 0 | 0 | 0 | 0 | 0 | 0 | 0 | 0 | 0 | 0 | 0 | 0 | 0 | 0 | 0 | 0 | 0 | 0 | 0 | 0 | 0 | 0 | 0 | 0 | 0 | 0 | 0
123 | 119 | A572Gr50-DX | 02 | 2 | 9.99 | A572Gr50-DX1 | B 低合金钢-低合金高强结构钢-B55 A572Gr50-DX | 1517 | 0.16 | 0.02 | 0.7 | 0.015 | 0.008 |  | 0.006 | 0.03 | 0.02 | [7 empty] | 0.069333 | 0.106667 | ok | ok | 是 | C=0.118199(OK); Si=0(OK); Mn=0.7(OK); P=0(OK); S=0(OK); Nb=0.006(OK); Ti=0.035(OK) |  | OK |  | 10.7085 | 10.7085 | 10.7085 | 0 | 126.349131 | 126.349131 | 126.349131 | 0 | 1.8 | 1.8 | 1.合金成本!AH123 | 同一工作簿AH列 |  | 8.9085 | 86.142229 | C<=0.155; Si<=0.02; Mn[0.7,0.7]; P<=0.015; S<=0.008; Nb[0.006,0.006]; Ti[0.035,0.035] | C=0.118199(OK); Si=0(OK); Mn=0.7(OK); P=0(OK); S=0(OK); Nb=0.006(OK); Ti=0.035(OK) | 铝块按同源AH列固定计入：1.800kg/t；C上限按目标0.160-0.005=0.155；Si目标=0.020<=禁硅阈值，硅锰/硅铁变量上限置0；成本基本持平：新-旧=-0.000元/t |  | 0 | 0 | 0 | 8.115847 | 8.115847 | 0 | 0 | 0 | 0 | 0 | 0 | 0 | 0 | 0 | 0 | 0 | 0 | 0 | 1.8 | 1.8 | 0 | 0 | 0 | 0 | 0.094134 | 0.094134 | 0 | 0.698519 | 0.698519 | 0 | 0 | 0 | 0 | 0 | 0 | 0 | 0 | 0 | 0 | 0 | 0 | 0 | 0 | 0 | 0 | 0 | 0 | 0 | 0 | 0 | 0 | 0 | 0 | 0 | 0 | 0 | 0
124 | 120 | A572Gr50-DX | 01 | 10 | 15.99 | A572Gr50-DX2 | B 低合金钢-低合金高强结构钢-B55 A572Gr50-DX | 1516 | 0.16 | 0.02 | 0.85 | 0.015 | 0.01 |  | 0.006 | 0.03 | 0.02 | [7 empty] | 0.069333 | 0.106667 | ok | ok | 是 | C=0.130552(OK); Si=0(OK); Mn=0.85(OK); P=0(OK); S=0(OK); Nb=0.006(OK); Ti=0.035(OK) |  | OK |  | 12.760259 | 12.760259 | 12.760259 | 0 | 138.750471 | 138.750471 | 138.750471 | 0 | 1.8 | 1.8 | 1.合金成本!AH124 | 同一工作簿AH列 |  | 10.960259 | 98.543569 | C<=0.155; Si<=0.02; Mn[0.85,0.85]; P<=0.015; S<=0.01; Nb[0.006,0.006]; Ti[0.035,0.035] | C=0.130552(OK); Si=0(OK); Mn=0.85(OK); P=0(OK); S=0(OK); Nb=0.006(OK); Ti=0.035(OK) | 铝块按同源AH列固定计入：1.800kg/t；C上限按目标0.160-0.005=0.155；Si目标=0.020<=禁硅阈值，硅锰/硅铁变量上限置0；成本基本持平：新-旧=-0.000元/t |  | 0 | 0 | 0 | 10.167606 | 10.167606 | 0 | 0 | 0 | 0 | 0 | 0 | 0 | 0 | 0 | 0 | 0 | 0 | 0 | 1.8 | 1.8 | 0 | 0 | 0 | 0 | 0.094134 | 0.094134 | 0 | 0.698519 | 0.698519 | 0 | 0 | 0 | 0 | 0 | 0 | 0 | 0 | 0 | 0 | 0 | 0 | 0 | 0 | 0 | 0 | 0 | 0 | 0 | 0 | 0 | 0 | 0 | 0 | 0 | 0 | 0 | 0
125 | 121 | A572Gr50-DX | 03 | 16 | 28 | A572Gr50-DX3 | B 低合金钢-低合金高强结构钢-B55 A572Gr50-DX | 1515 | 0.16 | 0.02 | 1.15 | 0.015 | 0.008 |  | 0.015 | 0.025 | 0.02 | [7 empty] | 0.069333 | 0.106667 | ok | ok | 否 | C=0.15526(NG); Si=0(OK); Mn=1.15(OK); P=0(OK); S=0(OK); Nb=0.015(OK); Ti=0.03(OK) | C高于上限：0.1553% > 0.1550% | OK |  | 16.905189 | 16.905189 | 16.902439 | -0.00275 | 191.562354 | 191.562354 | 191.633512 | 0.071158 | 1.8 | 1.8 | 1.合金成本!AH125 | 同一工作簿AH列 |  | 15.102439 | 151.42661 | C<=0.155; Si<=0.02; Mn[1.15,1.15]; P<=0.015; S<=0.008; Nb[0.015,0.015]; Ti[0.03,0.03] | C=0.155(OK); Si=0(OK); Mn=1.15(OK); P=0(OK); S=0(OK); Nb=0.015(OK); Ti=0.03(OK) | 铝块按同源AH列固定计入：1.800kg/t；原Excel在批准规则下不可行：C高于上限：0.1553% > 0.1550%；C上限按目标0.160-0.005=0.155，原Excel按当前成分口径估算C=0.155，会被新约束压住；Si目标=0.020<=禁硅阈值，硅锰/硅铁变量上限置0；主要投料变化：高碳锰铁:14.271->14.216(-0.055)；中碳锰铁:0.000->0.052(+0.052)；成本上升：新-旧=+0.071元/t |  | 0 | 0 | 0 | 14.271124 | 14.216305 | -0.054819 | 0 | 0.052069 | 0.052069 | 0 | 0 | 0 | 0 | 0 | 0 | 0 | 0 | 0 | 1.8 | 1.8 | 0 | 0 | 0 | 0 | 0.235334 | 0.235334 | 0 | 0.598731 | 0.598731 | 0 | 0 | 0 | 0 | 0 | 0 | 0 | 0 | 0 | 0 | 0 | 0 | 0 | 0 | 0 | 0 | 0 | 0 | 0 | 0 | 0 | 0 | 0 | 0 | 0 | 0 | 0 | 0
126 | 122 | A572GR60 | 01 | 2 | 9.99 | A572GR60-1 | B 低合金钢-低合金高强结构钢-B54 A572GR60 | 1515 | 0.16 | 0.1 | 0.85 | 0.015 | 0.008 |  | 0.015 | 0.03 | 0.02 | [7 empty] | 0.069333 | 0.106667 | ok | ok | 是 | C=0.104044(OK); Si=0.1(OK); Mn=0.85(OK); P=0(OK); S=0(OK); Nb=0.015(OK); Ti=0.035(OK) |  | OK |  | 13.548259 | 13.548259 | 13.548259 | 0 | 165.435243 | 165.435243 | 165.435243 | 0 | 1.6 | 1.6 | 1.合金成本!AH126 | 同一工作簿AH列 |  | 11.948259 | 129.695774 | C<=0.155; Si[0.1,0.1]; Mn[0.85,0.85]; P<=0.015; S<=0.008; Nb[0.015,0.015]; Ti[0.035,0.035] | C=0.104044(OK); Si=0.1(OK); Mn=0.85(OK); P=0(OK); S=0(OK); Nb=0.015(OK); Ti=0.035(OK) | 铝块按同源AH列固定计入：1.600kg/t；C上限按目标0.160-0.005=0.155；成本基本持平：新-旧=+0.000元/t |  | 7.066139 | 7.066139 | 0 | 3.948267 | 3.948267 | 0 | 0 | 0 | 0 | 0 | 0 | 0 | 0 | 0 | 0 | 0 | 0 | 0 | 1.6 | 1.6 | 0 | 0 | 0 | 0 | 0.235334 | 0.235334 | 0 | 0.698519 | 0.698519 | 0 | 0 | 0 | 0 | 0 | 0 | 0 | 0 | 0 | 0 | 0 | 0 | 0 | 0 | 0 | 0 | 0 | 0 | 0 | 0 | 0 | 0 | 0 | 0 | 0 | 0 | 0 | 0
127 | 123 | A572GR60 | 02 | 10 | 15.99 | A572GR60-2 | B 低合金钢-低合金高强结构钢-B54 A572GR60 | 1515 | 0.16 | 0.1 | 0.95 | 0.015 | 0.008 |  | 0.02 | 0.03 | 0.02 | [7 empty] | 0.042 | 0.107 | ok | ok | 是 | C=0.0849192(OK); Si=0.1(OK); Mn=0.95(OK); P=0(OK); S=0(OK); Nb=0.02(OK); Ti=0.035(OK) |  | OK |  | 14.989984 | 14.989984 | 14.989984 | 0 | 190.570351 | 190.570351 | 190.570351 | 0 | 1.6 | 1.6 | 1.合金成本!AH127 | 同一工作簿AH列 |  | 13.389984 | 154.830882 | C<=0.155; Si[0.1,0.1]; Mn[0.95,0.95]; P<=0.015; S<=0.008; Nb[0.02,0.02]; Ti[0.035,0.035] | C=0.0849192(OK); Si=0.1(OK); Mn=0.95(OK); P=0(OK); S=0(OK); Nb=0.02(OK); Ti=0.035(OK) | 铝块按同源AH列固定计入：1.600kg/t；C上限按目标0.160-0.005=0.155；成本基本持平：新-旧=+0.000元/t |  | 7.066139 | 7.066139 | 0 | 5.311547 | 5.311547 | 0 | 0 | 0 | 0 | 0 | 0 | 0 | 0 | 0 | 0 | 0 | 0 | 0 | 1.6 | 1.6 | 0 | 0 | 0 | 0 | 0.313779 | 0.313779 | 0 | 0.698519 | 0.698519 | 0 | 0 | 0 | 0 | 0 | 0 | 0 | 0 | 0 | 0 | 0 | 0 | 0 | 0 | 0 | 0 | 0 | 0 | 0 | 0 | 0 | 0 | 0 | 0 | 0 | 0 | 0 | 0
128 | 124 | A572GR60 | 03 | 16 | 28 | A572GR60-3 | B 低合金钢-低合金高强结构钢-B54 A572GR60 | 1515 | 0.16 | 0.1 | 1.15 | 0.015 | 0.008 |  | 0.02 | 0.03 | 0.02 | [7 empty] | 0.042 | 0.107 | ok | ok | 是 | C=0.101391(OK); Si=0.1(OK); Mn=1.15(OK); P=0(OK); S=0(OK); Nb=0.02(OK); Ti=0.035(OK) |  | OK |  | 17.725662 | 17.725662 | 17.725662 | 0 | 207.105471 | 207.105471 | 207.105471 | 0 | 1.6 | 1.6 | 1.合金成本!AH128 | 同一工作簿AH列 |  | 16.125662 | 171.366002 | C<=0.155; Si[0.1,0.1]; Mn[1.15,1.15]; P<=0.015; S<=0.008; Nb[0.02,0.02]; Ti[0.035,0.035] | C=0.101391(OK); Si=0.1(OK); Mn=1.15(OK); P=0(OK); S=0(OK); Nb=0.02(OK); Ti=0.035(OK) | 铝块按同源AH列固定计入：1.600kg/t；C上限按目标0.160-0.005=0.155；成本基本持平：新-旧=-0.000元/t |  | 7.066139 | 7.066139 | 0 | 8.047226 | 8.047226 | 0 | 0 | 0 | 0 | 0 | 0 | 0 | 0 | 0 | 0 | 0 | 0 | 0 | 1.6 | 1.6 | 0 | 0 | 0 | 0 | 0.313779 | 0.313779 | 0 | 0.698519 | 0.698519 | 0 | 0 | 0 | 0 | 0 | 0 | 0 | 0 | 0 | 0 | 0 | 0 | 0 | 0 | 0 | 0 | 0 | 0 | 0 | 0 | 0 | 0 | 0 | 0 | 0 | 0 | 0 | 0
129 | 125 | A572GR65 | 01 | 3 | 9.99 | A572GR65-1 | B 低合金钢-低合金高强结构钢-B37 A572GR65 | 1516 | 0.15 | 0.2 | 1.25 | 0.01 | 0.004 |  | 0.025 | 0.025 | 0.02 | [7 empty] | 0.07025 | 0.09275 | ok | ok | 是 | C=0.112542(OK); Si=0.2(OK); Mn=1.25(OK); P=0(OK); S=0(OK); Nb=0.025(OK); Ti=0.03(OK) |  | OK |  | 19.913875 | 19.913875 | 19.913875 | 0 | 227.317858 | 227.317858 | 227.317858 | 0 | 1.4 | 1.4 | 1.合金成本!AH129 | 同一工作簿AH列 |  | 18.513875 | 196.045822 | C<=0.145; Si[0.2,0.2]; Mn[1.25,1.25]; P<=0.01; S<=0.004; Nb[0.025,0.025]; Ti[0.03,0.03] | C=0.112542(OK); Si=0.2(OK); Mn=1.25(OK); P=0(OK); S=0(OK); Nb=0.025(OK); Ti=0.03(OK) | 铝块按同源AH列固定计入：1.400kg/t；C上限按目标0.150-0.005=0.145；成本基本持平：新-旧=+0.000元/t |  | 14.132278 | 14.132278 | 0 | 3.390643 | 3.390643 | 0 | 0 | 0 | 0 | 0 | 0 | 0 | 0 | 0 | 0 | 0 | 0 | 0 | 1.4 | 1.4 | 0 | 0 | 0 | 0 | 0.392223 | 0.392223 | 0 | 0.598731 | 0.598731 | 0 | 0 | 0 | 0 | 0 | 0 | 0 | 0 | 0 | 0 | 0 | 0 | 0 | 0 | 0 | 0 | 0 | 0 | 0 | 0 | 0 | 0 | 0 | 0 | 0 | 0 | 0 | 0
130 | 126 | A572GR65 | 02 | 10 | 20 | A572GR65-2 | B 低合金钢-低合金高强结构钢-B37 A572GR65 | 1515 | 0.15 | 0.2 | 1.35 | 0.01 | 0.004 |  | 0.03 | 0.025 | 0.02 | [7 empty] | 0.071619 | 0.104571 | ok | ok | 是 | C=0.121173(OK); Si=0.2(OK); Mn=1.35(OK); P=0(OK); S=0(OK); Nb=0.03(OK); Ti=0.03(OK) |  | OK |  | 21.198461 | 21.198461 | 21.198461 | 0 | 251.50318 | 251.50318 | 251.50318 | 0 | 1.4 | 1.4 | 1.合金成本!AH130 | 同一工作簿AH列 |  | 19.798461 | 220.231145 | C<=0.145; Si[0.2,0.2]; Mn[1.35,1.35]; P<=0.01; S<=0.004; Nb[0.03,0.03]; Ti[0.03,0.03] | C=0.121173(OK); Si=0.2(OK); Mn=1.35(OK); P=0(OK); S=0(OK); Nb=0.03(OK); Ti=0.03(OK) | 铝块按同源AH列固定计入：1.400kg/t；C上限按目标0.150-0.005=0.145；成本基本持平：新-旧=+0.000元/t |  | 14.132278 | 14.132278 | 0 | 4.596784 | 4.596784 | 0 | 0 | 0 | 0 | 0 | 0 | 0 | 0 | 0 | 0 | 0 | 0 | 0 | 1.4 | 1.4 | 0 | 0 | 0 | 0 | 0.470668 | 0.470668 | 0 | 0.598731 | 0.598731 | 0 | 0 | 0 | 0 | 0 | 0 | 0 | 0 | 0 | 0 | 0 | 0 | 0 | 0 | 0 | 0 | 0 | 0 | 0 | 0 | 0 | 0 | 0 | 0 | 0 | 0 | 0 | 0
131 | 127 | A572GR65-T | 01 | 3 | 9.99 | A572GR65-T1 | B 低合金钢-低合金高强结构钢-B30 A572GR65-T | 1516 | 0.15 | 0.02 | 1.25 | 0.01 | 0.004 |  | 0.025 | 0.025 | 0.02 | [7 empty] | 0.052 | 0.1185 | ok | ok | 否 | C=0.145188(NG); Si=0(OK); Mn=1.25(OK); P=0(OK); S=0(OK); Nb=0.025(OK); Ti=0.03(OK) | C高于上限：0.1452% > 0.1450% | OK |  | 18.668056 | 18.668056 | 18.66607 | -0.001986 | 241.576666 | 241.576666 | 241.628063 | 0.051398 | 2.2 | 2.2 | 1.合金成本!AH131 | 同一工作簿AH列 |  | 16.46607 | 192.486293 | C<=0.145; Si<=0.02; Mn[1.25,1.25]; P<=0.01; S<=0.004; Nb[0.025,0.025]; Ti[0.03,0.03] | C=0.145(OK); Si=0(OK); Mn=1.25(OK); P=0(OK); S=0(OK); Nb=0.025(OK); Ti=0.03(OK) | 铝块按同源AH列固定计入：2.200kg/t；原Excel在批准规则下不可行：C高于上限：0.1452% > 0.1450%；C上限按目标0.150-0.005=0.145，原Excel按当前成分口径估算C=0.145，会被新约束压住；Si目标=0.020<=禁硅阈值，硅锰/硅铁变量上限置0；主要投料变化：高碳锰铁:15.477->15.438(-0.040)；中碳锰铁:0.000->0.038(+0.038)；成本上升：新-旧=+0.051元/t |  | 0 | 0 | 0 | 15.477102 | 15.437507 | -0.039596 | 0 | 0.037609 | 0.037609 | 0 | 0 | 0 | 0 | 0 | 0 | 0 | 0 | 0 | 2.2 | 2.2 | 0 | 0 | 0 | 0 | 0.392223 | 0.392223 | 0 | 0.598731 | 0.598731 | 0 | 0 | 0 | 0 | 0 | 0 | 0 | 0 | 0 | 0 | 0 | 0 | 0 | 0 | 0 | 0 | 0 | 0 | 0 | 0 | 0 | 0 | 0 | 0 | 0 | 0 | 0 | 0
132 | 128 | A572GR65-T | 02 | 10 | 20 | A572GR65-T2 | B 低合金钢-低合金高强结构钢-B30 A572GR65-T | 1515 | 0.15 | 0.02 | 1.35 | 0.01 | 0.004 |  | 0.03 | 0.025 | 0.02 | [7 empty] | 0.0595 | 0.143 | ok | ok | 是 | C=0.0806702(OK); Si=0(OK); Mn=1.35(OK); P=0(OK); S=0(OK); Nb=0.03(OK); Ti=0.03(OK) |  | OK |  | 18.950996 | 18.950996 | 19.632011 | 0.681015 | 286.144465 | 286.144465 | 268.522885 | -17.621579 | 2.2 | 2.2 | 1.合金成本!AH132 | 同一工作簿AH列 |  | 17.432011 | 219.381116 | C<=0.145; Si<=0.02; Mn[1.35,1.35]; P<=0.01; S<=0.004; Nb[0.03,0.03]; Ti[0.03,0.03] | C=0.145(OK); Si=0(OK); Mn=1.35(OK); P=0(OK); S=0(OK); Nb=0.03(OK); Ti=0.03(OK) | 铝块按同源AH列固定计入：2.200kg/t；C上限按目标0.150-0.005=0.145；Si目标=0.020<=禁硅阈值，硅锰/硅铁变量上限置0；主要投料变化：高碳锰铁:0.000->13.575(+13.575)；中碳锰铁:15.682->2.787(-12.894)；成本下降：新-旧=-17.622元/t |  | 0 | 0 | 0 | 0 | 13.575353 | 13.575353 | 15.681597 | 2.787259 | -12.894338 | 0 | 0 | 0 | 0 | 0 | 0 | 0 | 0 | 0 | 2.2 | 2.2 | 0 | 0 | 0 | 0 | 0.470668 | 0.470668 | 0 | 0.598731 | 0.598731 | 0 | 0 | 0 | 0 | 0 | 0 | 0 | 0 | 0 | 0 | 0 | 0 | 0 | 0 | 0 | 0 | 0 | 0 | 0 | 0 | 0 | 0 | 0 | 0 | 0 | 0 | 0 | 0
133 | 129 | 26MnB5 | 01 | 3 | 10 | 26MnB5 | I 合金结构钢-MnB钢-I02 26MnB5 | 1504 | 0.26 | 0.23 | 1.25 | 0 | 0 |  |  | 0.025 |  | 0.03 | 0.16 | 0 | 0 |  | 0.0023 |  | 0.135 | 0.159 | ok | ok | 是 | C=0.192729(OK); Si=0.23(OK); Mn=1.25(OK); Ti=0.03(OK); Cr=0.16(OK); B=0.0023(OK) |  | OK |  | 22.657166 | 22.657166 | 22.657166 | 0 | 175.848044 | 175.848044 | 175.848044 | 0 | 1.8 | 1.8 | 1.合金成本!AH133 | 同一工作簿AH列 |  | 20.857166 | 135.641141 | C<=0.255; Si[0.23,0.23]; Mn[1.25,1.25]; Ti[0.03,0.03]; Cr[0.16,0.16]; B[0.0023,0.0023] | C=0.192729(OK); Si=0.23(OK); Mn=1.25(OK); Ti=0.03(OK); Cr=0.16(OK); B=0.0023(OK) | 铝块按同源AH列固定计入：1.800kg/t；C上限按目标0.260-0.005=0.255；成本基本持平：新-旧=+0.000元/t |  | 16.25212 | 16.25212 | 0 | 0.618648 | 0.618648 | 0 | 0 | 0 | 0 | 0 | 0 | 0 | 0 | 0 | 0 | 0 | 0 | 0 | 1.8 | 1.8 | 0 | 0 | 0 | 0 | 0 | 0 | 0 | 0.598731 | 0.598731 | 0 | 3.205128 | 3.205128 | 0 | 0 | 0 | 0 | 0 | 0 | 0 | 0 | 0 | 0 | 0 | 0 | 0 | 0.18254 | 0.18254 | 0 | 0 | 0 | 0 | 0 | 0 | 0 | 0 | 0 | 0
134 | 130 | SA516 Gr70 | 01 | 3 | 12.5 | SA516 Gr70-1 | F 压力容器用钢-美标-F05 SA516 Gr70 | 1514 | 0.16 | 0.23 | 1.15 | 0.015 | 0.003 |  | 0.01 | 0.015 | 0.03 | [7 empty] | 0.052 | 0.1185 | ok | ok | 是 | C=0.0768149(OK); Si=0.23(OK); Mn=1.15(OK); P=0(OK); S=0(OK); Nb=0.01(OK); Ti=0.02(OK) |  | OK |  | 18.240687 | 18.240687 | 18.240687 | 0 | 166.380286 | 166.380286 | 166.380286 | 0 | 1.6 | 1.6 | 1.合金成本!AH134 | 同一工作簿AH列 |  | 16.640687 | 130.640817 | C<=0.155; Si[0.23,0.23]; Mn[1.15,1.15]; P<=0.015; S<=0.003; Nb[0.01,0.01]; Ti[0.02,0.02] | C=0.0768149(OK); Si=0.23(OK); Mn=1.15(OK); P=0(OK); S=0(OK); Nb=0.01(OK); Ti=0.02(OK) | 铝块按同源AH列固定计入：1.600kg/t；C上限按目标0.160-0.005=0.155；成本基本持平：新-旧=-0.000元/t |  | 16.030323 | 16.030323 | 0 | 0 | 0 | 0 | 0 | 0 | 0 | 0 | 0 | 0 | 0 | 0 | 0 | 0.054321 | 0.054321 | 0 | 1.6 | 1.6 | 0 | 0 | 0 | 0 | 0.156889 | 0.156889 | 0 | 0.399154 | 0.399154 | 0 | 0 | 0 | 0 | 0 | 0 | 0 | 0 | 0 | 0 | 0 | 0 | 0 | 0 | 0 | 0 | 0 | 0 | 0 | 0 | 0 | 0 | 0 | 0 | 0 | 0 | 0 | 0
135 | 131 | S235JR | 01 | 1.5 | 12 | S235JR-1 | A 碳素钢-碳素结构钢-A17 S235JR | 1520 | 0.15 | 0.1 | 0.3 | 0.02 | 0.01 |  |  |  | 0.015 | [7 empty] | 0.072042 | 0.123989 | ok | ok | 是 | C=0.0762764(OK); Si=0.1(OK); Mn=0.3(OK); P=0(OK); S=0(OK) |  | OK |  | 5.096007 | 5.096007 | 5.096007 | 0 | 49.377383 | 49.377383 | 49.377383 | 0 | 1.3 | 1.3 | 1.合金成本!AH135 | 同一工作簿AH列 |  | 3.796007 | 20.339064 | C<=0.145; Si[0.1,0.1]; Mn[0.3,0.3]; P<=0.02; S<=0.01 | C=0.0762764(OK); Si=0.1(OK); Mn=0.3(OK); P=0(OK); S=0(OK) | 铝块按同源AH列固定计入：1.300kg/t；C上限按目标0.150-0.005=0.145；成本基本持平：新-旧=-0.000元/t |  | 2.735342 | 2.735342 | 0 | 0 | 0 | 0 | 0 | 0 | 0 | 0 | 0 | 0 | 0 | 0 | 0 | 1.060664 | 1.060664 | 0 | 1.3 | 1.3 | 0 | 0 | 0 | 0 | 0 | 0 | 0 | 0 | 0 | 0 | 0 | 0 | 0 | 0 | 0 | 0 | 0 | 0 | 0 | 0 | 0 | 0 | 0 | 0 | 0 | 0 | 0 | 0 | 0 | 0 | 0 | 0 | 0 | 0 | 0 | 0 | 0
136 | 132 | S235JR | 02 | 12.01 | 25.4 | S235JR-2 | A 碳素钢-碳素结构钢-A17 S235JR | 1521 | 0.15 | 0.1 | 0.4 | 0.02 | 0.01 |  |  |  | 0.015 | [7 empty] | 0.07625 | 0.148031 | ok | ok | 是 | C=0.0823116(OK); Si=0.1(OK); Mn=0.4(OK); P=0(OK); S=0(OK) |  | OK |  | 5.987351 | 5.987351 | 5.987351 | 0 | 54.281805 | 54.281805 | 54.281805 | 0 | 1.3 | 1.3 | 1.合金成本!AH136 | 同一工作簿AH列 |  | 4.687351 | 25.243487 | C<=0.145; Si[0.1,0.1]; Mn[0.4,0.4]; P<=0.02; S<=0.01 | C=0.0823116(OK); Si=0.1(OK); Mn=0.4(OK); P=0(OK); S=0(OK) | 铝块按同源AH列固定计入：1.300kg/t；C上限按目标0.150-0.005=0.145；成本基本持平：新-旧=+0.000元/t |  | 3.915793 | 3.915793 | 0 | 0 | 0 | 0 | 0 | 0 | 0 | 0 | 0 | 0 | 0 | 0 | 0 | 0.771558 | 0.771558 | 0 | 1.3 | 1.3 | 0 | 0 | 0 | 0 | 0 | 0 | 0 | 0 | 0 | 0 | 0 | 0 | 0 | 0 | 0 | 0 | 0 | 0 | 0 | 0 | 0 | 0 | 0 | 0 | 0 | 0 | 0 | 0 | 0 | 0 | 0 | 0 | 0 | 0 | 0 | 0 | 0
137 | 133 | S235JR-DX | 01 | 1.5 | 12 | S235JR-DX1 | A 碳素钢-碳素结构钢-A40 S235JR-DX | 1521 | 0.15 | 0.02 | 0.35 | 0.02 | 0.01 |  |  |  | 0.015 | [7 empty] | 0.098 | 0.13775 | ok | ok | 是 | C=0.11548(OK); Si=0(OK); Mn=0.35(OK); P=0(OK); S=0(OK) |  | OK |  | 4.603239 | 4.603239 | 4.603239 | 0 | 55.521082 | 55.521082 | 55.521082 | 0 | 1.7 | 1.7 | 1.合金成本!AH137 | 同一工作簿AH列 |  | 2.903239 | 17.547896 | C<=0.145; Si<=0.02; Mn[0.35,0.35]; P<=0.02; S<=0.01 | C=0.11548(OK); Si=0(OK); Mn=0.35(OK); P=0(OK); S=0(OK) | 铝块按同源AH列固定计入：1.700kg/t；C上限按目标0.150-0.005=0.145；Si目标=0.020<=禁硅阈值，硅锰/硅铁变量上限置0；成本基本持平：新-旧=+0.000元/t |  | 0 | 0 | 0 | 2.903239 | 2.903239 | 0 | 0 | 0 | 0 | 0 | 0 | 0 | 0 | 0 | 0 | 0 | 0 | 0 | 1.7 | 1.7 | 0 | 0 | 0 | 0 | 0 | 0 | 0 | 0 | 0 | 0 | 0 | 0 | 0 | 0 | 0 | 0 | 0 | 0 | 0 | 0 | 0 | 0 | 0 | 0 | 0 | 0 | 0 | 0 | 0 | 0 | 0 | 0 | 0 | 0 | 0 | 0 | 0
138 | 134 | S235JR-DX | 02 | 12.01 | 25.4 | S235JR-DX2 | A 碳素钢-碳素结构钢-A40 S235JR-DX | 1521 | 0.15 | 0.02 | 0.45 | 0.02 | 0.01 |  |  |  | 0.015 | [7 empty] | 0.098 | 0.13775 | ok | ok | 是 | C=0.123716(OK); Si=0(OK); Mn=0.45(OK); P=0(OK); S=0(OK) |  | OK |  | 5.971078 | 5.971078 | 5.971078 | 0 | 63.788642 | 63.788642 | 63.788642 | 0 | 1.7 | 1.7 | 1.合金成本!AH138 | 同一工作簿AH列 |  | 4.271078 | 25.815456 | C<=0.145; Si<=0.02; Mn[0.45,0.45]; P<=0.02; S<=0.01 | C=0.123716(OK); Si=0(OK); Mn=0.45(OK); P=0(OK); S=0(OK) | 铝块按同源AH列固定计入：1.700kg/t；C上限按目标0.150-0.005=0.145；Si目标=0.020<=禁硅阈值，硅锰/硅铁变量上限置0；成本基本持平：新-旧=-0.000元/t |  | 0 | 0 | 0 | 4.271078 | 4.271078 | 0 | 0 | 0 | 0 | 0 | 0 | 0 | 0 | 0 | 0 | 0 | 0 | 0 | 1.7 | 1.7 | 0 | 0 | 0 | 0 | 0 | 0 | 0 | 0 | 0 | 0 | 0 | 0 | 0 | 0 | 0 | 0 | 0 | 0 | 0 | 0 | 0 | 0 | 0 | 0 | 0 | 0 | 0 | 0 | 0 | 0 | 0 | 0 | 0 | 0 | 0 | 0 | 0
139 | 135 | S235J0 | 01 | 1.5 | 12 | S235J0-1 | A 碳素钢-碳素结构钢-A14 S235J0 | 1520 | 0.15 | 0.1 | 0.4 | 0.015 | 0.008 |  |  |  | 0.025 | [7 empty] | 0.098 | 0.13775 | ok | ok | 是 | C=0.104309(OK); Si=0.1(OK); Mn=0.4(OK); P=0(OK); S=0(OK) |  | OK |  | 6.207998 | 6.207998 | 6.207998 | 0 | 57.179355 | 57.179355 | 57.179355 | 0 | 1.4 | 1.4 | 1.合金成本!AH139 | 同一工作簿AH列 |  | 4.807998 | 25.90732 | C<=0.145; Si[0.1,0.1]; Mn[0.4,0.4]; P<=0.015; S<=0.008 | C=0.104309(OK); Si=0.1(OK); Mn=0.4(OK); P=0(OK); S=0(OK) | 铝块按同源AH列固定计入：1.400kg/t；C上限按目标0.150-0.005=0.145；成本基本持平：新-旧=+0.000元/t |  | 4.075572 | 4.075572 | 0 | 0 | 0 | 0 | 0 | 0 | 0 | 0 | 0 | 0 | 0 | 0 | 0 | 0.732426 | 0.732426 | 0 | 1.4 | 1.4 | 0 | 0 | 0 | 0 | 0 | 0 | 0 | 0 | 0 | 0 | 0 | 0 | 0 | 0 | 0 | 0 | 0 | 0 | 0 | 0 | 0 | 0 | 0 | 0 | 0 | 0 | 0 | 0 | 0 | 0 | 0 | 0 | 0 | 0 | 0 | 0 | 0
140 | 136 | S235J0 | 02 | 12.01 | 25.4 | S235J0-2 | A 碳素钢-碳素结构钢-A14 S235J0 | 1520 | 0.15 | 0.1 | 0.5 | 0.015 | 0.008 |  |  |  | 0.025 | [7 empty] | 0.098 | 0.13775 | ok | ok | 是 | C=0.106715(OK); Si=0.1(OK); Mn=0.5(OK); P=0(OK); S=0(OK) |  | OK |  | 7.381464 | 7.381464 | 7.381464 | 0 | 63.636093 | 63.636093 | 63.636093 | 0 | 1.4 | 1.4 | 1.合金成本!AH140 | 同一工作簿AH列 |  | 5.981464 | 32.364057 | C<=0.145; Si[0.1,0.1]; Mn[0.5,0.5]; P<=0.015; S<=0.008 | C=0.106715(OK); Si=0.1(OK); Mn=0.5(OK); P=0(OK); S=0(OK) | 铝块按同源AH列固定计入：1.400kg/t；C上限按目标0.150-0.005=0.145；成本基本持平：新-旧=+0.000元/t |  | 5.629651 | 5.629651 | 0 | 0 | 0 | 0 | 0 | 0 | 0 | 0 | 0 | 0 | 0 | 0 | 0 | 0.351813 | 0.351813 | 0 | 1.4 | 1.4 | 0 | 0 | 0 | 0 | 0 | 0 | 0 | 0 | 0 | 0 | 0 | 0 | 0 | 0 | 0 | 0 | 0 | 0 | 0 | 0 | 0 | 0 | 0 | 0 | 0 | 0 | 0 | 0 | 0 | 0 | 0 | 0 | 0 | 0 | 0 | 0 | 0
141 | 137 | S235J2 | 01 | 1.5 | 12 | S235J2-1 | A 碳素钢-碳素结构钢-A15 S235J2 | 1520 | 0.15 | 0.1 | 0.4 | 0.01 | 0.005 |  |  |  | 0.025 | [7 empty] | 0.098 | 0.13775 | ok | ok | 是 | C=0.104309(OK); Si=0.1(OK); Mn=0.4(OK); P=0(OK); S=0(OK) |  | OK |  | 6.207998 | 6.207998 | 6.207998 | 0 | 57.179355 | 57.179355 | 57.179355 | 0 | 1.4 | 1.4 | 1.合金成本!AH141 | 同一工作簿AH列 |  | 4.807998 | 25.90732 | C<=0.145; Si[0.1,0.1]; Mn[0.4,0.4]; P<=0.01; S<=0.005 | C=0.104309(OK); Si=0.1(OK); Mn=0.4(OK); P=0(OK); S=0(OK) | 铝块按同源AH列固定计入：1.400kg/t；C上限按目标0.150-0.005=0.145；成本基本持平：新-旧=+0.000元/t |  | 4.075572 | 4.075572 | 0 | 0 | 0 | 0 | 0 | 0 | 0 | 0 | 0 | 0 | 0 | 0 | 0 | 0.732426 | 0.732426 | 0 | 1.4 | 1.4 | 0 | 0 | 0 | 0 | 0 | 0 | 0 | 0 | 0 | 0 | 0 | 0 | 0 | 0 | 0 | 0 | 0 | 0 | 0 | 0 | 0 | 0 | 0 | 0 | 0 | 0 | 0 | 0 | 0 | 0 | 0 | 0 | 0 | 0 | 0 | 0 | 0
142 | 138 | S235J2 | 02 | 12.01 | 25.4 | S235J2-2 | A 碳素钢-碳素结构钢-A15 S235J2 | 1520 | 0.15 | 0.1 | 0.5 | 0.01 | 0.005 |  |  |  | 0.025 | [7 empty] | 0.098 | 0.13775 | ok | ok | 是 | C=0.106715(OK); Si=0.1(OK); Mn=0.5(OK); P=0(OK); S=0(OK) |  | OK |  | 7.381464 | 7.381464 | 7.381464 | 0 | 63.636093 | 63.636093 | 63.636093 | 0 | 1.4 | 1.4 | 1.合金成本!AH142 | 同一工作簿AH列 |  | 5.981464 | 32.364057 | C<=0.145; Si[0.1,0.1]; Mn[0.5,0.5]; P<=0.01; S<=0.005 | C=0.106715(OK); Si=0.1(OK); Mn=0.5(OK); P=0(OK); S=0(OK) | 铝块按同源AH列固定计入：1.400kg/t；C上限按目标0.150-0.005=0.145；成本基本持平：新-旧=+0.000元/t |  | 5.629651 | 5.629651 | 0 | 0 | 0 | 0 | 0 | 0 | 0 | 0 | 0 | 0 | 0 | 0 | 0 | 0.351813 | 0.351813 | 0 | 1.4 | 1.4 | 0 | 0 | 0 | 0 | 0 | 0 | 0 | 0 | 0 | 0 | 0 | 0 | 0 | 0 | 0 | 0 | 0 | 0 | 0 | 0 | 0 | 0 | 0 | 0 | 0 | 0 | 0 | 0 | 0 | 0 | 0 | 0 | 0 | 0 | 0 | 0 | 0
143 | 139 | S275JR | 01 | 1.5 | 12 | S275JR-1 | A 碳素钢-碳素结构钢-A10 S275JR | 1519 | 0.16 | 0.15 | 0.4 | 0.02 | 0.01 |  |  |  | 0.02 | [7 empty] | 0.09228 | 0.12296 | ok | ok | 是 | C=0.0989448(OK); Si=0.15(OK); Mn=0.4(OK); P=0(OK); S=0(OK) |  | OK |  | 7.214266 | 7.214266 | 7.214266 | 0 | 61.893852 | 61.893852 | 61.893852 | 0 | 1.367421 | 1.367421 | 1.合金成本!AH143 | 同一工作簿AH列 |  | 5.846845 | 31.349535 | C<=0.155; Si[0.15,0.15]; Mn[0.4,0.4]; P<=0.02; S<=0.01 | C=0.0989448(OK); Si=0.15(OK); Mn=0.4(OK); P=0(OK); S=0(OK) | 铝块按同源AH列固定计入：1.367kg/t；C上限按目标0.160-0.005=0.155；成本基本持平：新-旧=-0.000元/t |  | 4.30542 | 4.30542 | 0 | 0 | 0 | 0 | 0 | 0 | 0 | 0 | 0 | 0 | 0 | 0 | 0 | 1.541425 | 1.541425 | 0 | 1.367421 | 1.367421 | 0 | 0 | 0 | 0 | 0 | 0 | 0 | 0 | 0 | 0 | 0 | 0 | 0 | 0 | 0 | 0 | 0 | 0 | 0 | 0 | 0 | 0 | 0 | 0 | 0 | 0 | 0 | 0 | 0 | 0 | 0 | 0 | 0 | 0 | 0 | 0 | 0
144 | 140 | S275JR | 02 | 12.01 | 16 | S275JR-2 | A 碳素钢-碳素结构钢-A10 S275JR | 1519 | 0.16 | 0.15 | 0.45 | 0.02 | 0.01 |  |  | 0.01 | 0.02 | [7 empty] | 0.076286 | 0.121 | ok | ok | 是 | C=0.0842005(OK); Si=0.15(OK); Mn=0.45(OK); P=0(OK); S=0(OK); Ti=0.015(OK) |  | OK |  | 8.125943 | 8.125943 | 8.125943 | 0 | 72.512338 | 72.512338 | 72.512338 | 0 | 1.37 | 1.37 | 1.合金成本!AH144 | 同一工作簿AH列 |  | 6.755943 | 41.910418 | C<=0.155; Si[0.15,0.15]; Mn[0.45,0.45]; P<=0.02; S<=0.01; Ti[0.015,0.015] | C=0.0842005(OK); Si=0.15(OK); Mn=0.45(OK); P=0(OK); S=0(OK); Ti=0.015(OK) | 铝块按同源AH列固定计入：1.370kg/t；C上限按目标0.160-0.005=0.155；成本基本持平：新-旧=-0.000元/t |  | 5.112919 | 5.112919 | 0 | 0 | 0 | 0 | 0 | 0 | 0 | 0 | 0 | 0 | 0 | 0 | 0 | 1.343659 | 1.343659 | 0 | 1.37 | 1.37 | 0 | 0 | 0 | 0 | 0 | 0 | 0 | 0.299365 | 0.299365 | 0 | 0 | 0 | 0 | 0 | 0 | 0 | 0 | 0 | 0 | 0 | 0 | 0 | 0 | 0 | 0 | 0 | 0 | 0 | 0 | 0 | 0 | 0 | 0 | 0 | 0 | 0 | 0
145 | 141 | S275JR | 03 | 16.01 | 25.4 | S275JR-3 | A 碳素钢-碳素结构钢-A10 S275JR | 1519 | 0.16 | 0.15 | 0.65 | 0.02 | 0.01 |  |  | 0.01 | 0.02 | [7 empty] | 0.066333 | 0.111667 | ok | ok | 是 | C=0.0792841(OK); Si=0.15(OK); Mn=0.65(OK); P=0(OK); S=0(OK); Ti=0.015(OK) |  | OK |  | 10.582399 | 10.582399 | 10.582399 | 0 | 86.028441 | 86.028441 | 86.028441 | 0 | 1.37 | 1.37 | 1.合金成本!AH145 | 同一工作簿AH列 |  | 9.212399 | 55.426521 | C<=0.155; Si[0.15,0.15]; Mn[0.65,0.65]; P<=0.02; S<=0.01; Ti[0.015,0.015] | C=0.0792841(OK); Si=0.15(OK); Mn=0.65(OK); P=0(OK); S=0(OK); Ti=0.015(OK) | 铝块按同源AH列固定计入：1.370kg/t；C上限按目标0.160-0.005=0.155；成本基本持平：新-旧=+0.000元/t |  | 8.366124 | 8.366124 | 0 | 0 | 0 | 0 | 0 | 0 | 0 | 0 | 0 | 0 | 0 | 0 | 0 | 0.546909 | 0.546909 | 0 | 1.37 | 1.37 | 0 | 0 | 0 | 0 | 0 | 0 | 0 | 0.299365 | 0.299365 | 0 | 0 | 0 | 0 | 0 | 0 | 0 | 0 | 0 | 0 | 0 | 0 | 0 | 0 | 0 | 0 | 0 | 0 | 0 | 0 | 0 | 0 | 0 | 0 | 0 | 0 | 0 | 0
146 | 142 | S275JR-DX | 01 | 1.5 | 12 | S275JR-DX1 | A 碳素钢-碳素结构钢-A38 S275JR-DX | 1519 | 0.16 | 0.02 | 0.45 | 0.02 | 0.01 |  |  |  | 0.02 | [7 empty] | 0.072667 | 0.118333 | ok | ok | 是 | C=0.0999819(OK); Si=0(OK); Mn=0.45(OK); P=0(OK); S=0(OK) |  | OK |  | 6.156667 | 6.156667 | 6.156667 | 0 | 63.606953 | 63.606953 | 63.606953 | 0 | 1.62 | 1.62 | 1.合金成本!AH146 | 同一工作簿AH列 |  | 4.536667 | 27.420741 | C<=0.155; Si<=0.02; Mn[0.45,0.45]; P<=0.02; S<=0.01 | C=0.0999819(OK); Si=0(OK); Mn=0.45(OK); P=0(OK); S=0(OK) | 铝块按同源AH列固定计入：1.620kg/t；C上限按目标0.160-0.005=0.155；Si目标=0.020<=禁硅阈值，硅锰/硅铁变量上限置0；成本基本持平：新-旧=-0.000元/t |  | 0 | 0 | 0 | 4.536667 | 4.536667 | 0 | 0 | 0 | 0 | 0 | 0 | 0 | 0 | 0 | 0 | 0 | 0 | 0 | 1.62 | 1.62 | 0 | 0 | 0 | 0 | 0 | 0 | 0 | 0 | 0 | 0 | 0 | 0 | 0 | 0 | 0 | 0 | 0 | 0 | 0 | 0 | 0 | 0 | 0 | 0 | 0 | 0 | 0 | 0 | 0 | 0 | 0 | 0 | 0 | 0 | 0 | 0 | 0
147 | 143 | S275JR-DX | 02 | 12.01 | 25.4 | S275JR-DX2 | A 碳素钢-碳素结构钢-A38 S275JR-DX | 1519 | 0.16 | 0.02 | 0.5 | 0.02 | 0.01 |  |  | 0.01 | 0.02 | [7 empty] | 0.072667 | 0.118333 | ok | ok | 是 | C=0.1041(OK); Si=0(OK); Mn=0.5(OK); P=0(OK); S=0(OK); Ti=0.015(OK) |  | OK |  | 7.139952 | 7.139952 | 7.139952 | 0 | 74.946695 | 74.946695 | 74.946695 | 0 | 1.62 | 1.62 | 1.合金成本!AH147 | 同一工作簿AH列 |  | 5.519952 | 38.760483 | C<=0.155; Si<=0.02; Mn[0.5,0.5]; P<=0.02; S<=0.01; Ti[0.015,0.015] | C=0.1041(OK); Si=0(OK); Mn=0.5(OK); P=0(OK); S=0(OK); Ti=0.015(OK) | 铝块按同源AH列固定计入：1.620kg/t；C上限按目标0.160-0.005=0.155；Si目标=0.020<=禁硅阈值，硅锰/硅铁变量上限置0；成本基本持平：新-旧=+0.000元/t |  | 0 | 0 | 0 | 5.220587 | 5.220587 | 0 | 0 | 0 | 0 | 0 | 0 | 0 | 0 | 0 | 0 | 0 | 0 | 0 | 1.62 | 1.62 | 0 | 0 | 0 | 0 | 0 | 0 | 0 | 0.299365 | 0.299365 | 0 | 0 | 0 | 0 | 0 | 0 | 0 | 0 | 0 | 0 | 0 | 0 | 0 | 0 | 0 | 0 | 0 | 0 | 0 | 0 | 0 | 0 | 0 | 0 | 0 | 0 | 0 | 0
148 | 144 | S275J0 | 01 | 2 | 12 | S275J0-1 | A 碳素钢-碳素结构钢-A28 S275J0 | 1520 | 0.14 | 0.15 | 0.4 | 0.02 | 0.01 |  |  |  | 0.02 | [7 empty] | 0.072667 | 0.118333 | ok | ok | 是 | C=0.0794428(OK); Si=0.15(OK); Mn=0.4(OK); P=0(OK); S=0(OK) |  | OK |  | 7.261137 | 7.261137 | 7.261137 | 0 | 62.026815 | 62.026815 | 62.026815 | 0 | 1.36 | 1.36 | 1.合金成本!AH148 | 同一工作簿AH列 |  | 5.901137 | 31.648267 | C<=0.135; Si[0.15,0.15]; Mn[0.4,0.4]; P<=0.02; S<=0.01 | C=0.0794428(OK); Si=0.15(OK); Mn=0.4(OK); P=0(OK); S=0(OK) | 铝块按同源AH列固定计入：1.360kg/t；C上限按目标0.140-0.005=0.135；成本基本持平：新-旧=-0.000元/t |  | 4.377322 | 4.377322 | 0 | 0 | 0 | 0 | 0 | 0 | 0 | 0 | 0 | 0 | 0 | 0 | 0 | 1.523815 | 1.523815 | 0 | 1.36 | 1.36 | 0 | 0 | 0 | 0 | 0 | 0 | 0 | 0 | 0 | 0 | 0 | 0 | 0 | 0 | 0 | 0 | 0 | 0 | 0 | 0 | 0 | 0 | 0 | 0 | 0 | 0 | 0 | 0 | 0 | 0 | 0 | 0 | 0 | 0 | 0 | 0 | 0
149 | 145 | S275J0 | 02 | 12.01 | 25.4 | S275J0-2 | A 碳素钢-碳素结构钢-A28 S275J0 | 1520 | 0.14 | 0.15 | 0.45 | 0.02 | 0.01 |  |  | 0.01 | 0.02 | [7 empty] | 0.072667 | 0.118333 | ok | ok | 是 | C=0.0806456(OK); Si=0.15(OK); Mn=0.45(OK); P=0(OK); S=0(OK); Ti=0.015(OK) |  | OK |  | 8.147236 | 8.147236 | 8.147236 | 0 | 72.461146 | 72.461146 | 72.461146 | 0 | 1.36 | 1.36 | 1.合金成本!AH149 | 同一工作簿AH列 |  | 6.787236 | 42.082598 | C<=0.135; Si[0.15,0.15]; Mn[0.45,0.45]; P<=0.02; S<=0.01; Ti[0.015,0.015] | C=0.0806456(OK); Si=0.15(OK); Mn=0.45(OK); P=0(OK); S=0(OK); Ti=0.015(OK) | 铝块按同源AH列固定计入：1.360kg/t；C上限按目标0.140-0.005=0.135；成本基本持平：新-旧=-0.000元/t |  | 5.154361 | 5.154361 | 0 | 0 | 0 | 0 | 0 | 0 | 0 | 0 | 0 | 0 | 0 | 0 | 0 | 1.333509 | 1.333509 | 0 | 1.36 | 1.36 | 0 | 0 | 0 | 0 | 0 | 0 | 0 | 0.299365 | 0.299365 | 0 | 0 | 0 | 0 | 0 | 0 | 0 | 0 | 0 | 0 | 0 | 0 | 0 | 0 | 0 | 0 | 0 | 0 | 0 | 0 | 0 | 0 | 0 | 0 | 0 | 0 | 0 | 0
150 | 146 | S275J2 | 01 | 1.5 | 12 | S275J2-1 | A 碳素钢-碳素结构钢-A29 S275J2 | 1520 | 0.14 | 0.15 | 0.4 | 0.015 | 0.01 |  |  |  | 0.02 | [7 empty] | 0.072667 | 0.118333 | ok | ok | 是 | C=0.0794428(OK); Si=0.15(OK); Mn=0.4(OK); P=0(OK); S=0(OK) |  | OK |  | 7.261137 | 7.261137 | 7.261137 | 0 | 62.026815 | 62.026815 | 62.026815 | 0 | 1.36 | 1.36 | 1.合金成本!AH150 | 同一工作簿AH列 |  | 5.901137 | 31.648267 | C<=0.135; Si[0.15,0.15]; Mn[0.4,0.4]; P<=0.015; S<=0.01 | C=0.0794428(OK); Si=0.15(OK); Mn=0.4(OK); P=0(OK); S=0(OK) | 铝块按同源AH列固定计入：1.360kg/t；C上限按目标0.140-0.005=0.135；成本基本持平：新-旧=-0.000元/t |  | 4.377322 | 4.377322 | 0 | 0 | 0 | 0 | 0 | 0 | 0 | 0 | 0 | 0 | 0 | 0 | 0 | 1.523815 | 1.523815 | 0 | 1.36 | 1.36 | 0 | 0 | 0 | 0 | 0 | 0 | 0 | 0 | 0 | 0 | 0 | 0 | 0 | 0 | 0 | 0 | 0 | 0 | 0 | 0 | 0 | 0 | 0 | 0 | 0 | 0 | 0 | 0 | 0 | 0 | 0 | 0 | 0 | 0 | 0 | 0 | 0
151 | 147 | S275J2 | 02 | 12.01 | 25.4 | S275J2-2 | A 碳素钢-碳素结构钢-A29 S275J2 | 1520 | 0.14 | 0.15 | 0.45 | 0.015 | 0.01 |  |  | 0.01 | 0.02 | [7 empty] | 0.072667 | 0.118333 | ok | ok | 是 | C=0.0806456(OK); Si=0.15(OK); Mn=0.45(OK); P=0(OK); S=0(OK); Ti=0.015(OK) |  | OK |  | 8.147236 | 8.147236 | 8.147236 | 0 | 72.461146 | 72.461146 | 72.461146 | 0 | 1.36 | 1.36 | 1.合金成本!AH151 | 同一工作簿AH列 |  | 6.787236 | 42.082598 | C<=0.135; Si[0.15,0.15]; Mn[0.45,0.45]; P<=0.015; S<=0.01; Ti[0.015,0.015] | C=0.0806456(OK); Si=0.15(OK); Mn=0.45(OK); P=0(OK); S=0(OK); Ti=0.015(OK) | 铝块按同源AH列固定计入：1.360kg/t；C上限按目标0.140-0.005=0.135；成本基本持平：新-旧=-0.000元/t |  | 5.154361 | 5.154361 | 0 | 0 | 0 | 0 | 0 | 0 | 0 | 0 | 0 | 0 | 0 | 0 | 0 | 1.333509 | 1.333509 | 0 | 1.36 | 1.36 | 0 | 0 | 0 | 0 | 0 | 0 | 0 | 0.299365 | 0.299365 | 0 | 0 | 0 | 0 | 0 | 0 | 0 | 0 | 0 | 0 | 0 | 0 | 0 | 0 | 0 | 0 | 0 | 0 | 0 | 0 | 0 | 0 | 0 | 0 | 0 | 0 | 0 | 0
152 | 148 | S355JR | 02 | 1.5 | 12 | S355JR-1 | A 碳素钢-碳素结构钢-A21 S355JR | 1518 | 0.145 | 0.15 | 0.7 | 0.015 | 0.01 |  | 0.008 | 0.03 | 0.02 | [7 empty] | 0.069358 | 0.114425 | ok | ok | 是 | C=0.0834448(OK); Si=0.15(OK); Mn=0.7(OK); P=0(OK); S=0(OK); Nb=0.008(OK); Ti=0.035(OK) |  | OK |  | 11.651431 | 11.651431 | 11.651431 | 0 | 125.495467 | 125.495467 | 125.495467 | 0 | 1.36 | 1.36 | 1.合金成本!AH152 | 同一工作簿AH列 |  | 10.291431 | 95.116918 | C<=0.14; Si[0.15,0.15]; Mn[0.7,0.7]; P<=0.015; S<=0.01; Nb[0.008,0.008]; Ti[0.035,0.035] | C=0.0834448(OK); Si=0.15(OK); Mn=0.7(OK); P=0(OK); S=0(OK); Nb=0.008(OK); Ti=0.035(OK) | 铝块按同源AH列固定计入：1.360kg/t；C上限按目标0.145-0.005=0.140；成本基本持平：新-旧=+0.000元/t |  | 9.100299 | 9.100299 | 0 | 0 | 0 | 0 | 0 | 0 | 0 | 0 | 0 | 0 | 0 | 0 | 0 | 0.367101 | 0.367101 | 0 | 1.36 | 1.36 | 0 | 0 | 0 | 0 | 0.125511 | 0.125511 | 0 | 0.698519 | 0.698519 | 0 | 0 | 0 | 0 | 0 | 0 | 0 | 0 | 0 | 0 | 0 | 0 | 0 | 0 | 0 | 0 | 0 | 0 | 0 | 0 | 0 | 0 | 0 | 0 | 0 | 0 | 0 | 0
153 | 149 | S355JR | 01 | 12.01 | 19 | S355JR-2 | A 碳素钢-碳素结构钢-A21 S355JR | 1518 | 0.145 | 0.15 | 0.8 | 0.015 | 0.01 |  | 0.008 | 0.03 | 0.02 | [7 empty] | 0.072135 | 0.126442 | ok | ok | 是 | C=0.0883385(OK); Si=0.15(OK); Mn=0.8(OK); P=0(OK); S=0(OK); Nb=0.008(OK); Ti=0.035(OK) |  | OK |  | 12.683463 | 12.683463 | 12.683463 | 0 | 131.167036 | 131.167036 | 131.167036 | 0 | 1.359587 | 1.359587 | 1.合金成本!AH153 | 同一工作簿AH列 |  | 11.323876 | 100.797721 | C<=0.14; Si[0.15,0.15]; Mn[0.8,0.8]; P<=0.015; S<=0.01; Nb[0.008,0.008]; Ti[0.035,0.035] | C=0.0883385(OK); Si=0.15(OK); Mn=0.8(OK); P=0(OK); S=0(OK); Nb=0.008(OK); Ti=0.035(OK) | 铝块按同源AH列固定计入：1.360kg/t；C上限按目标0.145-0.005=0.140；成本基本持平：新-旧=-0.000元/t |  | 10.467618 | 10.467618 | 0 | 0 | 0 | 0 | 0 | 0 | 0 | 0 | 0 | 0 | 0 | 0 | 0 | 0.032228 | 0.032228 | 0 | 1.359587 | 1.359587 | 0 | 0 | 0 | 0 | 0.125511 | 0.125511 | 0 | 0.698519 | 0.698519 | 0 | 0 | 0 | 0 | 0 | 0 | 0 | 0 | 0 | 0 | 0 | 0 | 0 | 0 | 0 | 0 | 0 | 0 | 0 | 0 | 0 | 0 | 0 | 0 | 0 | 0 | 0 | 0
154 | 150 | S355JR | 03 | 19.01 | 25.4 | S355JR-3 | A 碳素钢-碳素结构钢-A21 S355JR | 1518 | 0.145 | 0.15 | 0.8 | 0.015 | 0.01 |  | 0.015 | 0.025 | 0.02 | [7 empty] | 0.082167 | 0.107833 | ok | ok | 是 | C=0.0994095(OK); Si=0.15(OK); Mn=0.8(OK); P=0(OK); S=0(OK); Nb=0.015(OK); Ti=0.03(OK) |  | OK |  | 12.931993 | 12.931993 | 12.931993 | 0 | 153.812608 | 153.812608 | 153.812608 | 0 | 1.36 | 1.36 | 1.合金成本!AH154 | 同一工作簿AH列 |  | 11.571993 | 123.434059 | C<=0.14; Si[0.15,0.15]; Mn[0.8,0.8]; P<=0.015; S<=0.01; Nb[0.015,0.015]; Ti[0.03,0.03] | C=0.0994095(OK); Si=0.15(OK); Mn=0.8(OK); P=0(OK); S=0(OK); Nb=0.015(OK); Ti=0.03(OK) | 铝块按同源AH列固定计入：1.360kg/t；C上限按目标0.145-0.005=0.140；成本基本持平：新-旧=-0.000元/t |  | 10.599209 | 10.599209 | 0 | 0.13872 | 0.13872 | 0 | 0 | 0 | 0 | 0 | 0 | 0 | 0 | 0 | 0 | 0 | 0 | 0 | 1.36 | 1.36 | 0 | 0 | 0 | 0 | 0.235334 | 0.235334 | 0 | 0.598731 | 0.598731 | 0 | 0 | 0 | 0 | 0 | 0 | 0 | 0 | 0 | 0 | 0 | 0 | 0 | 0 | 0 | 0 | 0 | 0 | 0 | 0 | 0 | 0 | 0 | 0 | 0 | 0 | 0 | 0
155 | 151 | S355JR-DX | 01 | 2 | 12 | S355JR-DX1 | A 碳素钢-碳素结构钢-A31 S355JR-DX | 1518 | 0.15 | 0 | 0.7 | 0.02 | 0.015 |  |  | 0.035 | 0.02 | [7 empty] | 0.071643 | 0.103 | ok | ok | 是 | C=0.12081(OK); Mn=0.7(OK); P=0(OK); S=0(OK); Ti=0.04(OK) |  | OK |  | 10.674309 | 10.674309 | 10.674309 | 0 | 106.76979 | 106.76979 | 106.76979 | 0 | 1.71 | 1.71 | 1.合金成本!AH155 | 同一工作簿AH列 |  | 8.964309 | 68.573233 | C<=0.145; Mn[0.7,0.7]; P<=0.02; S<=0.015; Ti[0.04,0.04] | C=0.12081(OK); Mn=0.7(OK); P=0(OK); S=0(OK); Ti=0.04(OK) | 铝块按同源AH列固定计入：1.710kg/t；C上限按目标0.150-0.005=0.145；Si目标=0.000<=禁硅阈值，硅锰/硅铁变量上限置0；成本基本持平：新-旧=+0.000元/t |  | 0 | 0 | 0 | 8.166001 | 8.166001 | 0 | 0 | 0 | 0 | 0 | 0 | 0 | 0 | 0 | 0 | 0 | 0 | 0 | 1.71 | 1.71 | 0 | 0 | 0 | 0 | 0 | 0 | 0 | 0.798308 | 0.798308 | 0 | 0 | 0 | 0 | 0 | 0 | 0 | 0 | 0 | 0 | 0 | 0 | 0 | 0 | 0 | 0 | 0 | 0 | 0 | 0 | 0 | 0 | 0 | 0 | 0 | 0 | 0 | 0
156 | 152 | S355JR-DX | 02 | 12.01 | 25.4 | S355JR-DX2 | A 碳素钢-碳素结构钢-A31 S355JR-DX | 1518 | 0.15 | 0 | 0.8 | 0.02 | 0.015 |  | 0.005 | 0.035 | 0.02 | [7 empty] | 0.071643 | 0.103 | ok | ok | 是 | C=0.129046(OK); Mn=0.8(OK); P=0(OK); S=0(OK); Nb=0.005(OK); Ti=0.04(OK) |  | OK |  | 12.120593 | 12.120593 | 12.120593 | 0 | 131.932456 | 131.932456 | 131.932456 | 0 | 1.71 | 1.71 | 1.合金成本!AH156 | 同一工作簿AH列 |  | 10.410593 | 93.735899 | C<=0.145; Mn[0.8,0.8]; P<=0.02; S<=0.015; Nb[0.005,0.005]; Ti[0.04,0.04] | C=0.129046(OK); Mn=0.8(OK); P=0(OK); S=0(OK); Nb=0.005(OK); Ti=0.04(OK) | 铝块按同源AH列固定计入：1.710kg/t；C上限按目标0.150-0.005=0.145；Si目标=0.000<=禁硅阈值，硅锰/硅铁变量上限置0；成本基本持平：新-旧=-0.000元/t |  | 0 | 0 | 0 | 9.53384 | 9.53384 | 0 | 0 | 0 | 0 | 0 | 0 | 0 | 0 | 0 | 0 | 0 | 0 | 0 | 1.71 | 1.71 | 0 | 0 | 0 | 0 | 0.078445 | 0.078445 | 0 | 0.798308 | 0.798308 | 0 | 0 | 0 | 0 | 0 | 0 | 0 | 0 | 0 | 0 | 0 | 0 | 0 | 0 | 0 | 0 | 0 | 0 | 0 | 0 | 0 | 0 | 0 | 0 | 0 | 0 | 0 | 0
157 | 153 | S355J0 | 02 | 1.5 | 12 | S355J0-1 | A 碳素钢-碳素结构钢-A26 S355J0 | 1518 | 0.145 | 0.15 | 0.85 | 0.015 | 0.01 |  | 0.015 | 0.025 | 0.02 | [7 empty] | 0.0835 | 0.147 | ok | ok | 是 | C=0.101635(OK); Si=0.15(OK); Mn=0.85(OK); P=0(OK); S=0(OK); Nb=0.015(OK); Ti=0.03(OK) |  | OK |  | 13.140175 | 13.140175 | 13.140175 | 0 | 156.04849 | 156.04849 | 156.04849 | 0 | 1.42 | 1.42 | 1.合金成本!AH157 | 同一工作簿AH列 |  | 11.720175 | 124.329712 | C<=0.14; Si[0.15,0.15]; Mn[0.85,0.85]; P<=0.015; S<=0.01; Nb[0.015,0.015]; Ti[0.03,0.03] | C=0.101635(OK); Si=0.15(OK); Mn=0.85(OK); P=0(OK); S=0(OK); Nb=0.015(OK); Ti=0.03(OK) | 铝块按同源AH列固定计入：1.420kg/t；C上限按目标0.145-0.005=0.140；成本基本持平：新-旧=-0.000元/t |  | 10.599209 | 10.599209 | 0 | 0.286902 | 0.286902 | 0 | 0 | 0 | 0 | 0 | 0 | 0 | 0 | 0 | 0 | 0 | 0 | 0 | 1.42 | 1.42 | 0 | 0 | 0 | 0 | 0.235334 | 0.235334 | 0 | 0.598731 | 0.598731 | 0 | 0 | 0 | 0 | 0 | 0 | 0 | 0 | 0 | 0 | 0 | 0 | 0 | 0 | 0 | 0 | 0 | 0 | 0 | 0 | 0 | 0 | 0 | 0 | 0 | 0 | 0 | 0
158 | 154 | S355J0 | 01 | 12.01 | 19 | S355J0-2 | A 碳素钢-碳素结构钢-A26 S355J0 | 1518 | 0.145 | 0.15 | 1 | 0.015 | 0.01 |  | 0.015 | 0.025 | 0.02 | [7 empty] | 0.080828 | 0.107862 | ok | ok | 是 | C=0.11454(OK); Si=0.15(OK); Mn=1(OK); P=0(OK); S=0(OK); Nb=0.015(OK); Ti=0.03(OK) |  | OK |  | 15.727279 | 15.727279 | 15.727279 | 0 | 171.685582 | 171.685582 | 171.685582 | 0 | 1.42 | 1.42 | 1.合金成本!AH158 | 同一工作簿AH列 |  | 14.307279 | 139.966804 | C<=0.14; Si[0.15,0.15]; Mn[1,1]; P<=0.015; S<=0.01; Nb[0.015,0.015]; Ti[0.03,0.03] | C=0.11454(OK); Si=0.15(OK); Mn=1(OK); P=0(OK); S=0(OK); Nb=0.015(OK); Ti=0.03(OK) | 铝块按同源AH列固定计入：1.420kg/t；C上限按目标0.145-0.005=0.140；成本基本持平：新-旧=-0.000元/t |  | 10.599209 | 10.599209 | 0 | 2.874005 | 2.874005 | 0 | 0 | 0 | 0 | 0 | 0 | 0 | 0 | 0 | 0 | 0 | 0 | 0 | 1.42 | 1.42 | 0 | 0 | 0 | 0 | 0.235334 | 0.235334 | 0 | 0.598731 | 0.598731 | 0 | 0 | 0 | 0 | 0 | 0 | 0 | 0 | 0 | 0 | 0 | 0 | 0 | 0 | 0 | 0 | 0 | 0 | 0 | 0 | 0 | 0 | 0 | 0 | 0 | 0 | 0 | 0
159 | 155 | S355J0 | 03 | 19.01 | 25.4 | S355J0-3 | A 碳素钢-碳素结构钢-A26 S355J0 | 1518 | 0.145 | 0.15 | 1.2 | 0.015 | 0.01 |  | 0.015 | 0.025 | 0.02 | [7 empty] | 0.072 | 0.1137 | ok | ok | 是 | C=0.121703(OK); Si=0.15(OK); Mn=1.2(OK); P=0(OK); S=0(OK); Nb=0.015(OK); Ti=0.03(OK) |  | OK |  | 18.383104 | 18.383104 | 18.383104 | 0 | 187.738048 | 187.738048 | 187.738048 | 0 | 1.42 | 1.42 | 1.合金成本!AH159 | 同一工作簿AH列 |  | 16.963104 | 156.019269 | C<=0.14; Si[0.15,0.15]; Mn[1.2,1.2]; P<=0.015; S<=0.01; Nb[0.015,0.015]; Ti[0.03,0.03] | C=0.121703(OK); Si=0.15(OK); Mn=1.2(OK); P=0(OK); S=0(OK); Nb=0.015(OK); Ti=0.03(OK) | 铝块按同源AH列固定计入：1.420kg/t；C上限按目标0.145-0.005=0.140；成本基本持平：新-旧=+0.000元/t |  | 10.599209 | 10.599209 | 0 | 5.52983 | 5.52983 | 0 | 0 | 0 | 0 | 0 | 0 | 0 | 0 | 0 | 0 | 0 | 0 | 0 | 1.42 | 1.42 | 0 | 0 | 0 | 0 | 0.235334 | 0.235334 | 0 | 0.598731 | 0.598731 | 0 | 0 | 0 | 0 | 0 | 0 | 0 | 0 | 0 | 0 | 0 | 0 | 0 | 0 | 0 | 0 | 0 | 0 | 0 | 0 | 0 | 0 | 0 | 0 | 0 | 0 | 0 | 0
160 | 156 | S355J0-DX | 01 | 1.2 | 12 | S355J0-DX1 | A 碳素钢-碳素结构钢-A32 S355J0-DX | 1518 | 0.15 | 0 | 0.7 | 0.015 | 0.01 |  | 0.005 | 0.03 | 0.02 | [7 empty] | 0.072 | 0.1137 | ok | ok | 是 | C=0.120286(OK); Mn=0.7(OK); P=0(OK); S=0(OK); Nb=0.005(OK); Ti=0.035(OK) |  | OK |  | 10.506606 | 10.506606 | 10.506606 | 0 | 120.37828 | 120.37828 | 120.37828 | 0 | 1.71 | 1.71 | 1.合金成本!AH160 | 同一工作簿AH列 |  | 8.796606 | 82.181722 | C<=0.145; Mn[0.7,0.7]; P<=0.015; S<=0.01; Nb[0.005,0.005]; Ti[0.035,0.035] | C=0.120286(OK); Mn=0.7(OK); P=0(OK); S=0(OK); Nb=0.005(OK); Ti=0.035(OK) | 铝块按同源AH列固定计入：1.710kg/t；C上限按目标0.150-0.005=0.145；Si目标=0.000<=禁硅阈值，硅锰/硅铁变量上限置0；成本基本持平：新-旧=+0.000元/t |  | 0 | 0 | 0 | 8.019642 | 8.019642 | 0 | 0 | 0 | 0 | 0 | 0 | 0 | 0 | 0 | 0 | 0 | 0 | 0 | 1.71 | 1.71 | 0 | 0 | 0 | 0 | 0.078445 | 0.078445 | 0 | 0.698519 | 0.698519 | 0 | 0 | 0 | 0 | 0 | 0 | 0 | 0 | 0 | 0 | 0 | 0 | 0 | 0 | 0 | 0 | 0 | 0 | 0 | 0 | 0 | 0 | 0 | 0 | 0 | 0 | 0 | 0
161 | 157 | S355J0-DX | 02 | 12.01 | 25.4 | S355J0-DX2 | A 碳素钢-碳素结构钢-A32 S355J0-DX | 1518 | 0.15 | 0 | 0.8 | 0.015 | 0.01 |  | 0.005 | 0.035 | 0.02 | [7 empty] | 0.072 | 0.1137 | ok | ok | 是 | C=0.128522(OK); Mn=0.8(OK); P=0(OK); S=0(OK); Nb=0.005(OK); Ti=0.04(OK) |  | OK |  | 11.974234 | 11.974234 | 11.974234 | 0 | 131.047827 | 131.047827 | 131.047827 | 0 | 1.71 | 1.71 | 1.合金成本!AH161 | 同一工作簿AH列 |  | 10.264234 | 92.85127 | C<=0.145; Mn[0.8,0.8]; P<=0.015; S<=0.01; Nb[0.005,0.005]; Ti[0.04,0.04] | C=0.128522(OK); Mn=0.8(OK); P=0(OK); S=0(OK); Nb=0.005(OK); Ti=0.04(OK) | 铝块按同源AH列固定计入：1.710kg/t；C上限按目标0.150-0.005=0.145；Si目标=0.000<=禁硅阈值，硅锰/硅铁变量上限置0；成本基本持平：新-旧=+0.000元/t |  | 0 | 0 | 0 | 9.387482 | 9.387482 | 0 | 0 | 0 | 0 | 0 | 0 | 0 | 0 | 0 | 0 | 0 | 0 | 0 | 1.71 | 1.71 | 0 | 0 | 0 | 0 | 0.078445 | 0.078445 | 0 | 0.798308 | 0.798308 | 0 | 0 | 0 | 0 | 0 | 0 | 0 | 0 | 0 | 0 | 0 | 0 | 0 | 0 | 0 | 0 | 0 | 0 | 0 | 0 | 0 | 0 | 0 | 0 | 0 | 0 | 0 | 0
162 | 158 | S355J2 | 01 | 1.5 | 12 | S355J2-1 | A 碳素钢-碳素结构钢-A16 S355J2 | 1513 | 0.145 | 0.15 | 0.9 | 0.013 | 0.005 |  | 0.01 | 0.025 | 0.02 | [7 empty] | 0.066714 | 0.112 | ok | ok | 是 | C=0.0918497(OK); Si=0.15(OK); Mn=0.9(OK); P=0(OK); S=0(OK); Nb=0.01(OK); Ti=0.03(OK) |  | OK |  | 14.224394 | 14.224394 | 14.224394 | 0 | 146.180811 | 146.180811 | 146.180811 | 0 | 1.42 | 1.42 | 1.合金成本!AH162 | 同一工作簿AH列 |  | 12.804394 | 114.462032 | C<=0.14; Si[0.15,0.15]; Mn[0.9,0.9]; P<=0.013; S<=0.005; Nb[0.01,0.01]; Ti[0.03,0.03] | C=0.0918497(OK); Si=0.15(OK); Mn=0.9(OK); P=0(OK); S=0(OK); Nb=0.01(OK); Ti=0.03(OK) | 铝块按同源AH列固定计入：1.420kg/t；C上限按目标0.145-0.005=0.140；成本基本持平：新-旧=-0.000元/t |  | 10.599209 | 10.599209 | 0 | 1.449566 | 1.449566 | 0 | 0 | 0 | 0 | 0 | 0 | 0 | 0 | 0 | 0 | 0 | 0 | 0 | 1.42 | 1.42 | 0 | 0 | 0 | 0 | 0.156889 | 0.156889 | 0 | 0.598731 | 0.598731 | 0 | 0 | 0 | 0 | 0 | 0 | 0 | 0 | 0 | 0 | 0 | 0 | 0 | 0 | 0 | 0 | 0 | 0 | 0 | 0 | 0 | 0 | 0 | 0 | 0 | 0 | 0 | 0
163 | 159 | S355J2 | 02 | 12.01 | 19 | S355J2-2 | A 碳素钢-碳素结构钢-A16 S355J2 | 1518 | 0.145 | 0.15 | 1 | 0.013 | 0.005 |  | 0.015 | 0.025 | 0.02 | [7 empty] | 0.065 | 0.092 | ok | ok | 是 | C=0.100018(OK); Si=0.15(OK); Mn=1(OK); P=0(OK); S=0(OK); Nb=0.015(OK); Ti=0.03(OK) |  | OK |  | 15.944246 | 15.944246 | 15.944246 | 0 | 172.996988 | 172.996988 | 172.996988 | 0 | 1.42 | 1.42 | 1.合金成本!AH163 | 同一工作簿AH列 |  | 14.524246 | 141.27821 | C<=0.14; Si[0.15,0.15]; Mn[1,1]; P<=0.013; S<=0.005; Nb[0.015,0.015]; Ti[0.03,0.03] | C=0.100018(OK); Si=0.15(OK); Mn=1(OK); P=0(OK); S=0(OK); Nb=0.015(OK); Ti=0.03(OK) | 铝块按同源AH列固定计入：1.420kg/t；C上限按目标0.145-0.005=0.140；成本基本持平：新-旧=+0.000元/t |  | 10.599209 | 10.599209 | 0 | 3.090973 | 3.090973 | 0 | 0 | 0 | 0 | 0 | 0 | 0 | 0 | 0 | 0 | 0 | 0 | 0 | 1.42 | 1.42 | 0 | 0 | 0 | 0 | 0.235334 | 0.235334 | 0 | 0.598731 | 0.598731 | 0 | 0 | 0 | 0 | 0 | 0 | 0 | 0 | 0 | 0 | 0 | 0 | 0 | 0 | 0 | 0 | 0 | 0 | 0 | 0 | 0 | 0 | 0 | 0 | 0 | 0 | 0 | 0
164 | 160 | S355J2 | 03 | 19.01 | 25.4 | S355J2-3 | A 碳素钢-碳素结构钢-A16 S355J2 | 1518 | 0.145 | 0.15 | 1.2 | 0.015 | 0.008 |  | 0.02 | 0.02 | 0.02 | [7 empty] | 0.073 | 0.115 | ok | ok | 是 | C=0.122596(OK); Si=0.15(OK); Mn=1.2(OK); P=0(OK); S=0(OK); Nb=0.02(OK); Ti=0.025(OK) |  | OK |  | 18.343978 | 18.343978 | 18.343978 | 0 | 202.123688 | 202.123688 | 202.123688 | 0 | 1.42 | 1.42 | 1.合金成本!AH164 | 同一工作簿AH列 |  | 16.923978 | 170.404909 | C<=0.14; Si[0.15,0.15]; Mn[1.2,1.2]; P<=0.015; S<=0.008; Nb[0.02,0.02]; Ti[0.025,0.025] | C=0.122596(OK); Si=0.15(OK); Mn=1.2(OK); P=0(OK); S=0(OK); Nb=0.02(OK); Ti=0.025(OK) | 铝块按同源AH列固定计入：1.420kg/t；C上限按目标0.145-0.005=0.140；成本基本持平：新-旧=-0.000元/t |  | 10.599209 | 10.599209 | 0 | 5.512049 | 5.512049 | 0 | 0 | 0 | 0 | 0 | 0 | 0 | 0 | 0 | 0 | 0 | 0 | 0 | 1.42 | 1.42 | 0 | 0 | 0 | 0 | 0.313779 | 0.313779 | 0 | 0.498942 | 0.498942 | 0 | 0 | 0 | 0 | 0 | 0 | 0 | 0 | 0 | 0 | 0 | 0 | 0 | 0 | 0 | 0 | 0 | 0 | 0 | 0 | 0 | 0 | 0 | 0 | 0 | 0 | 0 | 0
165 | 161 | S355M | 02 | 4 | 12 | S355M-1 | A 碳素钢-碳素结构钢-A11 S355M | 1524 | 0.07 | 0.15 | 0.8 | 0.015 | 0.008 |  | 0.008 | 0.035 |  | 0.03 | [6 empty] | 0.05 | 0.08 | ok | ok | 是 | C=0.0626284(OK); Si=0.15(OK); Mn=0.8(OK); P=0(OK); S=0(OK); Nb=0.008(OK); Ti=0.04(OK) |  | OK |  | 15.174084 | 15.174084 | 14.383685 | -0.7904 | 183.395617 | 183.395617 | 163.245502 | -20.150115 | 2.3 | 2.3 | 1.合金成本!AH165 | 同一工作簿AH列 |  | 12.083685 | 111.870015 | C<=0.065; Si[0.15,0.15]; Mn[0.8,0.8]; P<=0.015; S<=0.008; Nb[0.008,0.008]; Ti[0.04,0.04] | C=0.065(OK); Si=0.15(OK); Mn=0.8(OK); P=0(OK); S=0(OK); Nb=0.008(OK); Ti=0.04(OK) | 铝块按同源AH列固定计入：2.300kg/t；C上限按目标0.070-0.005=0.065；主要投料变化：中碳锰铁:9.354->0.000(-9.354)；硅锰:0.000->9.044(+9.044)；硅铁合金:2.596->0.381(-2.215)；低碳锰铁:0.000->1.735(+1.735)；成本下降：新-旧=-20.150元/t |  | 0 | 9.044487 | 9.044487 | 0 | 0 | 0 | 9.354391 | 0 | -9.354391 | 0 | 1.734609 | 1.734609 | 0 | 0 | 0 | 2.595874 | 0.38077 | -2.215104 | 2.3 | 2.3 | 0 | 0 | 0 | 0 | 0.125511 | 0.125511 | 0 | 0.798308 | 0.798308 | 0 | 0 | 0 | 0 | 0 | 0 | 0 | 0 | 0 | 0 | 0 | 0 | 0 | 0 | 0 | 0 | 0 | 0 | 0 | 0 | 0 | 0 | 0 | 0 | 0 | 0 | 0 | 0
166 | 162 | S355M | 01 | 12.01 | 19 | S355M-2 | A 碳素钢-碳素结构钢-A11 S355M | 1524 | 0.07 | 0.15 | 1 | 0.015 | 0.008 |  | 0.008 | 0.035 |  | 0.03 | [6 empty] | 0.05 | 0.08 | ok | ok | 否 | C=0.0661363(NG); Si=0.15(OK); Mn=1(OK); P=0(OK); S=0(OK); Nb=0.008(OK); Ti=0.04(OK) | C高于上限：0.0661% > 0.0650% | OK |  | 17.772526 | 17.772526 | 16.96907 | -0.803457 | 203.481804 | 203.481804 | 187.915578 | -15.566226 | 2.3 | 2.3 | 1.合金成本!AH166 | 同一工作簿AH列 |  | 14.66907 | 136.540091 | C<=0.065; Si[0.15,0.15]; Mn[1,1]; P<=0.015; S<=0.008; Nb[0.008,0.008]; Ti[0.04,0.04] | C=0.065(OK); Si=0.15(OK); Mn=1(OK); P=0(OK); S=0(OK); Nb=0.008(OK); Ti=0.04(OK) | 铝块按同源AH列固定计入：2.300kg/t；原Excel在批准规则下不可行：C高于上限：0.0661% > 0.0650%；C上限按目标0.070-0.005=0.065，原Excel按当前成分口径估算C=0.066，会被新约束压住；主要投料变化：中碳锰铁:11.953->0.000(-11.953)；硅锰:0.000->7.707(+7.707)；低碳锰铁:0.000->5.330(+5.330)；硅铁合金:2.596->0.708(-1.887)；成本下降：新-旧=-15.566元/t |  | 0 | 7.706581 | 7.706581 | 0 | 0 | 0 | 11.952833 | 0 | -11.952833 | 0 | 5.33023 | 5.33023 | 0 | 0 | 0 | 2.595874 | 0.708439 | -1.887435 | 2.3 | 2.3 | 0 | 0 | 0 | 0 | 0.125511 | 0.125511 | 0 | 0.798308 | 0.798308 | 0 | 0 | 0 | 0 | 0 | 0 | 0 | 0 | 0 | 0 | 0 | 0 | 0 | 0 | 0 | 0 | 0 | 0 | 0 | 0 | 0 | 0 | 0 | 0 | 0 | 0 | 0 | 0
167 | 163 | S460M | 02 | 5 | 12 | S460M-1 | A 碳素钢-碳素结构钢-A12 S460M | 1524 | 0.07 | 0.16 | 1.3 | 0.015 | 0.005 |  | 0.025 | 0.03 |  | 0.03 | [6 empty] | 0.05 | 0.08 | ok | ok | 是 | C=0.0588319(OK); Si=0.16(OK); Mn=1.3(OK); P=0(OK); S=0(OK); Nb=0.025(OK); Ti=0.035(OK) |  | OK |  | 21.492819 | 21.492819 | 21.187129 | -0.30569 | 295.931134 | 295.931134 | 280.859517 | -15.071617 | 2.3 | 2.3 | 1.合金成本!AH167 | 同一工作簿AH列 |  | 18.887129 | 229.48403 | C<=0.065; Si[0.16,0.16]; Mn[1.3,1.3]; P<=0.015; S<=0.005; Nb[0.025,0.025]; Ti[0.035,0.035] | C=0.065(OK); Si=0.16(OK); Mn=1.3(OK); P=0(OK); S=0(OK); Nb=0.025(OK); Ti=0.035(OK) | 铝块按同源AH列固定计入：2.300kg/t；C上限按目标0.070-0.005=0.065；主要投料变化：硅锰:0.000->5.700(+5.700)；低碳锰铁:15.333->10.724(-4.609)；硅铁合金:2.769->1.373(-1.396)；成本下降：新-旧=-15.072元/t |  | 0 | 5.699722 | 5.699722 | 0 | 0 | 0 | 0 | 0 | 0 | 15.333144 | 10.723663 | -4.609481 | 0 | 0 | 0 | 2.768933 | 1.373002 | -1.395931 | 2.3 | 2.3 | 0 | 0 | 0 | 0 | 0.392223 | 0.392223 | 0 | 0.698519 | 0.698519 | 0 | 0 | 0 | 0 | 0 | 0 | 0 | 0 | 0 | 0 | 0 | 0 | 0 | 0 | 0 | 0 | 0 | 0 | 0 | 0 | 0 | 0 | 0 | 0 | 0 | 0 | 0 | 0
168 | 164 | S460M | 01 | 12.01 | 20 | S460M-2 | A 碳素钢-碳素结构钢-A12 S460M | 1524 | 0.07 | 0.16 | 1.45 | 0.015 | 0.005 |  | 0.03 | 0.03 |  | 0.03 | [6 empty] | 0.05 | 0.08 | ok | ok | 是 | C=0.0599178(OK); Si=0.16(OK); Mn=1.45(OK); P=0(OK); S=0(OK); Nb=0.03(OK); Ti=0.035(OK) |  | OK |  | 23.456486 | 23.456486 | 23.204613 | -0.251873 | 328.675456 | 328.675456 | 316.25718 | -12.418277 | 2.3 | 2.3 | 1.合金成本!AH168 | 同一工作簿AH列 |  | 20.904613 | 264.881693 | C<=0.065; Si[0.16,0.16]; Mn[1.45,1.45]; P<=0.015; S<=0.005; Nb[0.03,0.03]; Ti[0.035,0.035] | C=0.065(OK); Si=0.16(OK); Mn=1.45(OK); P=0(OK); S=0(OK); Nb=0.03(OK); Ti=0.035(OK) | 铝块按同源AH列固定计入：2.300kg/t；C上限按目标0.070-0.005=0.065；主要投料变化：硅锰:0.000->4.696(+4.696)；低碳锰铁:17.218->13.420(-3.798)；硅铁合金:2.769->1.619(-1.150)；成本下降：新-旧=-12.418元/t |  | 0 | 4.696293 | 4.696293 | 0 | 0 | 0 | 0 | 0 | 0 | 17.218367 | 13.420379 | -3.797987 | 0 | 0 | 0 | 2.768933 | 1.618754 | -1.150179 | 2.3 | 2.3 | 0 | 0 | 0 | 0 | 0.470668 | 0.470668 | 0 | 0.698519 | 0.698519 | 0 | 0 | 0 | 0 | 0 | 0 | 0 | 0 | 0 | 0 | 0 | 0 | 0 | 0 | 0 | 0 | 0 | 0 | 0 | 0 | 0 | 0 | 0 | 0 | 0 | 0 | 0 | 0
169 | 165 | S420MC | 01 | 2 | 5.99 | S420MC-1 | B 低合金钢-低合金高强结构钢-B32 S420MC | 1524 | 0.07 | 0.08 | 0.95 | 0.015 | 0.004 |  | 0.01 | 0.04 | 0.025 | [7 empty] | 0.035429 | 0.071429 | ok | ok | 是 | C=0.053209(OK); Si=0.08(OK); Mn=0.95(OK); P=0(OK); S=0(OK); Nb=0.01(OK); Ti=0.045(OK) |  | OK |  | 15.496607 | 15.496607 | 15.621429 | 0.124823 | 184.686267 | 184.686267 | 181.456422 | -3.229844 | 2.1 | 2.1 | 1.合金成本!AH169 | 同一工作簿AH列 |  | 13.521429 | 134.548369 | C<=0.065; Si[0.08,0.08]; Mn[0.95,0.95]; P<=0.015; S<=0.004; Nb[0.01,0.01]; Ti[0.045,0.045] | C=0.065(OK); Si=0.08(OK); Mn=0.95(OK); P=0(OK); S=0(OK); Nb=0.01(OK); Ti=0.045(OK) | 铝块按同源AH列固定计入：2.100kg/t；C上限按目标0.070-0.005=0.065；主要投料变化：高碳锰铁:0.000->2.488(+2.488)；中碳锰铁:6.689->4.325(-2.363)；成本下降：新-旧=-3.230元/t |  | 5.652911 | 5.652911 | 0 | 0 | 2.488215 | 2.488215 | 6.68871 | 4.325318 | -2.363392 | 0 | 0 | 0 | 0 | 0 | 0 | 0 | 0 | 0 | 2.1 | 2.1 | 0 | 0 | 0 | 0 | 0.156889 | 0.156889 | 0 | 0.898096 | 0.898096 | 0 | 0 | 0 | 0 | 0 | 0 | 0 | 0 | 0 | 0 | 0 | 0 | 0 | 0 | 0 | 0 | 0 | 0 | 0 | 0 | 0 | 0 | 0 | 0 | 0 | 0 | 0 | 0
170 | 166 | S420MC | 02 | 6 | 16 | S420MC-2 | B 低合金钢-低合金高强结构钢-B32 S420MC | 1524 | 0.07 | 0.08 | 1 | 0.015 | 0.004 |  | 0.015 | 0.04 | 0.025 | [7 empty] | 0.035429 | 0.071429 | ok | ok | 是 | C=0.054086(OK); Si=0.08(OK); Mn=1(OK); P=0(OK); S=0(OK); Nb=0.015(OK); Ti=0.045(OK) |  | OK |  | 16.224662 | 16.224662 | 16.340201 | 0.115539 | 206.602919 | 206.602919 | 203.6133 | -2.989619 | 2.1 | 2.1 | 1.合金成本!AH170 | 同一工作簿AH列 |  | 14.240201 | 156.705247 | C<=0.065; Si[0.08,0.08]; Mn[1,1]; P<=0.015; S<=0.004; Nb[0.015,0.015]; Ti[0.045,0.045] | C=0.065(OK); Si=0.08(OK); Mn=1(OK); P=0(OK); S=0(OK); Nb=0.015(OK); Ti=0.045(OK) | 铝块按同源AH列固定计入：2.100kg/t；C上限按目标0.070-0.005=0.065；主要投料变化：高碳锰铁:0.000->2.303(+2.303)；中碳锰铁:7.338->5.151(-2.188)；成本下降：新-旧=-2.990元/t |  | 5.652911 | 5.652911 | 0 | 0 | 2.30315 | 2.30315 | 7.338321 | 5.15071 | -2.187611 | 0 | 0 | 0 | 0 | 0 | 0 | 0 | 0 | 0 | 2.1 | 2.1 | 0 | 0 | 0 | 0 | 0.235334 | 0.235334 | 0 | 0.898096 | 0.898096 | 0 | 0 | 0 | 0 | 0 | 0 | 0 | 0 | 0 | 0 | 0 | 0 | 0 | 0 | 0 | 0 | 0 | 0 | 0 | 0 | 0 | 0 | 0 | 0 | 0 | 0 | 0 | 0
171 | 167 | S460MC | 01 | 2 | 5.99 | S460MC-1 | B 低合金钢-低合金高强结构钢-B53 S460MC | 1524 | 0.07 | 0.08 | 1.2 | 0.015 | 0.003 |  | 0.015 | 0.055 | 0.025 | [7 empty] | 0.04725 | 0.07575 | ok | ok | 否 | C=0.0669688(NG); Si=0.08(OK); Mn=1.2(OK); P=0(OK); S=0(OK); Nb=0.015(OK); Ti=0.06(OK) | C高于上限：0.0670% > 0.0650% | OK |  | 19.523754 | 19.523754 | 18.887666 | -0.636087 | 246.506317 | 246.506317 | 235.664706 | -10.841611 | 2.1 | 2.1 | 1.合金成本!AH171 | 同一工作簿AH列 |  | 16.787666 | 188.756653 | C<=0.065; Si[0.08,0.08]; Mn[1.2,1.2]; P<=0.015; S<=0.003; Nb[0.015,0.015]; Ti[0.06,0.06] | C=0.065(OK); Si=0.08(OK); Mn=1.2(OK); P=0(OK); S=0(OK); Nb=0.015(OK); Ti=0.06(OK) | 铝块按同源AH列固定计入：2.100kg/t；原Excel在批准规则下不可行：C高于上限：0.0670% > 0.0650%；C上限按目标0.070-0.005=0.065，原Excel按当前成分口径估算C=0.067，会被新约束压住；主要投料变化：中碳锰铁:14.606->4.407(-10.200)；硅锰:0.000->5.653(+5.653)；低碳锰铁:0.000->5.295(+5.295)；硅铁合金:1.384->0.000(-1.384)；成本下降：新-旧=-10.842元/t |  | 0 | 5.652911 | 5.652911 | 0 | 0 | 0 | 14.606492 | 4.406931 | -10.199561 | 0 | 5.295028 | 5.295028 | 0 | 0 | 0 | 1.384466 | 0 | -1.384466 | 2.1 | 2.1 | 0 | 0 | 0 | 0 | 0.235334 | 0.235334 | 0 | 1.197461 | 1.197461 | 0 | 0 | 0 | 0 | 0 | 0 | 0 | 0 | 0 | 0 | 0 | 0 | 0 | 0 | 0 | 0 | 0 | 0 | 0 | 0 | 0 | 0 | 0 | 0 | 0 | 0 | 0 | 0
172 | 168 | S460MC | 02 | 6 | 20 | S460MC-2 | B 低合金钢-低合金高强结构钢-B53 S460MC | 1524 | 0.07 | 0.08 | 1.35 | 0.015 | 0.003 |  | 0.03 | 0.04 | 0.025 | [7 empty] | 0.04725 | 0.07575 | ok | ok | 是 | C=0.0564746(OK); Si=0.08(OK); Mn=1.35(OK); P=0(OK); S=0(OK); Nb=0.03(OK); Ti=0.045(OK) |  | OK |  | 20.868196 | 20.868196 | 20.664152 | -0.204045 | 311.715293 | 311.715293 | 295.544698 | -16.170595 | 2.1 | 2.1 | 1.合金成本!AH172 | 同一工作簿AH列 |  | 18.564152 | 248.636645 | C<=0.065; Si[0.08,0.08]; Mn[1.35,1.35]; P<=0.015; S<=0.003; Nb[0.03,0.03]; Ti[0.045,0.045] | C=0.065(OK); Si=0.08(OK); Mn=1.35(OK); P=0(OK); S=0(OK); Nb=0.03(OK); Ti=0.045(OK) | 铝块按同源AH列固定计入：2.100kg/t；C上限按目标0.070-0.005=0.065；主要投料变化：低碳锰铁:16.015->8.505(-7.510)；硅锰:0.000->5.653(+5.653)；中碳锰铁:0.000->3.037(+3.037)；硅铁合金:1.384->0.000(-1.384)；成本下降：新-旧=-16.171元/t |  | 0 | 5.652911 | 5.652911 | 0 | 0 | 0 | 0 | 3.037244 | 3.037244 | 16.014966 | 8.505232 | -7.509734 | 0 | 0 | 0 | 1.384466 | 0 | -1.384466 | 2.1 | 2.1 | 0 | 0 | 0 | 0 | 0.470668 | 0.470668 | 0 | 0.898096 | 0.898096 | 0 | 0 | 0 | 0 | 0 | 0 | 0 | 0 | 0 | 0 | 0 | 0 | 0 | 0 | 0 | 0 | 0 | 0 | 0 | 0 | 0 | 0 | 0 | 0 | 0 | 0 | 0 | 0
173 | 169 | S500MC | 01 | 2 | 5.99 | S500MC-1 | D 汽车用钢-汽车结构钢-D11 S500MC | 1523 | 0.075 | 0.1 | 1 | 0.015 | 0.005 |  | 0.01 | 0.06 | 0.03 | [7 empty] | 0.042095 | 0.081286 | ok | ok | 是 | C=0.0611725(OK); Si=0.1(OK); Mn=1(OK); P=0(OK); S=0(OK); Nb=0.01(OK); Ti=0.065(OK) |  | OK |  | 16.849064 | 16.849064 | 16.942515 | 0.093451 | 201.326827 | 201.326827 | 198.908745 | -2.418081 | 2.3 | 2.3 | 1.合金成本!AH173 | 同一工作簿AH列 |  | 14.642515 | 147.533259 | C<=0.07; Si[0.1,0.1]; Mn[1,1]; P<=0.015; S<=0.005; Nb[0.01,0.01]; Ti[0.065,0.065] | C=0.07(OK); Si=0.1(OK); Mn=1(OK); P=0(OK); S=0(OK); Nb=0.01(OK); Ti=0.065(OK) | 铝块按同源AH列固定计入：2.300kg/t；C上限按目标0.075-0.005=0.070；主要投料变化：高碳锰铁:0.000->1.863(+1.863)；中碳锰铁:6.029->4.259(-1.769)；成本下降：新-旧=-2.418元/t |  | 7.066139 | 7.066139 | 0 | 0 | 1.862847 | 1.862847 | 6.028786 | 4.25939 | -1.769396 | 0 | 0 | 0 | 0 | 0 | 0 | 0 | 0 | 0 | 2.3 | 2.3 | 0 | 0 | 0 | 0 | 0.156889 | 0.156889 | 0 | 1.29725 | 1.29725 | 0 | 0 | 0 | 0 | 0 | 0 | 0 | 0 | 0 | 0 | 0 | 0 | 0 | 0 | 0 | 0 | 0 | 0 | 0 | 0 | 0 | 0 | 0 | 0 | 0 | 0 | 0 | 0
174 | 170 | S500MC | 02 | 6 | 14 | S500MC-2 | D 汽车用钢-汽车结构钢-D11 S500MC | 1523 | 0.075 | 0.1 | 1.1 | 0.015 | 0.005 |  | 0.01 | 0.07 | 0.03 | [7 empty] | 0.042095 | 0.081286 | ok | ok | 是 | C=0.0629264(OK); Si=0.1(OK); Mn=1.1(OK); P=0(OK); S=0(OK); Nb=0.01(OK); Ti=0.075(OK) |  | OK |  | 18.347862 | 18.347862 | 18.422745 | 0.074883 | 216.173895 | 216.173895 | 214.236265 | -1.93763 | 2.3 | 2.3 | 1.合金成本!AH174 | 同一工作簿AH列 |  | 16.122745 | 162.860778 | C<=0.07; Si[0.1,0.1]; Mn[1.1,1.1]; P<=0.015; S<=0.005; Nb[0.01,0.01]; Ti[0.075,0.075] | C=0.07(OK); Si=0.1(OK); Mn=1.1(OK); P=0(OK); S=0(OK); Nb=0.01(OK); Ti=0.075(OK) | 铝块按同源AH列固定计入：2.300kg/t；C上限按目标0.075-0.005=0.070；主要投料变化：高碳锰铁:0.000->1.493(+1.493)；中碳锰铁:7.328->5.910(-1.418)；成本下降：新-旧=-1.938元/t |  | 7.066139 | 7.066139 | 0 | 0 | 1.492716 | 1.492716 | 7.328007 | 5.910174 | -1.417833 | 0 | 0 | 0 | 0 | 0 | 0 | 0 | 0 | 0 | 2.3 | 2.3 | 0 | 0 | 0 | 0 | 0.156889 | 0.156889 | 0 | 1.496827 | 1.496827 | 0 | 0 | 0 | 0 | 0 | 0 | 0 | 0 | 0 | 0 | 0 | 0 | 0 | 0 | 0 | 0 | 0 | 0 | 0 | 0 | 0 | 0 | 0 | 0 | 0 | 0 | 0 | 0
175 | 171 | QStE420TM | 01 | 2 | 5.99 | QStE420TM-1 | D 汽车用钢-汽车结构钢-D17 QStE420TM | 1524 | 0.07 | 0.08 | 0.95 | 0.015 | 0.004 |  | 0.01 | 0.04 | 0.025 | [7 empty] | 0.048 | 0.072 | ok | ok | 是 | C=0.0633997(OK); Si=0.08(OK); Mn=0.95(OK); P=0(OK); S=0(OK); Nb=0.01(OK); Ti=0.045(OK) |  | OK |  | 15.946612 | 15.946612 | 15.457464 | -0.489148 | 197.674132 | 197.674132 | 185.020113 | -12.654019 | 2.1 | 2.1 | 1.合金成本!AH175 | 同一工作簿AH列 |  | 13.357464 | 138.11206 | C<=0.065; Si[0.08,0.08]; Mn[0.95,0.95]; P<=0.015; S<=0.004; Nb[0.01,0.01]; Ti[0.045,0.045] | C=0.065(OK); Si=0.08(OK); Mn=0.95(OK); P=0(OK); S=0(OK); Nb=0.01(OK); Ti=0.045(OK) | 铝块按同源AH列固定计入：2.100kg/t；C上限按目标0.070-0.005=0.065；主要投料变化：中碳锰铁:11.407->5.709(-5.698)；硅锰:0.000->5.653(+5.653)；硅铁合金:1.384->0.000(-1.384)；低碳锰铁:0.000->0.940(+0.940)；成本下降：新-旧=-12.654元/t |  | 0 | 5.652911 | 5.652911 | 0 | 0 | 0 | 11.40716 | 5.709487 | -5.697674 | 0 | 0.94008 | 0.94008 | 0 | 0 | 0 | 1.384466 | 0 | -1.384466 | 2.1 | 2.1 | 0 | 0 | 0 | 0 | 0.156889 | 0.156889 | 0 | 0.898096 | 0.898096 | 0 | 0 | 0 | 0 | 0 | 0 | 0 | 0 | 0 | 0 | 0 | 0 | 0 | 0 | 0 | 0 | 0 | 0 | 0 | 0 | 0 | 0 | 0 | 0 | 0 | 0 | 0 | 0
176 | 172 | QStE420TM | 02 | 6 | 12 | QStE420TM-2 | D 汽车用钢-汽车结构钢-D17 QStE420TM | 1524 | 0.07 | 0.08 | 1 | 0.015 | 0.004 |  | 0.015 | 0.04 | 0.025 | [7 empty] | 0.048 | 0.072 | ok | ok | 是 | C=0.0642766(OK); Si=0.08(OK); Mn=1(OK); P=0(OK); S=0(OK); Nb=0.015(OK); Ti=0.045(OK) |  | OK |  | 16.674667 | 16.674667 | 16.149414 | -0.525253 | 219.590784 | 219.590784 | 207.382098 | -12.208686 | 2.1 | 2.1 | 1.合金成本!AH176 | 同一工作簿AH列 |  | 14.049414 | 160.474045 | C<=0.065; Si[0.08,0.08]; Mn[1,1]; P<=0.015; S<=0.004; Nb[0.015,0.015]; Ti[0.045,0.045] | C=0.065(OK); Si=0.08(OK); Mn=1(OK); P=0(OK); S=0(OK); Nb=0.015(OK); Ti=0.045(OK) | 铝块按同源AH列固定计入：2.100kg/t；C上限按目标0.070-0.005=0.065；主要投料变化：中碳锰铁:12.057->5.253(-6.804)；硅锰:0.000->5.653(+5.653)；低碳锰铁:0.000->2.010(+2.010)；硅铁合金:1.384->0.000(-1.384)；成本下降：新-旧=-12.209元/t |  | 0 | 5.652911 | 5.652911 | 0 | 0 | 0 | 12.056771 | 5.252924 | -6.803846 | 0 | 2.010148 | 2.010148 | 0 | 0 | 0 | 1.384466 | 0 | -1.384466 | 2.1 | 2.1 | 0 | 0 | 0 | 0 | 0.235334 | 0.235334 | 0 | 0.898096 | 0.898096 | 0 | 0 | 0 | 0 | 0 | 0 | 0 | 0 | 0 | 0 | 0 | 0 | 0 | 0 | 0 | 0 | 0 | 0 | 0 | 0 | 0 | 0 | 0 | 0 | 0 | 0 | 0 | 0
177 | 173 | QStE500TM | 01 | 2 | 5.99 | QStE500TM-1 | D 汽车用钢-汽车结构钢-D12 QStE500TM | 1523 | 0.075 | 0.1 | 1 | 0.015 | 0.005 |  | 0.01 | 0.06 | 0.03 | [7 empty] | 0.042095 | 0.081286 | ok | ok | 是 | C=0.0611725(OK); Si=0.1(OK); Mn=1(OK); P=0(OK); S=0(OK); Nb=0.01(OK); Ti=0.065(OK) |  | OK |  | 16.649064 | 16.649064 | 16.742515 | 0.093451 | 196.859393 | 196.859393 | 194.441312 | -2.418081 | 2.1 | 2.1 | 1.合金成本!AH177 | 同一工作簿AH列 |  | 14.642515 | 147.533259 | C<=0.07; Si[0.1,0.1]; Mn[1,1]; P<=0.015; S<=0.005; Nb[0.01,0.01]; Ti[0.065,0.065] | C=0.07(OK); Si=0.1(OK); Mn=1(OK); P=0(OK); S=0(OK); Nb=0.01(OK); Ti=0.065(OK) | 铝块按同源AH列固定计入：2.100kg/t；C上限按目标0.075-0.005=0.070；主要投料变化：高碳锰铁:0.000->1.863(+1.863)；中碳锰铁:6.029->4.259(-1.769)；成本下降：新-旧=-2.418元/t |  | 7.066139 | 7.066139 | 0 | 0 | 1.862847 | 1.862847 | 6.028786 | 4.25939 | -1.769396 | 0 | 0 | 0 | 0 | 0 | 0 | 0 | 0 | 0 | 2.1 | 2.1 | 0 | 0 | 0 | 0 | 0.156889 | 0.156889 | 0 | 1.29725 | 1.29725 | 0 | 0 | 0 | 0 | 0 | 0 | 0 | 0 | 0 | 0 | 0 | 0 | 0 | 0 | 0 | 0 | 0 | 0 | 0 | 0 | 0 | 0 | 0 | 0 | 0 | 0 | 0 | 0
178 | 174 | QStE500TM | 02 | 6 | 14 | QStE500TM-2 | D 汽车用钢-汽车结构钢-D12 QStE500TM | 1523 | 0.075 | 0.1 | 1.1 | 0.015 | 0.005 |  | 0.01 | 0.07 | 0.03 | [7 empty] | 0.042095 | 0.081286 | ok | ok | 是 | C=0.0629264(OK); Si=0.1(OK); Mn=1.1(OK); P=0(OK); S=0(OK); Nb=0.01(OK); Ti=0.075(OK) |  | OK |  | 18.147862 | 18.147862 | 18.222745 | 0.074883 | 211.706461 | 211.706461 | 209.768831 | -1.93763 | 2.1 | 2.1 | 1.合金成本!AH178 | 同一工作簿AH列 |  | 16.122745 | 162.860778 | C<=0.07; Si[0.1,0.1]; Mn[1.1,1.1]; P<=0.015; S<=0.005; Nb[0.01,0.01]; Ti[0.075,0.075] | C=0.07(OK); Si=0.1(OK); Mn=1.1(OK); P=0(OK); S=0(OK); Nb=0.01(OK); Ti=0.075(OK) | 铝块按同源AH列固定计入：2.100kg/t；C上限按目标0.075-0.005=0.070；主要投料变化：高碳锰铁:0.000->1.493(+1.493)；中碳锰铁:7.328->5.910(-1.418)；成本下降：新-旧=-1.938元/t |  | 7.066139 | 7.066139 | 0 | 0 | 1.492716 | 1.492716 | 7.328007 | 5.910174 | -1.417833 | 0 | 0 | 0 | 0 | 0 | 0 | 0 | 0 | 0 | 2.1 | 2.1 | 0 | 0 | 0 | 0 | 0.156889 | 0.156889 | 0 | 1.496827 | 1.496827 | 0 | 0 | 0 | 0 | 0 | 0 | 0 | 0 | 0 | 0 | 0 | 0 | 0 | 0 | 0 | 0 | 0 | 0 | 0 | 0 | 0 | 0 | 0 | 0 | 0 | 0 | 0 | 0
179 | 175 | QStE700TM | 01 | 2.5 | 5.99 | QStE700TM-1 | D 汽车用钢-汽车结构钢-D19 QStE700TM | 1516 | 0.075 | 0.2 | 1.75 | 0.015 | 0.005 |  | 0.07 | 0.115 | 0.03 | [7 empty] | 0.042111 | 0.093667 | ok | ok | 是 | C=0.0632779(OK); Si=0.2(OK); Mn=1.75(OK); P=0(OK); S=0(OK); Nb=0.07(OK); Ti=0.12(OK) |  | OK |  | 29.416592 | 29.416592 | 29.138306 | -0.278286 | 511.625107 | 511.625107 | 496.37023 | -15.254876 | 2.1 | 2.1 | 1.合金成本!AH179 | 同一工作簿AH列 |  | 27.038306 | 449.462177 | C<=0.07; Si[0.2,0.2]; Mn[1.75,1.75]; P<=0.015; S<=0.005; Nb[0.07,0.07]; Ti[0.12,0.12] | C=0.07(OK); Si=0.2(OK); Mn=1.75(OK); P=0(OK); S=0(OK); Nb=0.07(OK); Ti=0.12(OK) | 铝块按同源AH列固定计入：2.100kg/t；C上限按目标0.075-0.005=0.070；主要投料变化：硅锰:8.479->14.132(+5.653)；低碳锰铁:13.960->8.650(-5.309)；硅铁合金:1.384->0.000(-1.384)；中碳锰铁:0.000->0.763(+0.763)；成本下降：新-旧=-15.255元/t |  | 8.479367 | 14.132278 | 5.652911 | 0 | 0 | 0 | 0 | 0.762666 | 0.762666 | 13.959611 | 8.650214 | -5.309397 | 0 | 0 | 0 | 1.384466 | 0 | -1.384466 | 2.1 | 2.1 | 0 | 0 | 0 | 0 | 1.098225 | 1.098225 | 0 | 2.394923 | 2.394923 | 0 | 0 | 0 | 0 | 0 | 0 | 0 | 0 | 0 | 0 | 0 | 0 | 0 | 0 | 0 | 0 | 0 | 0 | 0 | 0 | 0 | 0 | 0 | 0 | 0 | 0 | 0 | 0
180 | 176 | QStE700TM | 02 | 6 | 14 | QStE700TM-2 | D 汽车用钢-汽车结构钢-D19 QStE700TM | 1516 | 0.075 | 0.2 | 1.85 | 0.015 | 0.005 |  | 0.075 | 0.115 | 0.03 | [7 empty] | 0.0425 | 0.08575 | ok | ok | 是 | C=0.064448(OK); Si=0.2(OK); Mn=1.85(OK); P=0(OK); S=0(OK); Nb=0.075(OK); Ti=0.12(OK) |  | OK |  | 30.85135 | 30.85135 | 30.576196 | -0.275154 | 539.922844 | 539.922844 | 526.356752 | -13.566092 | 2.1 | 2.1 | 1.合金成本!AH180 | 同一工作簿AH列 |  | 28.476196 | 479.448699 | C<=0.07; Si[0.2,0.2]; Mn[1.85,1.85]; P<=0.015; S<=0.005; Nb[0.075,0.075]; Ti[0.12,0.12] | C=0.07(OK); Si=0.2(OK); Mn=1.85(OK); P=0(OK); S=0(OK); Nb=0.075(OK); Ti=0.12(OK) | 铝块按同源AH列固定计入：2.100kg/t；C上限按目标0.075-0.005=0.070；主要投料变化：硅锰:8.479->13.610(+5.130)；低碳锰铁:15.316->11.167(-4.149)；硅铁合金:1.384->0.128(-1.256)；成本下降：新-旧=-13.566元/t |  | 8.479367 | 13.609736 | 5.130369 | 0 | 0 | 0 | 0 | 0 | 0 | 15.315924 | 11.166891 | -4.149033 | 0 | 0 | 0 | 1.384466 | 0.127977 | -1.256489 | 2.1 | 2.1 | 0 | 0 | 0 | 0 | 1.17667 | 1.17667 | 0 | 2.394923 | 2.394923 | 0 | 0 | 0 | 0 | 0 | 0 | 0 | 0 | 0 | 0 | 0 | 0 | 0 | 0 | 0 | 0 | 0 | 0 | 0 | 0 | 0 | 0 | 0 | 0 | 0 | 0 | 0 | 0
181 | 177 | BX700 | 01 | 8 | 14 | BX700 | B 低合金钢-保险箱用钢-B45 BX700 | 1516 | 0.075 | 0.25 | 1.8 | 0.02 | 0.01 |  | 0.01 | 0.095 | 0.03 | [7 empty] | 0.0375 | 0.09 | ok | ok | 否 | C=0.0725304(NG); Si=0.25(OK); Mn=1.8(OK); P=0(OK); S=0(OK); Nb=0.01(OK); Ti=0.1(OK) | C高于上限：0.0725% > 0.0700% | OK |  | 29.823757 | 29.823757 | 29.164547 | -0.659211 | 295.19006 | 295.19006 | 284.63366 | -10.556401 | 2.1 | 2.1 | 1.合金成本!AH181 | 同一工作簿AH列 |  | 27.064547 | 237.725606 | C<=0.07; Si[0.25,0.25]; Mn[1.8,1.8]; P<=0.02; S<=0.01; Nb[0.01,0.01]; Ti[0.1,0.1] | C=0.07(OK); Si=0.25(OK); Mn=1.8(OK); P=0(OK); S=0(OK); Nb=0.01(OK); Ti=0.1(OK) | 铝块按同源AH列固定计入：2.100kg/t；原Excel在批准规则下不可行：C高于上限：0.0725% > 0.0700%；C上限按目标0.075-0.005=0.070，原Excel按当前成分口径估算C=0.073，会被新约束压住；主要投料变化：中碳锰铁:12.174->1.266(-10.908)；低碳锰铁:0.000->5.980(+5.980)；硅锰:12.012->17.665(+5.653)；硅铁合金:1.384->0.000(-1.384)；成本下降：新-旧=-10.556元/t |  | 12.012436 | 17.665348 | 5.652911 | 0 | 0 | 0 | 12.174196 | 1.266194 | -10.908002 | 0 | 5.980347 | 5.980347 | 0 | 0 | 0 | 1.384466 | 0 | -1.384466 | 2.1 | 2.1 | 0 | 0 | 0 | 0 | 0.156889 | 0.156889 | 0 | 1.995769 | 1.995769 | 0 | 0 | 0 | 0 | 0 | 0 | 0 | 0 | 0 | 0 | 0 | 0 | 0 | 0 | 0 | 0 | 0 | 0 | 0 | 0 | 0 | 0 | 0 | 0 | 0 | 0 | 0 | 0
182 | 178 | SR700 | 01 | 8 | 14 | SR700 | B 低合金钢-保险箱用钢-B58 SR700 | 1516 | 0.075 | 0.25 | 1.8 | 0.02 | 0.01 |  | 0.01 | 0.095 | 0.03 | [7 empty] | 0.041 | 0.106 | ok | ok | 是 | C=0.0662629(OK); Si=0.25(OK); Mn=1.8(OK); P=0(OK); S=0(OK); Nb=0.01(OK); Ti=0.1(OK) |  | OK |  | 29.225307 | 29.225307 | 29.040097 | -0.18521 | 298.400667 | 298.400667 | 289.269114 | -9.131554 | 2.1 | 2.1 | 1.合金成本!AH182 | 同一工作簿AH列 |  | 26.940097 | 242.361061 | C<=0.07; Si[0.25,0.25]; Mn[1.8,1.8]; P<=0.02; S<=0.01; Nb[0.01,0.01]; Ti[0.1,0.1] | C=0.07(OK); Si=0.25(OK); Mn=1.8(OK); P=0(OK); S=0(OK); Nb=0.01(OK); Ti=0.1(OK) | 铝块按同源AH列固定计入：2.100kg/t；C上限按目标0.075-0.005=0.070；主要投料变化：硅锰:12.012->15.466(+3.453)；低碳锰铁:11.576->8.783(-2.793)；硅铁合金:1.384->0.539(-0.846)；成本下降：新-旧=-9.132元/t |  | 12.012436 | 15.46577 | 3.453334 | 0 | 0 | 0 | 0 | 0 | 0 | 11.575746 | 8.782966 | -2.792781 | 0 | 0 | 0 | 1.384466 | 0.538703 | -0.845763 | 2.1 | 2.1 | 0 | 0 | 0 | 0 | 0.156889 | 0.156889 | 0 | 1.995769 | 1.995769 | 0 | 0 | 0 | 0 | 0 | 0 | 0 | 0 | 0 | 0 | 0 | 0 | 0 | 0 | 0 | 0 | 0 | 0 | 0 | 0 | 0 | 0 | 0 | 0 | 0 | 0 | 0 | 0
183 | 179 | C355-5 | 01 | 3 | 12 | C355-5 | B 低合金钢-低合金高强结构钢-B41 C355-5 | 1520 | 0.08 | 0.25 | 1.3 | 0.018 | 0.01 |  | 0.01 | 0.02 | 0.03 | [7 empty] | 0.055333 | 0.118333 | ok | ok | 否 | C=0.0760592(NG); Si=0.25(OK); Mn=1.3(OK); P=0(OK); S=0(OK); Nb=0.01(OK); Ti=0.025(OK) | C高于上限：0.0761% > 0.0750% | OK |  | 22.43475 | 22.43475 | 21.382932 | -1.051818 | 233.820404 | 233.820404 | 212.848553 | -20.971851 | 2.1 | 2.1 | 1.合金成本!AH183 | 同一工作簿AH列 |  | 19.282932 | 165.9405 | C<=0.075; Si[0.25,0.25]; Mn[1.3,1.3]; P<=0.018; S<=0.01; Nb[0.01,0.01]; Ti[0.025,0.025] | C=0.075(OK); Si=0.25(OK); Mn=1.3(OK); P=0(OK); S=0(OK); Nb=0.01(OK); Ti=0.025(OK) | 铝块按同源AH列固定计入：2.100kg/t；原Excel在批准规则下不可行：C高于上限：0.0761% > 0.0750%；C上限按目标0.080-0.005=0.075，原Excel按当前成分口径估算C=0.076，会被新约束压住；主要投料变化：中碳锰铁:15.352->0.000(-15.352)；硅锰:0.000->10.268(+10.268)；低碳锰铁:0.000->6.547(+6.547)；硅铁合金:4.326->1.812(-2.515)；成本下降：新-旧=-20.972元/t |  | 0 | 10.268449 | 10.268449 | 0 | 0 | 0 | 15.352461 | 0 | -15.352461 | 0 | 6.547062 | 6.547062 | 0 | 0 | 0 | 4.326457 | 1.81159 | -2.514867 | 2.1 | 2.1 | 0 | 0 | 0 | 0 | 0.156889 | 0.156889 | 0 | 0.498942 | 0.498942 | 0 | 0 | 0 | 0 | 0 | 0 | 0 | 0 | 0 | 0 | 0 | 0 | 0 | 0 | 0 | 0 | 0 | 0 | 0 | 0 | 0 | 0 | 0 | 0 | 0 | 0 | 0 | 0
184 | 180 | YFA-1 | 01 | 2.5 | 8 | YFA-1 | D 汽车用钢-汽车大梁钢-D22 YFA-1 | 1514 | 0.15 | 0.15 | 1 | 0.015 | 0.004 |  | 0.015 | 0.105 | 0.03 | [7 empty] | 0.055333 | 0.118333 | ok | ok | 是 | C=0.0881829(OK); Si=0.15(OK); Mn=1(OK); P=0(OK); S=0(OK); Nb=0.015(OK); Ti=0.11(OK) |  | OK |  | 17.860664 | 17.860664 | 17.860664 | 0 | 224.440938 | 224.440938 | 224.440938 | 0 | 2.1 | 2.1 | 1.合金成本!AH184 | 同一工作簿AH列 |  | 15.760664 | 177.532885 | C<=0.145; Si[0.15,0.15]; Mn[1,1]; P<=0.015; S<=0.004; Nb[0.015,0.015]; Ti[0.11,0.11] | C=0.0881829(OK); Si=0.15(OK); Mn=1(OK); P=0(OK); S=0(OK); Nb=0.015(OK); Ti=0.11(OK) | 铝块按同源AH列固定计入：2.100kg/t；C上限按目标0.150-0.005=0.145；成本基本持平：新-旧=+0.000元/t |  | 10.599209 | 10.599209 | 0 | 2.730775 | 2.730775 | 0 | 0 | 0 | 0 | 0 | 0 | 0 | 0 | 0 | 0 | 0 | 0 | 0 | 2.1 | 2.1 | 0 | 0 | 0 | 0 | 0.235334 | 0.235334 | 0 | 2.195346 | 2.195346 | 0 | 0 | 0 | 0 | 0 | 0 | 0 | 0 | 0 | 0 | 0 | 0 | 0 | 0 | 0 | 0 | 0 | 0 | 0 | 0 | 0 | 0 | 0 | 0 | 0 | 0 | 0 | 0
185 | 181 | Q245R | 01 | 3 | 14 | Q245R-1 | F 压力容器用钢-345级别-F02 Q245R | 1518 | 0.16 | 0.1 | 0.65 | 0.015 | 0.004 |  |  | 0.01 | 0.02 | [7 empty] | 0.067636 | 0.111705 | ok | ok | 是 | C=0.0854608(OK); Si=0.1(OK); Mn=0.65(OK); P=0(OK); S=0(OK); Ti=0.015(OK) |  | OK |  | 10.159182 | 10.159182 | 10.159182 | 0 | 89.307205 | 89.307205 | 89.307205 | 0 | 1.65 | 1.65 | 1.合金成本!AH185 | 同一工作簿AH列 |  | 8.509182 | 52.450877 | C<=0.155; Si[0.1,0.1]; Mn[0.65,0.65]; P<=0.015; S<=0.004; Ti[0.015,0.015] | C=0.0854608(OK); Si=0.1(OK); Mn=0.65(OK); P=0(OK); S=0(OK); Ti=0.015(OK) | 铝块按同源AH列固定计入：1.650kg/t；C上限按目标0.160-0.005=0.155；成本基本持平：新-旧=-0.000元/t |  | 7.066139 | 7.066139 | 0 | 1.143678 | 1.143678 | 0 | 0 | 0 | 0 | 0 | 0 | 0 | 0 | 0 | 0 | 0 | 0 | 0 | 1.65 | 1.65 | 0 | 0 | 0 | 0 | 0 | 0 | 0 | 0.299365 | 0.299365 | 0 | 0 | 0 | 0 | 0 | 0 | 0 | 0 | 0 | 0 | 0 | 0 | 0 | 0 | 0 | 0 | 0 | 0 | 0 | 0 | 0 | 0 | 0 | 0 | 0 | 0 | 0 | 0
186 | 182 | Q245R | 02 | 14.01 | 25.4 | Q245R-2 | F 压力容器用钢-345级别-F02 Q245R | 1518 | 0.16 | 0.1 | 0.65 | 0.015 | 0.004 |  | 0.006 | 0.012 | 0.02 | [7 empty] | 0.055778 | 0.094556 | ok | ok | 是 | C=0.0750146(OK); Si=0.1(OK); Mn=0.65(OK); P=0(OK); S=0(OK); Nb=0.006(OK); Ti=0.017(OK) |  | OK |  | 10.527802 | 10.527802 | 10.527802 | 0 | 111.95993 | 111.95993 | 111.95993 | 0 | 1.65 | 1.65 | 1.合金成本!AH186 | 同一工作簿AH列 |  | 8.877802 | 75.103602 | C<=0.155; Si[0.1,0.1]; Mn[0.65,0.65]; P<=0.015; S<=0.004; Nb[0.006,0.006]; Ti[0.017,0.017] | C=0.0750146(OK); Si=0.1(OK); Mn=0.65(OK); P=0(OK); S=0(OK); Nb=0.006(OK); Ti=0.017(OK) | 铝块按同源AH列固定计入：1.650kg/t；C上限按目标0.160-0.005=0.155；成本基本持平：新-旧=-0.000元/t |  | 7.066139 | 7.066139 | 0 | 1.378249 | 1.378249 | 0 | 0 | 0 | 0 | 0 | 0 | 0 | 0 | 0 | 0 | 0 | 0 | 0 | 1.65 | 1.65 | 0 | 0 | 0 | 0 | 0.094134 | 0.094134 | 0 | 0.339281 | 0.339281 | 0 | 0 | 0 | 0 | 0 | 0 | 0 | 0 | 0 | 0 | 0 | 0 | 0 | 0 | 0 | 0 | 0 | 0 | 0 | 0 | 0 | 0 | 0 | 0 | 0 | 0 | 0 | 0
187 | 183 | Q345R | 01 | 3 | 14 | Q345R | F 压力容器用钢-345级别-F01 Q345R | 1513 | 0.15 | 0.1 | 1.3 | 0.015 | 0.004 |  | 0.006 | 0.025 | 0.025 | [7 empty] | 0.062247 | 0.104494 | ok | ok | 是 | C=0.134198(OK); Si=0.1(OK); Mn=1.3(OK); P=0(OK); S=0(OK); Nb=0.006(OK); Ti=0.03(OK) |  | OK |  | 19.602266 | 19.602266 | 19.602266 | 0 | 172.462798 | 172.462798 | 172.462798 | 0 | 1.71 | 1.71 | 1.合金成本!AH187 | 同一工作簿AH列 |  | 17.892266 | 134.266241 | C<=0.145; Si[0.1,0.1]; Mn[1.3,1.3]; P<=0.015; S<=0.004; Nb[0.006,0.006]; Ti[0.03,0.03] | C=0.134198(OK); Si=0.1(OK); Mn=1.3(OK); P=0(OK); S=0(OK); Nb=0.006(OK); Ti=0.03(OK) | 铝块按同源AH列固定计入：1.710kg/t；C上限按目标0.150-0.005=0.145；成本基本持平：新-旧=-0.000元/t |  | 7.066139 | 7.066139 | 0 | 10.133262 | 10.133262 | 0 | 0 | 0 | 0 | 0 | 0 | 0 | 0 | 0 | 0 | 0 | 0 | 0 | 1.71 | 1.71 | 0 | 0 | 0 | 0 | 0.094134 | 0.094134 | 0 | 0.598731 | 0.598731 | 0 | 0 | 0 | 0 | 0 | 0 | 0 | 0 | 0 | 0 | 0 | 0 | 0 | 0 | 0 | 0 | 0 | 0 | 0 | 0 | 0 | 0 | 0 | 0 | 0 | 0 | 0 | 0
188 | 184 | Q345R | 02 | 14.01 | 28 | Q345R-1 | F 压力容器用钢-345级别-F01 Q345R | 1513 | 0.16 | 0.1 | 1.4 | 0.015 | 0.004 |  | 0.015 | 0.02 | 0.025 | [7 empty] | 0.062656 | 0.108969 | ok | ok | 是 | C=0.142474(OK); Si=0.1(OK); Mn=1.4(OK); P=0(OK); S=0(OK); Nb=0.015(OK); Ti=0.025(OK) |  | OK |  | 21.084681 | 21.084681 | 21.084681 | 0 | 211.371087 | 211.371087 | 211.371087 | 0 | 1.844371 | 1.844371 | 1.合金成本!AH188 | 同一工作簿AH列 |  | 19.24031 | 170.173053 | C<=0.155; Si[0.1,0.1]; Mn[1.4,1.4]; P<=0.015; S<=0.004; Nb[0.015,0.015]; Ti[0.025,0.025] | C=0.142474(OK); Si=0.1(OK); Mn=1.4(OK); P=0(OK); S=0(OK); Nb=0.015(OK); Ti=0.025(OK) | 铝块按同源AH列固定计入：1.844kg/t；C上限按目标0.160-0.005=0.155；成本基本持平：新-旧=+0.000元/t |  | 7.066139 | 7.066139 | 0 | 11.439895 | 11.439895 | 0 | 0 | 0 | 0 | 0 | 0 | 0 | 0 | 0 | 0 | 0 | 0 | 0 | 1.844371 | 1.844371 | 0 | 0 | 0 | 0 | 0.235334 | 0.235334 | 0 | 0.498942 | 0.498942 | 0 | 0 | 0 | 0 | 0 | 0 | 0 | 0 | 0 | 0 | 0 | 0 | 0 | 0 | 0 | 0 | 0 | 0 | 0 | 0 | 0 | 0 | 0 | 0 | 0 | 0 | 0 | 0
189 | 185 | Q345R-E | 01 | 3 | 14 | Q345R-E1 | F 压力容器用钢-345级别-F06 Q345R-E | 1513 | 0.15 | 0.1 | 1.3 | 0.012 | 0.002 | 0 | 0.02 | 0.015 | 0.025 |  | 0 | 0 | 0 | 0 |  |  | 0.062656 | 0.108969 | ok | ok | 是 | C=0.134238(OK); Si=0.1(OK); Mn=1.3(OK); P=0(OK); S=0(OK); Nb=0.02(OK); Ti=0.02(OK) |  | OK |  | 19.551127 | 19.551127 | 19.551127 | 0 | 214.371798 | 214.371798 | 214.371798 | 0 | 1.7 | 1.7 | 1.合金成本!AH189 | 同一工作簿AH列 |  | 17.851127 | 176.398612 | C<=0.145; Si[0.1,0.1]; Mn[1.3,1.3]; P<=0.012; S<=0.002; Nb[0.02,0.02]; Ti[0.02,0.02] | C=0.134238(OK); Si=0.1(OK); Mn=1.3(OK); P=0(OK); S=0(OK); Nb=0.02(OK); Ti=0.02(OK) | 铝块按同源AH列固定计入：1.700kg/t；C上限按目标0.150-0.005=0.145；成本基本持平：新-旧=+0.000元/t |  | 7.066139 | 7.066139 | 0 | 10.072055 | 10.072055 | 0 | 0 | 0 | 0 | 0 | 0 | 0 | 0 | 0 | 0 | 0 | 0 | 0 | 1.7 | 1.7 | 0 | 0 | 0 | 0 | 0.313779 | 0.313779 | 0 | 0.399154 | 0.399154 | 0 | 0 | 0 | 0 | 0 | 0 | 0 | 0 | 0 | 0 | 0 | 0 | 0 | 0 | 0 | 0 | 0 | 0 | 0 | 0 | 0 | 0 | 0 | 0 | 0 | 0 | 0 | 0
190 | 186 | Q345R-E | 02 | 14.01 | 25 | Q345R-E2 | F 压力容器用钢-345级别-F06 Q345R-E | 1513 | 0.15 | 0.15 | 1.4 | 0.012 | 0.002 | 0 | 0.025 | 0.015 | 0.025 |  | 0 | 0 | 0 | 0 |  |  | 0.062656 | 0.108969 | ok | ok | 是 | C=0.12922(OK); Si=0.15(OK); Mn=1.4(OK); P=0(OK); S=0(OK); Nb=0.025(OK); Ti=0.02(OK) |  | OK |  | 21.420811 | 21.420811 | 21.420811 | 0 | 239.904971 | 239.904971 | 239.904971 | 0 | 1.7 | 1.7 | 1.合金成本!AH190 | 同一工作簿AH列 |  | 19.720811 | 201.931785 | C<=0.145; Si[0.15,0.15]; Mn[1.4,1.4]; P<=0.012; S<=0.002; Nb[0.025,0.025]; Ti[0.02,0.02] | C=0.12922(OK); Si=0.15(OK); Mn=1.4(OK); P=0(OK); S=0(OK); Nb=0.025(OK); Ti=0.02(OK) | 铝块按同源AH列固定计入：1.700kg/t；C上限按目标0.150-0.005=0.145；成本基本持平：新-旧=-0.000元/t |  | 10.599209 | 10.599209 | 0 | 8.330225 | 8.330225 | 0 | 0 | 0 | 0 | 0 | 0 | 0 | 0 | 0 | 0 | 0 | 0 | 0 | 1.7 | 1.7 | 0 | 0 | 0 | 0 | 0.392223 | 0.392223 | 0 | 0.399154 | 0.399154 | 0 | 0 | 0 | 0 | 0 | 0 | 0 | 0 | 0 | 0 | 0 | 0 | 0 | 0 | 0 | 0 | 0 | 0 | 0 | 0 | 0 | 0 | 0 | 0 | 0 | 0 | 0 | 0
191 | 187 | SA516 Gr70 | 01 | 3 | 12.5 | SA516 Gr70-1 | F 压力容器用钢-美标-F05 SA516 Gr70 | 1514 | 0.16 | 0.23 | 1.15 | 0 | 0 | 0 | 0.01 | 0.015 | 0.03 |  | 0 | 0 | 0 | 0 | 0 |  | 0.062656 | 0.108969 | ok | ok | 是 | C=0.0877005(OK); Si=0.23(OK); Mn=1.15(OK); Nb=0.01(OK); Ti=0.02(OK) |  | OK |  | 18.452533 | 18.452533 | 18.452533 | 0 | 169.22941 | 169.22941 | 169.22941 | 0 | 1.7 | 1.7 | 1.合金成本!AH191 | 同一工作簿AH列 |  | 16.752533 | 131.256224 | C<=0.155; Si[0.23,0.23]; Mn[1.15,1.15]; Nb[0.01,0.01]; Ti[0.02,0.02] | C=0.0877005(OK); Si=0.23(OK); Mn=1.15(OK); Nb=0.01(OK); Ti=0.02(OK) | 铝块按同源AH列固定计入：1.700kg/t；C上限按目标0.160-0.005=0.155；成本基本持平：新-旧=+0.000元/t |  | 16.178446 | 16.178446 | 0 | 0 | 0 | 0 | 0 | 0 | 0 | 0 | 0 | 0 | 0 | 0 | 0 | 0.018044 | 0.018044 | 0 | 1.7 | 1.7 | 0 | 0 | 0 | 0 | 0.156889 | 0.156889 | 0 | 0.399154 | 0.399154 | 0 | 0 | 0 | 0 | 0 | 0 | 0 | 0 | 0 | 0 | 0 | 0 | 0 | 0 | 0 | 0 | 0 | 0 | 0 | 0 | 0 | 0 | 0 | 0 | 0 | 0 | 0 | 0
192 | 188 | Q345qC | 01 | 4 | 16 | Q345qC | B 低合金钢-低合金高强结构钢-B36 Q345qC | 1522 | 0.07 | 0.2 | 1.2 | 0.015 | 0.01 |  | 0.015 | 0.015 | 0.02 | [7 empty] | 0.048083 | 0.111 | ok | ok | 否 | C=0.0671838(NG); Si=0.2(OK); Mn=1.2(OK); P=0(OK); S=0(OK); Nb=0.015(OK); Ti=0.02(OK) | C高于上限：0.0672% > 0.0650% | OK |  | 19.94417 | 19.94417 | 19.034691 | -0.909479 | 225.584792 | 225.584792 | 209.208627 | -16.376165 | 1.7 | 1.7 | 1.合金成本!AH192 | 同一工作簿AH列 |  | 17.334691 | 171.235441 | C<=0.065; Si[0.2,0.2]; Mn[1.2,1.2]; P<=0.015; S<=0.01; Nb[0.015,0.015]; Ti[0.02,0.02] | C=0.065(OK); Si=0.2(OK); Mn=1.2(OK); P=0(OK); S=0(OK); Nb=0.015(OK); Ti=0.02(OK) | 铝块按同源AH列固定计入：1.700kg/t；原Excel在批准规则下不可行：C高于上限：0.0672% > 0.0650%；C上限按目标0.070-0.005=0.065，原Excel按当前成分口径估算C=0.067，会被新约束压住；主要投料变化：中碳锰铁:14.149->0.000(-14.149)；硅锰:0.000->8.347(+8.347)；低碳锰铁:0.000->6.936(+6.936)；硅铁合金:3.461->1.417(-2.044)；成本下降：新-旧=-16.376元/t |  | 0 | 8.347172 | 8.347172 | 0 | 0 | 0 | 14.148517 | 0 | -14.148517 | 0 | 6.936189 | 6.936189 | 0 | 0 | 0 | 3.461166 | 1.416842 | -2.044323 | 1.7 | 1.7 | 0 | 0 | 0 | 0 | 0.235334 | 0.235334 | 0 | 0.399154 | 0.399154 | 0 | 0 | 0 | 0 | 0 | 0 | 0 | 0 | 0 | 0 | 0 | 0 | 0 | 0 | 0 | 0 | 0 | 0 | 0 | 0 | 0 | 0 | 0 | 0 | 0 | 0 | 0 | 0
193 | 189 | Q345qD | 01 | 4 | 16 | Q345qD | B 低合金钢-低合金高强结构钢-B35 Q345qD | 1522 | 0.08 | 0.2 | 1.4 | 0.015 | 0.005 |  | 0.02 | 0.015 | 0.02 | [7 empty] | 0.048083 | 0.111 | ok | ok | 否 | C=0.0766187(NG); Si=0.2(OK); Mn=1.4(OK); P=0(OK); S=0(OK); Nb=0.02(OK); Ti=0.02(OK) | C高于上限：0.0766% > 0.0750% | OK |  | 21.477484 | 21.477484 | 21.410843 | -0.06664 | 229.95295 | 229.95295 | 230.774919 | 0.821969 | 1.7 | 1.7 | 1.合金成本!AH193 | 同一工作簿AH列 |  | 19.710843 | 192.801733 | C<=0.075; Si[0.2,0.2]; Mn[1.4,1.4]; P<=0.015; S<=0.005; Nb[0.02,0.02]; Ti[0.02,0.02] | C=0.075(OK); Si=0.2(OK); Mn=1.4(OK); P=0(OK); S=0(OK); Nb=0.02(OK); Ti=0.02(OK) | 铝块按同源AH列固定计入：1.700kg/t；原Excel在批准规则下不可行：C高于上限：0.0766% > 0.0750%；C上限按目标0.080-0.005=0.075，原Excel按当前成分口径估算C=0.077，会被新约束压住；主要投料变化：中碳锰铁:4.932->2.891(-2.042)；低碳锰铁:0.000->1.975(+1.975)；成本上升：新-旧=+0.822元/t |  | 14.132278 | 14.132278 | 0 | 0 | 0 | 0 | 4.932273 | 2.890563 | -2.04171 | 0 | 1.97507 | 1.97507 | 0 | 0 | 0 | 0 | 0 | 0 | 1.7 | 1.7 | 0 | 0 | 0 | 0 | 0.313779 | 0.313779 | 0 | 0.399154 | 0.399154 | 0 | 0 | 0 | 0 | 0 | 0 | 0 | 0 | 0 | 0 | 0 | 0 | 0 | 0 | 0 | 0 | 0 | 0 | 0 | 0 | 0 | 0 | 0 | 0 | 0 | 0 | 0 | 0
194 | 190 | HP295 | 01 | 2 | 6 | HP295 | H 焊接气瓶用钢-295级别-H01 HP295 | 1518 | 0.16 | 0.04 | 0.75 | 0.015 | 0.005 |  |  | 0.015 | 0.03 | [7 empty] | 0.065393 | 0.105429 | ok | ok | 是 | C=0.118478(OK); Si=0(OK); Mn=0.75(OK); P=0(OK); S=0(OK); Ti=0.02(OK) |  | OK |  | 11.115856 | 11.115856 | 11.115856 | 0 | 105.338899 | 105.338899 | 105.338899 | 0 | 1.9 | 1.9 | 1.合金成本!AH194 | 同一工作簿AH列 |  | 9.215856 | 62.89828 | C<=0.155; Si<=0.04; Mn[0.75,0.75]; P<=0.015; S<=0.005; Ti[0.02,0.02] | C=0.118478(OK); Si=0(OK); Mn=0.75(OK); P=0(OK); S=0(OK); Ti=0.02(OK) | 铝块按同源AH列固定计入：1.900kg/t；C上限按目标0.160-0.005=0.155；Si目标=0.040<=禁硅阈值，硅锰/硅铁变量上限置0；成本基本持平：新-旧=-0.000元/t |  | 0 | 0 | 0 | 8.816702 | 8.816702 | 0 | 0 | 0 | 0 | 0 | 0 | 0 | 0 | 0 | 0 | 0 | 0 | 0 | 1.9 | 1.9 | 0 | 0 | 0 | 0 | 0 | 0 | 0 | 0.399154 | 0.399154 | 0 | 0 | 0 | 0 | 0 | 0 | 0 | 0 | 0 | 0 | 0 | 0 | 0 | 0 | 0 | 0 | 0 | 0 | 0 | 0 | 0 | 0 | 0 | 0 | 0 | 0 | 0 | 0
195 | 191 | Q235PL | 01 | 2 | 7.55 | Q235PL-1 | D 汽车用钢-汽车车轮用钢-D04 Q235PL | 1519 | 0.16 | 0.05 | 0.35 | 0.018 | 0.006 |  |  |  | 0.025 | [7 empty] | 0.073318 | 0.12324 | ok | ok | 是 | C=0.078773(OK); Si=0.05(OK); Mn=0.35(OK); P=0(OK); S=0(OK) |  | OK |  | 5.133926 | 5.133926 | 4.651708 | -0.482217 | 54.050302 | 54.050302 | 53.370104 | -0.680198 | 1.55 | 1.55 | 1.合金成本!AH195 | 同一工作簿AH列 |  | 3.101708 | 18.747493 | C<=0.155; Si<=0.05; Mn[0.35,0.35]; P<=0.018; S<=0.006 | C=0.0919932(OK); Si=0(OK); Mn=0.35(OK); P=0(OK); S=0(OK) | 铝块按同源AH列固定计入：1.550kg/t；C上限按目标0.160-0.005=0.155；主要投料变化：硅锰:3.524->0.000(-3.524)；高碳锰铁:0.000->3.102(+3.102)；硅铁合金:0.060->0.000(-0.060)；成本下降：新-旧=-0.680元/t |  | 3.524024 | 0 | -3.524024 | 0 | 3.101708 | 3.101708 | 0 | 0 | 0 | 0 | 0 | 0 | 0 | 0 | 0 | 0.059901 | 0 | -0.059901 | 1.55 | 1.55 | 0 | 0 | 0 | 0 | 0 | 0 | 0 | 0 | 0 | 0 | 0 | 0 | 0 | 0 | 0 | 0 | 0 | 0 | 0 | 0 | 0 | 0 | 0 | 0 | 0 | 0 | 0 | 0 | 0 | 0 | 0 | 0 | 0 | 0 | 0 | 0 | 0
196 | 192 | Q235PL | 02 | 7.56 | 18 | Q235PL-2 | D 汽车用钢-汽车车轮用钢-D04 Q235PL | 1519 | 0.16 | 0.05 | 0.45 | 0.018 | 0.006 |  |  |  | 0.025 | [7 empty] | 0.076058 | 0.123889 | ok | ok | 是 | C=0.0887778(OK); Si=0.05(OK); Mn=0.45(OK); P=0(OK); S=0(OK) |  | OK |  | 6.462295 | 6.462295 | 6.010668 | -0.451627 | 61.979202 | 61.979202 | 61.583994 | -0.395208 | 1.55 | 1.55 | 1.合金成本!AH196 | 同一工作簿AH列 |  | 4.460668 | 26.961384 | C<=0.155; Si<=0.05; Mn[0.45,0.45]; P<=0.018; S<=0.006 | C=0.102916(OK); Si=0(OK); Mn=0.45(OK); P=0(OK); S=0(OK) | 铝块按同源AH列固定计入：1.550kg/t；C上限按目标0.160-0.005=0.155；主要投料变化：硅锰:3.769->0.000(-3.769)；高碳锰铁:1.144->4.461(+3.317)；成本下降：新-旧=-0.395元/t |  | 3.768607 | 0 | -3.768607 | 1.143687 | 4.460668 | 3.316981 | 0 | 0 | 0 | 0 | 0 | 0 | 0 | 0 | 0 | 0 | 0 | 0 | 1.55 | 1.55 | 0 | 0 | 0 | 0 | 0 | 0 | 0 | 0 | 0 | 0 | 0 | 0 | 0 | 0 | 0 | 0 | 0 | 0 | 0 | 0 | 0 | 0 | 0 | 0 | 0 | 0 | 0 | 0 | 0 | 0 | 0 | 0 | 0 | 0 | 0 | 0 | 0
197 |  | Q255PL-KP | 01 | 3 | 7.55 | Q255PL-KP1 | D 汽车用钢-汽车车轮用钢-D27 Q255PL-KP | 1518 | 0.16 | 0.05 | 0.4 | 0.018 | 0.006 |  |  |  | 0.025 | [7 empty] | 0.073318 | 0.12324 | ok | ok | 是 | C=0.0819734(OK); Si=0.05(OK); Mn=0.4(OK); P=0(OK); S=0(OK) |  | OK |  | 5.787255 | 5.787255 | 5.335628 | -0.451627 | 57.899092 | 57.899092 | 57.503884 | -0.395208 | 1.55 | 1.55 | 1.合金成本!AH197 | 同一工作簿AH列 |  | 3.785628 | 22.881274 | C<=0.155; Si<=0.05; Mn[0.4,0.4]; P<=0.018; S<=0.006 | C=0.0961111(OK); Si=0(OK); Mn=0.4(OK); P=0(OK); S=0(OK) | 铝块按同源AH列固定计入：1.550kg/t；C上限按目标0.160-0.005=0.155；主要投料变化：硅锰:3.769->0.000(-3.769)；高碳锰铁:0.469->3.786(+3.317)；成本下降：新-旧=-0.395元/t |  | 3.768607 | 0 | -3.768607 | 0.468647 | 3.785628 | 3.316981 | 0 | 0 | 0 | 0 | 0 | 0 | 0 | 0 | 0 | 0 | 0 | 0 | 1.55 | 1.55 | 0 | 0 | 0 | 0 | 0 | 0 | 0 | 0 | 0 | 0 | 0 | 0 | 0 | 0 | 0 | 0 | 0 | 0 | 0 | 0 | 0 | 0 | 0 | 0 | 0 | 0 | 0 | 0 | 0 | 0 | 0 | 0 | 0 | 0 | 0 | 0 | 0
198 |  | Q255PL-KP | 02 | 7.56 | 20 | Q255PL-KP2 | D 汽车用钢-汽车车轮用钢-D27 Q255PL-KP | 1518 | 0.16 | 0.05 | 0.5 | 0.018 | 0.006 |  |  |  | 0.025 | [7 empty] | 0.076058 | 0.123889 | ok | ok | 是 | C=0.0928957(OK); Si=0.05(OK); Mn=0.5(OK); P=0(OK); S=0(OK) |  | OK |  | 7.146215 | 7.146215 | 6.694588 | -0.451627 | 66.112982 | 66.112982 | 65.717774 | -0.395208 | 1.55 | 1.55 | 1.合金成本!AH198 | 同一工作簿AH列 |  | 5.144588 | 31.095164 | C<=0.155; Si<=0.05; Mn[0.5,0.5]; P<=0.018; S<=0.006 | C=0.107033(OK); Si=0(OK); Mn=0.5(OK); P=0(OK); S=0(OK) | 铝块按同源AH列固定计入：1.550kg/t；C上限按目标0.160-0.005=0.155；主要投料变化：硅锰:3.769->0.000(-3.769)；高碳锰铁:1.828->5.145(+3.317)；成本下降：新-旧=-0.395元/t |  | 3.768607 | 0 | -3.768607 | 1.827607 | 5.144588 | 3.316981 | 0 | 0 | 0 | 0 | 0 | 0 | 0 | 0 | 0 | 0 | 0 | 0 | 1.55 | 1.55 | 0 | 0 | 0 | 0 | 0 | 0 | 0 | 0 | 0 | 0 | 0 | 0 | 0 | 0 | 0 | 0 | 0 | 0 | 0 | 0 | 0 | 0 | 0 | 0 | 0 | 0 | 0 | 0 | 0 | 0 | 0 | 0 | 0 | 0 | 0 | 0 | 0
199 | 193 | 330CL | 01 | 2 | 10.49 | 330CL-1 | D 汽车用钢-汽车车轮用钢-D08 330CL | 1529 | 0.06 | 0.02 | 0.3 | 0.015 | 0.005 |  |  |  | 0.025 | [7 empty] | 0.054 | 0.095333 | ok | ok | 否 | C=0.0575897(NG); Si=0(OK); Mn=0.3(OK); P=0(OK); S=0(OK) | C高于上限：0.0576% > 0.0550% | OK |  | 5.459072 | 5.459072 | 5.29043 | -0.168643 | 83.098935 | 83.098935 | 89.756175 | 6.65724 | 2.8 | 2.8 | 1.合金成本!AH199 | 同一工作簿AH列 |  | 2.49043 | 27.212104 | C<=0.055; Si<=0.02; Mn[0.3,0.3]; P<=0.015; S<=0.005 | C=0.055(OK); Si=0(OK); Mn=0.3(OK); P=0(OK); S=0(OK) | 铝块按同源AH列固定计入：2.800kg/t；原Excel在批准规则下不可行：C高于上限：0.0576% > 0.0550%；C上限按目标0.060-0.005=0.055，原Excel按当前成分口径估算C=0.058，会被新约束压住；Si目标=0.020<=禁硅阈值，硅锰/硅铁变量上限置0；主要投料变化：中碳锰铁:2.659->0.000(-2.659)；低碳锰铁:0.000->1.736(+1.736)；金属锰:0.000->0.754(+0.754)；成本上升：新-旧=+6.657元/t |  | 0 | 0 | 0 | 0 | 0 | 0 | 2.659072 | 0 | -2.659072 | 0 | 1.736111 | 1.736111 | 0 | 0.754319 | 0.754319 | 0 | 0 | 0 | 2.8 | 2.8 | 0 | 0 | 0 | 0 | 0 | 0 | 0 | 0 | 0 | 0 | 0 | 0 | 0 | 0 | 0 | 0 | 0 | 0 | 0 | 0 | 0 | 0 | 0 | 0 | 0 | 0 | 0 | 0 | 0 | 0 | 0 | 0 | 0 | 0 | 0 | 0 | 0
200 | 194 | 330CL | 02 | 10.5 | 14 | 330CL-2 | D 汽车用钢-汽车车轮用钢-D08 330CL | 1527 | 0.06 | 0.02 | 0.35 | 0.015 | 0.005 |  |  |  | 0.025 | [7 empty] | 0.053 | 0.119167 | ok | ok | 否 | C=0.0570487(NG); Si=0(OK); Mn=0.35(OK); P=0(OK); S=0(OK) | C高于上限：0.0570% > 0.0550% | OK |  | 5.799035 | 5.799035 | 5.714691 | -0.084345 | 85.726878 | 85.726878 | 86.767217 | 1.04034 | 2.8 | 2.8 | 1.合金成本!AH200 | 同一工作簿AH列 |  | 2.914691 | 24.223147 | C<=0.055; Si<=0.02; Mn[0.35,0.35]; P<=0.015; S<=0.005 | C=0.055(OK); Si=0(OK); Mn=0.35(OK); P=0(OK); S=0(OK) | 铝块按同源AH列固定计入：2.800kg/t；原Excel在批准规则下不可行：C高于上限：0.0570% > 0.0550%；C上限按目标0.060-0.005=0.055，原Excel按当前成分口径估算C=0.057，会被新约束压住；Si目标=0.020<=禁硅阈值，硅锰/硅铁变量上限置0；主要投料变化：中碳锰铁:2.999->0.415(-2.584)；低碳锰铁:0.000->2.500(+2.500)；成本上升：新-旧=+1.040元/t |  | 0 | 0 | 0 | 0 | 0 | 0 | 2.999035 | 0.414907 | -2.584128 | 0 | 2.499783 | 2.499783 | 0 | 0 | 0 | 0 | 0 | 0 | 2.8 | 2.8 | 0 | 0 | 0 | 0 | 0 | 0 | 0 | 0 | 0 | 0 | 0 | 0 | 0 | 0 | 0 | 0 | 0 | 0 | 0 | 0 | 0 | 0 | 0 | 0 | 0 | 0 | 0 | 0 | 0 | 0 | 0 | 0 | 0 | 0 | 0 | 0 | 0
201 | 195 | 380CL | 01 | 2 | 4.99 | 380CL-1 | D 汽车用钢-汽车车轮用钢-D02 380CL | 1525 | 0.07 | 0.03 | 0.95 | 0.015 | 0.005 |  |  |  | 0.025 | [7 empty] | 0.0448 | 0.1058 | ok | ok | 是 | C=0.0596068(OK); Si=0(OK); Mn=0.95(OK); P=0(OK); S=0(OK) |  | OK |  | 13.468024 | 13.468024 | 13.525117 | 0.057094 | 140.626713 | 140.626713 | 139.149387 | -1.477326 | 2.5 | 2.5 | 1.合金成本!AH201 | 同一工作簿AH列 |  | 11.025117 | 83.306467 | C<=0.065; Si<=0.03; Mn[0.95,0.95]; P<=0.015; S<=0.005 | C=0.065(OK); Si=0(OK); Mn=0.95(OK); P=0(OK); S=0(OK) | 铝块按同源AH列固定计入：2.500kg/t；C上限按目标0.070-0.005=0.065；Si目标=0.030<=禁硅阈值，硅锰/硅铁变量上限置0；主要投料变化：高碳锰铁:0.000->1.138(+1.138)；中碳锰铁:10.968->9.887(-1.081)；成本下降：新-旧=-1.477元/t |  | 0 | 0 | 0 | 0 | 1.138106 | 1.138106 | 10.968024 | 9.887012 | -1.081012 | 0 | 0 | 0 | 0 | 0 | 0 | 0 | 0 | 0 | 2.5 | 2.5 | 0 | 0 | 0 | 0 | 0 | 0 | 0 | 0 | 0 | 0 | 0 | 0 | 0 | 0 | 0 | 0 | 0 | 0 | 0 | 0 | 0 | 0 | 0 | 0 | 0 | 0 | 0 | 0 | 0 | 0 | 0 | 0 | 0 | 0 | 0 | 0 | 0
202 | 196 | 380CL | 02 | 5 | 18 | 380CL-2 | D 汽车用钢-汽车车轮用钢-D02 380CL | 1524 | 0.07 | 0.1 | 1 | 0.015 | 0.005 |  |  |  | 0.025 | [7 empty] | 0.0448 | 0.1058 | ok | ok | 是 | C=0.0604838(OK); Si=0.1(OK); Mn=1(OK); P=0(OK); S=0(OK) |  | OK |  | 15.186173 | 15.186173 | 14.630824 | -0.555349 | 139.834591 | 139.834591 | 123.102693 | -16.731898 | 1.837956 | 1.837956 | 1.合金成本!AH202 | 同一工作簿AH列 |  | 12.792868 | 82.047969 | C<=0.065; Si[0.1,0.1]; Mn[1,1]; P<=0.015; S<=0.005 | C=0.065(OK); Si=0.1(OK); Mn=1(OK); P=0(OK); S=0(OK) | 铝块按同源AH列固定计入：1.838kg/t；C上限按目标0.070-0.005=0.065；主要投料变化：硅锰:0.000->7.066(+7.066)；中碳锰铁:11.618->5.399(-6.219)；硅铁合金:1.731->0.000(-1.731)；高碳锰铁:0.000->0.328(+0.328)；成本下降：新-旧=-16.732元/t |  | 0 | 7.066139 | 7.066139 | 0 | 0.327667 | 0.327667 | 11.617634 | 5.399062 | -6.218572 | 0 | 0 | 0 | 0 | 0 | 0 | 1.730583 | 0 | -1.730583 | 1.837956 | 1.837956 | 0 | 0 | 0 | 0 | 0 | 0 | 0 | 0 | 0 | 0 | 0 | 0 | 0 | 0 | 0 | 0 | 0 | 0 | 0 | 0 | 0 | 0 | 0 | 0 | 0 | 0 | 0 | 0 | 0 | 0 | 0 | 0 | 0 | 0 | 0 | 0 | 0
203 | 197 | 380CL-QL | 01 | 2 | 4.99 | 380CL-QL1 | D 汽车用钢-汽车车轮用钢-D23 380CL-QL | 1525 | 0.07 | 0.03 | 0.95 | 0.015 | 0.005 |  |  |  |  | 0.03 | [6 empty] | 0.041125 | 0.09225 | ok | ok | 是 | C=0.0561695(OK); Si=0(OK); Mn=0.95(OK); P=0(OK); S=0(OK) |  | OK |  | 13.344068 | 13.344068 | 13.43755 | 0.093482 | 135.286402 | 135.286402 | 132.867501 | -2.418901 | 2.2 | 2.2 | 1.合金成本!AH203 | 同一工作簿AH列 |  | 11.23755 | 83.725731 | C<=0.065; Si<=0.03; Mn[0.95,0.95]; P<=0.015; S<=0.005 | C=0.065(OK); Si=0(OK); Mn=0.95(OK); P=0(OK); S=0(OK) | 铝块按同源AH列固定计入：2.200kg/t；C上限按目标0.070-0.005=0.065；Si目标=0.030<=禁硅阈值，硅锰/硅铁变量上限置0；主要投料变化：高碳锰铁:0.000->1.863(+1.863)；中碳锰铁:11.144->9.374(-1.770)；成本下降：新-旧=-2.419元/t |  | 0 | 0 | 0 | 0 | 1.863478 | 1.863478 | 11.144068 | 9.374072 | -1.769996 | 0 | 0 | 0 | 0 | 0 | 0 | 0 | 0 | 0 | 2.2 | 2.2 | 0 | 0 | 0 | 0 | 0 | 0 | 0 | 0 | 0 | 0 | 0 | 0 | 0 | 0 | 0 | 0 | 0 | 0 | 0 | 0 | 0 | 0 | 0 | 0 | 0 | 0 | 0 | 0 | 0 | 0 | 0 | 0 | 0 | 0 | 0 | 0 | 0
204 | 198 | 380CL-QL | 02 | 5 | 18 | 380CL-QL2 | D 汽车用钢-汽车车轮用钢-D23 380CL-QL | 1524 | 0.07 | 0.1 | 1.05 | 0.015 | 0.005 |  |  |  |  | 0.03 | [6 empty] | 0.041125 | 0.09225 | ok | ok | 是 | C=0.0579234(OK); Si=0.1(OK); Mn=1.05(OK); P=0(OK); S=0(OK) |  | OK |  | 16.373872 | 16.373872 | 15.845628 | -0.528244 | 154.304022 | 154.304022 | 136.870775 | -17.433247 | 2.2 | 2.2 | 1.合金成本!AH204 | 同一工作簿AH列 |  | 13.645628 | 87.729005 | C<=0.065; Si[0.1,0.1]; Mn[1.05,1.05]; P<=0.015; S<=0.005 | C=0.065(OK); Si=0.1(OK); Mn=1.05(OK); P=0(OK); S=0(OK) | 铝块按同源AH列固定计入：2.200kg/t；C上限按目标0.070-0.005=0.065；主要投料变化：硅锰:0.000->7.066(+7.066)；中碳锰铁:12.443->5.712(-6.732)；硅铁合金:1.731->0.000(-1.731)；高碳锰铁:0.000->0.868(+0.868)；成本下降：新-旧=-17.433元/t |  | 0 | 7.066139 | 7.066139 | 0 | 0.867974 | 0.867974 | 12.443289 | 5.711515 | -6.731774 | 0 | 0 | 0 | 0 | 0 | 0 | 1.730583 | 0 | -1.730583 | 2.2 | 2.2 | 0 | 0 | 0 | 0 | 0 | 0 | 0 | 0 | 0 | 0 | 0 | 0 | 0 | 0 | 0 | 0 | 0 | 0 | 0 | 0 | 0 | 0 | 0 | 0 | 0 | 0 | 0 | 0 | 0 | 0 | 0 | 0 | 0 | 0 | 0 | 0 | 0
205 | 199 | 380CL-JD | 01 | 4 | 6 | 380CL-JD1 | D 汽车用钢-汽车车轮用钢-D25 380CL-JD | 1523.8 | 0.07 | 0.03 | 1 | 0.015 | 0.005 |  |  |  | 0.025 |  | 0 | 0 | 0 |  |  |  | 0.041125 | 0.09225 | ok | ok | 是 | C=0.0570465(OK); Si=0(OK); Mn=1(OK); P=0(OK); S=0(OK) |  | OK |  | 13.993679 | 13.993679 | 14.077877 | 0.084198 | 140.307948 | 140.307948 | 138.129273 | -2.178675 | 2.2 | 2.2 | 1.合金成本!AH205 | 同一工作簿AH列 |  | 11.877877 | 88.987503 | C<=0.065; Si<=0.03; Mn[1,1]; P<=0.015; S<=0.005 | C=0.065(OK); Si=0(OK); Mn=1(OK); P=0(OK); S=0(OK) | 铝块按同源AH列固定计入：2.200kg/t；C上限按目标0.070-0.005=0.065；Si目标=0.030<=禁硅阈值，硅锰/硅铁变量上限置0；主要投料变化：高碳锰铁:0.000->1.678(+1.678)；中碳锰铁:11.794->10.199(-1.594)；成本下降：新-旧=-2.179元/t |  | 0 | 0 | 0 | 0 | 1.678413 | 1.678413 | 11.793679 | 10.199464 | -1.594214 | 0 | 0 | 0 | 0 | 0 | 0 | 0 | 0 | 0 | 2.2 | 2.2 | 0 | 0 | 0 | 0 | 0 | 0 | 0 | 0 | 0 | 0 | 0 | 0 | 0 | 0 | 0 | 0 | 0 | 0 | 0 | 0 | 0 | 0 | 0 | 0 | 0 | 0 | 0 | 0 | 0 | 0 | 0 | 0 | 0 | 0 | 0 | 0 | 0
206 | 200 | 380CL-JD | 02 | 6.01 | 12 | 380CL-JD2 | D 汽车用钢-汽车车轮用钢-D25 380CL-JD | 1522.9 | 0.07 | 0.08 | 1.05 | 0.015 | 0.005 |  |  | 0.016 | 0.025 |  | 0 | 0 | 0 |  |  |  | 0.041125 | 0.09225 | ok | ok | 是 | C=0.0579234(OK); Si=0.08(OK); Mn=1.05(OK); P=0(OK); S=0(OK); Ti=0.021(OK) |  | OK |  | 16.446867 | 16.446867 | 16.039254 | -0.407612 | 162.597464 | 162.597464 | 148.263176 | -14.334287 | 2.2 | 2.2 | 1.合金成本!AH206 | 同一工作簿AH列 |  | 13.839254 | 99.121407 | C<=0.065; Si[0.08,0.08]; Mn[1.05,1.05]; P<=0.015; S<=0.005; Ti[0.021,0.021] | C=0.065(OK); Si=0.08(OK); Mn=1.05(OK); P=0(OK); S=0(OK); Ti=0.021(OK) | 铝块按同源AH列固定计入：2.200kg/t；C上限按目标0.070-0.005=0.065；主要投料变化：中碳锰铁:12.443->6.774(-5.669)；硅锰:0.000->5.653(+5.653)；硅铁合金:1.384->0.000(-1.384)；高碳锰铁:0.000->0.993(+0.993)；成本下降：新-旧=-14.334元/t |  | 0 | 5.652911 | 5.652911 | 0 | 0.993049 | 0.993049 | 12.443289 | 6.774183 | -5.669106 | 0 | 0 | 0 | 0 | 0 | 0 | 1.384466 | 0 | -1.384466 | 2.2 | 2.2 | 0 | 0 | 0 | 0 | 0 | 0 | 0 | 0.419111 | 0.419111 | 0 | 0 | 0 | 0 | 0 | 0 | 0 | 0 | 0 | 0 | 0 | 0 | 0 | 0 | 0 | 0 | 0 | 0 | 0 | 0 | 0 | 0 | 0 | 0 | 0 | 0 | 0 | 0
207 | 201 | 380CL-JD | 03 | 12.01 | 20 | 380CL-JD3 | D 汽车用钢-汽车车轮用钢-D25 380CL-JD | 1522.9 | 0.07 | 0.08 | 1.1 | 0.015 | 0.005 |  |  | 0.016 | 0.025 |  | 0 | 0 | 0 |  |  |  | 0.041125 | 0.09225 | ok | ok | 是 | C=0.0588004(OK); Si=0.08(OK); Mn=1.1(OK); P=0(OK); S=0(OK); Ti=0.021(OK) |  | OK |  | 17.096477 | 17.096477 | 16.679581 | -0.416896 | 167.619011 | 167.619011 | 153.524949 | -14.094062 | 2.2 | 2.2 | 1.合金成本!AH207 | 同一工作簿AH列 |  | 14.479581 | 104.383179 | C<=0.065; Si[0.08,0.08]; Mn[1.1,1.1]; P<=0.015; S<=0.005; Ti[0.021,0.021] | C=0.065(OK); Si=0.08(OK); Mn=1.1(OK); P=0(OK); S=0(OK); Ti=0.021(OK) | 铝块按同源AH列固定计入：2.200kg/t；C上限按目标0.070-0.005=0.065；主要投料变化：硅锰:0.000->5.653(+5.653)；中碳锰铁:13.093->7.600(-5.493)；硅铁合金:1.384->0.000(-1.384)；高碳锰铁:0.000->0.808(+0.808)；成本下降：新-旧=-14.094元/t |  | 0 | 5.652911 | 5.652911 | 0 | 0.807983 | 0.807983 | 13.092899 | 7.599575 | -5.493324 | 0 | 0 | 0 | 0 | 0 | 0 | 1.384466 | 0 | -1.384466 | 2.2 | 2.2 | 0 | 0 | 0 | 0 | 0 | 0 | 0 | 0.419111 | 0.419111 | 0 | 0 | 0 | 0 | 0 | 0 | 0 | 0 | 0 | 0 | 0 | 0 | 0 | 0 | 0 | 0 | 0 | 0 | 0 | 0 | 0 | 0 | 0 | 0 | 0 | 0 | 0 | 0
208 | 202 | 420CL | 01 | 2 | 5.99 | 420CL-1 | D 汽车用钢-汽车车轮用钢-D18 420CL | 1525 | 0.07 | 0.08 | 0.75 | 0.015 | 0.005 |  | 0.01 | 0.008 | 0.025 | [7 empty] | 0.043 | 0.080833 | ok | ok | 是 | C=0.0547368(OK); Si=0.08(OK); Mn=0.75(OK); P=0(OK); S=0(OK); Nb=0.01(OK); Ti=0.013(OK) |  | OK |  | 12.694759 | 12.694759 | 12.320881 | -0.373878 | 163.561803 | 163.561803 | 148.354624 | -15.207179 | 2.2 | 2.2 | 1.合金成本!AH208 | 同一工作簿AH列 |  | 10.120881 | 99.212854 | C<=0.065; Si[0.08,0.08]; Mn[0.75,0.75]; P<=0.015; S<=0.005; Nb[0.01,0.01]; Ti[0.013,0.013] | C=0.065(OK); Si=0.08(OK); Mn=0.75(OK); P=0(OK); S=0(OK); Nb=0.01(OK); Ti=0.013(OK) | 铝块按同源AH列固定计入：2.200kg/t；C上限按目标0.070-0.005=0.065；主要投料变化：中碳锰铁:8.694->2.386(-6.308)；硅锰:0.000->5.653(+5.653)；高碳锰铁:0.000->1.666(+1.666)；硅铁合金:1.384->0.000(-1.384)；成本下降：新-旧=-15.207元/t |  | 0 | 5.652911 | 5.652911 | 0 | 1.665509 | 1.665509 | 8.693954 | 2.386122 | -6.307832 | 0 | 0 | 0 | 0 | 0 | 0 | 1.384466 | 0 | -1.384466 | 2.2 | 2.2 | 0 | 0 | 0 | 0 | 0.156889 | 0.156889 | 0 | 0.25945 | 0.25945 | 0 | 0 | 0 | 0 | 0 | 0 | 0 | 0 | 0 | 0 | 0 | 0 | 0 | 0 | 0 | 0 | 0 | 0 | 0 | 0 | 0 | 0 | 0 | 0 | 0 | 0 | 0 | 0
209 | 203 | 420CL | 02 | 6 | 14 | 420CL-2 | D 汽车用钢-汽车车轮用钢-D18 420CL | 1525 | 0.07 | 0.08 | 0.85 | 0.015 | 0.005 |  | 0.01 | 0.008 | 0.025 | [7 empty] | 0.043 | 0.080833 | ok | ok | 是 | C=0.0564908(OK); Si=0.08(OK); Mn=0.85(OK); P=0(OK); S=0(OK); Nb=0.01(OK); Ti=0.013(OK) |  | OK |  | 13.99398 | 13.99398 | 13.601534 | -0.392446 | 173.604896 | 173.604896 | 158.878168 | -14.726728 | 2.2 | 2.2 | 1.合金成本!AH209 | 同一工作簿AH列 |  | 11.401534 | 109.736398 | C<=0.065; Si[0.08,0.08]; Mn[0.85,0.85]; P<=0.015; S<=0.005; Nb[0.01,0.01]; Ti[0.013,0.013] | C=0.065(OK); Si=0.08(OK); Mn=0.85(OK); P=0(OK); S=0(OK); Nb=0.01(OK); Ti=0.013(OK) | 铝块按同源AH列固定计入：2.200kg/t；C上限按目标0.070-0.005=0.065；主要投料变化：中碳锰铁:9.993->4.037(-5.956)；硅锰:0.000->5.653(+5.653)；硅铁合金:1.384->0.000(-1.384)；高碳锰铁:0.000->1.295(+1.295)；成本下降：新-旧=-14.727元/t |  | 0 | 5.652911 | 5.652911 | 0 | 1.295378 | 1.295378 | 9.993175 | 4.036906 | -5.956269 | 0 | 0 | 0 | 0 | 0 | 0 | 1.384466 | 0 | -1.384466 | 2.2 | 2.2 | 0 | 0 | 0 | 0 | 0.156889 | 0.156889 | 0 | 0.25945 | 0.25945 | 0 | 0 | 0 | 0 | 0 | 0 | 0 | 0 | 0 | 0 | 0 | 0 | 0 | 0 | 0 | 0 | 0 | 0 | 0 | 0 | 0 | 0 | 0 | 0 | 0 | 0 | 0 | 0
210 | 204 | SL440 | 01 | 20 | 26 | SL440 | D 汽车用钢-汽车车轮用钢-D21 SL440 | 1522 | 0.07 | 0.08 | 1.25 | 0.01 | 0.004 |  | 0.015 | 0.01 | 0.03 | [7 empty] | 0.048333 | 0.082 | ok | ok | 是 | C=0.0567888(OK); Si=0.08(OK); Mn=1.25(OK); P=0(OK); S=0(OK); Nb=0.015(OK); Ti=0.015(OK) |  | OK |  | 18.798766 | 18.798766 | 18.581787 | -0.216979 | 237.625239 | 237.625239 | 221.614177 | -16.011062 | 2.2 | 2.2 | 1.合金成本!AH210 | 同一工作簿AH列 |  | 16.381787 | 172.472407 | C<=0.065; Si[0.08,0.08]; Mn[1.25,1.25]; P<=0.01; S<=0.004; Nb[0.015,0.015]; Ti[0.015,0.015] | C=0.065(OK); Si=0.08(OK); Mn=1.25(OK); P=0(OK); S=0(OK); Nb=0.015(OK); Ti=0.015(OK) | 铝块按同源AH列固定计入：2.200kg/t；C上限按目标0.070-0.005=0.065；主要投料变化：低碳锰铁:14.680->7.553(-7.126)；硅锰:0.000->5.653(+5.653)；中碳锰铁:0.000->2.641(+2.641)；硅铁合金:1.384->0.000(-1.384)；成本下降：新-旧=-16.011元/t |  | 0 | 5.652911 | 5.652911 | 0 | 0 | 0 | 0 | 2.640975 | 2.640975 | 14.6796 | 7.553201 | -7.126399 | 0 | 0 | 0 | 1.384466 | 0 | -1.384466 | 2.2 | 2.2 | 0 | 0 | 0 | 0 | 0.235334 | 0.235334 | 0 | 0.299365 | 0.299365 | 0 | 0 | 0 | 0 | 0 | 0 | 0 | 0 | 0 | 0 | 0 | 0 | 0 | 0 | 0 | 0 | 0 | 0 | 0 | 0 | 0 | 0 | 0 | 0 | 0 | 0 | 0 | 0
211 | 205 | 590CL | 01 | 3 | 5.99 | 590CL-1 | D 汽车用钢-汽车车轮用钢-D13 590CL | 1520 | 0.075 | 0.1 | 1.5 | 0.01 | 0.003 |  | 0.05 | 0.015 | 0.03 |  | 0.2 | [5 empty] | 0.0495 | 0.102 | ok | ok | 是 | C=0.059999(OK); Si=0.1(OK); Mn=1.5(OK); P=0(OK); S=0(OK); Nb=0.05(OK); Ti=0.02(OK); Cr=0.2(OK) |  | OK |  | 26.189393 | 26.189393 | 25.843507 | -0.345886 | 434.885882 | 434.885882 | 414.925595 | -19.960287 | 2.2 | 2.2 | 1.合金成本!AH211 | 同一工作簿AH列 |  | 23.643507 | 365.783825 | C<=0.07; Si[0.1,0.1]; Mn[1.5,1.5]; P<=0.01; S<=0.003; Nb[0.05,0.05]; Ti[0.02,0.02]; Cr[0.2,0.2] | C=0.07(OK); Si=0.1(OK); Mn=1.5(OK); P=0(OK); S=0(OK); Nb=0.05(OK); Ti=0.02(OK); Cr=0.2(OK) | 铝块按同源AH列固定计入：2.200kg/t；C上限按目标0.075-0.005=0.070；主要投料变化：硅锰:0.000->7.066(+7.066)；低碳锰铁:17.570->11.856(-5.715)；硅铁合金:1.731->0.000(-1.731)；高碳铬铁:0.000->0.264(+0.264)；低碳铬铁:3.505->3.274(-0.231)；成本下降：新-旧=-19.960元/t |  | 0 | 7.066139 | 7.066139 | 0 | 0 | 0 | 0 | 0 | 0 | 17.570275 | 11.855745 | -5.71453 | 0 | 0 | 0 | 1.730583 | 0 | -1.730583 | 2.2 | 2.2 | 0 | 0 | 0 | 0 | 0.784447 | 0.784447 | 0 | 0.399154 | 0.399154 | 0 | 0 | 0.26435 | 0.26435 | 3.504935 | 3.273673 | -0.231262 | 0 | 0 | 0 | 0 | 0 | 0 | 0 | 0 | 0 | 0 | 0 | 0 | 0 | 0 | 0 | 0 | 0 | 0 | 0 | 0 | 0
212 | 206 | 590CL | 02 | 6 | 12 | 590CL-2 | D 汽车用钢-汽车车轮用钢-D13 590CL | 1520 | 0.075 | 0.1 | 1.55 | 0.01 | 0.003 |  | 0.055 | 0.02 | 0.03 |  | 0.2 | [5 empty] | 0.0495 | 0.102 | ok | ok | 是 | C=0.060361(OK); Si=0.1(OK); Mn=1.55(OK); P=0(OK); S=0(OK); Nb=0.055(OK); Ti=0.025(OK); Cr=0.2(OK) |  | OK |  | 26.996034 | 26.996034 | 26.645061 | -0.350973 | 459.466047 | 459.466047 | 439.701872 | -19.764175 | 2.2 | 2.2 | 1.合金成本!AH212 | 同一工作簿AH列 |  | 24.445061 | 390.560102 | C<=0.07; Si[0.1,0.1]; Mn[1.55,1.55]; P<=0.01; S<=0.003; Nb[0.055,0.055]; Ti[0.025,0.025]; Cr[0.2,0.2] | C=0.07(OK); Si=0.1(OK); Mn=1.55(OK); P=0(OK); S=0(OK); Nb=0.055(OK); Ti=0.025(OK); Cr=0.2(OK) | 铝块按同源AH列固定计入：2.200kg/t；C上限按目标0.075-0.005=0.070；主要投料变化：硅锰:0.000->7.066(+7.066)；低碳锰铁:18.199->12.484(-5.715)；硅铁合金:1.731->0.000(-1.731)；高碳铬铁:0.000->0.224(+0.224)；低碳铬铁:3.505->3.309(-0.196)；成本下降：新-旧=-19.764元/t |  | 0 | 7.066139 | 7.066139 | 0 | 0 | 0 | 0 | 0 | 0 | 18.198682 | 12.484152 | -5.71453 | 0 | 0 | 0 | 1.730583 | 0 | -1.730583 | 2.2 | 2.2 | 0 | 0 | 0 | 0 | 0.862891 | 0.862891 | 0 | 0.498942 | 0.498942 | 0 | 0 | 0.223705 | 0.223705 | 3.504935 | 3.30923 | -0.195705 | 0 | 0 | 0 | 0 | 0 | 0 | 0 | 0 | 0 | 0 | 0 | 0 | 0 | 0 | 0 | 0 | 0 | 0 | 0 | 0 | 0
213 | 207 | YFDP600-SY | 01 | 3 | 5.99 | YFDP600-SY | D 汽车用钢-汽车车轮用钢-D15 YFDP600-SY | 1520 | 0.075 | 0.1 | 1.5 | 0.01 | 0.003 |  | 0.05 | 0.015 | 0.03 |  | 0.2 | [5 empty] | 0.0495 | 0.102 | ok | ok | 是 | C=0.059999(OK); Si=0.1(OK); Mn=1.5(OK); P=0(OK); S=0(OK); Nb=0.05(OK); Ti=0.02(OK); Cr=0.2(OK) |  | OK |  | 26.189393 | 26.189393 | 25.843507 | -0.345886 | 434.885882 | 434.885882 | 414.925595 | -19.960287 | 2.2 | 2.2 | 1.合金成本!AH213 | 同一工作簿AH列 |  | 23.643507 | 365.783825 | C<=0.07; Si[0.1,0.1]; Mn[1.5,1.5]; P<=0.01; S<=0.003; Nb[0.05,0.05]; Ti[0.02,0.02]; Cr[0.2,0.2] | C=0.07(OK); Si=0.1(OK); Mn=1.5(OK); P=0(OK); S=0(OK); Nb=0.05(OK); Ti=0.02(OK); Cr=0.2(OK) | 铝块按同源AH列固定计入：2.200kg/t；C上限按目标0.075-0.005=0.070；主要投料变化：硅锰:0.000->7.066(+7.066)；低碳锰铁:17.570->11.856(-5.715)；硅铁合金:1.731->0.000(-1.731)；高碳铬铁:0.000->0.264(+0.264)；低碳铬铁:3.505->3.274(-0.231)；成本下降：新-旧=-19.960元/t |  | 0 | 7.066139 | 7.066139 | 0 | 0 | 0 | 0 | 0 | 0 | 17.570275 | 11.855745 | -5.71453 | 0 | 0 | 0 | 1.730583 | 0 | -1.730583 | 2.2 | 2.2 | 0 | 0 | 0 | 0 | 0.784447 | 0.784447 | 0 | 0.399154 | 0.399154 | 0 | 0 | 0.26435 | 0.26435 | 3.504935 | 3.273673 | -0.231262 | 0 | 0 | 0 | 0 | 0 | 0 | 0 | 0 | 0 | 0 | 0 | 0 | 0 | 0 | 0 | 0 | 0 | 0 | 0 | 0 | 0
214 | 208 | 510L | 01 | 2 | 5.99 | 510L-1 | D 汽车用钢-汽车大梁钢-D05 510L | 1523 | 0.07 | 0.12 | 0.9 | 0.015 | 0.005 |  | 0.01 | 0.032 | 0.025 | [7 empty] | 0.043194 | 0.092256 | ok | ok | 是 | C=0.0573612(OK); Si=0.12(OK); Mn=0.9(OK); P=0(OK); S=0(OK); Nb=0.01(OK); Ti=0.037(OK) |  | OK |  | 15.766405 | 15.766405 | 15.123481 | -0.642924 | 194.832339 | 194.832339 | 174.146125 | -20.686214 | 2.3 | 2.3 | 1.合金成本!AH214 | 同一工作簿AH列 |  | 12.823481 | 122.770638 | C<=0.065; Si[0.12,0.12]; Mn[0.9,0.9]; P<=0.015; S<=0.005; Nb[0.01,0.01]; Ti[0.037,0.037] | C=0.065(OK); Si=0.12(OK); Mn=0.9(OK); P=0(OK); S=0(OK); Nb=0.01(OK); Ti=0.037(OK) | 铝块按同源AH列固定计入：2.300kg/t；C上限按目标0.070-0.005=0.065；主要投料变化：硅锰:0.000->8.479(+8.479)；中碳锰铁:10.494->2.587(-7.907)；硅铁合金:2.077->0.000(-2.077)；高碳锰铁:0.000->0.862(+0.862)；成本下降：新-旧=-20.686元/t |  | 0 | 8.479367 | 8.479367 | 0 | 0.861544 | 0.861544 | 10.494382 | 2.587246 | -7.907136 | 0 | 0 | 0 | 0 | 0 | 0 | 2.076699 | 0 | -2.076699 | 2.3 | 2.3 | 0 | 0 | 0 | 0 | 0.156889 | 0.156889 | 0 | 0.738435 | 0.738435 | 0 | 0 | 0 | 0 | 0 | 0 | 0 | 0 | 0 | 0 | 0 | 0 | 0 | 0 | 0 | 0 | 0 | 0 | 0 | 0 | 0 | 0 | 0 | 0 | 0 | 0 | 0 | 0
215 | 209 | 510L | 02 | 6 | 14 | 510L-2 | D 汽车用钢-汽车大梁钢-D05 510L | 1523 | 0.07 | 0.12 | 1 | 0.015 | 0.005 |  | 0.012 | 0.035 | 0.025 | [7 empty] | 0.044036 | 0.093618 | ok | ok | 是 | C=0.0599338(OK); Si=0.12(OK); Mn=1(OK); P=0(OK); S=0(OK); Nb=0.012(OK); Ti=0.04(OK) |  | OK |  | 17.139177 | 17.139177 | 16.469019 | -0.670158 | 212.937843 | 212.937843 | 192.956335 | -19.981509 | 2.3 | 2.3 | 1.合金成本!AH215 | 同一工作簿AH列 |  | 14.169019 | 141.580848 | C<=0.065; Si[0.12,0.12]; Mn[1,1]; P<=0.015; S<=0.005; Nb[0.012,0.012]; Ti[0.04,0.04] | C=0.065(OK); Si=0.12(OK); Mn=1(OK); P=0(OK); S=0(OK); Nb=0.012(OK); Ti=0.04(OK) | 铝块按同源AH列固定计入：2.300kg/t；C上限按目标0.070-0.005=0.065；主要投料变化：硅锰:0.000->8.479(+8.479)；中碳锰铁:11.776->4.384(-7.391)；硅铁合金:2.077->0.000(-2.077)；高碳锰铁:0.000->0.319(+0.319)；成本下降：新-旧=-19.982元/t |  | 0 | 8.479367 | 8.479367 | 0 | 0.318652 | 0.318652 | 11.775903 | 4.384425 | -7.391478 | 0 | 0 | 0 | 0 | 0 | 0 | 2.076699 | 0 | -2.076699 | 2.3 | 2.3 | 0 | 0 | 0 | 0 | 0.188267 | 0.188267 | 0 | 0.798308 | 0.798308 | 0 | 0 | 0 | 0 | 0 | 0 | 0 | 0 | 0 | 0 | 0 | 0 | 0 | 0 | 0 | 0 | 0 | 0 | 0 | 0 | 0 | 0 | 0 | 0 | 0 | 0 | 0 | 0
216 | 210 | 610L | 01 | 2 | 5.99 | 610L-1 | D 汽车用钢-汽车大梁钢-D06 610L | 1521 | 0.07 | 0.15 | 1.3 | 0.015 | 0.004 |  | 0.015 | 0.055 | 0.025 | [7 empty] | 0.046155 | 0.092254 | ok | ok | 是 | C=0.0548981(OK); Si=0.15(OK); Mn=1.3(OK); P=0(OK); S=0(OK); Nb=0.015(OK); Ti=0.06(OK) |  | OK |  | 21.20781 | 21.20781 | 20.707163 | -0.500646 | 265.257531 | 265.257531 | 240.573831 | -24.6837 | 2 | 2 | 1.合金成本!AH216 | 同一工作簿AH列 |  | 18.707163 | 195.899495 | C<=0.065; Si[0.15,0.15]; Mn[1.3,1.3]; P<=0.015; S<=0.004; Nb[0.015,0.015]; Ti[0.06,0.06] | C=0.065(OK); Si=0.15(OK); Mn=1.3(OK); P=0(OK); S=0(OK); Nb=0.015(OK); Ti=0.06(OK) | 铝块按同源AH列固定计入：2.000kg/t；C上限按目标0.070-0.005=0.065；主要投料变化：硅锰:0.000->9.335(+9.335)；低碳锰铁:15.179->7.630(-7.549)；硅铁合金:2.596->0.310(-2.286)；成本下降：新-旧=-24.684元/t |  | 0 | 9.334781 | 9.334781 | 0 | 0 | 0 | 0 | 0 | 0 | 15.17914 | 7.629914 | -7.549226 | 0 | 0 | 0 | 2.595874 | 0.309674 | -2.286201 | 2 | 2 | 0 | 0 | 0 | 0 | 0.235334 | 0.235334 | 0 | 1.197461 | 1.197461 | 0 | 0 | 0 | 0 | 0 | 0 | 0 | 0 | 0 | 0 | 0 | 0 | 0 | 0 | 0 | 0 | 0 | 0 | 0 | 0 | 0 | 0 | 0 | 0 | 0 | 0 | 0 | 0
217 | 211 | 610L | 02 | 6 | 14 | 610L-2 | D 汽车用钢-汽车大梁钢-D06 610L | 1521 | 0.07 | 0.15 | 1.35 | 0.015 | 0.004 |  | 0.018 | 0.065 | 0.025 | [7 empty] | 0.045163 | 0.096372 | ok | ok | 是 | C=0.0542381(OK); Si=0.15(OK); Mn=1.35(OK); P=0(OK); S=0(OK); Nb=0.018(OK); Ti=0.07(OK) |  | OK |  | 22.031098 | 22.031098 | 21.497743 | -0.533355 | 285.046468 | 285.046468 | 258.750095 | -26.296373 | 2 | 2 | 1.合金成本!AH217 | 同一工作簿AH列 |  | 19.497743 | 214.075759 | C<=0.065; Si[0.15,0.15]; Mn[1.35,1.35]; P<=0.015; S<=0.004; Nb[0.018,0.018]; Ti[0.07,0.07] | C=0.065(OK); Si=0.15(OK); Mn=1.35(OK); P=0(OK); S=0(OK); Nb=0.018(OK); Ti=0.07(OK) | 铝块按同源AH列固定计入：2.000kg/t；C上限按目标0.070-0.005=0.065；主要投料变化：硅锰:0.000->9.945(+9.945)；低碳锰铁:15.756->7.713(-8.042)；硅铁合金:2.596->0.160(-2.436)；成本下降：新-旧=-26.296元/t |  | 0 | 9.944654 | 9.944654 | 0 | 0 | 0 | 0 | 0 | 0 | 15.755785 | 7.713341 | -8.042444 | 0 | 0 | 0 | 2.595874 | 0.160308 | -2.435566 | 2 | 2 | 0 | 0 | 0 | 0 | 0.282401 | 0.282401 | 0 | 1.397038 | 1.397038 | 0 | 0 | 0 | 0 | 0 | 0 | 0 | 0 | 0 | 0 | 0 | 0 | 0 | 0 | 0 | 0 | 0 | 0 | 0 | 0 | 0 | 0 | 0 | 0 | 0 | 0 | 0 | 0
218 | 212 | YF700BL | 01 | 2 | 4 | YF700BL-1 | D 汽车用钢-汽车大梁钢-D01 YF700BL | 1521 | 0.07 | 0.1 | 1.35 | 0.015 | 0.004 |  | 0.025 | 0.09 | 0.03 | [7 empty] | 0.036609 | 0.086304 | ok | ok | 是 | C=0.0617367(OK); Si=0.1(OK); Mn=1.35(OK); P=0(OK); S=0(OK); Nb=0.025(OK); Ti=0.095(OK) |  | OK |  | 22.570254 | 22.570254 | 22.604799 | 0.034546 | 310.118633 | 310.118633 | 309.224742 | -0.893891 | 2.705054 | 2.705054 | 1.合金成本!AH218 | 同一工作簿AH列 |  | 19.899745 | 248.801491 | C<=0.065; Si[0.1,0.1]; Mn[1.35,1.35]; P<=0.015; S<=0.004; Nb[0.025,0.025]; Ti[0.095,0.095] | C=0.065(OK); Si=0.1(OK); Mn=1.35(OK); P=0(OK); S=0(OK); Nb=0.025(OK); Ti=0.095(OK) | 铝块按同源AH列固定计入：2.705kg/t；C上限按目标0.070-0.005=0.065；主要投料变化：高碳锰铁:0.000->0.689(+0.689)；中碳锰铁:10.511->9.857(-0.654)；成本下降：新-旧=-0.894元/t |  | 7.066139 | 7.066139 | 0 | 0 | 0.688638 | 0.688638 | 10.510856 | 9.856764 | -0.654092 | 0 | 0 | 0 | 0 | 0 | 0 | 0 | 0 | 0 | 2.705054 | 2.705054 | 0 | 0 | 0 | 0 | 0.392223 | 0.392223 | 0 | 1.895981 | 1.895981 | 0 | 0 | 0 | 0 | 0 | 0 | 0 | 0 | 0 | 0 | 0 | 0 | 0 | 0 | 0 | 0 | 0 | 0 | 0 | 0 | 0 | 0 | 0 | 0 | 0 | 0 | 0 | 0
219 | 213 | YF700BL | 02 | 4.01 | 6 | YF700BL-2 | D 汽车用钢-汽车大梁钢-D01 YF700BL | 1521 | 0.07 | 0.14 | 1.45 | 0.015 | 0.004 |  | 0.03 | 0.095 | 0.03 | [7 empty] | 0.038944 | 0.09275 | ok | ok | 否 | C=0.066105(NG); Si=0.14(OK); Mn=1.45(OK); P=0(OK); S=0(OK); Nb=0.03(OK); Ti=0.1(OK) | C高于上限：0.0661% > 0.0650% | OK |  | 24.075576 | 24.075576 | 23.844257 | -0.231319 | 328.964731 | 328.964731 | 325.561384 | -3.403347 | 2.2 | 2.2 | 1.合金成本!AH219 | 同一工作簿AH列 |  | 21.644257 | 276.419614 | C<=0.065; Si[0.14,0.14]; Mn[1.45,1.45]; P<=0.015; S<=0.004; Nb[0.03,0.03]; Ti[0.1,0.1] | C=0.065(OK); Si=0.14(OK); Mn=1.45(OK); P=0(OK); S=0(OK); Nb=0.03(OK); Ti=0.1(OK) | 铝块按同源AH列固定计入：2.200kg/t；原Excel在批准规则下不可行：C高于上限：0.0661% > 0.0650%；C上限按目标0.070-0.005=0.065，原Excel按当前成分口径估算C=0.066，会被新约束压住；主要投料变化：中碳锰铁:10.946->6.968(-3.977)；低碳锰铁:0.000->2.317(+2.317)；硅锰:8.000->9.893(+1.893)；硅铁合金:0.464->0.000(-0.464)；成本下降：新-旧=-3.403元/t |  | 8 | 9.892595 | 1.892595 | 0 | 0 | 0 | 10.94562 | 6.968384 | -3.977236 | 0 | 2.316841 | 2.316841 | 0 | 0 | 0 | 0.463519 | 0 | -0.463519 | 2.2 | 2.2 | 0 | 0 | 0 | 0 | 0.470668 | 0.470668 | 0 | 1.995769 | 1.995769 | 0 | 0 | 0 | 0 | 0 | 0 | 0 | 0 | 0 | 0 | 0 | 0 | 0 | 0 | 0 | 0 | 0 | 0 | 0 | 0 | 0 | 0 | 0 | 0 | 0 | 0 | 0 | 0
220 | 214 | YF700BL | 03 | 6.01 | 14 | YF700BL-3 | D 汽车用钢-汽车大梁钢-D01 YF700BL | 1521 | 0.07 | 0.14 | 1.5 | 0.015 | 0.004 |  | 0.035 | 0.105 | 0.03 | [7 empty] | 0.039833 | 0.085167 | ok | ok | 是 | C=0.0607812(OK); Si=0.14(OK); Mn=1.5(OK); P=0(OK); S=0(OK); Nb=0.035(OK); Ti=0.11(OK) |  | OK |  | 24.654909 | 24.654909 | 24.828596 | 0.173687 | 356.96235 | 356.96235 | 354.820026 | -2.142324 | 2.236359 | 2.236359 | 1.合金成本!AH220 | 同一工作簿AH列 |  | 22.592237 | 304.8661 | C<=0.065; Si[0.14,0.14]; Mn[1.5,1.5]; P<=0.015; S<=0.004; Nb[0.035,0.035]; Ti[0.11,0.11] | C=0.065(OK); Si=0.14(OK); Mn=1.5(OK); P=0(OK); S=0(OK); Nb=0.035(OK); Ti=0.11(OK) | 铝块按同源AH列固定计入：2.236kg/t；C上限按目标0.070-0.005=0.065；主要投料变化：中碳锰铁:0.000->5.321(+5.321)；低碳锰铁:9.781->4.634(-5.148)；成本下降：新-旧=-2.142元/t |  | 9.892595 | 9.892595 | 0 | 0 | 0 | 0 | 0 | 5.321375 | 5.321375 | 9.781497 | 4.633809 | -5.147688 | 0 | 0 | 0 | 0 | 0 | 0 | 2.236359 | 2.236359 | 0 | 0 | 0 | 0 | 0.549113 | 0.549113 | 0 | 2.195346 | 2.195346 | 0 | 0 | 0 | 0 | 0 | 0 | 0 | 0 | 0 | 0 | 0 | 0 | 0 | 0 | 0 | 0 | 0 | 0 | 0 | 0 | 0 | 0 | 0 | 0 | 0 | 0 | 0 | 0
221 | 215 | 700L | 01 | 2 | 6 | 700L-1 | D 汽车用钢-汽车大梁钢-D07 700L | 1521 | 0.07 | 0.12 | 1.4 | 0.015 | 0.003 |  | 0.03 | 0.1 | 0.03 | [7 empty] | 0.04103 | 0.09603 | ok | ok | 是 | C=0.0639013(OK); Si=0.12(OK); Mn=1.4(OK); P=0(OK); S=0(OK); Nb=0.03(OK); Ti=0.105(OK) |  | OK |  | 23.784373 | 23.784373 | 22.997057 | -0.787315 | 342.682466 | 342.682466 | 324.362478 | -18.319988 | 2.2 | 2.2 | 1.合金成本!AH221 | 同一工作簿AH列 |  | 20.797057 | 275.220708 | C<=0.065; Si[0.12,0.12]; Mn[1.4,1.4]; P<=0.015; S<=0.003; Nb[0.03,0.03]; Ti[0.105,0.105] | C=0.065(OK); Si=0.12(OK); Mn=1.4(OK); P=0(OK); S=0(OK); Nb=0.03(OK); Ti=0.105(OK) | 铝块按同源AH列固定计入：2.200kg/t；C上限按目标0.070-0.005=0.065；主要投料变化：中碳锰铁:16.941->6.753(-10.188)；硅锰:0.000->8.479(+8.479)；低碳锰铁:0.000->2.999(+2.999)；硅铁合金:2.077->0.000(-2.077)；成本下降：新-旧=-18.320元/t |  | 0 | 8.479367 | 8.479367 | 0 | 0 | 0 | 16.941448 | 6.752963 | -10.188485 | 0 | 2.998502 | 2.998502 | 0 | 0 | 0 | 2.076699 | 0 | -2.076699 | 2.2 | 2.2 | 0 | 0 | 0 | 0 | 0.470668 | 0.470668 | 0 | 2.095557 | 2.095557 | 0 | 0 | 0 | 0 | 0 | 0 | 0 | 0 | 0 | 0 | 0 | 0 | 0 | 0 | 0 | 0 | 0 | 0 | 0 | 0 | 0 | 0 | 0 | 0 | 0 | 0 | 0 | 0
222 | 216 | 700L | 02 | 6.01 | 10 | 700L-2 | D 汽车用钢-汽车大梁钢-D07 700L | 1521 | 0.07 | 0.15 | 1.5 | 0.015 | 0.003 |  | 0.038 | 0.1 | 0.03 | [7 empty] | 0.043125 | 0.099525 | ok | ok | 是 | C=0.0532634(OK); Si=0.15(OK); Mn=1.5(OK); P=0(OK); S=0(OK); Nb=0.038(OK); Ti=0.105(OK) |  | OK |  | 25.088992 | 25.088992 | 24.531498 | -0.557494 | 389.424313 | 389.424313 | 361.26185 | -28.162463 | 2.2 | 2.2 | 1.合金成本!AH222 | 同一工作簿AH列 |  | 22.331498 | 312.12008 | C<=0.065; Si[0.15,0.15]; Mn[1.5,1.5]; P<=0.015; S<=0.003; Nb[0.038,0.038]; Ti[0.105,0.105] | C=0.065(OK); Si=0.15(OK); Mn=1.5(OK); P=0(OK); S=0(OK); Nb=0.038(OK); Ti=0.105(OK) | 铝块按同源AH列固定计入：2.200kg/t；C上限按目标0.070-0.005=0.065；主要投料变化：硅锰:0.000->10.599(+10.599)；低碳锰铁:17.601->8.705(-8.897)；硅铁合金:2.596->0.000(-2.596)；中碳锰铁:0.000->0.336(+0.336)；成本下降：新-旧=-28.162元/t |  | 0 | 10.599209 | 10.599209 | 0 | 0 | 0 | 0 | 0.336003 | 0.336003 | 17.601381 | 8.70455 | -8.896831 | 0 | 0 | 0 | 2.595874 | 0 | -2.595874 | 2.2 | 2.2 | 0 | 0 | 0 | 0 | 0.596179 | 0.596179 | 0 | 2.095557 | 2.095557 | 0 | 0 | 0 | 0 | 0 | 0 | 0 | 0 | 0 | 0 | 0 | 0 | 0 | 0 | 0 | 0 | 0 | 0 | 0 | 0 | 0 | 0 | 0 | 0 | 0 | 0 | 0 | 0
223 | 217 | 700L | 03 | 10.01 | 14 | 700L-3 | D 汽车用钢-汽车大梁钢-D07 700L | 1518.7 | 0.06 | 0.15 | 1.7 | 0.01 | 0.003 |  | 0.041 | 0.09 | 0.03 | [7 empty] | 0.04 | 0.08 | ok | ok | 是 | C=0.0517276(OK); Si=0.15(OK); Mn=1.7(OK); P=0(OK); S=0(OK); Nb=0.041(OK); Ti=0.095(OK) |  | OK |  | 27.695505 | 27.695505 | 27.533326 | -0.16218 | 417.95273 | 417.95273 | 409.956687 | -7.996043 | 2.2 | 2.2 | 1.合金成本!AH223 | 同一工作簿AH列 |  | 25.333326 | 360.814917 | C<=0.055; Si[0.15,0.15]; Mn[1.7,1.7]; P<=0.01; S<=0.003; Nb[0.041,0.041]; Ti[0.095,0.095] | C=0.055(OK); Si=0.15(OK); Mn=1.7(OK); P=0(OK); S=0(OK); Nb=0.041(OK); Ti=0.095(OK) | 铝块按同源AH列固定计入：2.200kg/t；C上限按目标0.060-0.005=0.055；主要投料变化：硅锰:0.000->3.024(+3.024)；低碳锰铁:20.360->17.915(-2.445)；硅铁合金:2.596->1.855(-0.741)；成本下降：新-旧=-7.996元/t |  | 0 | 3.023911 | 3.023911 | 0 | 0 | 0 | 0 | 0 | 0 | 20.360404 | 17.914906 | -2.445498 | 0 | 0 | 0 | 2.595874 | 1.855282 | -0.740592 | 2.2 | 2.2 | 0 | 0 | 0 | 0 | 0.643246 | 0.643246 | 0 | 1.895981 | 1.895981 | 0 | 0 | 0 | 0 | 0 | 0 | 0 | 0 | 0 | 0 | 0 | 0 | 0 | 0 | 0 | 0 | 0 | 0 | 0 | 0 | 0 | 0 | 0 | 0 | 0 | 0 | 0 | 0
224 | 218 | 700L-S | 01 | 3 | 8 | 700L-S1 | D 汽车用钢-汽车大梁钢-D24 700L-S | 1519.3 | 0.07 | 0.08 | 1.4 | 0.015 | 0.003 |  | 0.03 | 0.1 | 0.03 |  | 0 | 0 | 0 |  |  |  | 0.04 | 0.08 | ok | ok | 是 | C=0.0631521(OK); Si=0.08(OK); Mn=1.4(OK); P=0(OK); S=0(OK); Nb=0.03(OK); Ti=0.105(OK) |  | OK |  | 23.300409 | 23.300409 | 22.821452 | -0.478957 | 340.702593 | 340.702593 | 327.922868 | -12.779725 | 2.2 | 2.2 | 1.合金成本!AH224 | 同一工作簿AH列 |  | 20.621452 | 278.781098 | C<=0.065; Si[0.08,0.08]; Mn[1.4,1.4]; P<=0.015; S<=0.003; Nb[0.03,0.03]; Ti[0.105,0.105] | C=0.065(OK); Si=0.08(OK); Mn=1.4(OK); P=0(OK); S=0(OK); Nb=0.03(OK); Ti=0.105(OK) | 铝块按同源AH列固定计入：2.200kg/t；C上限按目标0.070-0.005=0.065；主要投料变化：硅锰:0.000->5.653(+5.653)；中碳锰铁:17.150->11.764(-5.385)；硅铁合金:1.384->0.000(-1.384)；低碳锰铁:0.000->0.638(+0.638)；成本下降：新-旧=-12.780元/t |  | 0 | 5.652911 | 5.652911 | 0 | 0 | 0 | 17.149717 | 11.764289 | -5.385428 | 0 | 0.638026 | 0.638026 | 0 | 0 | 0 | 1.384466 | 0 | -1.384466 | 2.2 | 2.2 | 0 | 0 | 0 | 0 | 0.470668 | 0.470668 | 0 | 2.095557 | 2.095557 | 0 | 0 | 0 | 0 | 0 | 0 | 0 | 0 | 0 | 0 | 0 | 0 | 0 | 0 | 0 | 0 | 0 | 0 | 0 | 0 | 0 | 0 | 0 | 0 | 0 | 0 | 0 | 0
225 | 219 | 700L-S | 02 | 8.01 | 12 | 700L-S2 | D 汽车用钢-汽车大梁钢-D24 700L-S | 1518 | 0.07 | 0.08 | 1.55 | 0.015 | 0.003 |  | 0.04 | 0.1 | 0.03 |  | 0 | 0 | 0 |  |  |  | 0.04 | 0.08 | ok | ok | 否 | C=0.065783(NG); Si=0.08(OK); Mn=1.55(OK); P=0(OK); S=0(OK); Nb=0.04(OK); Ti=0.105(OK) | C高于上限：0.0658% > 0.0650% | OK |  | 25.40613 | 25.40613 | 24.818858 | -0.587271 | 389.557445 | 389.557445 | 378.113716 | -11.443728 | 2.2 | 2.2 | 1.合金成本!AH225 | 同一工作簿AH列 |  | 22.618858 | 328.971946 | C<=0.065; Si[0.08,0.08]; Mn[1.55,1.55]; P<=0.015; S<=0.003; Nb[0.04,0.04]; Ti[0.105,0.105] | C=0.065(OK); Si=0.08(OK); Mn=1.55(OK); P=0(OK); S=0(OK); Nb=0.04(OK); Ti=0.105(OK) | 铝块按同源AH列固定计入：2.200kg/t；原Excel在批准规则下不可行：C高于上限：0.0658% > 0.0650%；C上限按目标0.070-0.005=0.065，原Excel按当前成分口径估算C=0.066，会被新约束压住；主要投料变化：中碳锰铁:19.099->10.395(-8.704)；硅锰:0.000->5.653(+5.653)；低碳锰铁:0.000->3.848(+3.848)；硅铁合金:1.384->0.000(-1.384)；成本下降：新-旧=-11.444元/t |  | 0 | 5.652911 | 5.652911 | 0 | 0 | 0 | 19.098549 | 10.394602 | -8.703946 | 0 | 3.84823 | 3.84823 | 0 | 0 | 0 | 1.384466 | 0 | -1.384466 | 2.2 | 2.2 | 0 | 0 | 0 | 0 | 0.627557 | 0.627557 | 0 | 2.095557 | 2.095557 | 0 | 0 | 0 | 0 | 0 | 0 | 0 | 0 | 0 | 0 | 0 | 0 | 0 | 0 | 0 | 0 | 0 | 0 | 0 | 0 | 0 | 0 | 0 | 0 | 0 | 0 | 0 | 0
226 | 220 | 700L(HJKJ) | 01 | 6 | 12 | 700L(HJKJ) | D 汽车用钢-汽车大梁钢-D26 700L(HJKJ) | 1515 | 0.08 | 0.2 | 1.85 | 0.015 | 0.003 |  | 0.045 | 0.105 | 0.03 |  | 0 | 0 | 0 |  |  |  | 0.05 | 0.08 | ok | ok | 是 | C=0.0628135(OK); Si=0.2(OK); Mn=1.85(OK); P=0(OK); S=0(OK); Nb=0.045(OK); Ti=0.11(OK) |  | OK |  | 30.80814 | 30.80814 | 30.20418 | -0.60396 | 459.011257 | 459.011257 | 429.23381 | -29.777448 | 2.2 | 2.2 | 1.合金成本!AH226 | 同一工作簿AH列 |  | 28.00418 | 380.09204 | C<=0.075; Si[0.2,0.2]; Mn[1.85,1.85]; P<=0.015; S<=0.003; Nb[0.045,0.045]; Ti[0.11,0.11] | C=0.075(OK); Si=0.2(OK); Mn=1.85(OK); P=0(OK); S=0(OK); Nb=0.045(OK); Ti=0.11(OK) | 铝块按同源AH列固定计入：2.200kg/t；C上限按目标0.080-0.005=0.075；主要投料变化：硅锰:0.000->11.261(+11.261)；低碳锰铁:22.246->13.139(-9.107)；硅铁合金:3.461->0.703(-2.758)；成本下降：新-旧=-29.777元/t |  | 0 | 11.261113 | 11.261113 | 0 | 0 | 0 | 0 | 0 | 0 | 22.245627 | 13.138536 | -9.107091 | 0 | 0 | 0 | 3.461166 | 0.703183 | -2.757983 | 2.2 | 2.2 | 0 | 0 | 0 | 0 | 0.706002 | 0.706002 | 0 | 2.195346 | 2.195346 | 0 | 0 | 0 | 0 | 0 | 0 | 0 | 0 | 0 | 0 | 0 | 0 | 0 | 0 | 0 | 0 | 0 | 0 | 0 | 0 | 0 | 0 | 0 | 0 | 0 | 0 | 0 | 0
227 | 221 | 750L | 01 | 4 | 5.99 | 750L-1 | D 汽车用钢-汽车大梁钢-D16 750L | 1516 | 0.08 | 0.2 | 1.65 | 0.015 | 0.004 |  | 0.045 | 0.105 | 0.03 | [7 empty] | 0.043495 | 0.099892 | ok | ok | 是 | C=0.0742398(OK); Si=0.2(OK); Mn=1.65(OK); P=0(OK); S=0(OK); Nb=0.045(OK); Ti=0.11(OK) |  | OK |  | 28.0157 | 28.0157 | 27.491965 | -0.523735 | 408.101422 | 408.101422 | 395.874005 | -12.227417 | 2.2 | 2.2 | 1.合金成本!AH227 | 同一工作簿AH列 |  | 25.291965 | 346.732235 | C<=0.075; Si[0.2,0.2]; Mn[1.65,1.65]; P<=0.015; S<=0.004; Nb[0.045,0.045]; Ti[0.11,0.11] | C=0.075(OK); Si=0.2(OK); Mn=1.65(OK); P=0(OK); S=0(OK); Nb=0.045(OK); Ti=0.11(OK) | 铝块按同源AH列固定计入：2.200kg/t；C上限按目标0.080-0.005=0.075；主要投料变化：中碳锰铁:13.051->6.293(-6.757)；硅锰:8.479->14.132(+5.653)；低碳锰铁:0.000->1.965(+1.965)；硅铁合金:1.384->0.000(-1.384)；成本下降：新-旧=-12.227元/t |  | 8.479367 | 14.132278 | 5.652911 | 0 | 0 | 0 | 13.050519 | 6.293197 | -6.757322 | 0 | 1.965142 | 1.965142 | 0 | 0 | 0 | 1.384466 | 0 | -1.384466 | 2.2 | 2.2 | 0 | 0 | 0 | 0 | 0.706002 | 0.706002 | 0 | 2.195346 | 2.195346 | 0 | 0 | 0 | 0 | 0 | 0 | 0 | 0 | 0 | 0 | 0 | 0 | 0 | 0 | 0 | 0 | 0 | 0 | 0 | 0 | 0 | 0 | 0 | 0 | 0 | 0 | 0 | 0
228 | 222 | 750L | 02 | 6 | 14 | 750L-2 | D 汽车用钢-汽车大梁钢-D16 750L | 1516 | 0.08 | 0.2 | 1.75 | 0.015 | 0.004 |  | 0.05 | 0.115 | 0.03 | [7 empty] | 0.048667 | 0.114 | ok | ok | 是 | C=0.0696863(OK); Si=0.2(OK); Mn=1.75(OK); P=0(OK); S=0(OK); Nb=0.05(OK); Ti=0.12(OK) |  | OK |  | 28.947261 | 28.947261 | 28.683914 | -0.263347 | 444.129951 | 444.129951 | 431.145973 | -12.983977 | 2.2 | 2.2 | 1.合金成本!AH228 | 同一工作簿AH列 |  | 26.483914 | 382.004204 | C<=0.075; Si[0.2,0.2]; Mn[1.75,1.75]; P<=0.015; S<=0.004; Nb[0.05,0.05]; Ti[0.12,0.12] | C=0.075(OK); Si=0.2(OK); Mn=1.75(OK); P=0(OK); S=0(OK); Nb=0.05(OK); Ti=0.12(OK) | 铝块按同源AH列固定计入：2.200kg/t；C上限按目标0.080-0.005=0.075；主要投料变化：硅锰:8.479->13.390(+4.910)；低碳锰铁:13.704->9.733(-3.971)；硅铁合金:1.384->0.182(-1.203)；成本下降：新-旧=-12.984元/t |  | 8.479367 | 13.389594 | 4.910227 | 0 | 0 | 0 | 0 | 0 | 0 | 13.704059 | 9.733058 | -3.971 | 0 | 0 | 0 | 1.384466 | 0.181892 | -1.202574 | 2.2 | 2.2 | 0 | 0 | 0 | 0 | 0.784447 | 0.784447 | 0 | 2.394923 | 2.394923 | 0 | 0 | 0 | 0 | 0 | 0 | 0 | 0 | 0 | 0 | 0 | 0 | 0 | 0 | 0 | 0 | 0 | 0 | 0 | 0 | 0 | 0 | 0 | 0 | 0 | 0 | 0 | 0
229 | 223 | 800L | 01 | 3 | 8 | 800L-1 | D 汽车用钢-汽车大梁钢-D10 800L | 1515 | 0.085 | 0.06 | 1.85 | 0.01 | 0.003 |  | 0.06 | 0.11 | 0.03 |  | 0 | [5 empty] | 0.041368 | 0.086263 | ok | ok | 输入异常 | C=0.0717108(OK); Si=0.06(OK); Mn=1.85(OK); P=0(OK); S=0(OK); Nb=0.06(OK); Ti=0.115(OK) | 硅锰 原表投料为负：-1.41323 kg/t；硅锰投料低于下限：-1.4132 kg/t < 0.0000 kg/t | WARN | 硅锰 原表投料为负：-1.41323 kg/t | 29.504016 | 29.504016 | 29.109242 | -0.394775 | 492.908516 | 492.908516 | 478.242044 | -14.666471 | 2.2 | 2.2 | 1.合金成本!AH229 | 同一工作簿AH列 |  | 26.909242 | 429.100274 | C<=0.08; Si[0.06,0.06]; Mn[1.85,1.85]; P<=0.01; S<=0.003; Nb[0.06,0.06]; Ti[0.115,0.115] | C=0.08(OK); Si=0.06(OK); Mn=1.85(OK); P=0(OK); S=0(OK); Nb=0.06(OK); Ti=0.115(OK) | 铝块按同源AH列固定计入：2.200kg/t；源表审计提示：硅锰 原表投料为负：-1.41323 kg/t；原Excel在批准规则下输入异常：硅锰 原表投料为负：-1.41323 kg/t；硅锰投料低于下限：-1.4132 kg/t < 0.0000 kg/t；C上限按目标0.085-0.005=0.080；主要投料变化：中碳锰铁:24.096->18.184(-5.912)；硅锰:-1.413->4.240(+5.653)；硅铁合金:1.384->0.000(-1.384)；高碳锰铁:0.000->1.249(+1.249)；成本下降：新-旧=-14.666元/t |  | -1.413228 | 4.239683 | 5.652911 | 0 | 1.248957 | 1.248957 | 24.096308 | 18.184131 | -5.912177 | 0 | 0 | 0 | 0 | 0 | 0 | 1.384466 | 0 | -1.384466 | 2.2 | 2.2 | 0 | 0 | 0 | 0 | 0.941336 | 0.941336 | 0 | 2.295134 | 2.295134 | 0 | 0 | 0 | 0 | 0 | 0 | 0 | 0 | 0 | 0 | 0 | 0 | 0 | 0 | 0 | 0 | 0 | 0 | 0 | 0 | 0 | 0 | 0 | 0 | 0 | 0 | 0 | 0
230 | 224 | 800L | 02 | 8.01 | 14 | 800L-2 | D 汽车用钢-汽车大梁钢-D10 800L | 1515 | 0.085 | 0.15 | 1.95 | 0.01 | 0.003 |  | 0.07 | 0.125 | 0.03 |  | 0 | [5 empty] | 0.0394 | 0.0834 | ok | ok | 是 | C=0.0742136(OK); Si=0.15(OK); Mn=1.95(OK); P=0(OK); S=0(OK); Nb=0.07(OK); Ti=0.13(OK) |  | OK |  | 32.339608 | 32.339608 | 31.918337 | -0.421271 | 537.636496 | 537.636496 | 523.655624 | -13.980872 | 2.2 | 2.2 | 1.合金成本!AH230 | 同一工作簿AH列 |  | 29.718337 | 474.513854 | C<=0.08; Si[0.15,0.15]; Mn[1.95,1.95]; P<=0.01; S<=0.003; Nb[0.07,0.07]; Ti[0.13,0.13] | C=0.08(OK); Si=0.15(OK); Mn=1.95(OK); P=0(OK); S=0(OK); Nb=0.07(OK); Ti=0.13(OK) | 铝块按同源AH列固定计入：2.200kg/t；C上限按目标0.085-0.005=0.080；主要投料变化：硅锰:4.946->10.599(+5.653)；中碳锰铁:20.116->14.706(-5.410)；硅铁合金:1.384->0.000(-1.384)；高碳锰铁:0.000->0.721(+0.721)；成本下降：新-旧=-13.981元/t |  | 4.946297 | 10.599209 | 5.652911 | 0 | 0.720784 | 0.720784 | 20.116119 | 14.70562 | -5.410499 | 0 | 0 | 0 | 0 | 0 | 0 | 1.384466 | 0 | -1.384466 | 2.2 | 2.2 | 0 | 0 | 0 | 0 | 1.098225 | 1.098225 | 0 | 2.5945 | 2.5945 | 0 | 0 | 0 | 0 | 0 | 0 | 0 | 0 | 0 | 0 | 0 | 0 | 0 | 0 | 0 | 0 | 0 | 0 | 0 | 0 | 0 | 0 | 0 | 0 | 0 | 0 | 0 | 0
231 | 225 | 800L-AC | 01 | 3 | 9.99 | 800L-AC | D 汽车用钢-汽车大梁钢-D09 800L-AC | 1518 | 0.08 | 0.2 | 1.85 | 0.01 | 0.002 |  | 0.07 | 0.125 | 0.03 |  | 0 | [5 empty] | 0.041368 | 0.086263 | ok | ok | 否 | C=0.0758596(NG); Si=0.2(OK); Mn=1.85(OK); P=0(OK); S=0(OK); Nb=0.07(OK); Ti=0.13(OK) | C高于上限：0.0759% > 0.0750% | OK |  | 31.582586 | 31.582586 | 30.992162 | -0.590424 | 523.639833 | 523.639833 | 512.234992 | -11.404841 | 2.2 | 2.2 | 1.合金成本!AH231 | 同一工作簿AH列 |  | 28.792162 | 463.093222 | C<=0.075; Si[0.2,0.2]; Mn[1.85,1.85]; P<=0.01; S<=0.002; Nb[0.07,0.07]; Ti[0.13,0.13] | C=0.075(OK); Si=0.2(OK); Mn=1.85(OK); P=0(OK); S=0(OK); Nb=0.07(OK); Ti=0.13(OK) | 铝块按同源AH列固定计入：2.200kg/t；原Excel在批准规则下不可行：C高于上限：0.0759% > 0.0750%；C上限按目标0.080-0.005=0.075，原Excel按当前成分口径估算C=0.076，会被新约束压住；主要投料变化：中碳锰铁:15.826->7.025(-8.801)；硅锰:8.479->14.132(+5.653)；低碳锰铁:0.000->3.942(+3.942)；硅铁合金:1.384->0.000(-1.384)；成本下降：新-旧=-11.405元/t |  | 8.479367 | 14.132278 | 5.652911 | 0 | 0 | 0 | 15.826028 | 7.025489 | -8.800539 | 0 | 3.94167 | 3.94167 | 0 | 0 | 0 | 1.384466 | 0 | -1.384466 | 2.2 | 2.2 | 0 | 0 | 0 | 0 | 1.098225 | 1.098225 | 0 | 2.5945 | 2.5945 | 0 | 0 | 0 | 0 | 0 | 0 | 0 | 0 | 0 | 0 | 0 | 0 | 0 | 0 | 0 | 0 | 0 | 0 | 0 | 0 | 0 | 0 | 0 | 0 | 0 | 0 | 0 | 0
232 | 226 | 800L-AC | 02 | 10 | 14 | 800L-ACH | D 汽车用钢-汽车大梁钢-D09 800L-AC | 1518 | 0.08 | 0.1 | 1.85 | 0.01 | 0.002 |  | 0.05 | 0.105 | 0.03 |  | 0.2 | [5 empty] | 0.0394 | 0.0834 | ok | ok | 是 | C=0.0713565(OK); Si=0.1(OK); Mn=1.85(OK); P=0(OK); S=0(OK); Nb=0.05(OK); Ti=0.11(OK); Cr=0.2(OK) |  | OK |  | 33.252991 | 33.252991 | 32.447048 | -0.805943 | 504.566927 | 504.566927 | 490.372731 | -14.194196 | 2.2 | 2.2 | 1.合金成本!AH232 | 同一工作簿AH列 |  | 30.247048 | 441.230961 | C<=0.075; Si[0.1,0.1]; Mn[1.85,1.85]; P<=0.01; S<=0.002; Nb[0.05,0.05]; Ti[0.11,0.11]; Cr[0.2,0.2] | C=0.075(OK); Si=0.1(OK); Mn=1.85(OK); P=0(OK); S=0(OK); Nb=0.05(OK); Ti=0.11(OK); Cr=0.2(OK) | 铝块按同源AH列固定计入：2.200kg/t；C上限按目标0.080-0.005=0.075；主要投料变化：中碳锰铁:21.771->0.000(-21.771)；低碳锰铁:0.000->16.488(+16.488)；硅锰:1.413->7.066(+5.653)；高碳铬铁:0.000->1.660(+1.660)；低碳铬铁:3.505->2.052(-1.452)；成本下降：新-旧=-14.194元/t |  | 1.413228 | 7.066139 | 5.652911 | 0 | 0 | 0 | 21.770569 | 0 | -21.770569 | 0 | 16.488365 | 16.488365 | 0 | 0 | 0 | 1.384466 | 0 | -1.384466 | 2.2 | 2.2 | 0 | 0 | 0 | 0 | 0.784447 | 0.784447 | 0 | 2.195346 | 2.195346 | 0 | 0 | 1.660295 | 1.660295 | 3.504935 | 2.052456 | -1.452479 | 0 | 0 | 0 | 0 | 0 | 0 | 0 | 0 | 0 | 0 | 0 | 0 | 0 | 0 | 0 | 0 | 0 | 0 | 0 | 0 | 0
233 | 227 | L245 | 01 | 3 | 12 | L245-1 | L 管线钢-L360级别-L02 L245 | 1519 | 0.15 | 0.2 | 0.6 | 0.015 | 0.005 |  |  | 0.01 | 0.015 | [7 empty] | 0.067647 | 0.114824 | ok | ok | 是 | C=0.079319(OK); Si=0.2(OK); Mn=0.6(OK); P=0(OK); S=0(OK); Ti=0.015(OK) |  | OK |  | 10.815252 | 10.815252 | 10.815252 | 0 | 86.890049 | 86.890049 | 86.890049 | 0 | 1.361339 | 1.361339 | 1.合金成本!AH233 | 同一工作簿AH列 |  | 9.453913 | 56.481585 | C<=0.145; Si[0.2,0.2]; Mn[0.6,0.6]; P<=0.015; S<=0.005; Ti[0.015,0.015] | C=0.079319(OK); Si=0.2(OK); Mn=0.6(OK); P=0(OK); S=0(OK); Ti=0.015(OK) | 铝块按同源AH列固定计入：1.361kg/t；C上限按目标0.150-0.005=0.145；成本基本持平：新-旧=+0.000元/t |  | 7.540025 | 7.540025 | 0 | 0 | 0 | 0 | 0 | 0 | 0 | 0 | 0 | 0 | 0 | 0 | 0 | 1.614523 | 1.614523 | 0 | 1.361339 | 1.361339 | 0 | 0 | 0 | 0 | 0 | 0 | 0 | 0.299365 | 0.299365 | 0 | 0 | 0 | 0 | 0 | 0 | 0 | 0 | 0 | 0 | 0 | 0 | 0 | 0 | 0 | 0 | 0 | 0 | 0 | 0 | 0 | 0 | 0 | 0 | 0 | 0 | 0 | 0
234 | 228 | L245 | 02 | 12.01 | 28 | L245-2 | L 管线钢-L360级别-L02 L245 | 1519 | 0.15 | 0.2 | 0.65 | 0.015 | 0.005 |  | 0.008 | 0.01 | 0.015 | [7 empty] | 0.0709 | 0.1058 | ok | ok | 是 | C=0.0839919(OK); Si=0.2(OK); Mn=0.65(OK); P=0(OK); S=0(OK); Nb=0.008(OK); Ti=0.015(OK) |  | OK |  | 11.602045 | 11.602045 | 11.602045 | 0 | 117.033183 | 117.033183 | 117.033183 | 0 | 1.33 | 1.33 | 1.合金成本!AH234 | 同一工作簿AH列 |  | 10.272045 | 87.324749 | C<=0.145; Si[0.2,0.2]; Mn[0.65,0.65]; P<=0.015; S<=0.005; Nb[0.008,0.008]; Ti[0.015,0.015] | C=0.0839919(OK); Si=0.2(OK); Mn=0.65(OK); P=0(OK); S=0(OK); Nb=0.008(OK); Ti=0.015(OK) | 铝块按同源AH列固定计入：1.330kg/t；C上限按目标0.150-0.005=0.145；成本基本持平：新-旧=-0.000元/t |  | 8.457297 | 8.457297 | 0 | 0 | 0 | 0 | 0 | 0 | 0 | 0 | 0 | 0 | 0 | 0 | 0 | 1.389871 | 1.389871 | 0 | 1.33 | 1.33 | 0 | 0 | 0 | 0 | 0.125511 | 0.125511 | 0 | 0.299365 | 0.299365 | 0 | 0 | 0 | 0 | 0 | 0 | 0 | 0 | 0 | 0 | 0 | 0 | 0 | 0 | 0 | 0 | 0 | 0 | 0 | 0 | 0 | 0 | 0 | 0 | 0 | 0 | 0 | 0
235 | 229 | L245M | 01 | 3 | 12 | L245M-1 | L 管线钢-L360级别-L03 L245M | 1519 | 0.15 | 0.15 | 0.6 | 0.015 | 0.004 |  | 0.006 | 0.01 | 0.015 | [7 empty] | 0.062 | 0.0965 | ok | ok | 是 | C=0.0741128(OK); Si=0.15(OK); Mn=0.6(OK); P=0(OK); S=0(OK); Nb=0.006(OK); Ti=0.015(OK) |  | OK |  | 10.227775 | 10.227775 | 10.227775 | 0 | 103.159985 | 103.159985 | 103.159985 | 0 | 1.33 | 1.33 | 1.合金成本!AH235 | 同一工作簿AH列 |  | 8.897775 | 73.451551 | C<=0.145; Si[0.15,0.15]; Mn[0.6,0.6]; P<=0.015; S<=0.004; Nb[0.006,0.006]; Ti[0.015,0.015] | C=0.0741128(OK); Si=0.15(OK); Mn=0.6(OK); P=0(OK); S=0(OK); Nb=0.006(OK); Ti=0.015(OK) | 铝块按同源AH列固定计入：1.330kg/t；C上限按目标0.150-0.005=0.145；成本基本持平：新-旧=-0.000元/t |  | 7.824787 | 7.824787 | 0 | 0 | 0 | 0 | 0 | 0 | 0 | 0 | 0 | 0 | 0 | 0 | 0 | 0.679489 | 0.679489 | 0 | 1.33 | 1.33 | 0 | 0 | 0 | 0 | 0.094134 | 0.094134 | 0 | 0.299365 | 0.299365 | 0 | 0 | 0 | 0 | 0 | 0 | 0 | 0 | 0 | 0 | 0 | 0 | 0 | 0 | 0 | 0 | 0 | 0 | 0 | 0 | 0 | 0 | 0 | 0 | 0 | 0 | 0 | 0
236 | 230 | L245M | 02 | 12.01 | 28 | L245M-2 | L 管线钢-L360级别-L03 L245M | 1519 | 0.15 | 0.15 | 0.7 | 0.015 | 0.004 |  | 0.008 | 0.015 | 0.015 | [7 empty] | 0.07075 | 0.1045 | ok | ok | 是 | C=0.085076(OK); Si=0.15(OK); Mn=0.7(OK); P=0(OK); S=0(OK); Nb=0.008(OK); Ti=0.02(OK) |  | OK |  | 11.43853 | 11.43853 | 11.43853 | 0 | 118.260213 | 118.260213 | 118.260213 | 0 | 1.33 | 1.33 | 1.合金成本!AH236 | 同一工作簿AH列 |  | 10.10853 | 88.551779 | C<=0.145; Si[0.15,0.15]; Mn[0.7,0.7]; P<=0.015; S<=0.004; Nb[0.008,0.008]; Ti[0.02,0.02] | C=0.085076(OK); Si=0.15(OK); Mn=0.7(OK); P=0(OK); S=0(OK); Nb=0.008(OK); Ti=0.02(OK) | 铝块按同源AH列固定计入：1.330kg/t；C上限按目标0.150-0.005=0.145；成本基本持平：新-旧=-0.000元/t |  | 9.254539 | 9.254539 | 0 | 0 | 0 | 0 | 0 | 0 | 0 | 0 | 0 | 0 | 0 | 0 | 0 | 0.329326 | 0.329326 | 0 | 1.33 | 1.33 | 0 | 0 | 0 | 0 | 0.125511 | 0.125511 | 0 | 0.399154 | 0.399154 | 0 | 0 | 0 | 0 | 0 | 0 | 0 | 0 | 0 | 0 | 0 | 0 | 0 | 0 | 0 | 0 | 0 | 0 | 0 | 0 | 0 | 0 | 0 | 0 | 0 | 0 | 0 | 0
237 | 231 | L290 | 01 | 3 | 12 | L290-1 | L 管线钢-L290级别-L12 L290 | 1517 | 0.15 | 0.15 | 0.75 | 0.015 | 0.005 |  |  | 0.025 | 0.025 | [7 empty] | 0.0705 | 0.116 | ok | ok | 是 | C=0.0857522(OK); Si=0.15(OK); Mn=0.75(OK); P=0(OK); S=0(OK); Ti=0.03(OK) |  | OK |  | 11.96438 | 11.96438 | 11.96438 | 0 | 98.517862 | 98.517862 | 98.517862 | 0 | 1.33 | 1.33 | 1.合金成本!AH237 | 同一工作簿AH列 |  | 10.63438 | 68.809428 | C<=0.145; Si[0.15,0.15]; Mn[0.75,0.75]; P<=0.015; S<=0.005; Ti[0.03,0.03] | C=0.0857522(OK); Si=0.15(OK); Mn=0.75(OK); P=0(OK); S=0(OK); Ti=0.03(OK) | 铝块按同源AH列固定计入：1.330kg/t；C上限按目标0.150-0.005=0.145；成本基本持平：新-旧=+0.000元/t |  | 9.85286 | 9.85286 | 0 | 0 | 0 | 0 | 0 | 0 | 0 | 0 | 0 | 0 | 0 | 0 | 0 | 0.18279 | 0.18279 | 0 | 1.33 | 1.33 | 0 | 0 | 0 | 0 | 0 | 0 | 0 | 0.598731 | 0.598731 | 0 | 0 | 0 | 0 | 0 | 0 | 0 | 0 | 0 | 0 | 0 | 0 | 0 | 0 | 0 | 0 | 0 | 0 | 0 | 0 | 0 | 0 | 0 | 0 | 0 | 0 | 0 | 0
238 | 232 | L290 | 02 | 12.01 | 28 | L290-2 | L 管线钢-L290级别-L12 L290 | 1517 | 0.15 | 0.15 | 0.85 | 0.015 | 0.005 |  | 0.008 | 0.025 | 0.025 | [7 empty] | 0.0705 | 0.116 | ok | ok | 是 | C=0.0911881(OK); Si=0.15(OK); Mn=0.85(OK); P=0(OK); S=0(OK); Nb=0.008(OK); Ti=0.03(OK) |  | OK |  | 13.364383 | 13.364383 | 13.364383 | 0 | 132.947941 | 132.947941 | 132.947941 | 0 | 1.33 | 1.33 | 1.合金成本!AH238 | 同一工作簿AH列 |  | 12.034383 | 103.239507 | C<=0.145; Si[0.15,0.15]; Mn[0.85,0.85]; P<=0.015; S<=0.005; Nb[0.008,0.008]; Ti[0.03,0.03] | C=0.0911881(OK); Si=0.15(OK); Mn=0.85(OK); P=0(OK); S=0(OK); Nb=0.008(OK); Ti=0.03(OK) | 铝块按同源AH列固定计入：1.330kg/t；C上限按目标0.150-0.005=0.145；成本基本持平：新-旧=+0.000元/t |  | 10.599209 | 10.599209 | 0 | 0.710932 | 0.710932 | 0 | 0 | 0 | 0 | 0 | 0 | 0 | 0 | 0 | 0 | 0 | 0 | 0 | 1.33 | 1.33 | 0 | 0 | 0 | 0 | 0.125511 | 0.125511 | 0 | 0.598731 | 0.598731 | 0 | 0 | 0 | 0 | 0 | 0 | 0 | 0 | 0 | 0 | 0 | 0 | 0 | 0 | 0 | 0 | 0 | 0 | 0 | 0 | 0 | 0 | 0 | 0 | 0 | 0 | 0 | 0
239 |  | L290M-HZ | 01 | 3 | 12 | L290M-HZ1 | L 管线钢-L290级别-L16 L290M-HZ | 1518 | 0.15 | 0.12 | 0.75 | 0.012 | 0.003 |  |  | 0.02 | 0.025 | [7 empty] | 0.0705 | 0.116 | ok | ok | 是 | C=0.0909048(OK); Si=0.12(OK); Mn=0.75(OK); P=0(OK); S=0(OK); Ti=0.025(OK) |  | OK |  | 11.517204 | 11.517204 | 11.517204 | 0 | 95.023919 | 95.023919 | 95.023919 | 0 | 1.33 | 1.33 | 1.合金成本!AH239 | 同一工作簿AH列 |  | 10.187204 | 65.315486 | C<=0.145; Si[0.12,0.12]; Mn[0.75,0.75]; P<=0.012; S<=0.003; Ti[0.025,0.025] | C=0.0909048(OK); Si=0.12(OK); Mn=0.75(OK); P=0(OK); S=0(OK); Ti=0.025(OK) | 铝块按同源AH列固定计入：1.330kg/t；C上限按目标0.150-0.005=0.145；成本基本持平：新-旧=-0.000元/t |  | 8.479367 | 8.479367 | 0 | 1.208895 | 1.208895 | 0 | 0 | 0 | 0 | 0 | 0 | 0 | 0 | 0 | 0 | 0 | 0 | 0 | 1.33 | 1.33 | 0 | 0 | 0 | 0 | 0 | 0 | 0 | 0.498942 | 0.498942 | 0 | 0 | 0 | 0 | 0 | 0 | 0 | 0 | 0 | 0 | 0 | 0 | 0 | 0 | 0 | 0 | 0 | 0 | 0 | 0 | 0 | 0 | 0 | 0 | 0 | 0 | 0 | 0
240 |  | L290M-HZ | 02 | 12.01 | 25.4 | L290M-HZ2 | L 管线钢-L290级别-L16 L290M-HZ | 1518 | 0.15 | 0.12 | 0.85 | 0.012 | 0.003 |  | 0.01 | 0.02 | 0.025 | [7 empty] | 0.0705 | 0.116 | ok | ok | 是 | C=0.0991406(OK); Si=0.12(OK); Mn=0.85(OK); P=0(OK); S=0(OK); Nb=0.01(OK); Ti=0.025(OK) |  | OK |  | 13.041933 | 13.041933 | 13.041933 | 0 | 137.081691 | 137.081691 | 137.081691 | 0 | 1.33 | 1.33 | 1.合金成本!AH240 | 同一工作簿AH列 |  | 11.711933 | 107.373257 | C<=0.145; Si[0.12,0.12]; Mn[0.85,0.85]; P<=0.012; S<=0.003; Nb[0.01,0.01]; Ti[0.025,0.025] | C=0.0991406(OK); Si=0.12(OK); Mn=0.85(OK); P=0(OK); S=0(OK); Nb=0.01(OK); Ti=0.025(OK) | 铝块按同源AH列固定计入：1.330kg/t；C上限按目标0.150-0.005=0.145；成本基本持平：新-旧=-0.000元/t |  | 8.479367 | 8.479367 | 0 | 2.576734 | 2.576734 | 0 | 0 | 0 | 0 | 0 | 0 | 0 | 0 | 0 | 0 | 0 | 0 | 0 | 1.33 | 1.33 | 0 | 0 | 0 | 0 | 0.156889 | 0.156889 | 0 | 0.498942 | 0.498942 | 0 | 0 | 0 | 0 | 0 | 0 | 0 | 0 | 0 | 0 | 0 | 0 | 0 | 0 | 0 | 0 | 0 | 0 | 0 | 0 | 0 | 0 | 0 | 0 | 0 | 0 | 0 | 0
241 | 233 | L360 | 01 | 4 | 25.4 | L360 | L 管线钢-L360级别-L01 L360 | 1521 | 0.07 | 0.2 | 1.25 | 0.015 | 0.005 |  | 0.03 | 0.025 | 0.02 | [7 empty] | 0.04223 | 0.104893 | ok | ok | 是 | C=0.0623148(OK); Si=0.2(OK); Mn=1.25(OK); P=0(OK); S=0(OK); Nb=0.03(OK); Ti=0.03(OK) |  | OK |  | 21.408029 | 21.408029 | 20.204809 | -1.203219 | 293.410066 | 293.410066 | 264.017949 | -29.392117 | 2 | 2 | 1.合金成本!AH241 | 同一工作簿AH列 |  | 18.204809 | 219.343612 | C<=0.065; Si[0.2,0.2]; Mn[1.25,1.25]; P<=0.015; S<=0.005; Nb[0.03,0.03]; Ti[0.03,0.03] | C=0.065(OK); Si=0.2(OK); Mn=1.25(OK); P=0(OK); S=0(OK); Nb=0.03(OK); Ti=0.03(OK) | 铝块按同源AH列固定计入：2.000kg/t；C上限按目标0.070-0.005=0.065；主要投料变化：中碳锰铁:14.877->0.000(-14.877)；硅锰:0.000->13.380(+13.380)；低碳锰铁:0.000->3.571(+3.571)；硅铁合金:3.461->0.184(-3.277)；成本下降：新-旧=-29.392元/t |  | 0 | 13.380473 | 13.380473 | 0 | 0 | 0 | 14.877464 | 0 | -14.877464 | 0 | 3.570812 | 3.570812 | 0 | 0 | 0 | 3.461166 | 0.184126 | -3.27704 | 2 | 2 | 0 | 0 | 0 | 0 | 0.470668 | 0.470668 | 0 | 0.598731 | 0.598731 | 0 | 0 | 0 | 0 | 0 | 0 | 0 | 0 | 0 | 0 | 0 | 0 | 0 | 0 | 0 | 0 | 0 | 0 | 0 | 0 | 0 | 0 | 0 | 0 | 0 | 0 | 0 | 0
242 | 234 | L360M | 01 | 4 | 25.4 | L360M | L 管线钢-L360级别-L15 L360M | 1521 | 0.07 | 0.2 | 1.25 | 0.012 | 0.003 |  | 0.03 | 0.025 | 0.02 |  | 0 | 0 | 0 |  | 0 |  | 0.04223 | 0.104893 | ok | ok | 是 | C=0.0623148(OK); Si=0.2(OK); Mn=1.25(OK); P=0(OK); S=0(OK); Nb=0.03(OK); Ti=0.03(OK) |  | OK |  | 21.408029 | 21.408029 | 20.204809 | -1.203219 | 293.410066 | 293.410066 | 264.017949 | -29.392117 | 2 | 2 | 1.合金成本!AH242 | 同一工作簿AH列 |  | 18.204809 | 219.343612 | C<=0.065; Si[0.2,0.2]; Mn[1.25,1.25]; P<=0.012; S<=0.003; Nb[0.03,0.03]; Ti[0.03,0.03] | C=0.065(OK); Si=0.2(OK); Mn=1.25(OK); P=0(OK); S=0(OK); Nb=0.03(OK); Ti=0.03(OK) | 铝块按同源AH列固定计入：2.000kg/t；C上限按目标0.070-0.005=0.065；主要投料变化：中碳锰铁:14.877->0.000(-14.877)；硅锰:0.000->13.380(+13.380)；低碳锰铁:0.000->3.571(+3.571)；硅铁合金:3.461->0.184(-3.277)；成本下降：新-旧=-29.392元/t |  | 0 | 13.380473 | 13.380473 | 0 | 0 | 0 | 14.877464 | 0 | -14.877464 | 0 | 3.570812 | 3.570812 | 0 | 0 | 0 | 3.461166 | 0.184126 | -3.27704 | 2 | 2 | 0 | 0 | 0 | 0 | 0.470668 | 0.470668 | 0 | 0.598731 | 0.598731 | 0 | 0 | 0 | 0 | 0 | 0 | 0 | 0 | 0 | 0 | 0 | 0 | 0 | 0 | 0 | 0 | 0 | 0 | 0 | 0 | 0 | 0 | 0 | 0 | 0 | 0 | 0 | 0
243 | 235 | L485 | 01 | 6 | 16 | L485-1 | L 管线钢-L485级别-L08 L485 | 1518 | 0.08 | 0.23 | 1.4 | 0.015 | 0.005 |  | 0.025 | 0.045 | 0.025 | [7 empty] | 0.038 | 0.0935 | ok | ok | 是 | C=0.0677313(OK); Si=0.23(OK); Mn=1.4(OK); P=0(OK); S=0(OK); Nb=0.025(OK); Ti=0.05(OK) |  | OK |  | 23.029662 | 23.029662 | 23.10661 | 0.076948 | 267.51906 | 267.51906 | 265.527983 | -1.991077 | 2 | 2 | 1.合金成本!AH243 | 同一工作簿AH列 |  | 21.10661 | 220.853647 | C<=0.075; Si[0.23,0.23]; Mn[1.4,1.4]; P<=0.015; S<=0.005; Nb[0.025,0.025]; Ti[0.05,0.05] | C=0.075(OK); Si=0.23(OK); Mn=1.4(OK); P=0(OK); S=0(OK); Nb=0.025(OK); Ti=0.05(OK) | 铝块按同源AH列固定计入：2.000kg/t；C上限按目标0.080-0.005=0.075；主要投料变化：高碳锰铁:0.000->1.534(+1.534)；中碳锰铁:3.387->1.930(-1.457)；成本下降：新-旧=-1.991元/t |  | 16.25212 | 16.25212 | 0 | 0 | 1.53389 | 1.53389 | 3.387434 | 1.930492 | -1.456942 | 0 | 0 | 0 | 0 | 0 | 0 | 0 | 0 | 0 | 2 | 2 | 0 | 0 | 0 | 0 | 0.392223 | 0.392223 | 0 | 0.997884 | 0.997884 | 0 | 0 | 0 | 0 | 0 | 0 | 0 | 0 | 0 | 0 | 0 | 0 | 0 | 0 | 0 | 0 | 0 | 0 | 0 | 0 | 0 | 0 | 0 | 0 | 0 | 0 | 0 | 0
244 | 236 | L485 | 02 | 16.01 | 22 | L485-2 | L 管线钢-L485级别-L08 L485 | 1518 | 0.08 | 0.23 | 1.5 | 0.015 | 0.005 |  | 0.025 | 0.055 | 0.025 | [7 empty] | 0.038 | 0.0935 | ok | ok | 是 | C=0.0694853(OK); Si=0.23(OK); Mn=1.5(OK); P=0(OK); S=0(OK); Nb=0.025(OK); Ti=0.06(OK) |  | OK |  | 24.52846 | 24.52846 | 24.58684 | 0.058381 | 282.366128 | 282.366128 | 280.855502 | -1.510626 | 2 | 2 | 1.合金成本!AH244 | 同一工作簿AH列 |  | 22.58684 | 236.181166 | C<=0.075; Si[0.23,0.23]; Mn[1.5,1.5]; P<=0.015; S<=0.005; Nb[0.025,0.025]; Ti[0.06,0.06] | C=0.075(OK); Si=0.23(OK); Mn=1.5(OK); P=0(OK); S=0(OK); Nb=0.025(OK); Ti=0.06(OK) | 铝块按同源AH列固定计入：2.000kg/t；C上限按目标0.080-0.005=0.075；主要投料变化：高碳锰铁:0.000->1.164(+1.164)；中碳锰铁:4.687->3.581(-1.105)；成本下降：新-旧=-1.511元/t |  | 16.25212 | 16.25212 | 0 | 0 | 1.163759 | 1.163759 | 4.686655 | 3.581276 | -1.105379 | 0 | 0 | 0 | 0 | 0 | 0 | 0 | 0 | 0 | 2 | 2 | 0 | 0 | 0 | 0 | 0.392223 | 0.392223 | 0 | 1.197461 | 1.197461 | 0 | 0 | 0 | 0 | 0 | 0 | 0 | 0 | 0 | 0 | 0 | 0 | 0 | 0 | 0 | 0 | 0 | 0 | 0 | 0 | 0 | 0 | 0 | 0 | 0 | 0 | 0 | 0
245 | 237 | X42 | 01 | 3 | 12 | X42-1 | L 管线钢-API-L09 X42 | 1517 | 0.15 | 0.15 | 0.75 | 0.015 | 0.005 |  |  | 0.025 | 0.025 | [7 empty] | 0.0705 | 0.116 | ok | ok | 是 | C=0.0857522(OK); Si=0.15(OK); Mn=0.75(OK); P=0(OK); S=0(OK); Ti=0.03(OK) |  | OK |  | 12.03438 | 12.03438 | 12.03438 | 0 | 100.081464 | 100.081464 | 100.081464 | 0 | 1.4 | 1.4 | 1.合金成本!AH245 | 同一工作簿AH列 |  | 10.63438 | 68.809428 | C<=0.145; Si[0.15,0.15]; Mn[0.75,0.75]; P<=0.015; S<=0.005; Ti[0.03,0.03] | C=0.0857522(OK); Si=0.15(OK); Mn=0.75(OK); P=0(OK); S=0(OK); Ti=0.03(OK) | 铝块按同源AH列固定计入：1.400kg/t；C上限按目标0.150-0.005=0.145；成本基本持平：新-旧=+0.000元/t |  | 9.85286 | 9.85286 | 0 | 0 | 0 | 0 | 0 | 0 | 0 | 0 | 0 | 0 | 0 | 0 | 0 | 0.18279 | 0.18279 | 0 | 1.4 | 1.4 | 0 | 0 | 0 | 0 | 0 | 0 | 0 | 0.598731 | 0.598731 | 0 | 0 | 0 | 0 | 0 | 0 | 0 | 0 | 0 | 0 | 0 | 0 | 0 | 0 | 0 | 0 | 0 | 0 | 0 | 0 | 0 | 0 | 0 | 0 | 0 | 0 | 0 | 0
246 | 238 | X42 | 02 | 12.01 | 28 | X42-2 | L 管线钢-API-L09 X42 | 1517 | 0.15 | 0.15 | 0.85 | 0.015 | 0.005 |  | 0.008 | 0.025 | 0.025 | [7 empty] | 0.0705 | 0.116 | ok | ok | 是 | C=0.0911881(OK); Si=0.15(OK); Mn=0.85(OK); P=0(OK); S=0(OK); Nb=0.008(OK); Ti=0.03(OK) |  | OK |  | 13.434383 | 13.434383 | 13.434383 | 0 | 134.511542 | 134.511542 | 134.511542 | 0 | 1.4 | 1.4 | 1.合金成本!AH246 | 同一工作簿AH列 |  | 12.034383 | 103.239507 | C<=0.145; Si[0.15,0.15]; Mn[0.85,0.85]; P<=0.015; S<=0.005; Nb[0.008,0.008]; Ti[0.03,0.03] | C=0.0911881(OK); Si=0.15(OK); Mn=0.85(OK); P=0(OK); S=0(OK); Nb=0.008(OK); Ti=0.03(OK) | 铝块按同源AH列固定计入：1.400kg/t；C上限按目标0.150-0.005=0.145；成本基本持平：新-旧=-0.000元/t |  | 10.599209 | 10.599209 | 0 | 0.710932 | 0.710932 | 0 | 0 | 0 | 0 | 0 | 0 | 0 | 0 | 0 | 0 | 0 | 0 | 0 | 1.4 | 1.4 | 0 | 0 | 0 | 0 | 0.125511 | 0.125511 | 0 | 0.598731 | 0.598731 | 0 | 0 | 0 | 0 | 0 | 0 | 0 | 0 | 0 | 0 | 0 | 0 | 0 | 0 | 0 | 0 | 0 | 0 | 0 | 0 | 0 | 0 | 0 | 0 | 0 | 0 | 0 | 0
247 | 239 | X60M | 01 | 6 | 16 | X60M-1 | L 管线钢-API-L11 X60M | 1520 | 0.06 | 0.23 | 1.35 | 0.01 | 0.003 |  | 0.03 | 0.04 | 0.025 | [7 empty] | 0.04725 | 0.07875 | ok | ok | 否 | C=0.0564529(NG); Si=0.23(OK); Mn=1.35(OK); P=0(OK); S=0(OK); Nb=0.03(OK); Ti=0.045(OK) | C高于上限：0.0565% > 0.0550% | OK |  | 23.526366 | 23.526366 | 23.279451 | -0.246915 | 327.093816 | 327.093816 | 343.9468 | 16.852984 | 2.2 | 2.2 | 1.合金成本!AH247 | 同一工作簿AH列 |  | 21.079451 | 294.80503 | C<=0.055; Si[0.23,0.23]; Mn[1.35,1.35]; P<=0.01; S<=0.003; Nb[0.03,0.03]; Ti[0.045,0.045] | C=0.055(OK); Si=0.23(OK); Mn=1.35(OK); P=0(OK); S=0(OK); Nb=0.03(OK); Ti=0.045(OK) | 铝块按同源AH列固定计入：2.200kg/t；原Excel在批准规则下不可行：C高于上限：0.0565% > 0.0550%；C上限按目标0.060-0.005=0.055，原Excel按当前成分口径估算C=0.056，会被新约束压住；主要投料变化：低碳锰铁:15.977->13.455(-2.522)；金属锰:0.000->2.275(+2.275)；成本上升：新-旧=+16.853元/t |  | 0 | 0 | 0 | 0 | 0 | 0 | 0 | 0 | 0 | 15.977262 | 13.454861 | -2.522401 | 0 | 2.275486 | 2.275486 | 3.980341 | 3.980341 | 0 | 2.2 | 2.2 | 0 | 0 | 0 | 0 | 0.470668 | 0.470668 | 0 | 0.898096 | 0.898096 | 0 | 0 | 0 | 0 | 0 | 0 | 0 | 0 | 0 | 0 | 0 | 0 | 0 | 0 | 0 | 0 | 0 | 0 | 0 | 0 | 0 | 0 | 0 | 0 | 0 | 0 | 0 | 0
248 | 240 | X60M | 02 | 16.01 | 25.4 | X60M-2 | L 管线钢-API-L11 X60M | 1520 | 0.06 | 0.23 | 1.45 | 0.01 | 0.003 |  | 0.035 | 0.04 | 0.025 | [7 empty] | 0.04725 | 0.07875 | ok | ok | 否 | C=0.0571768(NG); Si=0.23(OK); Mn=1.45(OK); P=0(OK); S=0(OK); Nb=0.035(OK); Ti=0.045(OK) | C高于上限：0.0572% > 0.0550% | OK |  | 24.861626 | 24.861626 | 24.491683 | -0.369943 | 354.555066 | 354.555066 | 379.805243 | 25.250177 | 2.2 | 2.2 | 1.合金成本!AH248 | 同一工作簿AH列 |  | 22.291683 | 330.663474 | C<=0.055; Si[0.23,0.23]; Mn[1.45,1.45]; P<=0.01; S<=0.003; Nb[0.035,0.035]; Ti[0.045,0.045] | C=0.055(OK); Si=0.23(OK); Mn=1.45(OK); P=0(OK); S=0(OK); Nb=0.035(OK); Ti=0.045(OK) | 铝块按同源AH列固定计入：2.200kg/t；原Excel在批准规则下不可行：C高于上限：0.0572% > 0.0550%；C上限按目标0.060-0.005=0.055，原Excel按当前成分口径估算C=0.057，会被新约束压住；主要投料变化：低碳锰铁:17.234->13.455(-3.779)；金属锰:0.000->3.409(+3.409)；成本上升：新-旧=+25.250元/t |  | 0 | 0 | 0 | 0 | 0 | 0 | 0 | 0 | 0 | 17.234077 | 13.454861 | -3.779216 | 0 | 3.409272 | 3.409272 | 3.980341 | 3.980341 | 0 | 2.2 | 2.2 | 0 | 0 | 0 | 0 | 0.549113 | 0.549113 | 0 | 0.898096 | 0.898096 | 0 | 0 | 0 | 0 | 0 | 0 | 0 | 0 | 0 | 0 | 0 | 0 | 0 | 0 | 0 | 0 | 0 | 0 | 0 | 0 | 0 | 0 | 0 | 0 | 0 | 0 | 0 | 0
249 | 241 | PSL1 X65 | 01 | 6 | 16 | X65-1 | L 管线钢-API-L04 API 5L X65 | 1520 | 0.06 | 0.23 | 1.35 | 0.01 | 0.003 |  | 0.035 | 0.045 | 0.025 | [7 empty] | 0.04725 | 0.07875 | ok | ok | 否 | C=0.0564529(NG); Si=0.23(OK); Mn=1.35(OK); P=0(OK); S=0(OK); Nb=0.035(OK); Ti=0.05(OK) | C高于上限：0.0565% > 0.0550% | OK |  | 23.704599 | 23.704599 | 23.457684 | -0.246915 | 346.390909 | 346.390909 | 363.243893 | 16.852984 | 2.2 | 2.2 | 1.合金成本!AH249 | 同一工作簿AH列 |  | 21.257684 | 314.102123 | C<=0.055; Si[0.23,0.23]; Mn[1.35,1.35]; P<=0.01; S<=0.003; Nb[0.035,0.035]; Ti[0.05,0.05] | C=0.055(OK); Si=0.23(OK); Mn=1.35(OK); P=0(OK); S=0(OK); Nb=0.035(OK); Ti=0.05(OK) | 铝块按同源AH列固定计入：2.200kg/t；原Excel在批准规则下不可行：C高于上限：0.0565% > 0.0550%；C上限按目标0.060-0.005=0.055，原Excel按当前成分口径估算C=0.056，会被新约束压住；主要投料变化：低碳锰铁:15.977->13.455(-2.522)；金属锰:0.000->2.275(+2.275)；成本上升：新-旧=+16.853元/t |  | 0 | 0 | 0 | 0 | 0 | 0 | 0 | 0 | 0 | 15.977262 | 13.454861 | -2.522401 | 0 | 2.275486 | 2.275486 | 3.980341 | 3.980341 | 0 | 2.2 | 2.2 | 0 | 0 | 0 | 0 | 0.549113 | 0.549113 | 0 | 0.997884 | 0.997884 | 0 | 0 | 0 | 0 | 0 | 0 | 0 | 0 | 0 | 0 | 0 | 0 | 0 | 0 | 0 | 0 | 0 | 0 | 0 | 0 | 0 | 0 | 0 | 0 | 0 | 0 | 0 | 0
250 | 242 | PSL1 X65 | 02 | 16.01 | 25 | X65-2 | L 管线钢-API-L04 API 5L X65 | 1520 | 0.06 | 0.23 | 1.45 | 0.01 | 0.003 |  | 0.04 | 0.045 | 0.025 | [7 empty] | 0.046583 | 0.094667 | ok | ok | 否 | C=0.0563949(NG); Si=0.23(OK); Mn=1.45(OK); P=0(OK); S=0(OK); Nb=0.04(OK); Ti=0.05(OK) | C高于上限：0.0564% > 0.0550% | OK |  | 24.839816 | 24.839816 | 24.602752 | -0.237064 | 372.170381 | 372.170381 | 388.350988 | 16.180606 | 2.2 | 2.2 | 1.合金成本!AH250 | 同一工作簿AH列 |  | 22.402752 | 339.209218 | C<=0.055; Si[0.23,0.23]; Mn[1.45,1.45]; P<=0.01; S<=0.003; Nb[0.04,0.04]; Ti[0.05,0.05] | C=0.055(OK); Si=0.23(OK); Mn=1.45(OK); P=0(OK); S=0(OK); Nb=0.04(OK); Ti=0.05(OK) | 铝块按同源AH列固定计入：2.200kg/t；原Excel在批准规则下不可行：C高于上限：0.0564% > 0.0550%；C上限按目标0.060-0.005=0.055，原Excel按当前成分口径估算C=0.056，会被新约束压住；主要投料变化：低碳锰铁:17.034->14.612(-2.422)；金属锰:0.000->2.185(+2.185)；成本上升：新-旧=+16.181元/t |  | 0 | 0 | 0 | 0 | 0 | 0 | 0 | 0 | 0 | 17.034034 | 14.612269 | -2.421765 | 0 | 2.184701 | 2.184701 | 3.980341 | 3.980341 | 0 | 2.2 | 2.2 | 0 | 0 | 0 | 0 | 0.627557 | 0.627557 | 0 | 0.997884 | 0.997884 | 0 | 0 | 0 | 0 | 0 | 0 | 0 | 0 | 0 | 0 | 0 | 0 | 0 | 0 | 0 | 0 | 0 | 0 | 0 | 0 | 0 | 0 | 0 | 0 | 0 | 0 | 0 | 0
251 | 243 | X70 | 01 | 6 | 14 | X70-1 | L 管线钢-API-L05 X70 | 1520 | 0.06 | 0.23 | 1.6 | 0.01 | 0.002 |  | 0.06 | 0.015 | 0.025 |  | 0.25 | [5 empty] | 0.0405 | 0.065 | ok | ok | 是 | C=0.0520854(OK); Si=0.23(OK); Mn=1.6(OK); P=0(OK); S=0(OK); Nb=0.06(OK); Ti=0.02(OK); Cr=0.25(OK) |  | OK |  | 31.19411 | 31.19411 | 31.049665 | -0.144446 | 507.442566 | 507.442566 | 500.32087 | -7.121696 | 2.2 | 2.2 | 1.合金成本!AH251 | 同一工作簿AH列 |  | 28.849665 | 451.1791 | C<=0.055; Si[0.23,0.23]; Mn[1.6,1.6]; P<=0.01; S<=0.002; Nb[0.06,0.06]; Ti[0.02,0.02]; Cr[0.25,0.25] | C=0.055(OK); Si=0.23(OK); Mn=1.6(OK); P=0(OK); S=0(OK); Nb=0.06(OK); Ti=0.02(OK); Cr=0.25(OK) | 铝块按同源AH列固定计入：2.200kg/t；C上限按目标0.060-0.005=0.055；主要投料变化：硅锰:0.000->2.693(+2.693)；低碳锰铁:19.292->17.114(-2.178)；硅铁合金:3.980->3.321(-0.660)；成本下降：新-旧=-7.122元/t |  | 0 | 2.693254 | 2.693254 | 0 | 0 | 0 | 0 | 0 | 0 | 19.292111 | 17.114023 | -2.178089 | 0 | 0 | 0 | 3.980341 | 3.32073 | -0.65961 | 2.2 | 2.2 | 0 | 0 | 0 | 0 | 0.941336 | 0.941336 | 0 | 0.399154 | 0.399154 | 0 | 0 | 0 | 0 | 4.381169 | 4.381169 | 0 | 0 | 0 | 0 | 0 | 0 | 0 | 0 | 0 | 0 | 0 | 0 | 0 | 0 | 0 | 0 | 0 | 0 | 0 | 0 | 0 | 0
252 | 244 | X70 | 02 | 14.01 | 19 | X70-2 | L 管线钢-API-L05 X70 | 1520 | 0.06 | 0.23 | 1.65 | 0.01 | 0.002 |  | 0.065 | 0.015 | 0.025 |  | 0.25 | [5 empty] | 0.0405 | 0.065 | ok | ok | 是 | C=0.0524474(OK); Si=0.23(OK); Mn=1.65(OK); P=0(OK); S=0(OK); Nb=0.065(OK); Ti=0.02(OK); Cr=0.25(OK) |  | OK |  | 31.900963 | 31.900963 | 31.774456 | -0.126507 | 529.620744 | 529.620744 | 523.383495 | -6.237249 | 2.2 | 2.2 | 1.合金成本!AH252 | 同一工作簿AH列 |  | 29.574456 | 474.241725 | C<=0.055; Si[0.23,0.23]; Mn[1.65,1.65]; P<=0.01; S<=0.002; Nb[0.065,0.065]; Ti[0.02,0.02]; Cr[0.25,0.25] | C=0.055(OK); Si=0.23(OK); Mn=1.65(OK); P=0(OK); S=0(OK); Nb=0.065(OK); Ti=0.02(OK); Cr=0.25(OK) | 铝块按同源AH列固定计入：2.200kg/t；C上限按目标0.060-0.005=0.055；主要投料变化：硅锰:0.000->2.359(+2.359)；低碳锰铁:19.921->18.013(-1.908)；硅铁合金:3.980->3.403(-0.578)；成本下降：新-旧=-6.237元/t |  | 0 | 2.358777 | 2.358777 | 0 | 0 | 0 | 0 | 0 | 0 | 19.920519 | 18.012928 | -1.907591 | 0 | 0 | 0 | 3.980341 | 3.402648 | -0.577693 | 2.2 | 2.2 | 0 | 0 | 0 | 0 | 1.019781 | 1.019781 | 0 | 0.399154 | 0.399154 | 0 | 0 | 0 | 0 | 4.381169 | 4.381169 | 0 | 0 | 0 | 0 | 0 | 0 | 0 | 0 | 0 | 0 | 0 | 0 | 0 | 0 | 0 | 0 | 0 | 0 | 0 | 0 | 0 | 0
253 | 245 | X70M | 01 | 6 | 14 | X70M-1 | L 管线钢-API-L06 X70M | 1520 | 0.06 | 0.23 | 1.6 | 0.01 | 0.002 |  | 0.06 | 0.015 | 0.025 |  | 0.25 | [5 empty] | 0.0405 | 0.065 | ok | ok | 是 | C=0.0520854(OK); Si=0.23(OK); Mn=1.6(OK); P=0(OK); S=0(OK); Nb=0.06(OK); Ti=0.02(OK); Cr=0.25(OK) |  | OK |  | 31.19411 | 31.19411 | 31.049665 | -0.144446 | 507.442566 | 507.442566 | 500.32087 | -7.121696 | 2.2 | 2.2 | 1.合金成本!AH253 | 同一工作簿AH列 |  | 28.849665 | 451.1791 | C<=0.055; Si[0.23,0.23]; Mn[1.6,1.6]; P<=0.01; S<=0.002; Nb[0.06,0.06]; Ti[0.02,0.02]; Cr[0.25,0.25] | C=0.055(OK); Si=0.23(OK); Mn=1.6(OK); P=0(OK); S=0(OK); Nb=0.06(OK); Ti=0.02(OK); Cr=0.25(OK) | 铝块按同源AH列固定计入：2.200kg/t；C上限按目标0.060-0.005=0.055；主要投料变化：硅锰:0.000->2.693(+2.693)；低碳锰铁:19.292->17.114(-2.178)；硅铁合金:3.980->3.321(-0.660)；成本下降：新-旧=-7.122元/t |  | 0 | 2.693254 | 2.693254 | 0 | 0 | 0 | 0 | 0 | 0 | 19.292111 | 17.114023 | -2.178089 | 0 | 0 | 0 | 3.980341 | 3.32073 | -0.65961 | 2.2 | 2.2 | 0 | 0 | 0 | 0 | 0.941336 | 0.941336 | 0 | 0.399154 | 0.399154 | 0 | 0 | 0 | 0 | 4.381169 | 4.381169 | 0 | 0 | 0 | 0 | 0 | 0 | 0 | 0 | 0 | 0 | 0 | 0 | 0 | 0 | 0 | 0 | 0 | 0 | 0 | 0 | 0 | 0
254 | 246 | X70M | 02 | 14.01 | 24 | X70M-2 | L 管线钢-API-L06 X70M | 1520 | 0.06 | 0.23 | 1.65 | 0.01 | 0.002 |  | 0.065 | 0.015 | 0.025 |  | 0.25 | [5 empty] | 0.0405 | 0.065 | ok | ok | 是 | C=0.0524474(OK); Si=0.23(OK); Mn=1.65(OK); P=0(OK); S=0(OK); Nb=0.065(OK); Ti=0.02(OK); Cr=0.25(OK) |  | OK |  | 31.900963 | 31.900963 | 31.774456 | -0.126507 | 529.620744 | 529.620744 | 523.383495 | -6.237249 | 2.2 | 2.2 | 1.合金成本!AH254 | 同一工作簿AH列 |  | 29.574456 | 474.241725 | C<=0.055; Si[0.23,0.23]; Mn[1.65,1.65]; P<=0.01; S<=0.002; Nb[0.065,0.065]; Ti[0.02,0.02]; Cr[0.25,0.25] | C=0.055(OK); Si=0.23(OK); Mn=1.65(OK); P=0(OK); S=0(OK); Nb=0.065(OK); Ti=0.02(OK); Cr=0.25(OK) | 铝块按同源AH列固定计入：2.200kg/t；C上限按目标0.060-0.005=0.055；主要投料变化：硅锰:0.000->2.359(+2.359)；低碳锰铁:19.921->18.013(-1.908)；硅铁合金:3.980->3.403(-0.578)；成本下降：新-旧=-6.237元/t |  | 0 | 2.358777 | 2.358777 | 0 | 0 | 0 | 0 | 0 | 0 | 19.920519 | 18.012928 | -1.907591 | 0 | 0 | 0 | 3.980341 | 3.402648 | -0.577693 | 2.2 | 2.2 | 0 | 0 | 0 | 0 | 1.019781 | 1.019781 | 0 | 0.399154 | 0.399154 | 0 | 0 | 0 | 0 | 4.381169 | 4.381169 | 0 | 0 | 0 | 0 | 0 | 0 | 0 | 0 | 0 | 0 | 0 | 0 | 0 | 0 | 0 | 0 | 0 | 0 | 0 | 0 | 0 | 0
255 | 247 | X80M | 01 | 6 | 16 | X80M-1 | L 管线钢-API-L07 X80M | 1520 | 0.04 | 0.23 | 1.8 | 0.01 | 0.002 |  | 0.08 | 0.012 | 0.025 |  | 0.25 |  |  | 0.18 |  |  | 0.03 | 0.043 | ok | ok | 否 | C=0.0431925(NG); Si=0.23(OK); Mn=1.8(OK); P=0(OK); S=0(OK); Nb=0.08(OK); Ti=0.017(OK); Cr=0.25(OK); Mo=0.18(OK) | C高于上限：0.0432% > 0.0350% | OK |  | 37.521395 | 37.521395 | 36.129106 | -1.392289 | 1466.918994 | 1466.918994 | 1561.948547 | 95.029553 | 2.3 | 2.3 | 1.合金成本!AH255 | 同一工作簿AH列 |  | 33.829106 | 1510.57306 | C<=0.035; Si[0.23,0.23]; Mn[1.8,1.8]; P<=0.01; S<=0.002; Nb[0.08,0.08]; Ti[0.017,0.017]; Cr[0.25,0.25]; Mo[0.18,0.18] | C=0.035(OK); Si=0.23(OK); Mn=1.8(OK); P=0(OK); S=0(OK); Nb=0.08(OK); Ti=0.017(OK); Cr=0.25(OK); Mo=0.18(OK) | 铝块按同源AH列固定计入：2.300kg/t；原Excel在批准规则下不可行：C高于上限：0.0432% > 0.0350%；C上限按目标0.040-0.005=0.035，原Excel按当前成分口径估算C=0.043，会被新约束压住；主要投料变化：低碳锰铁:22.082->7.859(-14.223)；金属锰:0.000->12.831(+12.831)；成本上升：新-旧=+95.030元/t |  | 0 | 0 | 0 | 0 | 0 | 0 | 0 | 0 | 0 | 22.082241 | 7.859086 | -14.223155 | 0 | 12.830866 | 12.830866 | 3.980341 | 3.980341 | 0 | 2.3 | 2.3 | 0 | 0 | 0 | 0 | 1.255115 | 1.255115 | 0 | 0.339281 | 0.339281 | 0 | 0 | 0 | 0 | 4.381169 | 4.381169 | 0 | 0 | 0 | 0 | 0 | 0 | 0 | 3.183249 | 3.183249 | 0 | 0 | 0 | 0 | 0 | 0 | 0 | 0 | 0 | 0 | 0 | 0 | 0
256 | 248 | X80M | 02 | 16.01 | 19 | X80M-2 | L 管线钢-API-L07 X80M | 1520 | 0.045 | 0.23 | 1.8 | 0.01 | 0.002 | 0.04 | 0.08 | 0.012 | 0.025 |  | 0.35 |  |  | 0.18 |  |  | 0.03 | 0.043 | ok | ok | 否 | C=0.0433818(NG); Si=0.23(OK); Mn=1.8(OK); P=0(OK); S=0(OK); V=0.04(OK); Nb=0.08(OK); Ti=0.017(OK); Cr=0.35(OK); Mo=0.18(OK) | C高于上限：0.0434% > 0.0400% | OK |  | 41.071523 | 41.071523 | 40.496799 | -0.574724 | 1582.622961 | 1582.622961 | 1621.850281 | 39.22732 | 3.3 | 3.3 | 1.合金成本!AH256 | 同一工作簿AH列 |  | 37.196799 | 1548.137626 | C<=0.04; Si[0.23,0.23]; Mn[1.8,1.8]; P<=0.01; S<=0.002; V[0.04,0.04]; Nb[0.08,0.08]; Ti[0.017,0.017]; Cr[0.35,0.35]; Mo[0.18,0.18] | C=0.04(OK); Si=0.23(OK); Mn=1.8(OK); P=0(OK); S=0(OK); V=0.04(OK); Nb=0.08(OK); Ti=0.017(OK); Cr=0.35(OK); Mo=0.18(OK) | 铝块按同源AH列固定计入：3.300kg/t；原Excel在批准规则下不可行：C高于上限：0.0434% > 0.0400%；C上限按目标0.045-0.005=0.040，原Excel按当前成分口径估算C=0.043，会被新约束压住；主要投料变化：低碳锰铁:22.082->16.211(-5.871)；金属锰:0.000->5.296(+5.296)；成本上升：新-旧=+39.227元/t |  | 0 | 0 | 0 | 0 | 0 | 0 | 0 | 0 | 0 | 22.082241 | 16.211054 | -5.871187 | 0 | 5.296463 | 5.296463 | 3.980341 | 3.980341 | 0 | 3.3 | 3.3 | 0 | 0.797661 | 0.797661 | 0 | 1.255115 | 1.255115 | 0 | 0.339281 | 0.339281 | 0 | 0 | 0 | 0 | 6.133636 | 6.133636 | 0 | 0 | 0 | 0 | 0 | 0 | 0 | 3.183249 | 3.183249 | 0 | 0 | 0 | 0 | 0 | 0 | 0 | 0 | 0 | 0 | 0 | 0 | 0
257 | 249 | Gr.B | 01 | 1.2 | 12 | Gr.B-1 | L 管线钢-API-L13 Gr.B | 1519 | 0.16 | 0.1 | 0.4 | 0.015 | 0.01 |  |  |  | 0.02 |  | 0 | 0 | 0 | 0 | 0 |  | 0.059 | 0.1022 | ok | ok | 是 | C=0.0661642(OK); Si=0.1(OK); Mn=0.4(OK); P=0(OK); S=0(OK) |  | OK |  | 6.825165 | 6.825165 | 6.825165 | 0 | 63.942159 | 63.942159 | 63.942159 | 0 | 1.6 | 1.6 | 1.合金成本!AH257 | 同一工作簿AH列 |  | 5.225165 | 28.20269 | C<=0.155; Si[0.1,0.1]; Mn[0.4,0.4]; P<=0.015; S<=0.01 | C=0.0661642(OK); Si=0.1(OK); Mn=0.4(OK); P=0(OK); S=0(OK) | 铝块按同源AH列固定计入：1.600kg/t；C上限按目标0.160-0.005=0.155；成本基本持平：新-旧=+0.000元/t |  | 4.628047 | 4.628047 | 0 | 0 | 0 | 0 | 0 | 0 | 0 | 0 | 0 | 0 | 0 | 0 | 0 | 0.597118 | 0.597118 | 0 | 1.6 | 1.6 | 0 | 0 | 0 | 0 | 0 | 0 | 0 | 0 | 0 | 0 | 0 | 0 | 0 | 0 | 0 | 0 | 0 | 0 | 0 | 0 | 0 | 0 | 0 | 0 | 0 | 0 | 0 | 0 | 0 | 0 | 0 | 0 | 0 | 0 | 0 | 0 | 0
258 | 250 | Gr.B | 02 | 12.01 | 25.4 | Gr.B-2 | L 管线钢-API-L13 Gr.B | 1519 | 0.16 | 0.1 | 0.45 | 0.015 | 0.01 |  |  |  | 0.02 |  | 0 | 0 | 0 | 0 | 0 |  | 0.059 | 0.1022 | ok | ok | 是 | C=0.0673671(OK); Si=0.1(OK); Mn=0.45(OK); P=0(OK); S=0(OK) |  | OK |  | 7.411898 | 7.411898 | 7.411898 | 0 | 67.170528 | 67.170528 | 67.170528 | 0 | 1.6 | 1.6 | 1.合金成本!AH258 | 同一工作簿AH列 |  | 5.811898 | 31.431059 | C<=0.155; Si[0.1,0.1]; Mn[0.45,0.45]; P<=0.015; S<=0.01 | C=0.0673671(OK); Si=0.1(OK); Mn=0.45(OK); P=0(OK); S=0(OK) | 铝块按同源AH列固定计入：1.600kg/t；C上限按目标0.160-0.005=0.155；成本基本持平：新-旧=+0.000元/t |  | 5.405086 | 5.405086 | 0 | 0 | 0 | 0 | 0 | 0 | 0 | 0 | 0 | 0 | 0 | 0 | 0 | 0.406812 | 0.406812 | 0 | 1.6 | 1.6 | 0 | 0 | 0 | 0 | 0 | 0 | 0 | 0 | 0 | 0 | 0 | 0 | 0 | 0 | 0 | 0 | 0 | 0 | 0 | 0 | 0 | 0 | 0 | 0 | 0 | 0 | 0 | 0 | 0 | 0 | 0 | 0 | 0 | 0 | 0 | 0 | 0
259 | 251 | JF-RS | 01 | 2.5 | 10 | JF-RS | B 低合金钢-低合金高强结构钢-B27 JF-RS | 1512 | 0.18 | 0.1 | 1.25 | 0.02 | 0.01 |  |  | 0.025 | 0.02 | [7 empty] | 0.059 | 0.1022 | ok | ok | 是 | C=0.127022(OK); Si=0.1(OK); Mn=1.25(OK); P=0(OK); S=0(OK); Ti=0.03(OK) |  | OK |  | 18.745591 | 18.745591 | 18.745591 | 0 | 145.787463 | 145.787463 | 145.787463 | 0 | 1.6 | 1.6 | 1.合金成本!AH259 | 同一工作簿AH列 |  | 17.145591 | 110.047994 | C<=0.175; Si[0.1,0.1]; Mn[1.25,1.25]; P<=0.02; S<=0.01; Ti[0.03,0.03] | C=0.127022(OK); Si=0.1(OK); Mn=1.25(OK); P=0(OK); S=0(OK); Ti=0.03(OK) | 铝块按同源AH列固定计入：1.600kg/t；C上限按目标0.180-0.005=0.175；成本基本持平：新-旧=0.000元/t |  | 7.066139 | 7.066139 | 0 | 9.480721 | 9.480721 | 0 | 0 | 0 | 0 | 0 | 0 | 0 | 0 | 0 | 0 | 0 | 0 | 0 | 1.6 | 1.6 | 0 | 0 | 0 | 0 | 0 | 0 | 0 | 0.598731 | 0.598731 | 0 | 0 | 0 | 0 | 0 | 0 | 0 | 0 | 0 | 0 | 0 | 0 | 0 | 0 | 0 | 0 | 0 | 0 | 0 | 0 | 0 | 0 | 0 | 0 | 0 | 0 | 0 | 0
260 | 252 | F520JJ | 01 | 3 | 10 | F520JJ | B 低合金钢-搅拌车用钢-B18 F520JJ | 1512 | 0.16 | 0.18 | 1.4 | 0.015 | 0.005 |  |  | 0.03 | 0.03 |  |  |  | 0.25 |  |  |  | 0.059 | 0.1022 | ok | ok | 是 | C=0.118169(OK); Si=0.18(OK); Mn=1.4(OK); P=0(OK); S=0(OK); Ti=0.035(OK); Cu=0.25(OK) |  | OK |  | 24.251367 | 24.251367 | 24.251367 | 0 | 410.743388 | 410.743388 | 410.743388 | 0 | 1.7 | 1.7 | 1.合金成本!AH260 | 同一工作簿AH列 |  | 22.551367 | 372.770202 | C<=0.155; Si[0.18,0.18]; Mn[1.4,1.4]; P<=0.015; S<=0.005; Ti[0.035,0.035]; Cu[0.25,0.25] | C=0.118169(OK); Si=0.18(OK); Mn=1.4(OK); P=0(OK); S=0(OK); Ti=0.035(OK); Cu=0.25(OK) | 铝块按同源AH列固定计入：1.700kg/t；C上限按目标0.160-0.005=0.155；成本基本持平：新-旧=+0.000元/t |  | 12.71905 | 12.71905 | 0 | 6.557009 | 6.557009 | 0 | 0 | 0 | 0 | 0 | 0 | 0 | 0 | 0 | 0 | 0 | 0 | 0 | 1.7 | 1.7 | 0 | 0 | 0 | 0 | 0 | 0 | 0 | 0.698519 | 0.698519 | 0 | 0 | 0 | 0 | 0 | 0 | 0 | 0 | 0 | 0 | 2.576788 | 2.576788 | 0 | 0 | 0 | 0 | 0 | 0 | 0 | 0 | 0 | 0 | 0 | 0 | 0 | 0 | 0 | 0
261 | 253 | 09CrCuSb | 01 | 3 | 10 | 09CrCuSb | F 压力容器用钢-耐酸钢-F03 09CrCuSb | 1523 | 0.07 | 0.25 | 0.5 | 0.015 | 0.005 |  |  |  | 0.02 |  | 0.75 | 0.08 | 0.27 |  |  | 0.05 | 0.031 | 0.072 | ok | ok | 是 | C=0.042716(OK); Si=0.25(OK); Mn=0.5(OK); P=0(OK); S=0(OK); Cr=0.75(OK); Ni=0.08(OK); Cu=0.27(OK); Sb=0.05(OK) |  | OK |  | 28.723353 | 28.723353 | 29.036558 | 0.313205 | 759.249586 | 759.249586 | 747.17609 | -12.073496 | 2.1 | 2.1 | 1.合金成本!AH261 | 同一工作簿AH列 |  | 26.936558 | 700.268037 | C<=0.065; Si[0.25,0.25]; Mn[0.5,0.5]; P<=0.015; S<=0.005; Cr[0.75,0.75]; Ni[0.08,0.08]; Cu[0.27,0.27]; Sb[0.05,0.05] | C=0.065(OK); Si=0.25(OK); Mn=0.5(OK); P=0(OK); S=0(OK); Cr=0.75(OK); Ni=0.08(OK); Cu=0.27(OK); Sb=0.05(OK) | 铝块按同源AH列固定计入：2.100kg/t；C上限按目标0.070-0.005=0.065；主要投料变化：高碳铬铁:0.000->2.502(+2.502)；低碳铬铁:13.144->10.954(-2.189)；成本下降：新-旧=-12.073元/t |  | 6.651457 | 6.651457 | 0 | 0 | 0 | 0 | 0 | 0 | 0 | 0 | 0 | 0 | 0 | 0 | 0 | 2.697435 | 2.697435 | 0 | 2.1 | 2.1 | 0 | 0 | 0 | 0 | 0 | 0 | 0 | 0 | 0 | 0 | 0 | 2.502274 | 2.502274 | 13.143506 | 10.954437 | -2.189069 | 0.824572 | 0.824572 | 0 | 2.782931 | 2.782931 | 0 | 0 | 0 | 0 | 0 | 0 | 0 | 0.523451 | 0.523451 | 0 | 0 | 0 | 0 | 0 | 0 | 0
262 | 254 | Q235NH | 01 | 3 | 9.99 | Q235NH-1 | N 耐候钢-焊接耐候结构钢-N02 Q235NH | 1522 | 0.08 | 0.25 | 0.3 | 0.02 | 0.004 |  |  |  |  | 0.03 | 0.45 | 0.07 | 0.28 |  |  |  | 0.037 | 0.077 | ok | ok | 是 | C=0.0432164(OK); Si=0.25(OK); Mn=0.3(OK); P=0(OK); S=0(OK); Cr=0.45(OK); Ni=0.07(OK); Cu=0.28(OK) |  | OK |  | 20.766894 | 20.766894 | 21.213616 | 0.446722 | 578.915224 | 578.915224 | 561.694892 | -17.220332 | 2.33 | 2.33 | 1.合金成本!AH262 | 同一工作簿AH列 |  | 18.883616 | 509.64929 | C<=0.075; Si[0.25,0.25]; Mn[0.3,0.3]; P<=0.02; S<=0.004; Cr[0.45,0.45]; Ni[0.07,0.07]; Cu[0.28,0.28] | C=0.075(OK); Si=0.25(OK); Mn=0.3(OK); P=0(OK); S=0(OK); Cr=0.45(OK); Ni=0.07(OK); Cu=0.28(OK) | 铝块按同源AH列固定计入：2.330kg/t；C上限按目标0.080-0.005=0.075；主要投料变化：高碳铬铁:0.000->3.569(+3.569)；低碳铬铁:7.886->4.764(-3.122)；成本下降：新-旧=-17.220元/t |  | 3.465596 | 3.465596 | 0 | 0 | 0 | 0 | 0 | 0 | 0 | 0 | 0 | 0 | 0 | 0 | 0 | 3.477691 | 3.477691 | 0 | 2.33 | 2.33 | 0 | 0 | 0 | 0 | 0 | 0 | 0 | 0 | 0 | 0 | 0 | 3.568974 | 3.568974 | 7.886104 | 4.763852 | -3.122251 | 0.721501 | 0.721501 | 0 | 2.886003 | 2.886003 | 0 | 0 | 0 | 0 | 0 | 0 | 0 | 0 | 0 | 0 | 0 | 0 | 0 | 0 | 0 | 0
263 | 255 | Q235NH | 02 | 10 | 20 | Q235NH-2 | N 耐候钢-焊接耐候结构钢-N02 Q235NH | 1522 | 0.08 | 0.25 | 0.4 | 0.02 | 0.004 |  |  |  |  | 0.03 | 0.5 | 0.07 | 0.28 |  |  |  | 0.037 | 0.077 | ok | ok | 是 | C=0.0457168(OK); Si=0.25(OK); Mn=0.4(OK); P=0(OK); S=0(OK); Cr=0.5(OK); Ni=0.07(OK); Cu=0.28(OK) |  | OK |  | 22.816594 | 22.816594 | 23.228173 | 0.411579 | 597.99593 | 597.99593 | 582.130286 | -15.865644 | 2.33 | 2.33 | 1.合金成本!AH263 | 同一工作簿AH列 |  | 20.898173 | 530.084684 | C<=0.075; Si[0.25,0.25]; Mn[0.4,0.4]; P<=0.02; S<=0.004; Cr[0.5,0.5]; Ni[0.07,0.07]; Cu[0.28,0.28] | C=0.075(OK); Si=0.25(OK); Mn=0.4(OK); P=0(OK); S=0(OK); Cr=0.5(OK); Ni=0.07(OK); Cu=0.28(OK) | 铝块按同源AH列固定计入：2.330kg/t；C上限按目标0.080-0.005=0.075；主要投料变化：高碳铬铁:0.000->3.288(+3.288)；低碳铬铁:8.762->5.886(-2.877)；成本下降：新-旧=-15.866元/t |  | 5.019675 | 5.019675 | 0 | 0 | 0 | 0 | 0 | 0 | 0 | 0 | 0 | 0 | 0 | 0 | 0 | 3.097078 | 3.097078 | 0 | 2.33 | 2.33 | 0 | 0 | 0 | 0 | 0 | 0 | 0 | 0 | 0 | 0 | 0 | 3.28821 | 3.28821 | 8.762337 | 5.885707 | -2.87663 | 0.721501 | 0.721501 | 0 | 2.886003 | 2.886003 | 0 | 0 | 0 | 0 | 0 | 0 | 0 | 0 | 0 | 0 | 0 | 0 | 0 | 0 | 0 | 0
264 | 256 | A709-50W | 01 | 3 | 10 | A709-50W-1 | N 耐候钢-美标低合金高强钢-N04 A709-50W | 1518 | 0.075 | 0.25 | 1.1 | 0.02 | 0.005 | 0.035 |  |  | 0.02 |  | 0.55 | 0.15 | 0.28 |  |  |  | 0.037 | 0.077 | ok | ok | 是 | C=0.0626514(OK); Si=0.25(OK); Mn=1.1(OK); P=0(OK); S=0(OK); V=0.035(OK); Cr=0.55(OK); Ni=0.15(OK); Cu=0.28(OK) |  | OK |  | 33.429616 | 33.429616 | 33.532902 | 0.103285 | 829.036902 | 829.036902 | 825.055441 | -3.981461 | 2.33 | 2.33 | 1.合金成本!AH264 | 同一工作簿AH列 |  | 31.202902 | 773.009839 | C<=0.07; Si[0.25,0.25]; Mn[1.1,1.1]; P<=0.02; S<=0.005; V[0.035,0.035]; Cr[0.55,0.55]; Ni[0.15,0.15]; Cu[0.28,0.28] | C=0.07(OK); Si=0.25(OK); Mn=1.1(OK); P=0(OK); S=0(OK); V=0.035(OK); Cr=0.55(OK); Ni=0.15(OK); Cu=0.28(OK) | 铝块按同源AH列固定计入：2.330kg/t；C上限按目标0.075-0.005=0.070；主要投料变化：高碳铬铁:0.000->0.825(+0.825)；低碳铬铁:9.639->8.917(-0.722)；成本下降：新-旧=-3.981元/t |  | 15.898226 | 15.898226 | 0 | 0 | 0 | 0 | 0 | 0 | 0 | 0 | 0 | 0 | 0 | 0 | 0 | 0.432789 | 0.432789 | 0 | 2.33 | 2.33 | 0 | 0.697954 | 0.697954 | 0 | 0 | 0 | 0 | 0 | 0 | 0 | 0 | 0.825171 | 0.825171 | 9.638571 | 8.916685 | -0.721886 | 1.546073 | 1.546073 | 0 | 2.886003 | 2.886003 | 0 | 0 | 0 | 0 | 0 | 0 | 0 | 0 | 0 | 0 | 0 | 0 | 0 | 0 | 0 | 0
265 | 257 | A709-50W | 02 | 10.01 | 20 | A709-50W-2 | N 耐候钢-美标低合金高强钢-N04 A709-50W | 1518 | 0.075 | 0.25 | 1.2 | 0.02 | 0.005 | 0.045 |  |  | 0.02 |  | 0.55 | 0.15 | 0.28 |  |  |  | 0.037 | 0.077 | ok | ok | 是 | C=0.0650571(OK); Si=0.25(OK); Mn=1.2(OK); P=0(OK); S=0(OK); V=0.045(OK); Cr=0.55(OK); Ni=0.15(OK); Cu=0.28(OK) |  | OK |  | 34.802498 | 34.802498 | 34.87197 | 0.069473 | 852.523354 | 852.523354 | 849.845309 | -2.678045 | 2.33 | 2.33 | 1.合金成本!AH265 | 同一工作簿AH列 |  | 32.54197 | 797.799707 | C<=0.07; Si[0.25,0.25]; Mn[1.2,1.2]; P<=0.02; S<=0.005; V[0.045,0.045]; Cr[0.55,0.55]; Ni[0.15,0.15]; Cu[0.28,0.28] | C=0.07(OK); Si=0.25(OK); Mn=1.2(OK); P=0(OK); S=0(OK); V=0.045(OK); Cr=0.55(OK); Ni=0.15(OK); Cu=0.28(OK) | 铝块按同源AH列固定计入：2.330kg/t；C上限按目标0.075-0.005=0.070；主要投料变化：高碳铬铁:0.000->0.555(+0.555)；低碳铬铁:9.639->9.153(-0.486)；成本下降：新-旧=-2.678元/t |  | 17.452305 | 17.452305 | 0 | 0 | 0 | 0 | 0 | 0 | 0 | 0 | 0 | 0 | 0 | 0 | 0 | 0.052177 | 0.052177 | 0 | 2.33 | 2.33 | 0 | 0.897369 | 0.897369 | 0 | 0 | 0 | 0 | 0 | 0 | 0 | 0 | 0.555034 | 0.555034 | 9.638571 | 9.15301 | -0.485561 | 1.546073 | 1.546073 | 0 | 2.886003 | 2.886003 | 0 | 0 | 0 | 0 | 0 | 0 | 0 | 0 | 0 | 0 | 0 | 0 | 0 | 0 | 0 | 0
266 | 258 | A588GR.A | 01 | 3 | 9.99 | A588GR.A-1 | N 耐候钢-美标低合金高强钢-N01 A588GR.A | 1518 | 0.08 | 0.4 | 1 | 0.02 | 0.006 | 0.035 | 0.01 |  | 0.02 |  | 0.55 |  | 0.28 |  |  |  | 0.037 | 0.077 | ok | ok | 是 | C=0.0602457(OK); Si=0.4(OK); Mn=1(OK); P=0(OK); S=0(OK); V=0.035(OK); Nb=0.01(OK); Cr=0.55(OK); Cu=0.28(OK) |  | OK |  | 32.932841 | 32.932841 | 33.140214 | 0.207374 | 644.963767 | 644.963767 | 636.96989 | -7.993876 | 1.8 | 1.8 | 1.合金成本!AH266 | 同一工作簿AH列 |  | 31.340214 | 596.762988 | C<=0.075; Si[0.4,0.4]; Mn[1,1]; P<=0.02; S<=0.006; V[0.035,0.035]; Nb[0.01,0.01]; Cr[0.55,0.55]; Cu[0.28,0.28] | C=0.075(OK); Si=0.4(OK); Mn=1(OK); P=0(OK); S=0(OK); V=0.035(OK); Nb=0.01(OK); Cr=0.55(OK); Cu=0.28(OK) | 铝块按同源AH列固定计入：1.800kg/t；C上限按目标0.080-0.005=0.075；主要投料变化：高碳铬铁:0.000->1.657(+1.657)；低碳铬铁:9.639->8.189(-1.449)；成本下降：新-旧=-7.994元/t |  | 14.344148 | 14.344148 | 0 | 0 | 0 | 0 | 0 | 0 | 0 | 0 | 0 | 0 | 0 | 0 | 0 | 3.409276 | 3.409276 | 0 | 1.8 | 1.8 | 0 | 0.697954 | 0.697954 | 0 | 0.156889 | 0.156889 | 0 | 0 | 0 | 0 | 0 | 1.656759 | 1.656759 | 9.638571 | 8.189186 | -1.449385 | 0 | 0 | 0 | 2.886003 | 2.886003 | 0 | 0 | 0 | 0 | 0 | 0 | 0 | 0 | 0 | 0 | 0 | 0 | 0 | 0 | 0 | 0
267 | 259 | A588GR.A | 02 | 10 | 20 | A588GR.A-2 | N 耐候钢-美标低合金高强钢-N01 A588GR.A | 1518 | 0.08 | 0.4 | 1.15 | 0.02 | 0.006 | 0.04 | 0.015 |  | 0.02 |  | 0.55 |  | 0.28 |  |  |  | 0.037 | 0.077 | ok | ok | 是 | C=0.0638543(OK); Si=0.4(OK); Mn=1.15(OK); P=0(OK); S=0(OK); V=0.04(OK); Nb=0.015(OK); Cr=0.55(OK); Cu=0.28(OK) |  | OK |  | 34.871192 | 34.871192 | 35.027847 | 0.156655 | 680.058836 | 680.058836 | 674.020083 | -6.038753 | 1.8 | 1.8 | 1.合金成本!AH267 | 同一工作簿AH列 |  | 33.227847 | 633.81318 | C<=0.075; Si[0.4,0.4]; Mn[1.15,1.15]; P<=0.02; S<=0.006; V[0.04,0.04]; Nb[0.015,0.015]; Cr[0.55,0.55]; Cu[0.28,0.28] | C=0.075(OK); Si=0.4(OK); Mn=1.15(OK); P=0(OK); S=0(OK); V=0.04(OK); Nb=0.015(OK); Cr=0.55(OK); Cu=0.28(OK) | 铝块按同源AH列固定计入：1.800kg/t；C上限按目标0.080-0.005=0.075；主要投料变化：高碳铬铁:0.000->1.252(+1.252)；低碳铬铁:9.639->8.544(-1.095)；成本下降：新-旧=-6.039元/t |  | 16.675266 | 16.675266 | 0 | 0 | 0 | 0 | 0 | 0 | 0 | 0 | 0 | 0 | 0 | 0 | 0 | 2.838357 | 2.838357 | 0 | 1.8 | 1.8 | 0 | 0.797661 | 0.797661 | 0 | 0.235334 | 0.235334 | 0 | 0 | 0 | 0 | 0 | 1.251552 | 1.251552 | 9.638571 | 8.543673 | -1.094898 | 0 | 0 | 0 | 2.886003 | 2.886003 | 0 | 0 | 0 | 0 | 0 | 0 | 0 | 0 | 0 | 0 | 0 | 0 | 0 | 0 | 0 | 0
268 | 260 | Q450NQR1 | 01 | 4 | 14 | Q450NQR1 | N 耐候钢-焊接耐候结构钢-N03 Q450NQR1 | 1519 | 0.075 | 0.2 | 1.1 | 0.015 | 0.003 |  | 0.02 | 0.03 | 0.025 |  | 0.45 | 0.15 | 0.28 |  |  |  | 0.044 | 0.084 | ok | ok | 是 | C=0.0685988(OK); Si=0.2(OK); Mn=1.1(OK); P=0(OK); S=0(OK); Nb=0.02(OK); Ti=0.035(OK); Cr=0.45(OK); Ni=0.15(OK); Cu=0.28(OK) |  | OK |  | 30.648155 | 30.648155 | 30.638069 | -0.010087 | 815.625606 | 815.625606 | 814.829074 | -0.796532 | 1.8 | 1.8 | 1.合金成本!AH268 | 同一工作簿AH列 |  | 28.838069 | 774.622172 | C<=0.07; Si[0.2,0.2]; Mn[1.1,1.1]; P<=0.015; S<=0.003; Nb[0.02,0.02]; Ti[0.035,0.035]; Cr[0.45,0.45]; Ni[0.15,0.15]; Cu[0.28,0.28] | C=0.07(OK); Si=0.2(OK); Mn=1.1(OK); P=0(OK); S=0(OK); Nb=0.02(OK); Ti=0.035(OK); Cr=0.45(OK); Ni=0.15(OK); Cu=0.28(OK) | 铝块按同源AH列固定计入：1.800kg/t；C上限按目标0.075-0.005=0.070；主要投料变化：中碳锰铁:1.385->0.000(-1.385)；低碳锰铁:0.000->1.340(+1.340)；高碳铬铁:0.000->0.281(+0.281)；低碳铬铁:7.886->7.641(-0.246)；成本下降：新-旧=-0.797元/t |  | 14.132278 | 14.132278 | 0 | 0 | 0 | 0 | 1.3854 | 0 | -1.3854 | 0 | 1.340181 | 1.340181 | 0 | 0 | 0 | 0 | 0 | 0 | 1.8 | 1.8 | 0 | 0 | 0 | 0 | 0.313779 | 0.313779 | 0 | 0.698519 | 0.698519 | 0 | 0 | 0.280679 | 0.280679 | 7.886104 | 7.640557 | -0.245547 | 1.546073 | 1.546073 | 0 | 2.886003 | 2.886003 | 0 | 0 | 0 | 0 | 0 | 0 | 0 | 0 | 0 | 0 | 0 | 0 | 0 | 0 | 0 | 0
269 | 261 | HXN-1 | 01 | 2 | 9.99 | HXN-11 | J 耐磨钢-345级别-J01 HXN-1 | 1502 | 0.19 | 0.9 | 1.6 | 0.01 | 0.002 |  |  | 0.03 | 0.025 | [5 empty] | 0.001 |  | 0.057625 | 0.10975 | ok | ok | 是 | C=0.0981402(OK); Si=0.9(OK); Mn=1.6(OK); P=0(OK); S=0(OK); Ti=0.035(OK); B=0.001(OK) |  | OK |  | 35.696208 | 35.696208 | 35.540709 | -0.155499 | 235.138405 | 235.138405 | 233.689746 | -1.448658 | 1.7 | 1.7 | 1.合金成本!AH269 | 同一工作簿AH列 |  | 33.840709 | 195.71656 | C<=0.185; Si[0.9,0.9]; Mn[1.6,1.6]; P<=0.01; S<=0.002; Ti[0.035,0.035]; B[0.001,0.001] | C=0.0934762(OK); Si=0.9(OK); Mn=1.6(OK); P=0(OK); S=0(OK); Ti=0.035(OK); B=0.001(OK) | 铝块按同源AH列固定计入：1.700kg/t；C上限按目标0.190-0.005=0.185；主要投料变化：硅锰:21.916->23.160(+1.243)；高碳锰铁:1.094->0.000(-1.094)；硅铁合金:10.208->9.903(-0.304)；成本下降：新-旧=-1.449元/t |  | 21.916397 | 23.15966 | 1.243263 | 1.094271 | 0 | -1.094271 | 0 | 0 | 0 | 0 | 0 | 0 | 0 | 0 | 0 | 10.207655 | 9.903165 | -0.30449 | 1.7 | 1.7 | 0 | 0 | 0 | 0 | 0 | 0 | 0 | 0.698519 | 0.698519 | 0 | 0 | 0 | 0 | 0 | 0 | 0 | 0 | 0 | 0 | 0 | 0 | 0 | 0 | 0 | 0 | 0.079365 | 0.079365 | 0 | 0 | 0 | 0 | 0 | 0 | 0 | 0 | 0 | 0
270 | 262 | HXN-1 | 02 | 10 | 20 | HXN-12 | J 耐磨钢-345级别-J01 HXN-1 | 1502 | 0.19 | 0.9 | 1.7 | 0.01 | 0.002 |  |  | 0.035 | 0.025 | [5 empty] | 0.001 |  | 0.057625 | 0.10975 | ok | ok | 是 | C=0.100546(OK); Si=0.9(OK); Mn=1.7(OK); P=0(OK); S=0(OK); Ti=0.04(OK); B=0.001(OK) |  | OK |  | 36.969462 | 36.969462 | 36.813964 | -0.155499 | 243.997129 | 243.997129 | 242.548471 | -1.448658 | 1.7 | 1.7 | 1.合金成本!AH270 | 同一工作簿AH列 |  | 35.113964 | 204.575285 | C<=0.185; Si[0.9,0.9]; Mn[1.7,1.7]; P<=0.01; S<=0.002; Ti[0.04,0.04]; B[0.001,0.001] | C=0.0958819(OK); Si=0.9(OK); Mn=1.7(OK); P=0(OK); S=0(OK); Ti=0.04(OK); B=0.001(OK) | 铝块按同源AH列固定计入：1.700kg/t；C上限按目标0.190-0.005=0.185；主要投料变化：硅锰:23.470->24.714(+1.243)；高碳锰铁:1.094->0.000(-1.094)；硅铁合金:9.827->9.523(-0.304)；成本下降：新-旧=-1.449元/t |  | 23.470476 | 24.713739 | 1.243263 | 1.094271 | 0 | -1.094271 | 0 | 0 | 0 | 0 | 0 | 0 | 0 | 0 | 0 | 9.827043 | 9.522552 | -0.30449 | 1.7 | 1.7 | 0 | 0 | 0 | 0 | 0 | 0 | 0 | 0.798308 | 0.798308 | 0 | 0 | 0 | 0 | 0 | 0 | 0 | 0 | 0 | 0 | 0 | 0 | 0 | 0 | 0 | 0 | 0.079365 | 0.079365 | 0 | 0 | 0 | 0 | 0 | 0 | 0 | 0 | 0 | 0
271 | 263 | HXN-2 | 01 | 3 | 16 | HXN-2 | J 耐磨钢-345级别-J04 HXN-2 | 1511 | 0.17 | 0.5 | 1.45 | 0.012 | 0.003 | 0.03 |  | 0.03 | 0.02 |  | 0.55 |  |  |  | 0.0015 |  | 0.0425 | 0.101 | ok | ok | 是 | C=0.152444(OK); Si=0.5(OK); Mn=1.45(OK); P=0(OK); S=0(OK); V=0.03(OK); Ti=0.035(OK); Cr=0.55(OK); B=0.0015(OK) |  | OK |  | 38.311865 | 38.311865 | 38.488347 | 0.176482 | 338.159134 | 338.159134 | 331.356068 | -6.803066 | 1.7 | 1.7 | 1.合金成本!AH271 | 同一工作簿AH列 |  | 36.788347 | 293.382882 | C<=0.165; Si[0.5,0.5]; Mn[1.45,1.45]; P<=0.012; S<=0.003; V[0.03,0.03]; Ti[0.035,0.035]; Cr[0.55,0.55]; B[0.0015,0.0015] | C=0.165(OK); Si=0.5(OK); Mn=1.45(OK); P=0(OK); S=0(OK); V=0.03(OK); Ti=0.035(OK); Cr=0.55(OK); B=0.0015(OK) | 铝块按同源AH列固定计入：1.700kg/t；C上限按目标0.170-0.005=0.165；主要投料变化：高碳铬铁:8.585->9.994(+1.410)；低碳铬铁:2.129->0.895(-1.233)；成本下降：新-旧=-6.803元/t |  | 20.964523 | 20.964523 | 0 | 0 | 0 | 0 | 0 | 0 | 0 | 0 | 0 | 0 | 0 | 0 | 0 | 3.518449 | 3.518449 | 0 | 1.7 | 1.7 | 0 | 0.598246 | 0.598246 | 0 | 0 | 0 | 0 | 0.698519 | 0.698519 | 0 | 8.584513 | 9.994472 | 1.409959 | 2.128566 | 0.89509 | -1.233477 | 0 | 0 | 0 | 0 | 0 | 0 | 0 | 0 | 0 | 0.119048 | 0.119048 | 0 | 0 | 0 | 0 | 0 | 0 | 0 | 0 | 0 | 0
272 | 264 | HXN-3 | 01 | 3 | 16 | HXN-3 | J 耐磨钢-345级别-J11 HXN-3 | 1511 | 0.14 | 0.5 | 1.5 | 0.01 | 0.003 | 0.03 |  | 0.03 | 0.02 |  | 0.55 | 0 | 0 |  | 0.0015 |  | 0.0425 | 0.101 | ok | ok | 是 | C=0.123902(OK); Si=0.5(OK); Mn=1.5(OK); P=0(OK); S=0(OK); V=0.03(OK); Ti=0.035(OK); Cr=0.55(OK); B=0.0015(OK) |  | OK |  | 38.480535 | 38.480535 | 38.63652 | 0.155985 | 357.503087 | 357.503087 | 351.490145 | -6.012942 | 1.7 | 1.7 | 1.合金成本!AH272 | 同一工作簿AH列 |  | 36.93652 | 313.516959 | C<=0.135; Si[0.5,0.5]; Mn[1.5,1.5]; P<=0.01; S<=0.003; V[0.03,0.03]; Ti[0.035,0.035]; Cr[0.55,0.55]; B[0.0015,0.0015] | C=0.135(OK); Si=0.5(OK); Mn=1.5(OK); P=0(OK); S=0(OK); V=0.03(OK); Ti=0.035(OK); Cr=0.55(OK); B=0.0015(OK) | 铝块按同源AH列固定计入：1.700kg/t；C上限按目标0.140-0.005=0.135；主要投料变化：高碳铬铁:5.245->6.491(+1.246)；低碳铬铁:5.051->3.960(-1.090)；成本下降：新-旧=-6.013元/t |  | 21.741563 | 21.741563 | 0 | 0 | 0 | 0 | 0 | 0 | 0 | 0 | 0 | 0 | 0 | 0 | 0 | 3.328143 | 3.328143 | 0 | 1.7 | 1.7 | 0 | 0.598246 | 0.598246 | 0 | 0 | 0 | 0 | 0.698519 | 0.698519 | 0 | 5.244502 | 6.490705 | 1.246203 | 5.050514 | 3.960296 | -1.090218 | 0 | 0 | 0 | 0 | 0 | 0 | 0 | 0 | 0 | 0.119048 | 0.119048 | 0 | 0 | 0 | 0 | 0 | 0 | 0 | 0 | 0 | 0
273 | 265 | HXN-4 | 01 | 3 | 16 | HXN-4 | J 耐磨钢-345级别-J12 HXN-4 | 1511 | 0.18 | 0.5 | 1.5 | 0.01 | 0.003 | 0.03 |  | 0.03 | 0.02 |  | 0.55 | 0 | 0 |  | 0.0015 |  | 0.0425 | 0.101 | ok | ok | 是 | C=0.163545(OK); Si=0.5(OK); Mn=1.5(OK); P=0(OK); S=0(OK); V=0.03(OK); Ti=0.035(OK); Cr=0.55(OK); B=0.0015(OK) |  | OK |  | 39.037729 | 39.037729 | 39.198725 | 0.160996 | 336.024233 | 336.024233 | 329.818144 | -6.206088 | 1.7 | 1.7 | 1.合金成本!AH273 | 同一工作簿AH列 |  | 37.498725 | 291.844959 | C<=0.175; Si[0.5,0.5]; Mn[1.5,1.5]; P<=0.01; S<=0.003; V[0.03,0.03]; Ti[0.035,0.035]; Cr[0.55,0.55]; B[0.0015,0.0015] | C=0.175(OK); Si=0.5(OK); Mn=1.5(OK); P=0(OK); S=0(OK); V=0.03(OK); Ti=0.035(OK); Cr=0.55(OK); B=0.0015(OK) | 铝块按同源AH列固定计入：1.700kg/t；C上限按目标0.180-0.005=0.175；主要投料变化：高碳铬铁:9.696->10.982(+1.286)；低碳铬铁:1.156->0.031(-1.125)；成本下降：新-旧=-6.206元/t |  | 21.741563 | 21.741563 | 0 | 0 | 0 | 0 | 0 | 0 | 0 | 0 | 0 | 0 | 0 | 0 | 0 | 3.328143 | 3.328143 | 0 | 1.7 | 1.7 | 0 | 0.598246 | 0.598246 | 0 | 0 | 0 | 0 | 0.698519 | 0.698519 | 0 | 9.696069 | 10.982303 | 1.286233 | 1.156142 | 0.030904 | -1.125238 | 0 | 0 | 0 | 0 | 0 | 0 | 0 | 0 | 0 | 0.119048 | 0.119048 | 0 | 0 | 0 | 0 | 0 | 0 | 0 | 0 | 0 | 0
274 | 266 | HX750 | 01 | 3 | 5.99 | HX750-1 | J 耐磨钢-750级别-J02 HX750 | 1516 | 0.075 | 0.3 | 1.65 | 0.01 | 0.002 |  | 0.055 | 0.11 | 0.03 |  | 0.25 | [5 empty] | 0.043 | 0.0865 | ok | ok | 否 | C=0.0716147(NG); Si=0.3(OK); Mn=1.65(OK); P=0(OK); S=0(OK); Nb=0.055(OK); Ti=0.115(OK); Cr=0.25(OK) | C高于上限：0.0716% > 0.0700% | OK |  | 33.347504 | 33.347504 | 33.42753 | 0.080026 | 495.437326 | 495.437326 | 499.382882 | 3.945556 | 1.8 | 1.8 | 1.合金成本!AH274 | 同一工作簿AH列 |  | 31.62753 | 459.175979 | C<=0.07; Si[0.3,0.3]; Mn[1.65,1.65]; P<=0.01; S<=0.002; Nb[0.055,0.055]; Ti[0.115,0.115]; Cr[0.25,0.25] | C=0.07(OK); Si=0.3(OK); Mn=1.65(OK); P=0(OK); S=0(OK); Nb=0.055(OK); Ti=0.115(OK); Cr=0.25(OK) | 铝块按同源AH列固定计入：1.800kg/t；原Excel在批准规则下不可行：C高于上限：0.0716% > 0.0700%；C上限按目标0.075-0.005=0.070，原Excel按当前成分口径估算C=0.072，会被新约束压住；主要投料变化：硅锰:15.546->14.053(-1.492)；低碳锰铁:7.078->8.285(+1.207)；硅铁合金:1.384->1.750(+0.365)；成本上升：新-旧=+3.946元/t |  | 15.545506 | 14.053392 | -1.492114 | 0 | 0 | 0 | 0 | 0 | 0 | 7.078338 | 8.285041 | 1.206703 | 0 | 0 | 0 | 1.384466 | 1.749903 | 0.365437 | 1.8 | 1.8 | 0 | 0 | 0 | 0 | 0.862891 | 0.862891 | 0 | 2.295134 | 2.295134 | 0 | 0 | 0 | 0 | 4.381169 | 4.381169 | 0 | 0 | 0 | 0 | 0 | 0 | 0 | 0 | 0 | 0 | 0 | 0 | 0 | 0 | 0 | 0 | 0 | 0 | 0 | 0 | 0 | 0
275 | 267 | HX750 | 02 | 6 | 12 | HX750-2 | J 耐磨钢-750级别-J02 HX750 | 1516 | 0.075 | 0.3 | 1.75 | 0.01 | 0.003 |  | 0.06 | 0.12 | 0.03 |  | 0.25 | [5 empty] | 0.043 | 0.0865 | ok | ok | 否 | C=0.0723387(NG); Si=0.3(OK); Mn=1.75(OK); P=0(OK); S=0(OK); Nb=0.06(OK); Ti=0.125(OK); Cr=0.25(OK) | C高于上限：0.0723% > 0.0700% | OK |  | 34.882341 | 34.882341 | 34.998244 | 0.115903 | 527.702551 | 527.702551 | 533.417001 | 5.71445 | 1.8 | 1.8 | 1.合金成本!AH275 | 同一工作簿AH列 |  | 33.198244 | 493.210098 | C<=0.07; Si[0.3,0.3]; Mn[1.75,1.75]; P<=0.01; S<=0.003; Nb[0.06,0.06]; Ti[0.125,0.125]; Cr[0.25,0.25] | C=0.07(OK); Si=0.3(OK); Mn=1.75(OK); P=0(OK); S=0(OK); Nb=0.06(OK); Ti=0.125(OK); Cr=0.25(OK) | 铝块按同源AH列固定计入：1.800kg/t；原Excel在批准规则下不可行：C高于上限：0.0723% > 0.0700%；C上限按目标0.075-0.005=0.070，原Excel按当前成分口径估算C=0.072，会被新约束压住；主要投料变化：硅锰:15.546->13.384(-2.161)；低碳锰铁:8.335->10.083(+1.748)；硅铁合金:1.384->1.914(+0.529)；成本上升：新-旧=+5.714元/t |  | 15.545506 | 13.384439 | -2.161067 | 0 | 0 | 0 | 0 | 0 | 0 | 8.335153 | 10.082852 | 1.747699 | 0 | 0 | 0 | 1.384466 | 1.913738 | 0.529271 | 1.8 | 1.8 | 0 | 0 | 0 | 0 | 0.941336 | 0.941336 | 0 | 2.494711 | 2.494711 | 0 | 0 | 0 | 0 | 4.381169 | 4.381169 | 0 | 0 | 0 | 0 | 0 | 0 | 0 | 0 | 0 | 0 | 0 | 0 | 0 | 0 | 0 | 0 | 0 | 0 | 0 | 0 | 0 | 0
276 | 268 | NM400 | 01 | 6 | 15.99 | NM400-1 | J 耐磨钢-400级别-J05 NM400 | 1513 | 0.16 | 0.2 | 1.3 | 0.012 | 0.003 |  | 0.02 | 0.02 | 0.03 |  | 0.35 |  |  |  | 0.0015 |  | 0.062214 | 0.116643 | ok | ok | 是 | C=0.154363(OK); Si=0.2(OK); Mn=1.3(OK); P=0(OK); S=0(OK); Nb=0.02(OK); Ti=0.025(OK); Cr=0.35(OK); B=0.0015(OK) |  | OK |  | 27.406649 | 27.406649 | 27.466787 | 0.060139 | 284.858608 | 284.858608 | 280.560587 | -4.298021 | 1.8 | 1.8 | 1.合金成本!AH276 | 同一工作簿AH列 |  | 25.666787 | 240.353684 | C<=0.155; Si[0.2,0.2]; Mn[1.3,1.3]; P<=0.012; S<=0.003; Nb[0.02,0.02]; Ti[0.025,0.025]; Cr[0.35,0.35]; B[0.0015,0.0015] | C=0.155(OK); Si=0.2(OK); Mn=1.3(OK); P=0(OK); S=0(OK); Nb=0.02(OK); Ti=0.025(OK); Cr=0.35(OK); B=0.0015(OK) | 铝块按同源AH列固定计入：1.800kg/t；C上限按目标0.160-0.005=0.155；主要投料变化：高碳锰铁:3.748->0.634(-3.114)；中碳锰铁:0.000->2.958(+2.958)；高碳铬铁:5.283->7.011(+1.729)；低碳铬铁:1.512->0.000(-1.512)；成本下降：新-旧=-4.298元/t |  | 14.132278 | 14.132278 | 0 | 3.747747 | 0.633575 | -3.114171 | 0 | 2.957947 | 2.957947 | 0 | 0 | 0 | 0 | 0 | 0 | 0 | 0 | 0 | 1.8 | 1.8 | 0 | 0 | 0 | 0 | 0.313779 | 0.313779 | 0 | 0.498942 | 0.498942 | 0 | 5.282643 | 7.011218 | 1.728575 | 1.512213 | 0 | -1.512213 | 0 | 0 | 0 | 0 | 0 | 0 | 0 | 0 | 0 | 0.119048 | 0.119048 | 0 | 0 | 0 | 0 | 0 | 0 | 0 | 0 | 0 | 0
277 | 269 | NM400 | 02 | 16 | 28 | NM400-2 | J 耐磨钢-400级别-J05 NM400 | 1513 | 0.16 | 0.2 | 1.3 | 0.012 | 0.003 |  | 0.02 | 0.02 | 0.03 |  | 0.5 |  |  |  | 0.0015 |  | 0.067217 | 0.122913 | ok | ok | 是 | C=0.154175(OK); Si=0.2(OK); Mn=1.3(OK); P=0(OK); S=0(OK); Nb=0.02(OK); Ti=0.025(OK); Cr=0.5(OK); B=0.0015(OK) |  | OK |  | 29.879891 | 29.879891 | 29.876905 | -0.002986 | 324.898649 | 324.898649 | 319.709696 | -5.188953 | 1.8 | 1.8 | 1.合金成本!AH277 | 同一工作簿AH列 |  | 28.076905 | 279.502793 | C<=0.155; Si[0.2,0.2]; Mn[1.3,1.3]; P<=0.012; S<=0.003; Nb[0.02,0.02]; Ti[0.025,0.025]; Cr[0.5,0.5]; B[0.0015,0.0015] | C=0.155(OK); Si=0.2(OK); Mn=1.3(OK); P=0(OK); S=0(OK); Nb=0.02(OK); Ti=0.025(OK); Cr=0.5(OK); B=0.0015(OK) | 铝块按同源AH列固定计入：1.800kg/t；C上限按目标0.160-0.005=0.155；主要投料变化：高碳锰铁:3.662->0.000(-3.662)；低碳锰铁:0.000->3.365(+3.365)；高碳铬铁:4.726->7.077(+2.351)；低碳铬铁:4.628->2.571(-2.057)；成本下降：新-旧=-5.189元/t |  | 14.132278 | 14.132278 | 0 | 3.661981 | 0 | -3.661981 | 0 | 0 | 0 | 0 | 3.364746 | 3.364746 | 0 | 0 | 0 | 0 | 0 | 0 | 1.8 | 1.8 | 0 | 0 | 0 | 0 | 0.313779 | 0.313779 | 0 | 0.498942 | 0.498942 | 0 | 4.725851 | 7.07667 | 2.350819 | 4.628013 | 2.571441 | -2.056571 | 0 | 0 | 0 | 0 | 0 | 0 | 0 | 0 | 0 | 0.119048 | 0.119048 | 0 | 0 | 0 | 0 | 0 | 0 | 0 | 0 | 0 | 0
278 | 270 | NM450 | 01 | 6 | 15.99 | NM450-1 | J 耐磨钢-450级别-J06 NM450 | 1508 | 0.2 | 0.2 | 1.3 | 0.012 | 0.003 |  | 0.02 | 0.025 | 0.03 |  | 0.35 |  |  |  | 0.0015 |  | 0.052 | 0.113667 | ok | ok | 是 | C=0.159788(OK); Si=0.2(OK); Mn=1.3(OK); P=0(OK); S=0(OK); Nb=0.02(OK); Ti=0.03(OK); Cr=0.35(OK); B=0.0015(OK) |  | OK |  | 27.759734 | 27.759734 | 27.759734 | 0 | 279.081926 | 279.081926 | 279.081926 | 0 | 1.796224 | 1.796224 | 1.合金成本!AH278 | 同一工作簿AH列 |  | 25.963509 | 238.959359 | C<=0.195; Si[0.2,0.2]; Mn[1.3,1.3]; P<=0.012; S<=0.003; Nb[0.02,0.02]; Ti[0.03,0.03]; Cr[0.35,0.35]; B[0.0015,0.0015] | C=0.159788(OK); Si=0.2(OK); Mn=1.3(OK); P=0(OK); S=0(OK); Nb=0.02(OK); Ti=0.03(OK); Cr=0.35(OK); B=0.0015(OK) | 铝块按同源AH列固定计入：1.796kg/t；C上限按目标0.200-0.005=0.195；成本基本持平：新-旧=-0.000元/t |  | 14.132278 | 14.132278 | 0 | 3.788456 | 3.788456 | 0 | 0 | 0 | 0 | 0 | 0 | 0 | 0 | 0 | 0 | 0 | 0 | 0 | 1.796224 | 1.796224 | 0 | 0 | 0 | 0 | 0.313779 | 0.313779 | 0 | 0.598731 | 0.598731 | 0 | 7.011218 | 7.011218 | 0 | 0 | 0 | 0 | 0 | 0 | 0 | 0 | 0 | 0 | 0 | 0 | 0 | 0.119048 | 0.119048 | 0 | 0 | 0 | 0 | 0 | 0 | 0 | 0 | 0 | 0
279 | 271 | NM450 | 02 | 16 | 28 | NM450-2 | J 耐磨钢-450级别-J06 NM450 | 1508 | 0.2 | 0.2 | 1.3 | 0.012 | 0.003 |  | 0.02 | 0.025 | 0.03 |  | 0.5 |  |  |  | 0.0015 |  | 0.06075 | 0.114375 | ok | ok | 是 | C=0.194464(OK); Si=0.2(OK); Mn=1.3(OK); P=0(OK); S=0(OK); Nb=0.02(OK); Ti=0.03(OK); Cr=0.5(OK); B=0.0015(OK) |  | OK |  | 30.743751 | 30.743751 | 30.753092 | 0.009341 | 303.054866 | 303.054866 | 302.624631 | -0.430235 | 1.8 | 1.8 | 1.合金成本!AH279 | 同一工作簿AH列 |  | 28.953092 | 262.417729 | C<=0.195; Si[0.2,0.2]; Mn[1.3,1.3]; P<=0.012; S<=0.003; Nb[0.02,0.02]; Ti[0.03,0.03]; Cr[0.5,0.5]; B[0.0015,0.0015] | C=0.195(OK); Si=0.2(OK); Mn=1.3(OK); P=0(OK); S=0(OK); Nb=0.02(OK); Ti=0.03(OK); Cr=0.5(OK); B=0.0015(OK) | 铝块按同源AH列固定计入：1.800kg/t；C上限按目标0.200-0.005=0.195；主要投料变化：高碳铬铁:9.897->10.016(+0.119)；高碳锰铁:3.779->3.668(-0.110)；中碳锰铁:0.000->0.105(+0.105)；低碳铬铁:0.104->0.000(-0.104)；成本下降：新-旧=-0.430元/t |  | 14.132278 | 14.132278 | 0 | 3.778767 | 3.668409 | -0.110358 | 0 | 0.104822 | 0.104822 | 0 | 0 | 0 | 0 | 0 | 0 | 0 | 0 | 0 | 1.8 | 1.8 | 0 | 0 | 0 | 0 | 0.313779 | 0.313779 | 0 | 0.598731 | 0.598731 | 0 | 9.897169 | 10.016026 | 0.118857 | 0.10398 | 0 | -0.10398 | 0 | 0 | 0 | 0 | 0 | 0 | 0 | 0 | 0 | 0.119048 | 0.119048 | 0 | 0 | 0 | 0 | 0 | 0 | 0 | 0 | 0 | 0
280 | 272 | NM500 | 01 | 6 | 15.99 | NM500-1 | J 耐磨钢-500级别-J07 NM500 | 1504 | 0.26 | 0.15 | 1 | 0.01 | 0.002 |  | 0.025 | 0.02 | 0.04 |  | 0.35 |  |  |  | 0.0015 |  | 0.05 | 0.11 | ok | ok | 是 | C=0.146637(OK); Si=0.15(OK); Mn=1(OK); P=0(OK); S=0(OK); Nb=0.025(OK); Ti=0.025(OK); Cr=0.35(OK); B=0.0015(OK) |  | OK |  | 23.465401 | 23.465401 | 23.465401 | 0 | 273.25677 | 273.25677 | 273.25677 | 0 | 2 | 2 | 1.合金成本!AH280 | 同一工作簿AH列 |  | 21.465401 | 228.582433 | C<=0.255; Si[0.15,0.15]; Mn[1,1]; P<=0.01; S<=0.002; Nb[0.025,0.025]; Ti[0.025,0.025]; Cr[0.35,0.35]; B[0.0015,0.0015] | C=0.146637(OK); Si=0.15(OK); Mn=1(OK); P=0(OK); S=0(OK); Nb=0.025(OK); Ti=0.025(OK); Cr=0.35(OK); B=0.0015(OK) | 铝块按同源AH列固定计入：2.000kg/t；C上限按目标0.260-0.005=0.255；成本基本持平：新-旧=-0.000元/t |  | 10.599209 | 10.599209 | 0 | 2.844762 | 2.844762 | 0 | 0 | 0 | 0 | 0 | 0 | 0 | 0 | 0 | 0 | 0 | 0 | 0 | 2 | 2 | 0 | 0 | 0 | 0 | 0.392223 | 0.392223 | 0 | 0.498942 | 0.498942 | 0 | 7.011218 | 7.011218 | 0 | 0 | 0 | 0 | 0 | 0 | 0 | 0 | 0 | 0 | 0 | 0 | 0 | 0.119048 | 0.119048 | 0 | 0 | 0 | 0 | 0 | 0 | 0 | 0 | 0 | 0
281 | 273 | NM500 | 02 | 16 | 28 | NM500-2 | J 耐磨钢-500级别-J07 NM500 | 1504 | 0.275 | 0.15 | 1 | 0.01 | 0.002 |  | 0.025 | 0.02 | 0.04 |  | 0.5 |  |  |  | 0.0015 |  | 0.05 | 0.11 | ok | ok | 是 | C=0.17368(OK); Si=0.15(OK); Mn=1(OK); P=0(OK); S=0(OK); Nb=0.025(OK); Ti=0.025(OK); Cr=0.5(OK); B=0.0015(OK) |  | OK |  | 26.470209 | 26.470209 | 26.470209 | 0 | 296.630451 | 296.630451 | 296.630451 | 0 | 2 | 2 | 1.合金成本!AH281 | 同一工作簿AH列 |  | 24.470209 | 251.956114 | C<=0.27; Si[0.15,0.15]; Mn[1,1]; P<=0.01; S<=0.002; Nb[0.025,0.025]; Ti[0.025,0.025]; Cr[0.5,0.5]; B[0.0015,0.0015] | C=0.17368(OK); Si=0.15(OK); Mn=1(OK); P=0(OK); S=0(OK); Nb=0.025(OK); Ti=0.025(OK); Cr=0.5(OK); B=0.0015(OK) | 铝块按同源AH列固定计入：2.000kg/t；C上限按目标0.275-0.005=0.270；成本基本持平：新-旧=+0.000元/t |  | 10.599209 | 10.599209 | 0 | 2.844762 | 2.844762 | 0 | 0 | 0 | 0 | 0 | 0 | 0 | 0 | 0 | 0 | 0 | 0 | 0 | 2 | 2 | 0 | 0 | 0 | 0 | 0.392223 | 0.392223 | 0 | 0.498942 | 0.498942 | 0 | 10.016026 | 10.016026 | 0 | 0 | 0 | 0 | 0 | 0 | 0 | 0 | 0 | 0 | 0 | 0 | 0 | 0.119048 | 0.119048 | 0 | 0 | 0 | 0 | 0 | 0 | 0 | 0 | 0 | 0
282 | 274 | NM600 | 01 | 6 | 15.99 | NM600-1 | J 耐磨钢-600级别-J10 NM600 | 1492 | 0.4 | 0.2 | 0.85 | 0.01 | 0.002 | 0.04 | 0.015 | 0.012 | 0.04 |  | 0.35 | 0.5 | 0 | 0 | 0.0017 |  | 0.05 | 0.11 | ok | ok | 是 | C=0.130903(OK); Si=0.2(OK); Mn=0.85(OK); P=0(OK); S=0(OK); V=0.04(OK); Nb=0.015(OK); Ti=0.017(OK); Cr=0.35(OK); Ni=0.5(OK); B=0.0017(OK) |  | OK |  | 27.816806 | 27.816806 | 27.816806 | 0 | 1005.259419 | 1005.259419 | 1005.259419 | 0 | 2 | 2 | 1.合金成本!AH282 | 同一工作簿AH列 |  | 25.816806 | 960.585083 | C<=0.395; Si[0.2,0.2]; Mn[0.85,0.85]; P<=0.01; S<=0.002; V[0.04,0.04]; Nb[0.015,0.015]; Ti[0.017,0.017]; Cr[0.35,0.35]; Ni[0.5,0.5]; B[0.0017,0.0017] | C=0.130903(OK); Si=0.2(OK); Mn=0.85(OK); P=0(OK); S=0(OK); V=0.04(OK); Nb=0.015(OK); Ti=0.017(OK); Cr=0.35(OK); Ni=0.5(OK); B=0.0017(OK) | 铝块按同源AH列固定计入：2.000kg/t；C上限按目标0.400-0.005=0.395；成本基本持平：新-旧=-0.000元/t |  | 11.500183 | 11.500183 | 0 | 0 | 0 | 0 | 0 | 0 | 0 | 0 | 0 | 0 | 0 | 0 | 0 | 0.644632 | 0.644632 | 0 | 2 | 2 | 0 | 0.797661 | 0.797661 | 0 | 0.235334 | 0.235334 | 0 | 0.339281 | 0.339281 | 0 | 7.011218 | 7.011218 | 0 | 0 | 0 | 0 | 5.153577 | 5.153577 | 0 | 0 | 0 | 0 | 0 | 0 | 0 | 0.134921 | 0.134921 | 0 | 0 | 0 | 0 | 0 | 0 | 0 | 0 | 0 | 0
283 | 275 | NM600 | 02 | 16 | 25.4 | NM600-2 | J 耐磨钢-600级别-J10 NM600 | 1492 | 0.4 | 0.2 | 0.85 | 0.01 | 0.002 | 0.04 | 0.015 | 0.012 | 0.04 |  | 0.5 | 0.5 | 0 | 0 | 0.0017 |  | 0.05 | 0.11 | ok | ok | 是 | C=0.157947(OK); Si=0.2(OK); Mn=0.85(OK); P=0(OK); S=0(OK); V=0.04(OK); Nb=0.015(OK); Ti=0.017(OK); Cr=0.5(OK); Ni=0.5(OK); B=0.0017(OK) |  | OK |  | 30.821614 | 30.821614 | 30.821614 | 0 | 1028.6331 | 1028.6331 | 1028.6331 | 0 | 2 | 2 | 1.合金成本!AH283 | 同一工作簿AH列 |  | 28.821614 | 983.958764 | C<=0.395; Si[0.2,0.2]; Mn[0.85,0.85]; P<=0.01; S<=0.002; V[0.04,0.04]; Nb[0.015,0.015]; Ti[0.017,0.017]; Cr[0.5,0.5]; Ni[0.5,0.5]; B[0.0017,0.0017] | C=0.157947(OK); Si=0.2(OK); Mn=0.85(OK); P=0(OK); S=0(OK); V=0.04(OK); Nb=0.015(OK); Ti=0.017(OK); Cr=0.5(OK); Ni=0.5(OK); B=0.0017(OK) | 铝块按同源AH列固定计入：2.000kg/t；C上限按目标0.400-0.005=0.395；成本基本持平：新-旧=-0.000元/t |  | 11.500183 | 11.500183 | 0 | 0 | 0 | 0 | 0 | 0 | 0 | 0 | 0 | 0 | 0 | 0 | 0 | 0.644632 | 0.644632 | 0 | 2 | 2 | 0 | 0.797661 | 0.797661 | 0 | 0.235334 | 0.235334 | 0 | 0.339281 | 0.339281 | 0 | 10.016026 | 10.016026 | 0 | 0 | 0 | 0 | 5.153577 | 5.153577 | 0 | 0 | 0 | 0 | 0 | 0 | 0 | 0.134921 | 0.134921 | 0 | 0 | 0 | 0 | 0 | 0 | 0 | 0 | 0 | 0
284 | 276 | Q690D | 01 | 3 | 20 | Q690D-1 | Q 高强钢-690系列-Q01 Q690D | 1514 | 0.14 | 0.15 | 1.35 | 0.01 | 0.003 |  | 0.025 | 0.015 | 0.035 |  | 0.35 | 0 | 0 | 0 | 0.0013 |  | 0.0565 | 0.1145 | ok | ok | 是 | C=0.116154(OK); Si=0.15(OK); Mn=1.35(OK); P=0(OK); S=0(OK); Nb=0.025(OK); Ti=0.02(OK); Cr=0.35(OK); B=0.0013(OK) |  | OK |  | 27.080332 | 27.080332 | 27.190643 | 0.110311 | 320.413872 | 320.413872 | 310.009059 | -10.404813 | 1.8 | 1.8 | 1.合金成本!AH284 | 同一工作簿AH列 |  | 25.390643 | 269.802156 | C<=0.135; Si[0.15,0.15]; Mn[1.35,1.35]; P<=0.01; S<=0.003; Nb[0.025,0.025]; Ti[0.02,0.02]; Cr[0.35,0.35]; B[0.0013,0.0013] | C=0.135(OK); Si=0.15(OK); Mn=1.35(OK); P=0(OK); S=0(OK); Nb=0.025(OK); Ti=0.02(OK); Cr=0.35(OK); B=0.0013(OK) | 铝块按同源AH列固定计入：1.800kg/t；C上限按目标0.140-0.005=0.135；主要投料变化：中碳锰铁:7.191->0.000(-7.191)；低碳锰铁:0.000->6.956(+6.956)；高碳铬铁:3.692->6.448(+2.756)；低碳铬铁:2.904->0.493(-2.411)；成本下降：新-旧=-10.405元/t |  | 10.599209 | 10.599209 | 0 | 0 | 0 | 0 | 7.190861 | 0 | -7.190861 | 0 | 6.956155 | 6.956155 | 0 | 0 | 0 | 0 | 0 | 0 | 1.8 | 1.8 | 0 | 0 | 0 | 0 | 0.392223 | 0.392223 | 0 | 0.399154 | 0.399154 | 0 | 3.691629 | 6.448052 | 2.756423 | 2.904082 | 0.492675 | -2.411407 | 0 | 0 | 0 | 0 | 0 | 0 | 0 | 0 | 0 | 0.103175 | 0.103175 | 0 | 0 | 0 | 0 | 0 | 0 | 0 | 0 | 0 | 0
285 | 277 | A | 01 | 3.5 | 25.4 | A | G 船舶结构用钢- 一般强度结构钢-G01 A | 1519 | 0.16 | 0.1 | 0.6 | 0.02 | 0.015 |  |  |  | 0.025 | [7 empty] | 0.074292 | 0.127188 | ok | ok | 是 | C=0.0867231(OK); Si=0.1(OK); Mn=0.6(OK); P=0(OK); S=0(OK) |  | OK |  | 8.64411 | 8.64411 | 8.64411 | 0 | 69.539474 | 69.539474 | 69.539474 | 0 | 1.33 | 1.33 | 1.合金成本!AH285 | 同一工作簿AH列 |  | 7.31411 | 39.83104 | C<=0.155; Si[0.1,0.1]; Mn[0.6,0.6]; P<=0.02; S<=0.015 | C=0.0867231(OK); Si=0.1(OK); Mn=0.6(OK); P=0(OK); S=0(OK) | 铝块按同源AH列固定计入：1.330kg/t；C上限按目标0.160-0.005=0.155；成本基本持平：新-旧=0.000元/t |  | 7.066139 | 7.066139 | 0 | 0.247971 | 0.247971 | 0 | 0 | 0 | 0 | 0 | 0 | 0 | 0 | 0 | 0 | 0 | 0 | 0 | 1.33 | 1.33 | 0 | 0 | 0 | 0 | 0 | 0 | 0 | 0 | 0 | 0 | 0 | 0 | 0 | 0 | 0 | 0 | 0 | 0 | 0 | 0 | 0 | 0 | 0 | 0 | 0 | 0 | 0 | 0 | 0 | 0 | 0 | 0 | 0 | 0 | 0 | 0 | 0
286 | 278 | B | 01 | 4 | 25.4 | B | G 船舶结构用钢- 一般强度结构钢-G01 A | 1519 | 0.16 | 0.12 | 0.75 | 0.015 | 0.006 |  |  |  | 0.025 | [7 empty] | 0.073385 | 0.125949 | ok | ok | 是 | C=0.0929701(OK); Si=0.12(OK); Mn=0.75(OK); P=0(OK); S=0(OK) |  | OK |  | 10.882179 | 10.882179 | 10.882179 | 0 | 82.191466 | 82.191466 | 82.191466 | 0 | 1.33 | 1.33 | 1.合金成本!AH286 | 同一工作簿AH列 |  | 9.552179 | 52.483032 | C<=0.155; Si[0.12,0.12]; Mn[0.75,0.75]; P<=0.015; S<=0.006 | C=0.0929701(OK); Si=0.12(OK); Mn=0.75(OK); P=0(OK); S=0(OK) | 铝块按同源AH列固定计入：1.330kg/t；C上限按目标0.160-0.005=0.155；成本基本持平：新-旧=+0.000元/t |  | 8.479367 | 8.479367 | 0 | 1.072812 | 1.072812 | 0 | 0 | 0 | 0 | 0 | 0 | 0 | 0 | 0 | 0 | 0 | 0 | 0 | 1.33 | 1.33 | 0 | 0 | 0 | 0 | 0 | 0 | 0 | 0 | 0 | 0 | 0 | 0 | 0 | 0 | 0 | 0 | 0 | 0 | 0 | 0 | 0 | 0 | 0 | 0 | 0 | 0 | 0 | 0 | 0 | 0 | 0 | 0 | 0 | 0 | 0 | 0 | 0
287 | 279 | AH32 | 01 | 4 | 12.5 | AH32-1 | G 船舶结构用钢- 一般强度结构钢-G01 A | 1521 | 0.07 | 0.2 | 1.2 | 0.015 | 0.006 |  |  |  | 0.03 | [7 empty] | 0.04 | 0.094833 | ok | ok | 是 | C=0.0593841(OK); Si=0.2(OK); Mn=1.2(OK); P=0(OK); S=0(OK) |  | OK |  | 19.719723 | 19.719723 | 18.563347 | -1.156376 | 171.382592 | 171.382592 | 138.927382 | -32.45521 | 1.9 | 1.9 | 1.合金成本!AH287 | 同一工作簿AH列 |  | 16.663347 | 96.486762 | C<=0.065; Si[0.2,0.2]; Mn[1.2,1.2]; P<=0.015; S<=0.006 | C=0.065(OK); Si=0.2(OK); Mn=1.2(OK); P=0(OK); S=0(OK) | 铝块按同源AH列固定计入：1.900kg/t；C上限按目标0.070-0.005=0.065；主要投料变化：硅锰:0.000->14.132(+14.132)；中碳锰铁:14.359->2.152(-12.207)；硅铁合金:3.461->0.000(-3.461)；低碳锰铁:0.000->0.379(+0.379)；成本下降：新-旧=-32.455元/t |  | 0 | 14.132278 | 14.132278 | 0 | 0 | 0 | 14.358557 | 2.1516 | -12.206958 | 0 | 0.379469 | 0.379469 | 0 | 0 | 0 | 3.461166 | 0 | -3.461166 | 1.9 | 1.9 | 0 | 0 | 0 | 0 | 0 | 0 | 0 | 0 | 0 | 0 | 0 | 0 | 0 | 0 | 0 | 0 | 0 | 0 | 0 | 0 | 0 | 0 | 0 | 0 | 0 | 0 | 0 | 0 | 0 | 0 | 0 | 0 | 0 | 0 | 0 | 0 | 0
288 | 280 | AH32 | 02 | 12.51 | 25 | AH32-2 | G 船舶结构用钢- 一般强度结构钢-G01 A | 1521 | 0.07 | 0.2 | 1.3 | 0.015 | 0.006 |  |  |  | 0.03 | [7 empty] | 0.044 | 0.095 | ok | ok | 否 | C=0.0651351(NG); Si=0.2(OK); Mn=1.3(OK); P=0(OK); S=0(OK) | C高于上限：0.0651% > 0.0650% | OK |  | 21.016779 | 21.016779 | 19.897358 | -1.119421 | 181.408947 | 181.408947 | 157.713917 | -23.69503 | 1.9 | 1.9 | 1.合金成本!AH288 | 同一工作簿AH列 |  | 17.997358 | 115.273297 | C<=0.065; Si[0.2,0.2]; Mn[1.3,1.3]; P<=0.015; S<=0.006 | C=0.065(OK); Si=0.2(OK); Mn=1.3(OK); P=0(OK); S=0(OK) | 铝块按同源AH列固定计入：1.900kg/t；原Excel在批准规则下不可行：C高于上限：0.0651% > 0.0650%；C上限按目标0.070-0.005=0.065，原Excel按当前成分口径估算C=0.065，会被新约束压住；主要投料变化：中碳锰铁:15.656->0.000(-15.656)；硅锰:0.000->11.344(+11.344)；低碳锰铁:0.000->5.970(+5.970)；硅铁合金:3.461->0.683(-2.778)；成本下降：新-旧=-23.695元/t |  | 0 | 11.344444 | 11.344444 | 0 | 0 | 0 | 15.655613 | 0 | -15.655613 | 0 | 5.97014 | 5.97014 | 0 | 0 | 0 | 3.461166 | 0.682774 | -2.778391 | 1.9 | 1.9 | 0 | 0 | 0 | 0 | 0 | 0 | 0 | 0 | 0 | 0 | 0 | 0 | 0 | 0 | 0 | 0 | 0 | 0 | 0 | 0 | 0 | 0 | 0 | 0 | 0 | 0 | 0 | 0 | 0 | 0 | 0 | 0 | 0 | 0 | 0 | 0 | 0
289 | 281 | AH36 | 01 | 4 | 12.5 | AH36-1 | G 船舶结构用钢- 一般强度结构钢-G01 A | 1521 | 0.07 | 0.12 | 1.3 | 0.015 | 0.006 |  | 0.035 | 0.01 | 0.03 | [7 empty] | 0.042964 | 0.089364 | ok | ok | 是 | C=0.0641976(OK); Si=0.12(OK); Mn=1.3(OK); P=0(OK); S=0(OK); Nb=0.035(OK); Ti=0.015(OK) |  | OK |  | 20.554019 | 20.554019 | 19.754504 | -0.799515 | 300.267094 | 300.267094 | 282.097576 | -18.169518 | 1.9 | 1.9 | 1.合金成本!AH289 | 同一工作簿AH列 |  | 17.854504 | 239.656956 | C<=0.065; Si[0.12,0.12]; Mn[1.3,1.3]; P<=0.015; S<=0.006; Nb[0.035,0.035]; Ti[0.015,0.015] | C=0.065(OK); Si=0.12(OK); Mn=1.3(OK); P=0(OK); S=0(OK); Nb=0.035(OK); Ti=0.015(OK) | 铝块按同源AH列固定计入：1.900kg/t；C上限按目标0.070-0.005=0.065；主要投料变化：中碳锰铁:15.729->5.167(-10.562)；硅锰:0.000->8.479(+8.479)；低碳锰铁:0.000->3.360(+3.360)；硅铁合金:2.077->0.000(-2.077)；成本下降：新-旧=-18.170元/t |  | 0 | 8.479367 | 8.479367 | 0 | 0 | 0 | 15.728842 | 5.166599 | -10.562242 | 0 | 3.36006 | 3.36006 | 0 | 0 | 0 | 2.076699 | 0 | -2.076699 | 1.9 | 1.9 | 0 | 0 | 0 | 0 | 0.549113 | 0.549113 | 0 | 0.299365 | 0.299365 | 0 | 0 | 0 | 0 | 0 | 0 | 0 | 0 | 0 | 0 | 0 | 0 | 0 | 0 | 0 | 0 | 0 | 0 | 0 | 0 | 0 | 0 | 0 | 0 | 0 | 0 | 0 | 0
290 | 282 | AH36 | 02 | 12.51 | 25 | AH36-2 | G 船舶结构用钢- 一般强度结构钢-G01 A | 1522 | 0.07 | 0.15 | 1.4 | 0.015 | 0.006 |  | 0.035 | 0.01 | 0.03 | [7 empty] | 0.041596 | 0.089234 | ok | ok | 是 | C=0.0645859(OK); Si=0.15(OK); Mn=1.4(OK); P=0(OK); S=0(OK); Nb=0.035(OK); Ti=0.015(OK) |  | OK |  | 22.374099 | 22.374099 | 21.350459 | -1.02364 | 313.01556 | 313.01556 | 290.602728 | -22.412832 | 1.9 | 1.9 | 1.合金成本!AH290 | 同一工作簿AH列 |  | 19.450459 | 248.162109 | C<=0.065; Si[0.15,0.15]; Mn[1.4,1.4]; P<=0.015; S<=0.006; Nb[0.035,0.035]; Ti[0.015,0.015] | C=0.065(OK); Si=0.15(OK); Mn=1.4(OK); P=0(OK); S=0(OK); Nb=0.035(OK); Ti=0.015(OK) | 铝块按同源AH列固定计入：1.900kg/t；C上限按目标0.070-0.005=0.065；主要投料变化：中碳锰铁:17.030->3.084(-13.946)；硅锰:0.000->10.599(+10.599)；低碳锰铁:0.000->4.919(+4.919)；硅铁合金:2.596->0.000(-2.596)；成本下降：新-旧=-22.413元/t |  | 0 | 10.599209 | 10.599209 | 0 | 0 | 0 | 17.029746 | 3.084087 | -13.945659 | 0 | 4.918685 | 4.918685 | 0 | 0 | 0 | 2.595874 | 0 | -2.595874 | 1.9 | 1.9 | 0 | 0 | 0 | 0 | 0.549113 | 0.549113 | 0 | 0.299365 | 0.299365 | 0 | 0 | 0 | 0 | 0 | 0 | 0 | 0 | 0 | 0 | 0 | 0 | 0 | 0 | 0 | 0 | 0 | 0 | 0 | 0 | 0 | 0 | 0 | 0 | 0 | 0 | 0 | 0
291 | 283 | CCSA | 01 | 3.5 | 25.4 | CCSA | G 船舶结构用钢- 一般强度结构钢-G01 A | 1519 | 0.16 | 0.1 | 0.6 | 0.02 | 0.015 |  |  |  | 0.025 | [7 empty] | 0.074292 | 0.127188 | ok | ok | 是 | C=0.0867231(OK); Si=0.1(OK); Mn=0.6(OK); P=0(OK); S=0(OK) |  | OK |  | 8.64411 | 8.64411 | 8.64411 | 0 | 69.539474 | 69.539474 | 69.539474 | 0 | 1.33 | 1.33 | 1.合金成本!AH291 | 同一工作簿AH列 |  | 7.31411 | 39.83104 | C<=0.155; Si[0.1,0.1]; Mn[0.6,0.6]; P<=0.02; S<=0.015 | C=0.0867231(OK); Si=0.1(OK); Mn=0.6(OK); P=0(OK); S=0(OK) | 铝块按同源AH列固定计入：1.330kg/t；C上限按目标0.160-0.005=0.155；成本基本持平：新-旧=0.000元/t |  | 7.066139 | 7.066139 | 0 | 0.247971 | 0.247971 | 0 | 0 | 0 | 0 | 0 | 0 | 0 | 0 | 0 | 0 | 0 | 0 | 0 | 1.33 | 1.33 | 0 | 0 | 0 | 0 | 0 | 0 | 0 | 0 | 0 | 0 | 0 | 0 | 0 | 0 | 0 | 0 | 0 | 0 | 0 | 0 | 0 | 0 | 0 | 0 | 0 | 0 | 0 | 0 | 0 | 0 | 0 | 0 | 0 | 0 | 0 | 0 | 0
292 | 284 | CCSB | 01 | 4 | 25.4 | CCSB | G 船舶结构用钢- 一般强度结构钢-G01 A | 1519 | 0.16 | 0.12 | 0.75 | 0.015 | 0.006 |  |  |  | 0.025 | [7 empty] | 0.073385 | 0.125949 | ok | ok | 是 | C=0.0929701(OK); Si=0.12(OK); Mn=0.75(OK); P=0(OK); S=0(OK) |  | OK |  | 10.882179 | 10.882179 | 10.882179 | 0 | 82.191466 | 82.191466 | 82.191466 | 0 | 1.33 | 1.33 | 1.合金成本!AH292 | 同一工作簿AH列 |  | 9.552179 | 52.483032 | C<=0.155; Si[0.12,0.12]; Mn[0.75,0.75]; P<=0.015; S<=0.006 | C=0.0929701(OK); Si=0.12(OK); Mn=0.75(OK); P=0(OK); S=0(OK) | 铝块按同源AH列固定计入：1.330kg/t；C上限按目标0.160-0.005=0.155；成本基本持平：新-旧=+0.000元/t |  | 8.479367 | 8.479367 | 0 | 1.072812 | 1.072812 | 0 | 0 | 0 | 0 | 0 | 0 | 0 | 0 | 0 | 0 | 0 | 0 | 0 | 1.33 | 1.33 | 0 | 0 | 0 | 0 | 0 | 0 | 0 | 0 | 0 | 0 | 0 | 0 | 0 | 0 | 0 | 0 | 0 | 0 | 0 | 0 | 0 | 0 | 0 | 0 | 0 | 0 | 0 | 0 | 0 | 0 | 0 | 0 | 0 | 0 | 0 | 0 | 0
293 | 285 | CCSAH32 | 01 | 4 | 12.5 | CCSAH32-1 | G 船舶结构用钢- 一般强度结构钢-G01 A | 1521 | 0.07 | 0.2 | 1.2 | 0.015 | 0.006 |  |  |  | 0.03 | [7 empty] | 0.04 | 0.094833 | ok | ok | 是 | C=0.0593841(OK); Si=0.2(OK); Mn=1.2(OK); P=0(OK); S=0(OK) |  | OK |  | 19.719723 | 19.719723 | 18.563347 | -1.156376 | 171.382592 | 171.382592 | 138.927382 | -32.45521 | 1.9 | 1.9 | 1.合金成本!AH293 | 同一工作簿AH列 |  | 16.663347 | 96.486762 | C<=0.065; Si[0.2,0.2]; Mn[1.2,1.2]; P<=0.015; S<=0.006 | C=0.065(OK); Si=0.2(OK); Mn=1.2(OK); P=0(OK); S=0(OK) | 铝块按同源AH列固定计入：1.900kg/t；C上限按目标0.070-0.005=0.065；主要投料变化：硅锰:0.000->14.132(+14.132)；中碳锰铁:14.359->2.152(-12.207)；硅铁合金:3.461->0.000(-3.461)；低碳锰铁:0.000->0.379(+0.379)；成本下降：新-旧=-32.455元/t |  | 0 | 14.132278 | 14.132278 | 0 | 0 | 0 | 14.358557 | 2.1516 | -12.206958 | 0 | 0.379469 | 0.379469 | 0 | 0 | 0 | 3.461166 | 0 | -3.461166 | 1.9 | 1.9 | 0 | 0 | 0 | 0 | 0 | 0 | 0 | 0 | 0 | 0 | 0 | 0 | 0 | 0 | 0 | 0 | 0 | 0 | 0 | 0 | 0 | 0 | 0 | 0 | 0 | 0 | 0 | 0 | 0 | 0 | 0 | 0 | 0 | 0 | 0 | 0 | 0
294 | 286 | CCSAH32 | 02 | 12.51 | 25 | CCSAH32-2 | G 船舶结构用钢- 一般强度结构钢-G01 A | 1521 | 0.07 | 0.2 | 1.3 | 0.015 | 0.006 |  |  |  | 0.03 | [7 empty] | 0.044 | 0.095 | ok | ok | 否 | C=0.0651351(NG); Si=0.2(OK); Mn=1.3(OK); P=0(OK); S=0(OK) | C高于上限：0.0651% > 0.0650% | OK |  | 21.016779 | 21.016779 | 19.897358 | -1.119421 | 181.408947 | 181.408947 | 157.713917 | -23.69503 | 1.9 | 1.9 | 1.合金成本!AH294 | 同一工作簿AH列 |  | 17.997358 | 115.273297 | C<=0.065; Si[0.2,0.2]; Mn[1.3,1.3]; P<=0.015; S<=0.006 | C=0.065(OK); Si=0.2(OK); Mn=1.3(OK); P=0(OK); S=0(OK) | 铝块按同源AH列固定计入：1.900kg/t；原Excel在批准规则下不可行：C高于上限：0.0651% > 0.0650%；C上限按目标0.070-0.005=0.065，原Excel按当前成分口径估算C=0.065，会被新约束压住；主要投料变化：中碳锰铁:15.656->0.000(-15.656)；硅锰:0.000->11.344(+11.344)；低碳锰铁:0.000->5.970(+5.970)；硅铁合金:3.461->0.683(-2.778)；成本下降：新-旧=-23.695元/t |  | 0 | 11.344444 | 11.344444 | 0 | 0 | 0 | 15.655613 | 0 | -15.655613 | 0 | 5.97014 | 5.97014 | 0 | 0 | 0 | 3.461166 | 0.682774 | -2.778391 | 1.9 | 1.9 | 0 | 0 | 0 | 0 | 0 | 0 | 0 | 0 | 0 | 0 | 0 | 0 | 0 | 0 | 0 | 0 | 0 | 0 | 0 | 0 | 0 | 0 | 0 | 0 | 0 | 0 | 0 | 0 | 0 | 0 | 0 | 0 | 0 | 0 | 0 | 0 | 0
295 | 287 | CCSAH36 | 01 | 4 | 12.5 | CCSAH36-1 | G 船舶结构用钢- 一般强度结构钢-G01 A | 1521 | 0.07 | 0.12 | 1.3 | 0.015 | 0.006 |  | 0.035 | 0.01 | 0.03 | [7 empty] | 0.042964 | 0.089364 | ok | ok | 是 | C=0.0641976(OK); Si=0.12(OK); Mn=1.3(OK); P=0(OK); S=0(OK); Nb=0.035(OK); Ti=0.015(OK) |  | OK |  | 20.554019 | 20.554019 | 19.754504 | -0.799515 | 300.267094 | 300.267094 | 282.097576 | -18.169518 | 1.9 | 1.9 | 1.合金成本!AH295 | 同一工作簿AH列 |  | 17.854504 | 239.656956 | C<=0.065; Si[0.12,0.12]; Mn[1.3,1.3]; P<=0.015; S<=0.006; Nb[0.035,0.035]; Ti[0.015,0.015] | C=0.065(OK); Si=0.12(OK); Mn=1.3(OK); P=0(OK); S=0(OK); Nb=0.035(OK); Ti=0.015(OK) | 铝块按同源AH列固定计入：1.900kg/t；C上限按目标0.070-0.005=0.065；主要投料变化：中碳锰铁:15.729->5.167(-10.562)；硅锰:0.000->8.479(+8.479)；低碳锰铁:0.000->3.360(+3.360)；硅铁合金:2.077->0.000(-2.077)；成本下降：新-旧=-18.170元/t |  | 0 | 8.479367 | 8.479367 | 0 | 0 | 0 | 15.728842 | 5.166599 | -10.562242 | 0 | 3.36006 | 3.36006 | 0 | 0 | 0 | 2.076699 | 0 | -2.076699 | 1.9 | 1.9 | 0 | 0 | 0 | 0 | 0.549113 | 0.549113 | 0 | 0.299365 | 0.299365 | 0 | 0 | 0 | 0 | 0 | 0 | 0 | 0 | 0 | 0 | 0 | 0 | 0 | 0 | 0 | 0 | 0 | 0 | 0 | 0 | 0 | 0 | 0 | 0 | 0 | 0 | 0 | 0
296 | 288 | CCSAH36 | 02 | 12.51 | 25 | CCSAH36-2 | G 船舶结构用钢- 一般强度结构钢-G01 A | 1522 | 0.07 | 0.15 | 1.4 | 0.015 | 0.006 |  | 0.035 | 0.01 | 0.03 | [7 empty] | 0.041596 | 0.089234 | ok | ok | 是 | C=0.0645859(OK); Si=0.15(OK); Mn=1.4(OK); P=0(OK); S=0(OK); Nb=0.035(OK); Ti=0.015(OK) |  | OK |  | 22.374099 | 22.374099 | 21.350459 | -1.02364 | 313.01556 | 313.01556 | 290.602728 | -22.412832 | 1.9 | 1.9 | 1.合金成本!AH296 | 同一工作簿AH列 |  | 19.450459 | 248.162109 | C<=0.065; Si[0.15,0.15]; Mn[1.4,1.4]; P<=0.015; S<=0.006; Nb[0.035,0.035]; Ti[0.015,0.015] | C=0.065(OK); Si=0.15(OK); Mn=1.4(OK); P=0(OK); S=0(OK); Nb=0.035(OK); Ti=0.015(OK) | 铝块按同源AH列固定计入：1.900kg/t；C上限按目标0.070-0.005=0.065；主要投料变化：中碳锰铁:17.030->3.084(-13.946)；硅锰:0.000->10.599(+10.599)；低碳锰铁:0.000->4.919(+4.919)；硅铁合金:2.596->0.000(-2.596)；成本下降：新-旧=-22.413元/t |  | 0 | 10.599209 | 10.599209 | 0 | 0 | 0 | 17.029746 | 3.084087 | -13.945659 | 0 | 4.918685 | 4.918685 | 0 | 0 | 0 | 2.595874 | 0 | -2.595874 | 1.9 | 1.9 | 0 | 0 | 0 | 0 | 0.549113 | 0.549113 | 0 | 0.299365 | 0.299365 | 0 | 0 | 0 | 0 | 0 | 0 | 0 | 0 | 0 | 0 | 0 | 0 | 0 | 0 | 0 | 0 | 0 | 0 | 0 | 0 | 0 | 0 | 0 | 0 | 0 | 0 | 0 | 0
297 | 289 | AB/A | 01 | 3.5 | 25.4 | AB/A | G 船舶结构用钢- 一般强度结构钢-G01 A | 1519 | 0.16 | 0.1 | 0.6 | 0.02 | 0.015 |  |  |  | 0.025 | [7 empty] | 0.074292 | 0.127188 | ok | ok | 是 | C=0.0867231(OK); Si=0.1(OK); Mn=0.6(OK); P=0(OK); S=0(OK) |  | OK |  | 8.64411 | 8.64411 | 8.64411 | 0 | 69.539474 | 69.539474 | 69.539474 | 0 | 1.33 | 1.33 | 1.合金成本!AH297 | 同一工作簿AH列 |  | 7.31411 | 39.83104 | C<=0.155; Si[0.1,0.1]; Mn[0.6,0.6]; P<=0.02; S<=0.015 | C=0.0867231(OK); Si=0.1(OK); Mn=0.6(OK); P=0(OK); S=0(OK) | 铝块按同源AH列固定计入：1.330kg/t；C上限按目标0.160-0.005=0.155；成本基本持平：新-旧=0.000元/t |  | 7.066139 | 7.066139 | 0 | 0.247971 | 0.247971 | 0 | 0 | 0 | 0 | 0 | 0 | 0 | 0 | 0 | 0 | 0 | 0 | 0 | 1.33 | 1.33 | 0 | 0 | 0 | 0 | 0 | 0 | 0 | 0 | 0 | 0 | 0 | 0 | 0 | 0 | 0 | 0 | 0 | 0 | 0 | 0 | 0 | 0 | 0 | 0 | 0 | 0 | 0 | 0 | 0 | 0 | 0 | 0 | 0 | 0 | 0 | 0 | 0
298 | 290 | AB/B | 01 | 4 | 25.4 | AB/B | G 船舶结构用钢- 一般强度结构钢-G01 A | 1519 | 0.16 | 0.12 | 0.75 | 0.015 | 0.006 |  |  |  | 0.025 | [7 empty] | 0.073385 | 0.125949 | ok | ok | 是 | C=0.0929701(OK); Si=0.12(OK); Mn=0.75(OK); P=0(OK); S=0(OK) |  | OK |  | 10.882179 | 10.882179 | 10.882179 | 0 | 82.191466 | 82.191466 | 82.191466 | 0 | 1.33 | 1.33 | 1.合金成本!AH298 | 同一工作簿AH列 |  | 9.552179 | 52.483032 | C<=0.155; Si[0.12,0.12]; Mn[0.75,0.75]; P<=0.015; S<=0.006 | C=0.0929701(OK); Si=0.12(OK); Mn=0.75(OK); P=0(OK); S=0(OK) | 铝块按同源AH列固定计入：1.330kg/t；C上限按目标0.160-0.005=0.155；成本基本持平：新-旧=+0.000元/t |  | 8.479367 | 8.479367 | 0 | 1.072812 | 1.072812 | 0 | 0 | 0 | 0 | 0 | 0 | 0 | 0 | 0 | 0 | 0 | 0 | 0 | 1.33 | 1.33 | 0 | 0 | 0 | 0 | 0 | 0 | 0 | 0 | 0 | 0 | 0 | 0 | 0 | 0 | 0 | 0 | 0 | 0 | 0 | 0 | 0 | 0 | 0 | 0 | 0 | 0 | 0 | 0 | 0 | 0 | 0 | 0 | 0 | 0 | 0 | 0 | 0
299 | 291 | AB/AH32 | 01 | 4 | 12.5 | AB/AH32-1 | G 船舶结构用钢- 一般强度结构钢-G01 A | 1521 | 0.07 | 0.2 | 1.2 | 0.015 | 0.006 |  |  |  | 0.03 | [7 empty] | 0.04 | 0.094833 | ok | ok | 是 | C=0.0593841(OK); Si=0.2(OK); Mn=1.2(OK); P=0(OK); S=0(OK) |  | OK |  | 19.719723 | 19.719723 | 18.563347 | -1.156376 | 171.382592 | 171.382592 | 138.927382 | -32.45521 | 1.9 | 1.9 | 1.合金成本!AH299 | 同一工作簿AH列 |  | 16.663347 | 96.486762 | C<=0.065; Si[0.2,0.2]; Mn[1.2,1.2]; P<=0.015; S<=0.006 | C=0.065(OK); Si=0.2(OK); Mn=1.2(OK); P=0(OK); S=0(OK) | 铝块按同源AH列固定计入：1.900kg/t；C上限按目标0.070-0.005=0.065；主要投料变化：硅锰:0.000->14.132(+14.132)；中碳锰铁:14.359->2.152(-12.207)；硅铁合金:3.461->0.000(-3.461)；低碳锰铁:0.000->0.379(+0.379)；成本下降：新-旧=-32.455元/t |  | 0 | 14.132278 | 14.132278 | 0 | 0 | 0 | 14.358557 | 2.1516 | -12.206958 | 0 | 0.379469 | 0.379469 | 0 | 0 | 0 | 3.461166 | 0 | -3.461166 | 1.9 | 1.9 | 0 | 0 | 0 | 0 | 0 | 0 | 0 | 0 | 0 | 0 | 0 | 0 | 0 | 0 | 0 | 0 | 0 | 0 | 0 | 0 | 0 | 0 | 0 | 0 | 0 | 0 | 0 | 0 | 0 | 0 | 0 | 0 | 0 | 0 | 0 | 0 | 0
300 | 292 | AB/AH32 | 02 | 12.51 | 25 | AB/AH32-2 | G 船舶结构用钢- 一般强度结构钢-G01 A | 1521 | 0.07 | 0.2 | 1.3 | 0.015 | 0.006 |  |  |  | 0.03 | [7 empty] | 0.044 | 0.095 | ok | ok | 否 | C=0.0651351(NG); Si=0.2(OK); Mn=1.3(OK); P=0(OK); S=0(OK) | C高于上限：0.0651% > 0.0650% | OK |  | 21.016779 | 21.016779 | 19.897358 | -1.119421 | 181.408947 | 181.408947 | 157.713917 | -23.69503 | 1.9 | 1.9 | 1.合金成本!AH300 | 同一工作簿AH列 |  | 17.997358 | 115.273297 | C<=0.065; Si[0.2,0.2]; Mn[1.3,1.3]; P<=0.015; S<=0.006 | C=0.065(OK); Si=0.2(OK); Mn=1.3(OK); P=0(OK); S=0(OK) | 铝块按同源AH列固定计入：1.900kg/t；原Excel在批准规则下不可行：C高于上限：0.0651% > 0.0650%；C上限按目标0.070-0.005=0.065，原Excel按当前成分口径估算C=0.065，会被新约束压住；主要投料变化：中碳锰铁:15.656->0.000(-15.656)；硅锰:0.000->11.344(+11.344)；低碳锰铁:0.000->5.970(+5.970)；硅铁合金:3.461->0.683(-2.778)；成本下降：新-旧=-23.695元/t |  | 0 | 11.344444 | 11.344444 | 0 | 0 | 0 | 15.655613 | 0 | -15.655613 | 0 | 5.97014 | 5.97014 | 0 | 0 | 0 | 3.461166 | 0.682774 | -2.778391 | 1.9 | 1.9 | 0 | 0 | 0 | 0 | 0 | 0 | 0 | 0 | 0 | 0 | 0 | 0 | 0 | 0 | 0 | 0 | 0 | 0 | 0 | 0 | 0 | 0 | 0 | 0 | 0 | 0 | 0 | 0 | 0 | 0 | 0 | 0 | 0 | 0 | 0 | 0 | 0
301 | 293 | AB/AH36 | 01 | 4 | 12.5 | AB/AH36-1 | G 船舶结构用钢- 一般强度结构钢-G01 A | 1521 | 0.07 | 0.12 | 1.3 | 0.015 | 0.006 |  | 0.035 | 0.01 | 0.03 | [7 empty] | 0.042964 | 0.089364 | ok | ok | 是 | C=0.0641976(OK); Si=0.12(OK); Mn=1.3(OK); P=0(OK); S=0(OK); Nb=0.035(OK); Ti=0.015(OK) |  | OK |  | 20.554019 | 20.554019 | 19.754504 | -0.799515 | 300.267094 | 300.267094 | 282.097576 | -18.169518 | 1.9 | 1.9 | 1.合金成本!AH301 | 同一工作簿AH列 |  | 17.854504 | 239.656956 | C<=0.065; Si[0.12,0.12]; Mn[1.3,1.3]; P<=0.015; S<=0.006; Nb[0.035,0.035]; Ti[0.015,0.015] | C=0.065(OK); Si=0.12(OK); Mn=1.3(OK); P=0(OK); S=0(OK); Nb=0.035(OK); Ti=0.015(OK) | 铝块按同源AH列固定计入：1.900kg/t；C上限按目标0.070-0.005=0.065；主要投料变化：中碳锰铁:15.729->5.167(-10.562)；硅锰:0.000->8.479(+8.479)；低碳锰铁:0.000->3.360(+3.360)；硅铁合金:2.077->0.000(-2.077)；成本下降：新-旧=-18.170元/t |  | 0 | 8.479367 | 8.479367 | 0 | 0 | 0 | 15.728842 | 5.166599 | -10.562242 | 0 | 3.36006 | 3.36006 | 0 | 0 | 0 | 2.076699 | 0 | -2.076699 | 1.9 | 1.9 | 0 | 0 | 0 | 0 | 0.549113 | 0.549113 | 0 | 0.299365 | 0.299365 | 0 | 0 | 0 | 0 | 0 | 0 | 0 | 0 | 0 | 0 | 0 | 0 | 0 | 0 | 0 | 0 | 0 | 0 | 0 | 0 | 0 | 0 | 0 | 0 | 0 | 0 | 0 | 0
302 | 294 | AB/AH36 | 02 | 12.51 | 25 | AB/AH36-2 | G 船舶结构用钢- 一般强度结构钢-G01 A | 1522 | 0.07 | 0.15 | 1.4 | 0.015 | 0.006 |  | 0.035 | 0.01 | 0.03 | [7 empty] | 0.041596 | 0.089234 | ok | ok | 是 | C=0.0645859(OK); Si=0.15(OK); Mn=1.4(OK); P=0(OK); S=0(OK); Nb=0.035(OK); Ti=0.015(OK) |  | OK |  | 22.374099 | 22.374099 | 21.350459 | -1.02364 | 313.01556 | 313.01556 | 290.602728 | -22.412832 | 1.9 | 1.9 | 1.合金成本!AH302 | 同一工作簿AH列 |  | 19.450459 | 248.162109 | C<=0.065; Si[0.15,0.15]; Mn[1.4,1.4]; P<=0.015; S<=0.006; Nb[0.035,0.035]; Ti[0.015,0.015] | C=0.065(OK); Si=0.15(OK); Mn=1.4(OK); P=0(OK); S=0(OK); Nb=0.035(OK); Ti=0.015(OK) | 铝块按同源AH列固定计入：1.900kg/t；C上限按目标0.070-0.005=0.065；主要投料变化：中碳锰铁:17.030->3.084(-13.946)；硅锰:0.000->10.599(+10.599)；低碳锰铁:0.000->4.919(+4.919)；硅铁合金:2.596->0.000(-2.596)；成本下降：新-旧=-22.413元/t |  | 0 | 10.599209 | 10.599209 | 0 | 0 | 0 | 17.029746 | 3.084087 | -13.945659 | 0 | 4.918685 | 4.918685 | 0 | 0 | 0 | 2.595874 | 0 | -2.595874 | 1.9 | 1.9 | 0 | 0 | 0 | 0 | 0.549113 | 0.549113 | 0 | 0.299365 | 0.299365 | 0 | 0 | 0 | 0 | 0 | 0 | 0 | 0 | 0 | 0 | 0 | 0 | 0 | 0 | 0 | 0 | 0 | 0 | 0 | 0 | 0 | 0 | 0 | 0 | 0 | 0 | 0 | 0
303 | 295 | BVA | 01 | 3.5 | 25.4 | BVA | G 船舶结构用钢- 一般强度结构钢-G01 A | 1519 | 0.16 | 0.1 | 0.6 | 0.02 | 0.015 |  |  |  | 0.025 | [7 empty] | 0.074292 | 0.127188 | ok | ok | 是 | C=0.0867231(OK); Si=0.1(OK); Mn=0.6(OK); P=0(OK); S=0(OK) |  | OK |  | 8.64411 | 8.64411 | 8.64411 | 0 | 69.539474 | 69.539474 | 69.539474 | 0 | 1.33 | 1.33 | 1.合金成本!AH303 | 同一工作簿AH列 |  | 7.31411 | 39.83104 | C<=0.155; Si[0.1,0.1]; Mn[0.6,0.6]; P<=0.02; S<=0.015 | C=0.0867231(OK); Si=0.1(OK); Mn=0.6(OK); P=0(OK); S=0(OK) | 铝块按同源AH列固定计入：1.330kg/t；C上限按目标0.160-0.005=0.155；成本基本持平：新-旧=0.000元/t |  | 7.066139 | 7.066139 | 0 | 0.247971 | 0.247971 | 0 | 0 | 0 | 0 | 0 | 0 | 0 | 0 | 0 | 0 | 0 | 0 | 0 | 1.33 | 1.33 | 0 | 0 | 0 | 0 | 0 | 0 | 0 | 0 | 0 | 0 | 0 | 0 | 0 | 0 | 0 | 0 | 0 | 0 | 0 | 0 | 0 | 0 | 0 | 0 | 0 | 0 | 0 | 0 | 0 | 0 | 0 | 0 | 0 | 0 | 0 | 0 | 0
304 | 296 | BVB | 01 | 4 | 25.4 | BVB | G 船舶结构用钢- 一般强度结构钢-G01 A | 1519 | 0.16 | 0.12 | 0.75 | 0.015 | 0.006 |  |  |  | 0.025 | [7 empty] | 0.073385 | 0.125949 | ok | ok | 是 | C=0.0929701(OK); Si=0.12(OK); Mn=0.75(OK); P=0(OK); S=0(OK) |  | OK |  | 10.882179 | 10.882179 | 10.882179 | 0 | 82.191466 | 82.191466 | 82.191466 | 0 | 1.33 | 1.33 | 1.合金成本!AH304 | 同一工作簿AH列 |  | 9.552179 | 52.483032 | C<=0.155; Si[0.12,0.12]; Mn[0.75,0.75]; P<=0.015; S<=0.006 | C=0.0929701(OK); Si=0.12(OK); Mn=0.75(OK); P=0(OK); S=0(OK) | 铝块按同源AH列固定计入：1.330kg/t；C上限按目标0.160-0.005=0.155；成本基本持平：新-旧=+0.000元/t |  | 8.479367 | 8.479367 | 0 | 1.072812 | 1.072812 | 0 | 0 | 0 | 0 | 0 | 0 | 0 | 0 | 0 | 0 | 0 | 0 | 0 | 1.33 | 1.33 | 0 | 0 | 0 | 0 | 0 | 0 | 0 | 0 | 0 | 0 | 0 | 0 | 0 | 0 | 0 | 0 | 0 | 0 | 0 | 0 | 0 | 0 | 0 | 0 | 0 | 0 | 0 | 0 | 0 | 0 | 0 | 0 | 0 | 0 | 0 | 0 | 0
305 | 297 | BVAH32 | 01 | 4 | 12.5 | BVAH32-1 | G 船舶结构用钢- 一般强度结构钢-G01 A | 1521 | 0.07 | 0.2 | 1.2 | 0.015 | 0.006 |  |  |  | 0.03 | [7 empty] | 0.04 | 0.094833 | ok | ok | 是 | C=0.0593841(OK); Si=0.2(OK); Mn=1.2(OK); P=0(OK); S=0(OK) |  | OK |  | 19.719723 | 19.719723 | 18.563347 | -1.156376 | 171.382592 | 171.382592 | 138.927382 | -32.45521 | 1.9 | 1.9 | 1.合金成本!AH305 | 同一工作簿AH列 |  | 16.663347 | 96.486762 | C<=0.065; Si[0.2,0.2]; Mn[1.2,1.2]; P<=0.015; S<=0.006 | C=0.065(OK); Si=0.2(OK); Mn=1.2(OK); P=0(OK); S=0(OK) | 铝块按同源AH列固定计入：1.900kg/t；C上限按目标0.070-0.005=0.065；主要投料变化：硅锰:0.000->14.132(+14.132)；中碳锰铁:14.359->2.152(-12.207)；硅铁合金:3.461->0.000(-3.461)；低碳锰铁:0.000->0.379(+0.379)；成本下降：新-旧=-32.455元/t |  | 0 | 14.132278 | 14.132278 | 0 | 0 | 0 | 14.358557 | 2.1516 | -12.206958 | 0 | 0.379469 | 0.379469 | 0 | 0 | 0 | 3.461166 | 0 | -3.461166 | 1.9 | 1.9 | 0 | 0 | 0 | 0 | 0 | 0 | 0 | 0 | 0 | 0 | 0 | 0 | 0 | 0 | 0 | 0 | 0 | 0 | 0 | 0 | 0 | 0 | 0 | 0 | 0 | 0 | 0 | 0 | 0 | 0 | 0 | 0 | 0 | 0 | 0 | 0 | 0
306 | 298 | BVAH32 | 02 | 12.51 | 25 | BVAH32-2 | G 船舶结构用钢- 一般强度结构钢-G01 A | 1521 | 0.07 | 0.2 | 1.3 | 0.015 | 0.006 |  |  |  | 0.03 | [7 empty] | 0.044 | 0.095 | ok | ok | 否 | C=0.0651351(NG); Si=0.2(OK); Mn=1.3(OK); P=0(OK); S=0(OK) | C高于上限：0.0651% > 0.0650% | OK |  | 21.016779 | 21.016779 | 19.897358 | -1.119421 | 181.408947 | 181.408947 | 157.713917 | -23.69503 | 1.9 | 1.9 | 1.合金成本!AH306 | 同一工作簿AH列 |  | 17.997358 | 115.273297 | C<=0.065; Si[0.2,0.2]; Mn[1.3,1.3]; P<=0.015; S<=0.006 | C=0.065(OK); Si=0.2(OK); Mn=1.3(OK); P=0(OK); S=0(OK) | 铝块按同源AH列固定计入：1.900kg/t；原Excel在批准规则下不可行：C高于上限：0.0651% > 0.0650%；C上限按目标0.070-0.005=0.065，原Excel按当前成分口径估算C=0.065，会被新约束压住；主要投料变化：中碳锰铁:15.656->0.000(-15.656)；硅锰:0.000->11.344(+11.344)；低碳锰铁:0.000->5.970(+5.970)；硅铁合金:3.461->0.683(-2.778)；成本下降：新-旧=-23.695元/t |  | 0 | 11.344444 | 11.344444 | 0 | 0 | 0 | 15.655613 | 0 | -15.655613 | 0 | 5.97014 | 5.97014 | 0 | 0 | 0 | 3.461166 | 0.682774 | -2.778391 | 1.9 | 1.9 | 0 | 0 | 0 | 0 | 0 | 0 | 0 | 0 | 0 | 0 | 0 | 0 | 0 | 0 | 0 | 0 | 0 | 0 | 0 | 0 | 0 | 0 | 0 | 0 | 0 | 0 | 0 | 0 | 0 | 0 | 0 | 0 | 0 | 0 | 0 | 0 | 0
307 | 299 | BVAH36 | 01 | 4 | 12.5 | BVAH36-1 | G 船舶结构用钢- 一般强度结构钢-G01 A | 1521 | 0.07 | 0.12 | 1.3 | 0.015 | 0.006 |  | 0.035 | 0.01 | 0.03 | [7 empty] | 0.042964 | 0.089364 | ok | ok | 是 | C=0.0641976(OK); Si=0.12(OK); Mn=1.3(OK); P=0(OK); S=0(OK); Nb=0.035(OK); Ti=0.015(OK) |  | OK |  | 20.554019 | 20.554019 | 19.754504 | -0.799515 | 300.267094 | 300.267094 | 282.097576 | -18.169518 | 1.9 | 1.9 | 1.合金成本!AH307 | 同一工作簿AH列 |  | 17.854504 | 239.656956 | C<=0.065; Si[0.12,0.12]; Mn[1.3,1.3]; P<=0.015; S<=0.006; Nb[0.035,0.035]; Ti[0.015,0.015] | C=0.065(OK); Si=0.12(OK); Mn=1.3(OK); P=0(OK); S=0(OK); Nb=0.035(OK); Ti=0.015(OK) | 铝块按同源AH列固定计入：1.900kg/t；C上限按目标0.070-0.005=0.065；主要投料变化：中碳锰铁:15.729->5.167(-10.562)；硅锰:0.000->8.479(+8.479)；低碳锰铁:0.000->3.360(+3.360)；硅铁合金:2.077->0.000(-2.077)；成本下降：新-旧=-18.170元/t |  | 0 | 8.479367 | 8.479367 | 0 | 0 | 0 | 15.728842 | 5.166599 | -10.562242 | 0 | 3.36006 | 3.36006 | 0 | 0 | 0 | 2.076699 | 0 | -2.076699 | 1.9 | 1.9 | 0 | 0 | 0 | 0 | 0.549113 | 0.549113 | 0 | 0.299365 | 0.299365 | 0 | 0 | 0 | 0 | 0 | 0 | 0 | 0 | 0 | 0 | 0 | 0 | 0 | 0 | 0 | 0 | 0 | 0 | 0 | 0 | 0 | 0 | 0 | 0 | 0 | 0 | 0 | 0
308 | 300 | BVAH36 | 02 | 12.51 | 25 | BVAH36-2 | G 船舶结构用钢- 一般强度结构钢-G01 A | 1522 | 0.07 | 0.15 | 1.4 | 0.015 | 0.006 |  | 0.035 | 0.01 | 0.03 | [7 empty] | 0.041596 | 0.089234 | ok | ok | 是 | C=0.0645859(OK); Si=0.15(OK); Mn=1.4(OK); P=0(OK); S=0(OK); Nb=0.035(OK); Ti=0.015(OK) |  | OK |  | 22.374099 | 22.374099 | 21.350459 | -1.02364 | 313.01556 | 313.01556 | 290.602728 | -22.412832 | 1.9 | 1.9 | 1.合金成本!AH308 | 同一工作簿AH列 |  | 19.450459 | 248.162109 | C<=0.065; Si[0.15,0.15]; Mn[1.4,1.4]; P<=0.015; S<=0.006; Nb[0.035,0.035]; Ti[0.015,0.015] | C=0.065(OK); Si=0.15(OK); Mn=1.4(OK); P=0(OK); S=0(OK); Nb=0.035(OK); Ti=0.015(OK) | 铝块按同源AH列固定计入：1.900kg/t；C上限按目标0.070-0.005=0.065；主要投料变化：中碳锰铁:17.030->3.084(-13.946)；硅锰:0.000->10.599(+10.599)；低碳锰铁:0.000->4.919(+4.919)；硅铁合金:2.596->0.000(-2.596)；成本下降：新-旧=-22.413元/t |  | 0 | 10.599209 | 10.599209 | 0 | 0 | 0 | 17.029746 | 3.084087 | -13.945659 | 0 | 4.918685 | 4.918685 | 0 | 0 | 0 | 2.595874 | 0 | -2.595874 | 1.9 | 1.9 | 0 | 0 | 0 | 0 | 0.549113 | 0.549113 | 0 | 0.299365 | 0.299365 | 0 | 0 | 0 | 0 | 0 | 0 | 0 | 0 | 0 | 0 | 0 | 0 | 0 | 0 | 0 | 0 | 0 | 0 | 0 | 0 | 0 | 0 | 0 | 0 | 0 | 0 | 0 | 0
309 | 301 | NV A | 01 | 3.5 | 25.4 | NV A | G 船舶结构用钢- 一般强度结构钢-G01 A | 1519 | 0.16 | 0.1 | 0.6 | 0.02 | 0.015 |  |  |  | 0.025 | [7 empty] | 0.074292 | 0.127188 | ok | ok | 是 | C=0.0867231(OK); Si=0.1(OK); Mn=0.6(OK); P=0(OK); S=0(OK) |  | OK |  | 8.64411 | 8.64411 | 8.64411 | 0 | 69.539474 | 69.539474 | 69.539474 | 0 | 1.33 | 1.33 | 1.合金成本!AH309 | 同一工作簿AH列 |  | 7.31411 | 39.83104 | C<=0.155; Si[0.1,0.1]; Mn[0.6,0.6]; P<=0.02; S<=0.015 | C=0.0867231(OK); Si=0.1(OK); Mn=0.6(OK); P=0(OK); S=0(OK) | 铝块按同源AH列固定计入：1.330kg/t；C上限按目标0.160-0.005=0.155；成本基本持平：新-旧=0.000元/t |  | 7.066139 | 7.066139 | 0 | 0.247971 | 0.247971 | 0 | 0 | 0 | 0 | 0 | 0 | 0 | 0 | 0 | 0 | 0 | 0 | 0 | 1.33 | 1.33 | 0 | 0 | 0 | 0 | 0 | 0 | 0 | 0 | 0 | 0 | 0 | 0 | 0 | 0 | 0 | 0 | 0 | 0 | 0 | 0 | 0 | 0 | 0 | 0 | 0 | 0 | 0 | 0 | 0 | 0 | 0 | 0 | 0 | 0 | 0 | 0 | 0
310 | 302 | NV B | 01 | 4 | 25.4 | NV B | G 船舶结构用钢- 一般强度结构钢-G01 A | 1519 | 0.16 | 0.12 | 0.75 | 0.015 | 0.006 |  |  |  | 0.025 | [7 empty] | 0.073385 | 0.125949 | ok | ok | 是 | C=0.0929701(OK); Si=0.12(OK); Mn=0.75(OK); P=0(OK); S=0(OK) |  | OK |  | 10.882179 | 10.882179 | 10.882179 | 0 | 82.191466 | 82.191466 | 82.191466 | 0 | 1.33 | 1.33 | 1.合金成本!AH310 | 同一工作簿AH列 |  | 9.552179 | 52.483032 | C<=0.155; Si[0.12,0.12]; Mn[0.75,0.75]; P<=0.015; S<=0.006 | C=0.0929701(OK); Si=0.12(OK); Mn=0.75(OK); P=0(OK); S=0(OK) | 铝块按同源AH列固定计入：1.330kg/t；C上限按目标0.160-0.005=0.155；成本基本持平：新-旧=+0.000元/t |  | 8.479367 | 8.479367 | 0 | 1.072812 | 1.072812 | 0 | 0 | 0 | 0 | 0 | 0 | 0 | 0 | 0 | 0 | 0 | 0 | 0 | 1.33 | 1.33 | 0 | 0 | 0 | 0 | 0 | 0 | 0 | 0 | 0 | 0 | 0 | 0 | 0 | 0 | 0 | 0 | 0 | 0 | 0 | 0 | 0 | 0 | 0 | 0 | 0 | 0 | 0 | 0 | 0 | 0 | 0 | 0 | 0 | 0 | 0 | 0 | 0
311 | 303 | NV A32 | 01 | 4 | 12.5 | NV A32-1 | G 船舶结构用钢- 一般强度结构钢-G01 A | 1521 | 0.07 | 0.2 | 1.2 | 0.015 | 0.006 |  |  |  | 0.03 | [7 empty] | 0.04 | 0.094833 | ok | ok | 是 | C=0.0593841(OK); Si=0.2(OK); Mn=1.2(OK); P=0(OK); S=0(OK) |  | OK |  | 19.719723 | 19.719723 | 18.563347 | -1.156376 | 171.382592 | 171.382592 | 138.927382 | -32.45521 | 1.9 | 1.9 | 1.合金成本!AH311 | 同一工作簿AH列 |  | 16.663347 | 96.486762 | C<=0.065; Si[0.2,0.2]; Mn[1.2,1.2]; P<=0.015; S<=0.006 | C=0.065(OK); Si=0.2(OK); Mn=1.2(OK); P=0(OK); S=0(OK) | 铝块按同源AH列固定计入：1.900kg/t；C上限按目标0.070-0.005=0.065；主要投料变化：硅锰:0.000->14.132(+14.132)；中碳锰铁:14.359->2.152(-12.207)；硅铁合金:3.461->0.000(-3.461)；低碳锰铁:0.000->0.379(+0.379)；成本下降：新-旧=-32.455元/t |  | 0 | 14.132278 | 14.132278 | 0 | 0 | 0 | 14.358557 | 2.1516 | -12.206958 | 0 | 0.379469 | 0.379469 | 0 | 0 | 0 | 3.461166 | 0 | -3.461166 | 1.9 | 1.9 | 0 | 0 | 0 | 0 | 0 | 0 | 0 | 0 | 0 | 0 | 0 | 0 | 0 | 0 | 0 | 0 | 0 | 0 | 0 | 0 | 0 | 0 | 0 | 0 | 0 | 0 | 0 | 0 | 0 | 0 | 0 | 0 | 0 | 0 | 0 | 0 | 0
312 | 304 | NV A32 | 02 | 12.51 | 25 | NV A32-2 | G 船舶结构用钢- 一般强度结构钢-G01 A | 1521 | 0.07 | 0.2 | 1.3 | 0.015 | 0.006 |  |  |  | 0.03 | [7 empty] | 0.044 | 0.095 | ok | ok | 否 | C=0.0651351(NG); Si=0.2(OK); Mn=1.3(OK); P=0(OK); S=0(OK) | C高于上限：0.0651% > 0.0650% | OK |  | 21.016779 | 21.016779 | 19.897358 | -1.119421 | 181.408947 | 181.408947 | 157.713917 | -23.69503 | 1.9 | 1.9 | 1.合金成本!AH312 | 同一工作簿AH列 |  | 17.997358 | 115.273297 | C<=0.065; Si[0.2,0.2]; Mn[1.3,1.3]; P<=0.015; S<=0.006 | C=0.065(OK); Si=0.2(OK); Mn=1.3(OK); P=0(OK); S=0(OK) | 铝块按同源AH列固定计入：1.900kg/t；原Excel在批准规则下不可行：C高于上限：0.0651% > 0.0650%；C上限按目标0.070-0.005=0.065，原Excel按当前成分口径估算C=0.065，会被新约束压住；主要投料变化：中碳锰铁:15.656->0.000(-15.656)；硅锰:0.000->11.344(+11.344)；低碳锰铁:0.000->5.970(+5.970)；硅铁合金:3.461->0.683(-2.778)；成本下降：新-旧=-23.695元/t |  | 0 | 11.344444 | 11.344444 | 0 | 0 | 0 | 15.655613 | 0 | -15.655613 | 0 | 5.97014 | 5.97014 | 0 | 0 | 0 | 3.461166 | 0.682774 | -2.778391 | 1.9 | 1.9 | 0 | 0 | 0 | 0 | 0 | 0 | 0 | 0 | 0 | 0 | 0 | 0 | 0 | 0 | 0 | 0 | 0 | 0 | 0 | 0 | 0 | 0 | 0 | 0 | 0 | 0 | 0 | 0 | 0 | 0 | 0 | 0 | 0 | 0 | 0 | 0 | 0
313 | 305 | NV A36 | 01 | 4 | 12.5 | NV A36-1 | G 船舶结构用钢- 一般强度结构钢-G01 A | 1521 | 0.07 | 0.12 | 1.3 | 0.015 | 0.006 |  | 0.035 | 0.01 | 0.03 | [7 empty] | 0.042964 | 0.089364 | ok | ok | 是 | C=0.0641976(OK); Si=0.12(OK); Mn=1.3(OK); P=0(OK); S=0(OK); Nb=0.035(OK); Ti=0.015(OK) |  | OK |  | 20.554019 | 20.554019 | 19.754504 | -0.799515 | 300.267094 | 300.267094 | 282.097576 | -18.169518 | 1.9 | 1.9 | 1.合金成本!AH313 | 同一工作簿AH列 |  | 17.854504 | 239.656956 | C<=0.065; Si[0.12,0.12]; Mn[1.3,1.3]; P<=0.015; S<=0.006; Nb[0.035,0.035]; Ti[0.015,0.015] | C=0.065(OK); Si=0.12(OK); Mn=1.3(OK); P=0(OK); S=0(OK); Nb=0.035(OK); Ti=0.015(OK) | 铝块按同源AH列固定计入：1.900kg/t；C上限按目标0.070-0.005=0.065；主要投料变化：中碳锰铁:15.729->5.167(-10.562)；硅锰:0.000->8.479(+8.479)；低碳锰铁:0.000->3.360(+3.360)；硅铁合金:2.077->0.000(-2.077)；成本下降：新-旧=-18.170元/t |  | 0 | 8.479367 | 8.479367 | 0 | 0 | 0 | 15.728842 | 5.166599 | -10.562242 | 0 | 3.36006 | 3.36006 | 0 | 0 | 0 | 2.076699 | 0 | -2.076699 | 1.9 | 1.9 | 0 | 0 | 0 | 0 | 0.549113 | 0.549113 | 0 | 0.299365 | 0.299365 | 0 | 0 | 0 | 0 | 0 | 0 | 0 | 0 | 0 | 0 | 0 | 0 | 0 | 0 | 0 | 0 | 0 | 0 | 0 | 0 | 0 | 0 | 0 | 0 | 0 | 0 | 0 | 0
314 | 306 | NV A36 | 02 | 12.51 | 25 | NV A36-2 | G 船舶结构用钢- 一般强度结构钢-G01 A | 1522 | 0.07 | 0.15 | 1.4 | 0.015 | 0.006 |  | 0.035 | 0.01 | 0.03 | [7 empty] | 0.041596 | 0.089234 | ok | ok | 是 | C=0.0645859(OK); Si=0.15(OK); Mn=1.4(OK); P=0(OK); S=0(OK); Nb=0.035(OK); Ti=0.015(OK) |  | OK |  | 22.374099 | 22.374099 | 21.350459 | -1.02364 | 313.01556 | 313.01556 | 290.602728 | -22.412832 | 1.9 | 1.9 | 1.合金成本!AH314 | 同一工作簿AH列 |  | 19.450459 | 248.162109 | C<=0.065; Si[0.15,0.15]; Mn[1.4,1.4]; P<=0.015; S<=0.006; Nb[0.035,0.035]; Ti[0.015,0.015] | C=0.065(OK); Si=0.15(OK); Mn=1.4(OK); P=0(OK); S=0(OK); Nb=0.035(OK); Ti=0.015(OK) | 铝块按同源AH列固定计入：1.900kg/t；C上限按目标0.070-0.005=0.065；主要投料变化：中碳锰铁:17.030->3.084(-13.946)；硅锰:0.000->10.599(+10.599)；低碳锰铁:0.000->4.919(+4.919)；硅铁合金:2.596->0.000(-2.596)；成本下降：新-旧=-22.413元/t |  | 0 | 10.599209 | 10.599209 | 0 | 0 | 0 | 17.029746 | 3.084087 | -13.945659 | 0 | 4.918685 | 4.918685 | 0 | 0 | 0 | 2.595874 | 0 | -2.595874 | 1.9 | 1.9 | 0 | 0 | 0 | 0 | 0.549113 | 0.549113 | 0 | 0.299365 | 0.299365 | 0 | 0 | 0 | 0 | 0 | 0 | 0 | 0 | 0 | 0 | 0 | 0 | 0 | 0 | 0 | 0 | 0 | 0 | 0 | 0 | 0 | 0 | 0 | 0 | 0 | 0 | 0 | 0
315 | 307 | KA | 01 | 3.5 | 25.4 | KA | G 船舶结构用钢- 一般强度结构钢-G01 A | 1519 | 0.16 | 0.1 | 0.6 | 0.02 | 0.015 |  |  |  | 0.025 | [7 empty] | 0.074292 | 0.127188 | ok | ok | 是 | C=0.0867231(OK); Si=0.1(OK); Mn=0.6(OK); P=0(OK); S=0(OK) |  | OK |  | 8.64411 | 8.64411 | 8.64411 | 0 | 69.539474 | 69.539474 | 69.539474 | 0 | 1.33 | 1.33 | 1.合金成本!AH315 | 同一工作簿AH列 |  | 7.31411 | 39.83104 | C<=0.155; Si[0.1,0.1]; Mn[0.6,0.6]; P<=0.02; S<=0.015 | C=0.0867231(OK); Si=0.1(OK); Mn=0.6(OK); P=0(OK); S=0(OK) | 铝块按同源AH列固定计入：1.330kg/t；C上限按目标0.160-0.005=0.155；成本基本持平：新-旧=0.000元/t |  | 7.066139 | 7.066139 | 0 | 0.247971 | 0.247971 | 0 | 0 | 0 | 0 | 0 | 0 | 0 | 0 | 0 | 0 | 0 | 0 | 0 | 1.33 | 1.33 | 0 | 0 | 0 | 0 | 0 | 0 | 0 | 0 | 0 | 0 | 0 | 0 | 0 | 0 | 0 | 0 | 0 | 0 | 0 | 0 | 0 | 0 | 0 | 0 | 0 | 0 | 0 | 0 | 0 | 0 | 0 | 0 | 0 | 0 | 0 | 0 | 0
316 | 308 | KB | 01 | 4 | 25.4 | KB | G 船舶结构用钢- 一般强度结构钢-G01 A | 1519 | 0.16 | 0.12 | 0.75 | 0.015 | 0.006 |  |  |  | 0.025 | [7 empty] | 0.073385 | 0.125949 | ok | ok | 是 | C=0.0929701(OK); Si=0.12(OK); Mn=0.75(OK); P=0(OK); S=0(OK) |  | OK |  | 10.882179 | 10.882179 | 10.882179 | 0 | 82.191466 | 82.191466 | 82.191466 | 0 | 1.33 | 1.33 | 1.合金成本!AH316 | 同一工作簿AH列 |  | 9.552179 | 52.483032 | C<=0.155; Si[0.12,0.12]; Mn[0.75,0.75]; P<=0.015; S<=0.006 | C=0.0929701(OK); Si=0.12(OK); Mn=0.75(OK); P=0(OK); S=0(OK) | 铝块按同源AH列固定计入：1.330kg/t；C上限按目标0.160-0.005=0.155；成本基本持平：新-旧=+0.000元/t |  | 8.479367 | 8.479367 | 0 | 1.072812 | 1.072812 | 0 | 0 | 0 | 0 | 0 | 0 | 0 | 0 | 0 | 0 | 0 | 0 | 0 | 1.33 | 1.33 | 0 | 0 | 0 | 0 | 0 | 0 | 0 | 0 | 0 | 0 | 0 | 0 | 0 | 0 | 0 | 0 | 0 | 0 | 0 | 0 | 0 | 0 | 0 | 0 | 0 | 0 | 0 | 0 | 0 | 0 | 0 | 0 | 0 | 0 | 0 | 0 | 0
317 | 309 | KA32 | 01 | 4 | 12.5 | KA32-1 | G 船舶结构用钢- 一般强度结构钢-G01 A | 1521 | 0.07 | 0.2 | 1.2 | 0.015 | 0.006 |  |  |  | 0.03 | [7 empty] | 0.04 | 0.094833 | ok | ok | 是 | C=0.0593841(OK); Si=0.2(OK); Mn=1.2(OK); P=0(OK); S=0(OK) |  | OK |  | 19.719723 | 19.719723 | 18.563347 | -1.156376 | 171.382592 | 171.382592 | 138.927382 | -32.45521 | 1.9 | 1.9 | 1.合金成本!AH317 | 同一工作簿AH列 |  | 16.663347 | 96.486762 | C<=0.065; Si[0.2,0.2]; Mn[1.2,1.2]; P<=0.015; S<=0.006 | C=0.065(OK); Si=0.2(OK); Mn=1.2(OK); P=0(OK); S=0(OK) | 铝块按同源AH列固定计入：1.900kg/t；C上限按目标0.070-0.005=0.065；主要投料变化：硅锰:0.000->14.132(+14.132)；中碳锰铁:14.359->2.152(-12.207)；硅铁合金:3.461->0.000(-3.461)；低碳锰铁:0.000->0.379(+0.379)；成本下降：新-旧=-32.455元/t |  | 0 | 14.132278 | 14.132278 | 0 | 0 | 0 | 14.358557 | 2.1516 | -12.206958 | 0 | 0.379469 | 0.379469 | 0 | 0 | 0 | 3.461166 | 0 | -3.461166 | 1.9 | 1.9 | 0 | 0 | 0 | 0 | 0 | 0 | 0 | 0 | 0 | 0 | 0 | 0 | 0 | 0 | 0 | 0 | 0 | 0 | 0 | 0 | 0 | 0 | 0 | 0 | 0 | 0 | 0 | 0 | 0 | 0 | 0 | 0 | 0 | 0 | 0 | 0 | 0
318 | 310 | KA32 | 02 | 12.51 | 25 | KA32-2 | G 船舶结构用钢- 一般强度结构钢-G01 A | 1521 | 0.07 | 0.2 | 1.3 | 0.015 | 0.006 |  |  |  | 0.03 | [7 empty] | 0.044 | 0.095 | ok | ok | 否 | C=0.0651351(NG); Si=0.2(OK); Mn=1.3(OK); P=0(OK); S=0(OK) | C高于上限：0.0651% > 0.0650% | OK |  | 21.016779 | 21.016779 | 19.897358 | -1.119421 | 181.408947 | 181.408947 | 157.713917 | -23.69503 | 1.9 | 1.9 | 1.合金成本!AH318 | 同一工作簿AH列 |  | 17.997358 | 115.273297 | C<=0.065; Si[0.2,0.2]; Mn[1.3,1.3]; P<=0.015; S<=0.006 | C=0.065(OK); Si=0.2(OK); Mn=1.3(OK); P=0(OK); S=0(OK) | 铝块按同源AH列固定计入：1.900kg/t；原Excel在批准规则下不可行：C高于上限：0.0651% > 0.0650%；C上限按目标0.070-0.005=0.065，原Excel按当前成分口径估算C=0.065，会被新约束压住；主要投料变化：中碳锰铁:15.656->0.000(-15.656)；硅锰:0.000->11.344(+11.344)；低碳锰铁:0.000->5.970(+5.970)；硅铁合金:3.461->0.683(-2.778)；成本下降：新-旧=-23.695元/t |  | 0 | 11.344444 | 11.344444 | 0 | 0 | 0 | 15.655613 | 0 | -15.655613 | 0 | 5.97014 | 5.97014 | 0 | 0 | 0 | 3.461166 | 0.682774 | -2.778391 | 1.9 | 1.9 | 0 | 0 | 0 | 0 | 0 | 0 | 0 | 0 | 0 | 0 | 0 | 0 | 0 | 0 | 0 | 0 | 0 | 0 | 0 | 0 | 0 | 0 | 0 | 0 | 0 | 0 | 0 | 0 | 0 | 0 | 0 | 0 | 0 | 0 | 0 | 0 | 0
319 | 311 | KA36 | 01 | 4 | 12.5 | KA36-1 | G 船舶结构用钢- 一般强度结构钢-G01 A | 1521 | 0.07 | 0.12 | 1.3 | 0.015 | 0.006 |  | 0.035 | 0.01 | 0.03 | [7 empty] | 0.042964 | 0.089364 | ok | ok | 是 | C=0.0641976(OK); Si=0.12(OK); Mn=1.3(OK); P=0(OK); S=0(OK); Nb=0.035(OK); Ti=0.015(OK) |  | OK |  | 20.554019 | 20.554019 | 19.754504 | -0.799515 | 300.267094 | 300.267094 | 282.097576 | -18.169518 | 1.9 | 1.9 | 1.合金成本!AH319 | 同一工作簿AH列 |  | 17.854504 | 239.656956 | C<=0.065; Si[0.12,0.12]; Mn[1.3,1.3]; P<=0.015; S<=0.006; Nb[0.035,0.035]; Ti[0.015,0.015] | C=0.065(OK); Si=0.12(OK); Mn=1.3(OK); P=0(OK); S=0(OK); Nb=0.035(OK); Ti=0.015(OK) | 铝块按同源AH列固定计入：1.900kg/t；C上限按目标0.070-0.005=0.065；主要投料变化：中碳锰铁:15.729->5.167(-10.562)；硅锰:0.000->8.479(+8.479)；低碳锰铁:0.000->3.360(+3.360)；硅铁合金:2.077->0.000(-2.077)；成本下降：新-旧=-18.170元/t |  | 0 | 8.479367 | 8.479367 | 0 | 0 | 0 | 15.728842 | 5.166599 | -10.562242 | 0 | 3.36006 | 3.36006 | 0 | 0 | 0 | 2.076699 | 0 | -2.076699 | 1.9 | 1.9 | 0 | 0 | 0 | 0 | 0.549113 | 0.549113 | 0 | 0.299365 | 0.299365 | 0 | 0 | 0 | 0 | 0 | 0 | 0 | 0 | 0 | 0 | 0 | 0 | 0 | 0 | 0 | 0 | 0 | 0 | 0 | 0 | 0 | 0 | 0 | 0 | 0 | 0 | 0 | 0
320 | 312 | KA36 | 02 | 12.51 | 25 | KA36-2 | G 船舶结构用钢- 一般强度结构钢-G01 A | 1522 | 0.07 | 0.15 | 1.4 | 0.015 | 0.006 |  | 0.035 | 0.01 | 0.03 | [7 empty] | 0.041596 | 0.089234 | ok | ok | 是 | C=0.0645859(OK); Si=0.15(OK); Mn=1.4(OK); P=0(OK); S=0(OK); Nb=0.035(OK); Ti=0.015(OK) |  | OK |  | 22.374099 | 22.374099 | 21.350459 | -1.02364 | 313.01556 | 313.01556 | 290.602728 | -22.412832 | 1.9 | 1.9 | 1.合金成本!AH320 | 同一工作簿AH列 |  | 19.450459 | 248.162109 | C<=0.065; Si[0.15,0.15]; Mn[1.4,1.4]; P<=0.015; S<=0.006; Nb[0.035,0.035]; Ti[0.015,0.015] | C=0.065(OK); Si=0.15(OK); Mn=1.4(OK); P=0(OK); S=0(OK); Nb=0.035(OK); Ti=0.015(OK) | 铝块按同源AH列固定计入：1.900kg/t；C上限按目标0.070-0.005=0.065；主要投料变化：中碳锰铁:17.030->3.084(-13.946)；硅锰:0.000->10.599(+10.599)；低碳锰铁:0.000->4.919(+4.919)；硅铁合金:2.596->0.000(-2.596)；成本下降：新-旧=-22.413元/t |  | 0 | 10.599209 | 10.599209 | 0 | 0 | 0 | 17.029746 | 3.084087 | -13.945659 | 0 | 4.918685 | 4.918685 | 0 | 0 | 0 | 2.595874 | 0 | -2.595874 | 1.9 | 1.9 | 0 | 0 | 0 | 0 | 0.549113 | 0.549113 | 0 | 0.299365 | 0.299365 | 0 | 0 | 0 | 0 | 0 | 0 | 0 | 0 | 0 | 0 | 0 | 0 | 0 | 0 | 0 | 0 | 0 | 0 | 0 | 0 | 0 | 0 | 0 | 0 | 0 | 0 | 0 | 0
321 | 313 | KRA | 01 | 3.5 | 25.4 | KRA | G 船舶结构用钢- 一般强度结构钢-G01 A | 1519 | 0.16 | 0.1 | 0.6 | 0.02 | 0.015 |  |  |  | 0.025 | [7 empty] | 0.074292 | 0.127188 | ok | ok | 是 | C=0.0867231(OK); Si=0.1(OK); Mn=0.6(OK); P=0(OK); S=0(OK) |  | OK |  | 8.64411 | 8.64411 | 8.64411 | 0 | 69.539474 | 69.539474 | 69.539474 | 0 | 1.33 | 1.33 | 1.合金成本!AH321 | 同一工作簿AH列 |  | 7.31411 | 39.83104 | C<=0.155; Si[0.1,0.1]; Mn[0.6,0.6]; P<=0.02; S<=0.015 | C=0.0867231(OK); Si=0.1(OK); Mn=0.6(OK); P=0(OK); S=0(OK) | 铝块按同源AH列固定计入：1.330kg/t；C上限按目标0.160-0.005=0.155；成本基本持平：新-旧=0.000元/t |  | 7.066139 | 7.066139 | 0 | 0.247971 | 0.247971 | 0 | 0 | 0 | 0 | 0 | 0 | 0 | 0 | 0 | 0 | 0 | 0 | 0 | 1.33 | 1.33 | 0 | 0 | 0 | 0 | 0 | 0 | 0 | 0 | 0 | 0 | 0 | 0 | 0 | 0 | 0 | 0 | 0 | 0 | 0 | 0 | 0 | 0 | 0 | 0 | 0 | 0 | 0 | 0 | 0 | 0 | 0 | 0 | 0 | 0 | 0 | 0 | 0
322 | 314 | KRB | 01 | 4 | 25.4 | KRB | G 船舶结构用钢- 一般强度结构钢-G01 A | 1519 | 0.16 | 0.12 | 0.75 | 0.015 | 0.006 |  |  |  | 0.025 | [7 empty] | 0.073385 | 0.125949 | ok | ok | 是 | C=0.0929701(OK); Si=0.12(OK); Mn=0.75(OK); P=0(OK); S=0(OK) |  | OK |  | 10.882179 | 10.882179 | 10.882179 | 0 | 82.191466 | 82.191466 | 82.191466 | 0 | 1.33 | 1.33 | 1.合金成本!AH322 | 同一工作簿AH列 |  | 9.552179 | 52.483032 | C<=0.155; Si[0.12,0.12]; Mn[0.75,0.75]; P<=0.015; S<=0.006 | C=0.0929701(OK); Si=0.12(OK); Mn=0.75(OK); P=0(OK); S=0(OK) | 铝块按同源AH列固定计入：1.330kg/t；C上限按目标0.160-0.005=0.155；成本基本持平：新-旧=+0.000元/t |  | 8.479367 | 8.479367 | 0 | 1.072812 | 1.072812 | 0 | 0 | 0 | 0 | 0 | 0 | 0 | 0 | 0 | 0 | 0 | 0 | 0 | 1.33 | 1.33 | 0 | 0 | 0 | 0 | 0 | 0 | 0 | 0 | 0 | 0 | 0 | 0 | 0 | 0 | 0 | 0 | 0 | 0 | 0 | 0 | 0 | 0 | 0 | 0 | 0 | 0 | 0 | 0 | 0 | 0 | 0 | 0 | 0 | 0 | 0 | 0 | 0
323 | 315 | KRA32 | 01 | 4 | 12.5 | KRA32-1 | G 船舶结构用钢- 一般强度结构钢-G01 A | 1521 | 0.07 | 0.2 | 1.2 | 0.015 | 0.006 |  |  |  | 0.03 | [7 empty] | 0.04 | 0.094833 | ok | ok | 是 | C=0.0593841(OK); Si=0.2(OK); Mn=1.2(OK); P=0(OK); S=0(OK) |  | OK |  | 19.719723 | 19.719723 | 18.563347 | -1.156376 | 171.382592 | 171.382592 | 138.927382 | -32.45521 | 1.9 | 1.9 | 1.合金成本!AH323 | 同一工作簿AH列 |  | 16.663347 | 96.486762 | C<=0.065; Si[0.2,0.2]; Mn[1.2,1.2]; P<=0.015; S<=0.006 | C=0.065(OK); Si=0.2(OK); Mn=1.2(OK); P=0(OK); S=0(OK) | 铝块按同源AH列固定计入：1.900kg/t；C上限按目标0.070-0.005=0.065；主要投料变化：硅锰:0.000->14.132(+14.132)；中碳锰铁:14.359->2.152(-12.207)；硅铁合金:3.461->0.000(-3.461)；低碳锰铁:0.000->0.379(+0.379)；成本下降：新-旧=-32.455元/t |  | 0 | 14.132278 | 14.132278 | 0 | 0 | 0 | 14.358557 | 2.1516 | -12.206958 | 0 | 0.379469 | 0.379469 | 0 | 0 | 0 | 3.461166 | 0 | -3.461166 | 1.9 | 1.9 | 0 | 0 | 0 | 0 | 0 | 0 | 0 | 0 | 0 | 0 | 0 | 0 | 0 | 0 | 0 | 0 | 0 | 0 | 0 | 0 | 0 | 0 | 0 | 0 | 0 | 0 | 0 | 0 | 0 | 0 | 0 | 0 | 0 | 0 | 0 | 0 | 0
324 | 316 | KRA32 | 02 | 12.51 | 25 | KRA32-2 | G 船舶结构用钢- 一般强度结构钢-G01 A | 1521 | 0.07 | 0.2 | 1.3 | 0.015 | 0.006 |  |  |  | 0.03 | [7 empty] | 0.044 | 0.095 | ok | ok | 否 | C=0.0651351(NG); Si=0.2(OK); Mn=1.3(OK); P=0(OK); S=0(OK) | C高于上限：0.0651% > 0.0650% | OK |  | 21.016779 | 21.016779 | 19.897358 | -1.119421 | 181.408947 | 181.408947 | 157.713917 | -23.69503 | 1.9 | 1.9 | 1.合金成本!AH324 | 同一工作簿AH列 |  | 17.997358 | 115.273297 | C<=0.065; Si[0.2,0.2]; Mn[1.3,1.3]; P<=0.015; S<=0.006 | C=0.065(OK); Si=0.2(OK); Mn=1.3(OK); P=0(OK); S=0(OK) | 铝块按同源AH列固定计入：1.900kg/t；原Excel在批准规则下不可行：C高于上限：0.0651% > 0.0650%；C上限按目标0.070-0.005=0.065，原Excel按当前成分口径估算C=0.065，会被新约束压住；主要投料变化：中碳锰铁:15.656->0.000(-15.656)；硅锰:0.000->11.344(+11.344)；低碳锰铁:0.000->5.970(+5.970)；硅铁合金:3.461->0.683(-2.778)；成本下降：新-旧=-23.695元/t |  | 0 | 11.344444 | 11.344444 | 0 | 0 | 0 | 15.655613 | 0 | -15.655613 | 0 | 5.97014 | 5.97014 | 0 | 0 | 0 | 3.461166 | 0.682774 | -2.778391 | 1.9 | 1.9 | 0 | 0 | 0 | 0 | 0 | 0 | 0 | 0 | 0 | 0 | 0 | 0 | 0 | 0 | 0 | 0 | 0 | 0 | 0 | 0 | 0 | 0 | 0 | 0 | 0 | 0 | 0 | 0 | 0 | 0 | 0 | 0 | 0 | 0 | 0 | 0 | 0
325 | 317 | KRAH36 | 01 | 4 | 12.5 | KRAH36-1 | G 船舶结构用钢- 高强度结构钢-G14 KRAH36 | 1521 | 0.07 | 0.12 | 1.3 | 0.015 | 0.006 |  | 0.035 | 0.01 | 0.03 | [7 empty] | 0.042964 | 0.089364 | ok | ok | 是 | C=0.0641976(OK); Si=0.12(OK); Mn=1.3(OK); P=0(OK); S=0(OK); Nb=0.035(OK); Ti=0.015(OK) |  | OK |  | 20.554019 | 20.554019 | 19.754504 | -0.799515 | 300.267094 | 300.267094 | 282.097576 | -18.169518 | 1.9 | 1.9 | 1.合金成本!AH325 | 同一工作簿AH列 |  | 17.854504 | 239.656956 | C<=0.065; Si[0.12,0.12]; Mn[1.3,1.3]; P<=0.015; S<=0.006; Nb[0.035,0.035]; Ti[0.015,0.015] | C=0.065(OK); Si=0.12(OK); Mn=1.3(OK); P=0(OK); S=0(OK); Nb=0.035(OK); Ti=0.015(OK) | 铝块按同源AH列固定计入：1.900kg/t；C上限按目标0.070-0.005=0.065；主要投料变化：中碳锰铁:15.729->5.167(-10.562)；硅锰:0.000->8.479(+8.479)；低碳锰铁:0.000->3.360(+3.360)；硅铁合金:2.077->0.000(-2.077)；成本下降：新-旧=-18.170元/t |  | 0 | 8.479367 | 8.479367 | 0 | 0 | 0 | 15.728842 | 5.166599 | -10.562242 | 0 | 3.36006 | 3.36006 | 0 | 0 | 0 | 2.076699 | 0 | -2.076699 | 1.9 | 1.9 | 0 | 0 | 0 | 0 | 0.549113 | 0.549113 | 0 | 0.299365 | 0.299365 | 0 | 0 | 0 | 0 | 0 | 0 | 0 | 0 | 0 | 0 | 0 | 0 | 0 | 0 | 0 | 0 | 0 | 0 | 0 | 0 | 0 | 0 | 0 | 0 | 0 | 0 | 0 | 0
326 | 318 | KRAH36 | 02 | 12.51 | 25 | KRAH36-2 | G 船舶结构用钢- 高强度结构钢-G14 KRAH36 | 1522 | 0.07 | 0.15 | 1.4 | 0.015 | 0.006 |  | 0.035 | 0.01 | 0.03 | [7 empty] | 0.041596 | 0.089234 | ok | ok | 是 | C=0.0645859(OK); Si=0.15(OK); Mn=1.4(OK); P=0(OK); S=0(OK); Nb=0.035(OK); Ti=0.015(OK) |  | OK |  | 22.374099 | 22.374099 | 21.350459 | -1.02364 | 313.01556 | 313.01556 | 290.602728 | -22.412832 | 1.9 | 1.9 | 1.合金成本!AH326 | 同一工作簿AH列 |  | 19.450459 | 248.162109 | C<=0.065; Si[0.15,0.15]; Mn[1.4,1.4]; P<=0.015; S<=0.006; Nb[0.035,0.035]; Ti[0.015,0.015] | C=0.065(OK); Si=0.15(OK); Mn=1.4(OK); P=0(OK); S=0(OK); Nb=0.035(OK); Ti=0.015(OK) | 铝块按同源AH列固定计入：1.900kg/t；C上限按目标0.070-0.005=0.065；主要投料变化：中碳锰铁:17.030->3.084(-13.946)；硅锰:0.000->10.599(+10.599)；低碳锰铁:0.000->4.919(+4.919)；硅铁合金:2.596->0.000(-2.596)；成本下降：新-旧=-22.413元/t |  | 0 | 10.599209 | 10.599209 | 0 | 0 | 0 | 17.029746 | 3.084087 | -13.945659 | 0 | 4.918685 | 4.918685 | 0 | 0 | 0 | 2.595874 | 0 | -2.595874 | 1.9 | 1.9 | 0 | 0 | 0 | 0 | 0.549113 | 0.549113 | 0 | 0.299365 | 0.299365 | 0 | 0 | 0 | 0 | 0 | 0 | 0 | 0 | 0 | 0 | 0 | 0 | 0 | 0 | 0 | 0 | 0 | 0 | 0 | 0 | 0 | 0 | 0 | 0 | 0 | 0 | 0 | 0
327 | 319 | LRA | 01 | 3.5 | 25.4 | LRA | G 船舶结构用钢- 一般强度结构钢-G01 A | 1519 | 0.16 | 0.1 | 0.6 | 0.02 | 0.015 |  |  |  | 0.025 | [7 empty] | 0.074292 | 0.127188 | ok | ok | 是 | C=0.0867231(OK); Si=0.1(OK); Mn=0.6(OK); P=0(OK); S=0(OK) |  | OK |  | 8.64411 | 8.64411 | 8.64411 | 0 | 69.539474 | 69.539474 | 69.539474 | 0 | 1.33 | 1.33 | 1.合金成本!AH327 | 同一工作簿AH列 |  | 7.31411 | 39.83104 | C<=0.155; Si[0.1,0.1]; Mn[0.6,0.6]; P<=0.02; S<=0.015 | C=0.0867231(OK); Si=0.1(OK); Mn=0.6(OK); P=0(OK); S=0(OK) | 铝块按同源AH列固定计入：1.330kg/t；C上限按目标0.160-0.005=0.155；成本基本持平：新-旧=0.000元/t |  | 7.066139 | 7.066139 | 0 | 0.247971 | 0.247971 | 0 | 0 | 0 | 0 | 0 | 0 | 0 | 0 | 0 | 0 | 0 | 0 | 0 | 1.33 | 1.33 | 0 | 0 | 0 | 0 | 0 | 0 | 0 | 0 | 0 | 0 | 0 | 0 | 0 | 0 | 0 | 0 | 0 | 0 | 0 | 0 | 0 | 0 | 0 | 0 | 0 | 0 | 0 | 0 | 0 | 0 | 0 | 0 | 0 | 0 | 0 | 0 | 0
328 | 320 | LRB | 01 | 4 | 25.4 | LRB | G 船舶结构用钢- 一般强度结构钢-G01 A | 1519 | 0.16 | 0.12 | 0.75 | 0.015 | 0.006 |  |  |  | 0.025 | [7 empty] | 0.073385 | 0.125949 | ok | ok | 是 | C=0.0929701(OK); Si=0.12(OK); Mn=0.75(OK); P=0(OK); S=0(OK) |  | OK |  | 10.882179 | 10.882179 | 10.882179 | 0 | 82.191466 | 82.191466 | 82.191466 | 0 | 1.33 | 1.33 | 1.合金成本!AH328 | 同一工作簿AH列 |  | 9.552179 | 52.483032 | C<=0.155; Si[0.12,0.12]; Mn[0.75,0.75]; P<=0.015; S<=0.006 | C=0.0929701(OK); Si=0.12(OK); Mn=0.75(OK); P=0(OK); S=0(OK) | 铝块按同源AH列固定计入：1.330kg/t；C上限按目标0.160-0.005=0.155；成本基本持平：新-旧=+0.000元/t |  | 8.479367 | 8.479367 | 0 | 1.072812 | 1.072812 | 0 | 0 | 0 | 0 | 0 | 0 | 0 | 0 | 0 | 0 | 0 | 0 | 0 | 1.33 | 1.33 | 0 | 0 | 0 | 0 | 0 | 0 | 0 | 0 | 0 | 0 | 0 | 0 | 0 | 0 | 0 | 0 | 0 | 0 | 0 | 0 | 0 | 0 | 0 | 0 | 0 | 0 | 0 | 0 | 0 | 0 | 0 | 0 | 0 | 0 | 0 | 0 | 0
329 | 321 | LRA32 | 01 | 4 | 12.5 | LRA32-1 | G 船舶结构用钢- 一般强度结构钢-G01 A | 1521 | 0.07 | 0.2 | 1.2 | 0.015 | 0.006 |  |  |  | 0.03 | [7 empty] | 0.04 | 0.094833 | ok | ok | 是 | C=0.0593841(OK); Si=0.2(OK); Mn=1.2(OK); P=0(OK); S=0(OK) |  | OK |  | 19.719723 | 19.719723 | 18.563347 | -1.156376 | 171.382592 | 171.382592 | 138.927382 | -32.45521 | 1.9 | 1.9 | 1.合金成本!AH329 | 同一工作簿AH列 |  | 16.663347 | 96.486762 | C<=0.065; Si[0.2,0.2]; Mn[1.2,1.2]; P<=0.015; S<=0.006 | C=0.065(OK); Si=0.2(OK); Mn=1.2(OK); P=0(OK); S=0(OK) | 铝块按同源AH列固定计入：1.900kg/t；C上限按目标0.070-0.005=0.065；主要投料变化：硅锰:0.000->14.132(+14.132)；中碳锰铁:14.359->2.152(-12.207)；硅铁合金:3.461->0.000(-3.461)；低碳锰铁:0.000->0.379(+0.379)；成本下降：新-旧=-32.455元/t |  | 0 | 14.132278 | 14.132278 | 0 | 0 | 0 | 14.358557 | 2.1516 | -12.206958 | 0 | 0.379469 | 0.379469 | 0 | 0 | 0 | 3.461166 | 0 | -3.461166 | 1.9 | 1.9 | 0 | 0 | 0 | 0 | 0 | 0 | 0 | 0 | 0 | 0 | 0 | 0 | 0 | 0 | 0 | 0 | 0 | 0 | 0 | 0 | 0 | 0 | 0 | 0 | 0 | 0 | 0 | 0 | 0 | 0 | 0 | 0 | 0 | 0 | 0 | 0 | 0
330 | 322 | LRA32 | 02 | 12.51 | 25 | LRA32-2 | G 船舶结构用钢- 一般强度结构钢-G01 A | 1521 | 0.07 | 0.2 | 1.3 | 0.015 | 0.006 |  |  |  | 0.03 | [7 empty] | 0.044 | 0.095 | ok | ok | 否 | C=0.0651351(NG); Si=0.2(OK); Mn=1.3(OK); P=0(OK); S=0(OK) | C高于上限：0.0651% > 0.0650% | OK |  | 21.016779 | 21.016779 | 19.897358 | -1.119421 | 181.408947 | 181.408947 | 157.713917 | -23.69503 | 1.9 | 1.9 | 1.合金成本!AH330 | 同一工作簿AH列 |  | 17.997358 | 115.273297 | C<=0.065; Si[0.2,0.2]; Mn[1.3,1.3]; P<=0.015; S<=0.006 | C=0.065(OK); Si=0.2(OK); Mn=1.3(OK); P=0(OK); S=0(OK) | 铝块按同源AH列固定计入：1.900kg/t；原Excel在批准规则下不可行：C高于上限：0.0651% > 0.0650%；C上限按目标0.070-0.005=0.065，原Excel按当前成分口径估算C=0.065，会被新约束压住；主要投料变化：中碳锰铁:15.656->0.000(-15.656)；硅锰:0.000->11.344(+11.344)；低碳锰铁:0.000->5.970(+5.970)；硅铁合金:3.461->0.683(-2.778)；成本下降：新-旧=-23.695元/t |  | 0 | 11.344444 | 11.344444 | 0 | 0 | 0 | 15.655613 | 0 | -15.655613 | 0 | 5.97014 | 5.97014 | 0 | 0 | 0 | 3.461166 | 0.682774 | -2.778391 | 1.9 | 1.9 | 0 | 0 | 0 | 0 | 0 | 0 | 0 | 0 | 0 | 0 | 0 | 0 | 0 | 0 | 0 | 0 | 0 | 0 | 0 | 0 | 0 | 0 | 0 | 0 | 0 | 0 | 0 | 0 | 0 | 0 | 0 | 0 | 0 | 0 | 0 | 0 | 0
331 | 323 | LRA36 | 01 | 4 | 12.5 | LRA36-1 | G 船舶结构用钢- 一般强度结构钢-G01 A | 1521 | 0.07 | 0.12 | 1.3 | 0.015 | 0.006 |  | 0.035 | 0.01 | 0.03 | [7 empty] | 0.042964 | 0.089364 | ok | ok | 是 | C=0.0641976(OK); Si=0.12(OK); Mn=1.3(OK); P=0(OK); S=0(OK); Nb=0.035(OK); Ti=0.015(OK) |  | OK |  | 20.554019 | 20.554019 | 19.754504 | -0.799515 | 300.267094 | 300.267094 | 282.097576 | -18.169518 | 1.9 | 1.9 | 1.合金成本!AH331 | 同一工作簿AH列 |  | 17.854504 | 239.656956 | C<=0.065; Si[0.12,0.12]; Mn[1.3,1.3]; P<=0.015; S<=0.006; Nb[0.035,0.035]; Ti[0.015,0.015] | C=0.065(OK); Si=0.12(OK); Mn=1.3(OK); P=0(OK); S=0(OK); Nb=0.035(OK); Ti=0.015(OK) | 铝块按同源AH列固定计入：1.900kg/t；C上限按目标0.070-0.005=0.065；主要投料变化：中碳锰铁:15.729->5.167(-10.562)；硅锰:0.000->8.479(+8.479)；低碳锰铁:0.000->3.360(+3.360)；硅铁合金:2.077->0.000(-2.077)；成本下降：新-旧=-18.170元/t |  | 0 | 8.479367 | 8.479367 | 0 | 0 | 0 | 15.728842 | 5.166599 | -10.562242 | 0 | 3.36006 | 3.36006 | 0 | 0 | 0 | 2.076699 | 0 | -2.076699 | 1.9 | 1.9 | 0 | 0 | 0 | 0 | 0.549113 | 0.549113 | 0 | 0.299365 | 0.299365 | 0 | 0 | 0 | 0 | 0 | 0 | 0 | 0 | 0 | 0 | 0 | 0 | 0 | 0 | 0 | 0 | 0 | 0 | 0 | 0 | 0 | 0 | 0 | 0 | 0 | 0 | 0 | 0
332 | 324 | LRA36 | 02 | 12.51 | 25 | LRA36-2 | G 船舶结构用钢- 一般强度结构钢-G01 A | 1522 | 0.07 | 0.15 | 1.4 | 0.015 | 0.006 |  | 0.035 | 0.01 | 0.03 | [7 empty] | 0.041596 | 0.089234 | ok | ok | 是 | C=0.0645859(OK); Si=0.15(OK); Mn=1.4(OK); P=0(OK); S=0(OK); Nb=0.035(OK); Ti=0.015(OK) |  | OK |  | 22.374099 | 22.374099 | 21.350459 | -1.02364 | 313.01556 | 313.01556 | 290.602728 | -22.412832 | 1.9 | 1.9 | 1.合金成本!AH332 | 同一工作簿AH列 |  | 19.450459 | 248.162109 | C<=0.065; Si[0.15,0.15]; Mn[1.4,1.4]; P<=0.015; S<=0.006; Nb[0.035,0.035]; Ti[0.015,0.015] | C=0.065(OK); Si=0.15(OK); Mn=1.4(OK); P=0(OK); S=0(OK); Nb=0.035(OK); Ti=0.015(OK) | 铝块按同源AH列固定计入：1.900kg/t；C上限按目标0.070-0.005=0.065；主要投料变化：中碳锰铁:17.030->3.084(-13.946)；硅锰:0.000->10.599(+10.599)；低碳锰铁:0.000->4.919(+4.919)；硅铁合金:2.596->0.000(-2.596)；成本下降：新-旧=-22.413元/t |  | 0 | 10.599209 | 10.599209 | 0 | 0 | 0 | 17.029746 | 3.084087 | -13.945659 | 0 | 4.918685 | 4.918685 | 0 | 0 | 0 | 2.595874 | 0 | -2.595874 | 1.9 | 1.9 | 0 | 0 | 0 | 0 | 0.549113 | 0.549113 | 0 | 0.299365 | 0.299365 | 0 | 0 | 0 | 0 | 0 | 0 | 0 | 0 | 0 | 0 | 0 | 0 | 0 | 0 | 0 | 0 | 0 | 0 | 0 | 0 | 0 | 0 | 0 | 0 | 0 | 0 | 0 | 0

## 成分结果
Excel行号 | 炼钢牌号 | 元素 | 目标值 | 约束下限 | 约束上限 | 终点成分 | Excel方案成分 | 新算法成分 | 新-Excel成分 | Excel校核 | 新算法校核 | LP状态 | Excel是否满足批准规则 | Excel不满足批准规则原因 | LP目标约束 | 序号 | 适用牌号 | 钢种类型
5 | Q195-1 | C | 0.07 |  | 0.065 | 0.041667 | 0.053773 | 0.045203 | -0.00857 | OK | OK | ok | 是 |  | C<=0.065; Si[0.15,0.15]; Mn[0.25,0.25]; P<=0.02; S<=0.015; Ti[0.015,0.015] | 1 | Q195 | A 碳素钢-碳素结构钢-A20 Q195
5 | Q195-1 | Si | 0.15 | 0.15 | 0.15 | 0 | 0.15 | 0.15 | 0 | OK | OK | ok | 是 |  | C<=0.065; Si[0.15,0.15]; Mn[0.25,0.25]; P<=0.02; S<=0.015; Ti[0.015,0.015] | 1 | Q195 | A 碳素钢-碳素结构钢-A20 Q195
5 | Q195-1 | Mn | 0.25 | 0.25 | 0.25 | 0.103 | 0.25 | 0.25 | 0 | OK | OK | ok | 是 |  | C<=0.065; Si[0.15,0.15]; Mn[0.25,0.25]; P<=0.02; S<=0.015; Ti[0.015,0.015] | 1 | Q195 | A 碳素钢-碳素结构钢-A20 Q195
5 | Q195-1 | P | 0.02 |  | 0.02 | 0 | 0 | 0 | 0 | OK | OK | ok | 是 |  | C<=0.065; Si[0.15,0.15]; Mn[0.25,0.25]; P<=0.02; S<=0.015; Ti[0.015,0.015] | 1 | Q195 | A 碳素钢-碳素结构钢-A20 Q195
5 | Q195-1 | S | 0.015 |  | 0.015 | 0 | 0 | 0 | 0 | OK | OK | ok | 是 |  | C<=0.065; Si[0.15,0.15]; Mn[0.25,0.25]; P<=0.02; S<=0.015; Ti[0.015,0.015] | 1 | Q195 | A 碳素钢-碳素结构钢-A20 Q195
5 | Q195-1 | V |  |  |  | 0 | 0 | 0 | 0 | 无约束 | 无约束 | ok | 是 |  | C<=0.065; Si[0.15,0.15]; Mn[0.25,0.25]; P<=0.02; S<=0.015; Ti[0.015,0.015] | 1 | Q195 | A 碳素钢-碳素结构钢-A20 Q195
5 | Q195-1 | Nb |  |  |  | 0 | 0 | 0 | 0 | 无约束 | 无约束 | ok | 是 |  | C<=0.065; Si[0.15,0.15]; Mn[0.25,0.25]; P<=0.02; S<=0.015; Ti[0.015,0.015] | 1 | Q195 | A 碳素钢-碳素结构钢-A20 Q195
5 | Q195-1 | Ti | 0.01 | 0.015 | 0.015 | 0 | 0.015 | 0.015 | 0 | OK | OK | ok | 是 |  | C<=0.065; Si[0.15,0.15]; Mn[0.25,0.25]; P<=0.02; S<=0.015; Ti[0.015,0.015] | 1 | Q195 | A 碳素钢-碳素结构钢-A20 Q195
5 | Q195-1 | Als | 0.01 |  |  | 0 | 0.021532 | 0.021532 | 0 | 无约束 | 无约束 | ok | 是 |  | C<=0.065; Si[0.15,0.15]; Mn[0.25,0.25]; P<=0.02; S<=0.015; Ti[0.015,0.015] | 1 | Q195 | A 碳素钢-碳素结构钢-A20 Q195
5 | Q195-1 | Alt |  |  |  | 0 | 0.021532 | 0.021532 | 0 | 无约束 | 无约束 | ok | 是 |  | C<=0.065; Si[0.15,0.15]; Mn[0.25,0.25]; P<=0.02; S<=0.015; Ti[0.015,0.015] | 1 | Q195 | A 碳素钢-碳素结构钢-A20 Q195
5 | Q195-1 | Cr |  |  |  | 0 | 0 | 0 | 0 | 无约束 | 无约束 | ok | 是 |  | C<=0.065; Si[0.15,0.15]; Mn[0.25,0.25]; P<=0.02; S<=0.015; Ti[0.015,0.015] | 1 | Q195 | A 碳素钢-碳素结构钢-A20 Q195
5 | Q195-1 | Ni |  |  |  | 0 | 0 | 0 | 0 | 无约束 | 无约束 | ok | 是 |  | C<=0.065; Si[0.15,0.15]; Mn[0.25,0.25]; P<=0.02; S<=0.015; Ti[0.015,0.015] | 1 | Q195 | A 碳素钢-碳素结构钢-A20 Q195
5 | Q195-1 | Cu |  |  |  | 0 | 0 | 0 | 0 | 无约束 | 无约束 | ok | 是 |  | C<=0.065; Si[0.15,0.15]; Mn[0.25,0.25]; P<=0.02; S<=0.015; Ti[0.015,0.015] | 1 | Q195 | A 碳素钢-碳素结构钢-A20 Q195
5 | Q195-1 | Mo |  |  |  | 0 | 0 | 0 | 0 | 无约束 | 无约束 | ok | 是 |  | C<=0.065; Si[0.15,0.15]; Mn[0.25,0.25]; P<=0.02; S<=0.015; Ti[0.015,0.015] | 1 | Q195 | A 碳素钢-碳素结构钢-A20 Q195
5 | Q195-1 | B |  |  |  | 0 | 0 | 0 | 0 | 无约束 | 无约束 | ok | 是 |  | C<=0.065; Si[0.15,0.15]; Mn[0.25,0.25]; P<=0.02; S<=0.015; Ti[0.015,0.015] | 1 | Q195 | A 碳素钢-碳素结构钢-A20 Q195
5 | Q195-1 | Sb |  |  |  | 0 | 0 | 0 | 0 | 无约束 | 无约束 | ok | 是 |  | C<=0.065; Si[0.15,0.15]; Mn[0.25,0.25]; P<=0.02; S<=0.015; Ti[0.015,0.015] | 1 | Q195 | A 碳素钢-碳素结构钢-A20 Q195
6 | Q195-2 | C | 0.07 |  | 0.065 | 0.041667 | 0.059538 | 0.046887 | -0.012651 | OK | OK | ok | 是 |  | C<=0.065; Si[0.15,0.15]; Mn[0.32,0.32]; P<=0.02; S<=0.015 | 2 | Q195 | A 碳素钢-碳素结构钢-A20 Q195
6 | Q195-2 | Si | 0.15 | 0.15 | 0.15 | 0 | 0.15 | 0.15 | 0 | OK | OK | ok | 是 |  | C<=0.065; Si[0.15,0.15]; Mn[0.32,0.32]; P<=0.02; S<=0.015 | 2 | Q195 | A 碳素钢-碳素结构钢-A20 Q195
6 | Q195-2 | Mn | 0.32 | 0.32 | 0.32 | 0.103 | 0.32 | 0.32 | 0 | OK | OK | ok | 是 |  | C<=0.065; Si[0.15,0.15]; Mn[0.32,0.32]; P<=0.02; S<=0.015 | 2 | Q195 | A 碳素钢-碳素结构钢-A20 Q195
6 | Q195-2 | P | 0.02 |  | 0.02 | 0 | 0 | 0 | 0 | OK | OK | ok | 是 |  | C<=0.065; Si[0.15,0.15]; Mn[0.32,0.32]; P<=0.02; S<=0.015 | 2 | Q195 | A 碳素钢-碳素结构钢-A20 Q195
6 | Q195-2 | S | 0.015 |  | 0.015 | 0 | 0 | 0 | 0 | OK | OK | ok | 是 |  | C<=0.065; Si[0.15,0.15]; Mn[0.32,0.32]; P<=0.02; S<=0.015 | 2 | Q195 | A 碳素钢-碳素结构钢-A20 Q195
6 | Q195-2 | V |  |  |  | 0 | 0 | 0 | 0 | 无约束 | 无约束 | ok | 是 |  | C<=0.065; Si[0.15,0.15]; Mn[0.32,0.32]; P<=0.02; S<=0.015 | 2 | Q195 | A 碳素钢-碳素结构钢-A20 Q195
6 | Q195-2 | Nb |  |  |  | 0 | 0 | 0 | 0 | 无约束 | 无约束 | ok | 是 |  | C<=0.065; Si[0.15,0.15]; Mn[0.32,0.32]; P<=0.02; S<=0.015 | 2 | Q195 | A 碳素钢-碳素结构钢-A20 Q195
6 | Q195-2 | Ti |  |  |  | 0 | 0 | 0 | 0 | 无约束 | 无约束 | ok | 是 |  | C<=0.065; Si[0.15,0.15]; Mn[0.32,0.32]; P<=0.02; S<=0.015 | 2 | Q195 | A 碳素钢-碳素结构钢-A20 Q195
6 | Q195-2 | Als | 0.01 |  |  | 0 | 0.021532 | 0.021532 | 0 | 无约束 | 无约束 | ok | 是 |  | C<=0.065; Si[0.15,0.15]; Mn[0.32,0.32]; P<=0.02; S<=0.015 | 2 | Q195 | A 碳素钢-碳素结构钢-A20 Q195
6 | Q195-2 | Alt |  |  |  | 0 | 0.021532 | 0.021532 | 0 | 无约束 | 无约束 | ok | 是 |  | C<=0.065; Si[0.15,0.15]; Mn[0.32,0.32]; P<=0.02; S<=0.015 | 2 | Q195 | A 碳素钢-碳素结构钢-A20 Q195
6 | Q195-2 | Cr |  |  |  | 0 | 0 | 0 | 0 | 无约束 | 无约束 | ok | 是 |  | C<=0.065; Si[0.15,0.15]; Mn[0.32,0.32]; P<=0.02; S<=0.015 | 2 | Q195 | A 碳素钢-碳素结构钢-A20 Q195
6 | Q195-2 | Ni |  |  |  | 0 | 0 | 0 | 0 | 无约束 | 无约束 | ok | 是 |  | C<=0.065; Si[0.15,0.15]; Mn[0.32,0.32]; P<=0.02; S<=0.015 | 2 | Q195 | A 碳素钢-碳素结构钢-A20 Q195
6 | Q195-2 | Cu |  |  |  | 0 | 0 | 0 | 0 | 无约束 | 无约束 | ok | 是 |  | C<=0.065; Si[0.15,0.15]; Mn[0.32,0.32]; P<=0.02; S<=0.015 | 2 | Q195 | A 碳素钢-碳素结构钢-A20 Q195
6 | Q195-2 | Mo |  |  |  | 0 | 0 | 0 | 0 | 无约束 | 无约束 | ok | 是 |  | C<=0.065; Si[0.15,0.15]; Mn[0.32,0.32]; P<=0.02; S<=0.015 | 2 | Q195 | A 碳素钢-碳素结构钢-A20 Q195
6 | Q195-2 | B |  |  |  | 0 | 0 | 0 | 0 | 无约束 | 无约束 | ok | 是 |  | C<=0.065; Si[0.15,0.15]; Mn[0.32,0.32]; P<=0.02; S<=0.015 | 2 | Q195 | A 碳素钢-碳素结构钢-A20 Q195
6 | Q195-2 | Sb |  |  |  | 0 | 0 | 0 | 0 | 无约束 | 无约束 | ok | 是 |  | C<=0.065; Si[0.15,0.15]; Mn[0.32,0.32]; P<=0.02; S<=0.015 | 2 | Q195 | A 碳素钢-碳素结构钢-A20 Q195
7 | Q235B-1 | C | 0.16 |  | 0.155 | 0.072937 | 0.075528 | 0.075528 | 0 | OK | OK | ok | 是 |  | C<=0.155; Si[0.08,0.08]; Mn[0.23,0.23]; P<=0.025; S<=0.02 | 3 | Q235B | A 碳素钢-碳素结构钢-A01 Q235B
7 | Q235B-1 | Si | 0.08 | 0.08 | 0.08 | 0 | 0.08 | 0.08 | 0 | OK | OK | ok | 是 |  | C<=0.155; Si[0.08,0.08]; Mn[0.23,0.23]; P<=0.025; S<=0.02 | 3 | Q235B | A 碳素钢-碳素结构钢-A01 Q235B
7 | Q235B-1 | Mn | 0.23 | 0.23 | 0.23 | 0.122292 | 0.23 | 0.23 | 0 | OK | OK | ok | 是 |  | C<=0.155; Si[0.08,0.08]; Mn[0.23,0.23]; P<=0.025; S<=0.02 | 3 | Q235B | A 碳素钢-碳素结构钢-A01 Q235B
7 | Q235B-1 | P | 0.025 |  | 0.025 | 0 | 0 | 0 | 0 | OK | OK | ok | 是 |  | C<=0.155; Si[0.08,0.08]; Mn[0.23,0.23]; P<=0.025; S<=0.02 | 3 | Q235B | A 碳素钢-碳素结构钢-A01 Q235B
7 | Q235B-1 | S | 0.02 |  | 0.02 | 0 | 0 | 0 | 0 | OK | OK | ok | 是 |  | C<=0.155; Si[0.08,0.08]; Mn[0.23,0.23]; P<=0.025; S<=0.02 | 3 | Q235B | A 碳素钢-碳素结构钢-A01 Q235B
7 | Q235B-1 | V |  |  |  | 0 | 0 | 0 | 0 | 无约束 | 无约束 | ok | 是 |  | C<=0.155; Si[0.08,0.08]; Mn[0.23,0.23]; P<=0.025; S<=0.02 | 3 | Q235B | A 碳素钢-碳素结构钢-A01 Q235B
7 | Q235B-1 | Nb |  |  |  | 0 | 0 | 0 | 0 | 无约束 | 无约束 | ok | 是 |  | C<=0.155; Si[0.08,0.08]; Mn[0.23,0.23]; P<=0.025; S<=0.02 | 3 | Q235B | A 碳素钢-碳素结构钢-A01 Q235B
7 | Q235B-1 | Ti |  |  |  | 0 | 0 | 0 | 0 | 无约束 | 无约束 | ok | 是 |  | C<=0.155; Si[0.08,0.08]; Mn[0.23,0.23]; P<=0.025; S<=0.02 | 3 | Q235B | A 碳素钢-碳素结构钢-A01 Q235B
7 | Q235B-1 | Als | 0.01 |  |  | 0 | 0.017853 | 0.017853 | 0 | 无约束 | 无约束 | ok | 是 |  | C<=0.155; Si[0.08,0.08]; Mn[0.23,0.23]; P<=0.025; S<=0.02 | 3 | Q235B | A 碳素钢-碳素结构钢-A01 Q235B
7 | Q235B-1 | Alt |  |  |  | 0 | 0.017853 | 0.017853 | 0 | 无约束 | 无约束 | ok | 是 |  | C<=0.155; Si[0.08,0.08]; Mn[0.23,0.23]; P<=0.025; S<=0.02 | 3 | Q235B | A 碳素钢-碳素结构钢-A01 Q235B
7 | Q235B-1 | Cr |  |  |  | 0 | 0 | 0 | 0 | 无约束 | 无约束 | ok | 是 |  | C<=0.155; Si[0.08,0.08]; Mn[0.23,0.23]; P<=0.025; S<=0.02 | 3 | Q235B | A 碳素钢-碳素结构钢-A01 Q235B
7 | Q235B-1 | Ni |  |  |  | 0 | 0 | 0 | 0 | 无约束 | 无约束 | ok | 是 |  | C<=0.155; Si[0.08,0.08]; Mn[0.23,0.23]; P<=0.025; S<=0.02 | 3 | Q235B | A 碳素钢-碳素结构钢-A01 Q235B
7 | Q235B-1 | Cu |  |  |  | 0 | 0 | 0 | 0 | 无约束 | 无约束 | ok | 是 |  | C<=0.155; Si[0.08,0.08]; Mn[0.23,0.23]; P<=0.025; S<=0.02 | 3 | Q235B | A 碳素钢-碳素结构钢-A01 Q235B
7 | Q235B-1 | Mo |  |  |  | 0 | 0 | 0 | 0 | 无约束 | 无约束 | ok | 是 |  | C<=0.155; Si[0.08,0.08]; Mn[0.23,0.23]; P<=0.025; S<=0.02 | 3 | Q235B | A 碳素钢-碳素结构钢-A01 Q235B
7 | Q235B-1 | B |  |  |  | 0 | 0 | 0 | 0 | 无约束 | 无约束 | ok | 是 |  | C<=0.155; Si[0.08,0.08]; Mn[0.23,0.23]; P<=0.025; S<=0.02 | 3 | Q235B | A 碳素钢-碳素结构钢-A01 Q235B
7 | Q235B-1 | Sb |  |  |  | 0 | 0 | 0 | 0 | 无约束 | 无约束 | ok | 是 |  | C<=0.155; Si[0.08,0.08]; Mn[0.23,0.23]; P<=0.025; S<=0.02 | 3 | Q235B | A 碳素钢-碳素结构钢-A01 Q235B
8 | Q235B-2 | C | 0.16 |  | 0.155 | 0.074406 | 0.080597 | 0.080597 | 0 | OK | OK | ok | 是 |  | C<=0.155; Si[0.08,0.08]; Mn[0.38,0.38]; P<=0.025; S<=0.02 | 4 | Q235B | A 碳素钢-碳素结构钢-A01 Q235B
8 | Q235B-2 | Si | 0.08 | 0.08 | 0.08 | 0 | 0.08 | 0.08 | 0 | OK | OK | ok | 是 |  | C<=0.155; Si[0.08,0.08]; Mn[0.38,0.38]; P<=0.025; S<=0.02 | 4 | Q235B | A 碳素钢-碳素结构钢-A01 Q235B
8 | Q235B-2 | Mn | 0.38 | 0.38 | 0.38 | 0.122644 | 0.38 | 0.38 | 0 | OK | OK | ok | 是 |  | C<=0.155; Si[0.08,0.08]; Mn[0.38,0.38]; P<=0.025; S<=0.02 | 4 | Q235B | A 碳素钢-碳素结构钢-A01 Q235B
8 | Q235B-2 | P | 0.025 |  | 0.025 | 0 | 0 | 0 | 0 | OK | OK | ok | 是 |  | C<=0.155; Si[0.08,0.08]; Mn[0.38,0.38]; P<=0.025; S<=0.02 | 4 | Q235B | A 碳素钢-碳素结构钢-A01 Q235B
8 | Q235B-2 | S | 0.02 |  | 0.02 | 0 | 0 | 0 | 0 | OK | OK | ok | 是 |  | C<=0.155; Si[0.08,0.08]; Mn[0.38,0.38]; P<=0.025; S<=0.02 | 4 | Q235B | A 碳素钢-碳素结构钢-A01 Q235B
8 | Q235B-2 | V |  |  |  | 0 | 0 | 0 | 0 | 无约束 | 无约束 | ok | 是 |  | C<=0.155; Si[0.08,0.08]; Mn[0.38,0.38]; P<=0.025; S<=0.02 | 4 | Q235B | A 碳素钢-碳素结构钢-A01 Q235B
8 | Q235B-2 | Nb |  |  |  | 0 | 0 | 0 | 0 | 无约束 | 无约束 | ok | 是 |  | C<=0.155; Si[0.08,0.08]; Mn[0.38,0.38]; P<=0.025; S<=0.02 | 4 | Q235B | A 碳素钢-碳素结构钢-A01 Q235B
8 | Q235B-2 | Ti |  |  |  | 0 | 0 | 0 | 0 | 无约束 | 无约束 | ok | 是 |  | C<=0.155; Si[0.08,0.08]; Mn[0.38,0.38]; P<=0.025; S<=0.02 | 4 | Q235B | A 碳素钢-碳素结构钢-A01 Q235B
8 | Q235B-2 | Als | 0.01 |  |  | 0 | 0.01782 | 0.01782 | 0 | 无约束 | 无约束 | ok | 是 |  | C<=0.155; Si[0.08,0.08]; Mn[0.38,0.38]; P<=0.025; S<=0.02 | 4 | Q235B | A 碳素钢-碳素结构钢-A01 Q235B
8 | Q235B-2 | Alt |  |  |  | 0 | 0.01782 | 0.01782 | 0 | 无约束 | 无约束 | ok | 是 |  | C<=0.155; Si[0.08,0.08]; Mn[0.38,0.38]; P<=0.025; S<=0.02 | 4 | Q235B | A 碳素钢-碳素结构钢-A01 Q235B
8 | Q235B-2 | Cr |  |  |  | 0 | 0 | 0 | 0 | 无约束 | 无约束 | ok | 是 |  | C<=0.155; Si[0.08,0.08]; Mn[0.38,0.38]; P<=0.025; S<=0.02 | 4 | Q235B | A 碳素钢-碳素结构钢-A01 Q235B
8 | Q235B-2 | Ni |  |  |  | 0 | 0 | 0 | 0 | 无约束 | 无约束 | ok | 是 |  | C<=0.155; Si[0.08,0.08]; Mn[0.38,0.38]; P<=0.025; S<=0.02 | 4 | Q235B | A 碳素钢-碳素结构钢-A01 Q235B
8 | Q235B-2 | Cu |  |  |  | 0 | 0 | 0 | 0 | 无约束 | 无约束 | ok | 是 |  | C<=0.155; Si[0.08,0.08]; Mn[0.38,0.38]; P<=0.025; S<=0.02 | 4 | Q235B | A 碳素钢-碳素结构钢-A01 Q235B
8 | Q235B-2 | Mo |  |  |  | 0 | 0 | 0 | 0 | 无约束 | 无约束 | ok | 是 |  | C<=0.155; Si[0.08,0.08]; Mn[0.38,0.38]; P<=0.025; S<=0.02 | 4 | Q235B | A 碳素钢-碳素结构钢-A01 Q235B
8 | Q235B-2 | B |  |  |  | 0 | 0 | 0 | 0 | 无约束 | 无约束 | ok | 是 |  | C<=0.155; Si[0.08,0.08]; Mn[0.38,0.38]; P<=0.025; S<=0.02 | 4 | Q235B | A 碳素钢-碳素结构钢-A01 Q235B
8 | Q235B-2 | Sb |  |  |  | 0 | 0 | 0 | 0 | 无约束 | 无约束 | ok | 是 |  | C<=0.155; Si[0.08,0.08]; Mn[0.38,0.38]; P<=0.025; S<=0.02 | 4 | Q235B | A 碳素钢-碳素结构钢-A01 Q235B
9 | Q235C-1 | C | 0.15 |  | 0.145 | 0.068953 | 0.074508 | 0.074508 | 0 | OK | OK | ok | 是 |  | C<=0.145; Si[0.1,0.1]; Mn[0.35,0.35]; P<=0.015; S<=0.01 | 5 | Q235C | A 碳素钢-碳素结构钢-A02 Q235C
9 | Q235C-1 | Si | 0.1 | 0.1 | 0.1 | 0 | 0.1 | 0.1 | 0 | OK | OK | ok | 是 |  | C<=0.145; Si[0.1,0.1]; Mn[0.35,0.35]; P<=0.015; S<=0.01 | 5 | Q235C | A 碳素钢-碳素结构钢-A02 Q235C
9 | Q235C-1 | Mn | 0.35 | 0.35 | 0.35 | 0.119093 | 0.35 | 0.35 | 0 | OK | OK | ok | 是 |  | C<=0.145; Si[0.1,0.1]; Mn[0.35,0.35]; P<=0.015; S<=0.01 | 5 | Q235C | A 碳素钢-碳素结构钢-A02 Q235C
9 | Q235C-1 | P | 0.015 |  | 0.015 | 0 | 0 | 0 | 0 | OK | OK | ok | 是 |  | C<=0.145; Si[0.1,0.1]; Mn[0.35,0.35]; P<=0.015; S<=0.01 | 5 | Q235C | A 碳素钢-碳素结构钢-A02 Q235C
9 | Q235C-1 | S | 0.01 |  | 0.01 | 0 | 0 | 0 | 0 | OK | OK | ok | 是 |  | C<=0.145; Si[0.1,0.1]; Mn[0.35,0.35]; P<=0.015; S<=0.01 | 5 | Q235C | A 碳素钢-碳素结构钢-A02 Q235C
9 | Q235C-1 | V |  |  |  | 0 | 0 | 0 | 0 | 无约束 | 无约束 | ok | 是 |  | C<=0.145; Si[0.1,0.1]; Mn[0.35,0.35]; P<=0.015; S<=0.01 | 5 | Q235C | A 碳素钢-碳素结构钢-A02 Q235C
9 | Q235C-1 | Nb |  |  |  | 0 | 0 | 0 | 0 | 无约束 | 无约束 | ok | 是 |  | C<=0.145; Si[0.1,0.1]; Mn[0.35,0.35]; P<=0.015; S<=0.01 | 5 | Q235C | A 碳素钢-碳素结构钢-A02 Q235C
9 | Q235C-1 | Ti |  |  |  | 0 | 0 | 0 | 0 | 无约束 | 无约束 | ok | 是 |  | C<=0.145; Si[0.1,0.1]; Mn[0.35,0.35]; P<=0.015; S<=0.01 | 5 | Q235C | A 碳素钢-碳素结构钢-A02 Q235C
9 | Q235C-1 | Als | 0.025 |  |  | 0 | 0.019751 | 0.019751 | 0 | 无约束 | 无约束 | ok | 是 |  | C<=0.145; Si[0.1,0.1]; Mn[0.35,0.35]; P<=0.015; S<=0.01 | 5 | Q235C | A 碳素钢-碳素结构钢-A02 Q235C
9 | Q235C-1 | Alt |  |  |  | 0 | 0.019751 | 0.019751 | 0 | 无约束 | 无约束 | ok | 是 |  | C<=0.145; Si[0.1,0.1]; Mn[0.35,0.35]; P<=0.015; S<=0.01 | 5 | Q235C | A 碳素钢-碳素结构钢-A02 Q235C
9 | Q235C-1 | Cr |  |  |  | 0 | 0 | 0 | 0 | 无约束 | 无约束 | ok | 是 |  | C<=0.145; Si[0.1,0.1]; Mn[0.35,0.35]; P<=0.015; S<=0.01 | 5 | Q235C | A 碳素钢-碳素结构钢-A02 Q235C
9 | Q235C-1 | Ni |  |  |  | 0 | 0 | 0 | 0 | 无约束 | 无约束 | ok | 是 |  | C<=0.145; Si[0.1,0.1]; Mn[0.35,0.35]; P<=0.015; S<=0.01 | 5 | Q235C | A 碳素钢-碳素结构钢-A02 Q235C
9 | Q235C-1 | Cu |  |  |  | 0 | 0 | 0 | 0 | 无约束 | 无约束 | ok | 是 |  | C<=0.145; Si[0.1,0.1]; Mn[0.35,0.35]; P<=0.015; S<=0.01 | 5 | Q235C | A 碳素钢-碳素结构钢-A02 Q235C
9 | Q235C-1 | Mo |  |  |  | 0 | 0 | 0 | 0 | 无约束 | 无约束 | ok | 是 |  | C<=0.145; Si[0.1,0.1]; Mn[0.35,0.35]; P<=0.015; S<=0.01 | 5 | Q235C | A 碳素钢-碳素结构钢-A02 Q235C
9 | Q235C-1 | B |  |  |  | 0 | 0 | 0 | 0 | 无约束 | 无约束 | ok | 是 |  | C<=0.145; Si[0.1,0.1]; Mn[0.35,0.35]; P<=0.015; S<=0.01 | 5 | Q235C | A 碳素钢-碳素结构钢-A02 Q235C
9 | Q235C-1 | Sb |  |  |  | 0 | 0 | 0 | 0 | 无约束 | 无约束 | ok | 是 |  | C<=0.145; Si[0.1,0.1]; Mn[0.35,0.35]; P<=0.015; S<=0.01 | 5 | Q235C | A 碳素钢-碳素结构钢-A02 Q235C
10 | Q235C-2 | C | 0.15 |  | 0.145 | 0.0625 | 0.071428 | 0.071428 | 0 | OK | OK | ok | 是 |  | C<=0.145; Si[0.1,0.1]; Mn[0.5,0.5]; P<=0.015; S<=0.01 | 6 | Q235C | A 碳素钢-碳素结构钢-A02 Q235C
10 | Q235C-2 | Si | 0.1 | 0.1 | 0.1 | 0 | 0.1 | 0.1 | 0 | OK | OK | ok | 是 |  | C<=0.145; Si[0.1,0.1]; Mn[0.5,0.5]; P<=0.015; S<=0.01 | 6 | Q235C | A 碳素钢-碳素结构钢-A02 Q235C
10 | Q235C-2 | Mn | 0.5 | 0.5 | 0.5 | 0.1289 | 0.5 | 0.5 | 0 | OK | OK | ok | 是 |  | C<=0.145; Si[0.1,0.1]; Mn[0.5,0.5]; P<=0.015; S<=0.01 | 6 | Q235C | A 碳素钢-碳素结构钢-A02 Q235C
10 | Q235C-2 | P | 0.015 |  | 0.015 | 0 | 0 | 0 | 0 | OK | OK | ok | 是 |  | C<=0.145; Si[0.1,0.1]; Mn[0.5,0.5]; P<=0.015; S<=0.01 | 6 | Q235C | A 碳素钢-碳素结构钢-A02 Q235C
10 | Q235C-2 | S | 0.01 |  | 0.01 | 0 | 0 | 0 | 0 | OK | OK | ok | 是 |  | C<=0.145; Si[0.1,0.1]; Mn[0.5,0.5]; P<=0.015; S<=0.01 | 6 | Q235C | A 碳素钢-碳素结构钢-A02 Q235C
10 | Q235C-2 | V |  |  |  | 0 | 0 | 0 | 0 | 无约束 | 无约束 | ok | 是 |  | C<=0.145; Si[0.1,0.1]; Mn[0.5,0.5]; P<=0.015; S<=0.01 | 6 | Q235C | A 碳素钢-碳素结构钢-A02 Q235C
10 | Q235C-2 | Nb |  |  |  | 0 | 0 | 0 | 0 | 无约束 | 无约束 | ok | 是 |  | C<=0.145; Si[0.1,0.1]; Mn[0.5,0.5]; P<=0.015; S<=0.01 | 6 | Q235C | A 碳素钢-碳素结构钢-A02 Q235C
10 | Q235C-2 | Ti |  |  |  | 0 | 0 | 0 | 0 | 无约束 | 无约束 | ok | 是 |  | C<=0.145; Si[0.1,0.1]; Mn[0.5,0.5]; P<=0.015; S<=0.01 | 6 | Q235C | A 碳素钢-碳素结构钢-A02 Q235C
10 | Q235C-2 | Als | 0.025 |  |  | 0 | 0.019751 | 0.019751 | 0 | 无约束 | 无约束 | ok | 是 |  | C<=0.145; Si[0.1,0.1]; Mn[0.5,0.5]; P<=0.015; S<=0.01 | 6 | Q235C | A 碳素钢-碳素结构钢-A02 Q235C
10 | Q235C-2 | Alt |  |  |  | 0 | 0.019751 | 0.019751 | 0 | 无约束 | 无约束 | ok | 是 |  | C<=0.145; Si[0.1,0.1]; Mn[0.5,0.5]; P<=0.015; S<=0.01 | 6 | Q235C | A 碳素钢-碳素结构钢-A02 Q235C
10 | Q235C-2 | Cr |  |  |  | 0 | 0 | 0 | 0 | 无约束 | 无约束 | ok | 是 |  | C<=0.145; Si[0.1,0.1]; Mn[0.5,0.5]; P<=0.015; S<=0.01 | 6 | Q235C | A 碳素钢-碳素结构钢-A02 Q235C
10 | Q235C-2 | Ni |  |  |  | 0 | 0 | 0 | 0 | 无约束 | 无约束 | ok | 是 |  | C<=0.145; Si[0.1,0.1]; Mn[0.5,0.5]; P<=0.015; S<=0.01 | 6 | Q235C | A 碳素钢-碳素结构钢-A02 Q235C
10 | Q235C-2 | Cu |  |  |  | 0 | 0 | 0 | 0 | 无约束 | 无约束 | ok | 是 |  | C<=0.145; Si[0.1,0.1]; Mn[0.5,0.5]; P<=0.015; S<=0.01 | 6 | Q235C | A 碳素钢-碳素结构钢-A02 Q235C
10 | Q235C-2 | Mo |  |  |  | 0 | 0 | 0 | 0 | 无约束 | 无约束 | ok | 是 |  | C<=0.145; Si[0.1,0.1]; Mn[0.5,0.5]; P<=0.015; S<=0.01 | 6 | Q235C | A 碳素钢-碳素结构钢-A02 Q235C
10 | Q235C-2 | B |  |  |  | 0 | 0 | 0 | 0 | 无约束 | 无约束 | ok | 是 |  | C<=0.145; Si[0.1,0.1]; Mn[0.5,0.5]; P<=0.015; S<=0.01 | 6 | Q235C | A 碳素钢-碳素结构钢-A02 Q235C
10 | Q235C-2 | Sb |  |  |  | 0 | 0 | 0 | 0 | 无约束 | 无约束 | ok | 是 |  | C<=0.145; Si[0.1,0.1]; Mn[0.5,0.5]; P<=0.015; S<=0.01 | 6 | Q235C | A 碳素钢-碳素结构钢-A02 Q235C
11 | Q235B-1 | C | 0.16 |  | 0.155 | 0.072937 | 0.075528 | 0.075528 | 0 | OK | OK | ok | 是 |  | C<=0.155; Si[0.08,0.08]; Mn[0.23,0.23]; P<=0.025; S<=0.02 | 7 | Q235B-WJ | A 碳素钢-碳素结构钢-A01 Q235B
11 | Q235B-1 | Si | 0.08 | 0.08 | 0.08 | 0 | 0.08 | 0.08 | 0 | OK | OK | ok | 是 |  | C<=0.155; Si[0.08,0.08]; Mn[0.23,0.23]; P<=0.025; S<=0.02 | 7 | Q235B-WJ | A 碳素钢-碳素结构钢-A01 Q235B
11 | Q235B-1 | Mn | 0.23 | 0.23 | 0.23 | 0.122292 | 0.23 | 0.23 | 0 | OK | OK | ok | 是 |  | C<=0.155; Si[0.08,0.08]; Mn[0.23,0.23]; P<=0.025; S<=0.02 | 7 | Q235B-WJ | A 碳素钢-碳素结构钢-A01 Q235B
11 | Q235B-1 | P | 0.025 |  | 0.025 | 0 | 0 | 0 | 0 | OK | OK | ok | 是 |  | C<=0.155; Si[0.08,0.08]; Mn[0.23,0.23]; P<=0.025; S<=0.02 | 7 | Q235B-WJ | A 碳素钢-碳素结构钢-A01 Q235B
11 | Q235B-1 | S | 0.02 |  | 0.02 | 0 | 0 | 0 | 0 | OK | OK | ok | 是 |  | C<=0.155; Si[0.08,0.08]; Mn[0.23,0.23]; P<=0.025; S<=0.02 | 7 | Q235B-WJ | A 碳素钢-碳素结构钢-A01 Q235B
11 | Q235B-1 | V |  |  |  | 0 | 0 | 0 | 0 | 无约束 | 无约束 | ok | 是 |  | C<=0.155; Si[0.08,0.08]; Mn[0.23,0.23]; P<=0.025; S<=0.02 | 7 | Q235B-WJ | A 碳素钢-碳素结构钢-A01 Q235B
11 | Q235B-1 | Nb |  |  |  | 0 | 0 | 0 | 0 | 无约束 | 无约束 | ok | 是 |  | C<=0.155; Si[0.08,0.08]; Mn[0.23,0.23]; P<=0.025; S<=0.02 | 7 | Q235B-WJ | A 碳素钢-碳素结构钢-A01 Q235B
11 | Q235B-1 | Ti |  |  |  | 0 | 0 | 0 | 0 | 无约束 | 无约束 | ok | 是 |  | C<=0.155; Si[0.08,0.08]; Mn[0.23,0.23]; P<=0.025; S<=0.02 | 7 | Q235B-WJ | A 碳素钢-碳素结构钢-A01 Q235B
11 | Q235B-1 | Als | 0.01 |  |  | 0 | 0.017853 | 0.017853 | 0 | 无约束 | 无约束 | ok | 是 |  | C<=0.155; Si[0.08,0.08]; Mn[0.23,0.23]; P<=0.025; S<=0.02 | 7 | Q235B-WJ | A 碳素钢-碳素结构钢-A01 Q235B
11 | Q235B-1 | Alt |  |  |  | 0 | 0.017853 | 0.017853 | 0 | 无约束 | 无约束 | ok | 是 |  | C<=0.155; Si[0.08,0.08]; Mn[0.23,0.23]; P<=0.025; S<=0.02 | 7 | Q235B-WJ | A 碳素钢-碳素结构钢-A01 Q235B
11 | Q235B-1 | Cr |  |  |  | 0 | 0 | 0 | 0 | 无约束 | 无约束 | ok | 是 |  | C<=0.155; Si[0.08,0.08]; Mn[0.23,0.23]; P<=0.025; S<=0.02 | 7 | Q235B-WJ | A 碳素钢-碳素结构钢-A01 Q235B
11 | Q235B-1 | Ni |  |  |  | 0 | 0 | 0 | 0 | 无约束 | 无约束 | ok | 是 |  | C<=0.155; Si[0.08,0.08]; Mn[0.23,0.23]; P<=0.025; S<=0.02 | 7 | Q235B-WJ | A 碳素钢-碳素结构钢-A01 Q235B
11 | Q235B-1 | Cu |  |  |  | 0 | 0 | 0 | 0 | 无约束 | 无约束 | ok | 是 |  | C<=0.155; Si[0.08,0.08]; Mn[0.23,0.23]; P<=0.025; S<=0.02 | 7 | Q235B-WJ | A 碳素钢-碳素结构钢-A01 Q235B
11 | Q235B-1 | Mo |  |  |  | 0 | 0 | 0 | 0 | 无约束 | 无约束 | ok | 是 |  | C<=0.155; Si[0.08,0.08]; Mn[0.23,0.23]; P<=0.025; S<=0.02 | 7 | Q235B-WJ | A 碳素钢-碳素结构钢-A01 Q235B
11 | Q235B-1 | B |  |  |  | 0 | 0 | 0 | 0 | 无约束 | 无约束 | ok | 是 |  | C<=0.155; Si[0.08,0.08]; Mn[0.23,0.23]; P<=0.025; S<=0.02 | 7 | Q235B-WJ | A 碳素钢-碳素结构钢-A01 Q235B
11 | Q235B-1 | Sb |  |  |  | 0 | 0 | 0 | 0 | 无约束 | 无约束 | ok | 是 |  | C<=0.155; Si[0.08,0.08]; Mn[0.23,0.23]; P<=0.025; S<=0.02 | 7 | Q235B-WJ | A 碳素钢-碳素结构钢-A01 Q235B
12 | Q235B-2 | C | 0.16 |  | 0.155 | 0.074406 | 0.080597 | 0.080597 | 0 | OK | OK | ok | 是 |  | C<=0.155; Si[0.08,0.08]; Mn[0.38,0.38]; P<=0.025; S<=0.02 | 8 | Q235B-WJ | A 碳素钢-碳素结构钢-A01 Q235B
12 | Q235B-2 | Si | 0.08 | 0.08 | 0.08 | 0 | 0.08 | 0.08 | 0 | OK | OK | ok | 是 |  | C<=0.155; Si[0.08,0.08]; Mn[0.38,0.38]; P<=0.025; S<=0.02 | 8 | Q235B-WJ | A 碳素钢-碳素结构钢-A01 Q235B
12 | Q235B-2 | Mn | 0.38 | 0.38 | 0.38 | 0.122644 | 0.38 | 0.38 | 0 | OK | OK | ok | 是 |  | C<=0.155; Si[0.08,0.08]; Mn[0.38,0.38]; P<=0.025; S<=0.02 | 8 | Q235B-WJ | A 碳素钢-碳素结构钢-A01 Q235B
12 | Q235B-2 | P | 0.025 |  | 0.025 | 0 | 0 | 0 | 0 | OK | OK | ok | 是 |  | C<=0.155; Si[0.08,0.08]; Mn[0.38,0.38]; P<=0.025; S<=0.02 | 8 | Q235B-WJ | A 碳素钢-碳素结构钢-A01 Q235B
12 | Q235B-2 | S | 0.02 |  | 0.02 | 0 | 0 | 0 | 0 | OK | OK | ok | 是 |  | C<=0.155; Si[0.08,0.08]; Mn[0.38,0.38]; P<=0.025; S<=0.02 | 8 | Q235B-WJ | A 碳素钢-碳素结构钢-A01 Q235B
12 | Q235B-2 | V |  |  |  | 0 | 0 | 0 | 0 | 无约束 | 无约束 | ok | 是 |  | C<=0.155; Si[0.08,0.08]; Mn[0.38,0.38]; P<=0.025; S<=0.02 | 8 | Q235B-WJ | A 碳素钢-碳素结构钢-A01 Q235B
12 | Q235B-2 | Nb |  |  |  | 0 | 0 | 0 | 0 | 无约束 | 无约束 | ok | 是 |  | C<=0.155; Si[0.08,0.08]; Mn[0.38,0.38]; P<=0.025; S<=0.02 | 8 | Q235B-WJ | A 碳素钢-碳素结构钢-A01 Q235B
12 | Q235B-2 | Ti |  |  |  | 0 | 0 | 0 | 0 | 无约束 | 无约束 | ok | 是 |  | C<=0.155; Si[0.08,0.08]; Mn[0.38,0.38]; P<=0.025; S<=0.02 | 8 | Q235B-WJ | A 碳素钢-碳素结构钢-A01 Q235B
12 | Q235B-2 | Als | 0.01 |  |  | 0 | 0.01782 | 0.01782 | 0 | 无约束 | 无约束 | ok | 是 |  | C<=0.155; Si[0.08,0.08]; Mn[0.38,0.38]; P<=0.025; S<=0.02 | 8 | Q235B-WJ | A 碳素钢-碳素结构钢-A01 Q235B
12 | Q235B-2 | Alt |  |  |  | 0 | 0.01782 | 0.01782 | 0 | 无约束 | 无约束 | ok | 是 |  | C<=0.155; Si[0.08,0.08]; Mn[0.38,0.38]; P<=0.025; S<=0.02 | 8 | Q235B-WJ | A 碳素钢-碳素结构钢-A01 Q235B
12 | Q235B-2 | Cr |  |  |  | 0 | 0 | 0 | 0 | 无约束 | 无约束 | ok | 是 |  | C<=0.155; Si[0.08,0.08]; Mn[0.38,0.38]; P<=0.025; S<=0.02 | 8 | Q235B-WJ | A 碳素钢-碳素结构钢-A01 Q235B
12 | Q235B-2 | Ni |  |  |  | 0 | 0 | 0 | 0 | 无约束 | 无约束 | ok | 是 |  | C<=0.155; Si[0.08,0.08]; Mn[0.38,0.38]; P<=0.025; S<=0.02 | 8 | Q235B-WJ | A 碳素钢-碳素结构钢-A01 Q235B
12 | Q235B-2 | Cu |  |  |  | 0 | 0 | 0 | 0 | 无约束 | 无约束 | ok | 是 |  | C<=0.155; Si[0.08,0.08]; Mn[0.38,0.38]; P<=0.025; S<=0.02 | 8 | Q235B-WJ | A 碳素钢-碳素结构钢-A01 Q235B
12 | Q235B-2 | Mo |  |  |  | 0 | 0 | 0 | 0 | 无约束 | 无约束 | ok | 是 |  | C<=0.155; Si[0.08,0.08]; Mn[0.38,0.38]; P<=0.025; S<=0.02 | 8 | Q235B-WJ | A 碳素钢-碳素结构钢-A01 Q235B
12 | Q235B-2 | B |  |  |  | 0 | 0 | 0 | 0 | 无约束 | 无约束 | ok | 是 |  | C<=0.155; Si[0.08,0.08]; Mn[0.38,0.38]; P<=0.025; S<=0.02 | 8 | Q235B-WJ | A 碳素钢-碳素结构钢-A01 Q235B
12 | Q235B-2 | Sb |  |  |  | 0 | 0 | 0 | 0 | 无约束 | 无约束 | ok | 是 |  | C<=0.155; Si[0.08,0.08]; Mn[0.38,0.38]; P<=0.025; S<=0.02 | 8 | Q235B-WJ | A 碳素钢-碳素结构钢-A01 Q235B
13 | Q235B-1 | C | 0.16 |  | 0.155 | 0.072937 | 0.075528 | 0.075528 | 0 | OK | OK | ok | 是 |  | C<=0.155; Si[0.08,0.08]; Mn[0.23,0.23]; P<=0.025; S<=0.02 | 9 | Q235B-LX | A 碳素钢-碳素结构钢-A01 Q235B
13 | Q235B-1 | Si | 0.08 | 0.08 | 0.08 | 0 | 0.08 | 0.08 | 0 | OK | OK | ok | 是 |  | C<=0.155; Si[0.08,0.08]; Mn[0.23,0.23]; P<=0.025; S<=0.02 | 9 | Q235B-LX | A 碳素钢-碳素结构钢-A01 Q235B
13 | Q235B-1 | Mn | 0.23 | 0.23 | 0.23 | 0.122292 | 0.23 | 0.23 | 0 | OK | OK | ok | 是 |  | C<=0.155; Si[0.08,0.08]; Mn[0.23,0.23]; P<=0.025; S<=0.02 | 9 | Q235B-LX | A 碳素钢-碳素结构钢-A01 Q235B
13 | Q235B-1 | P | 0.025 |  | 0.025 | 0 | 0 | 0 | 0 | OK | OK | ok | 是 |  | C<=0.155; Si[0.08,0.08]; Mn[0.23,0.23]; P<=0.025; S<=0.02 | 9 | Q235B-LX | A 碳素钢-碳素结构钢-A01 Q235B
13 | Q235B-1 | S | 0.02 |  | 0.02 | 0 | 0 | 0 | 0 | OK | OK | ok | 是 |  | C<=0.155; Si[0.08,0.08]; Mn[0.23,0.23]; P<=0.025; S<=0.02 | 9 | Q235B-LX | A 碳素钢-碳素结构钢-A01 Q235B
13 | Q235B-1 | V |  |  |  | 0 | 0 | 0 | 0 | 无约束 | 无约束 | ok | 是 |  | C<=0.155; Si[0.08,0.08]; Mn[0.23,0.23]; P<=0.025; S<=0.02 | 9 | Q235B-LX | A 碳素钢-碳素结构钢-A01 Q235B
13 | Q235B-1 | Nb |  |  |  | 0 | 0 | 0 | 0 | 无约束 | 无约束 | ok | 是 |  | C<=0.155; Si[0.08,0.08]; Mn[0.23,0.23]; P<=0.025; S<=0.02 | 9 | Q235B-LX | A 碳素钢-碳素结构钢-A01 Q235B
13 | Q235B-1 | Ti |  |  |  | 0 | 0 | 0 | 0 | 无约束 | 无约束 | ok | 是 |  | C<=0.155; Si[0.08,0.08]; Mn[0.23,0.23]; P<=0.025; S<=0.02 | 9 | Q235B-LX | A 碳素钢-碳素结构钢-A01 Q235B
13 | Q235B-1 | Als | 0.01 |  |  | 0 | 0.017853 | 0.017853 | 0 | 无约束 | 无约束 | ok | 是 |  | C<=0.155; Si[0.08,0.08]; Mn[0.23,0.23]; P<=0.025; S<=0.02 | 9 | Q235B-LX | A 碳素钢-碳素结构钢-A01 Q235B
13 | Q235B-1 | Alt |  |  |  | 0 | 0.017853 | 0.017853 | 0 | 无约束 | 无约束 | ok | 是 |  | C<=0.155; Si[0.08,0.08]; Mn[0.23,0.23]; P<=0.025; S<=0.02 | 9 | Q235B-LX | A 碳素钢-碳素结构钢-A01 Q235B
13 | Q235B-1 | Cr |  |  |  | 0 | 0 | 0 | 0 | 无约束 | 无约束 | ok | 是 |  | C<=0.155; Si[0.08,0.08]; Mn[0.23,0.23]; P<=0.025; S<=0.02 | 9 | Q235B-LX | A 碳素钢-碳素结构钢-A01 Q235B
13 | Q235B-1 | Ni |  |  |  | 0 | 0 | 0 | 0 | 无约束 | 无约束 | ok | 是 |  | C<=0.155; Si[0.08,0.08]; Mn[0.23,0.23]; P<=0.025; S<=0.02 | 9 | Q235B-LX | A 碳素钢-碳素结构钢-A01 Q235B
13 | Q235B-1 | Cu |  |  |  | 0 | 0 | 0 | 0 | 无约束 | 无约束 | ok | 是 |  | C<=0.155; Si[0.08,0.08]; Mn[0.23,0.23]; P<=0.025; S<=0.02 | 9 | Q235B-LX | A 碳素钢-碳素结构钢-A01 Q235B
13 | Q235B-1 | Mo |  |  |  | 0 | 0 | 0 | 0 | 无约束 | 无约束 | ok | 是 |  | C<=0.155; Si[0.08,0.08]; Mn[0.23,0.23]; P<=0.025; S<=0.02 | 9 | Q235B-LX | A 碳素钢-碳素结构钢-A01 Q235B
13 | Q235B-1 | B |  |  |  | 0 | 0 | 0 | 0 | 无约束 | 无约束 | ok | 是 |  | C<=0.155; Si[0.08,0.08]; Mn[0.23,0.23]; P<=0.025; S<=0.02 | 9 | Q235B-LX | A 碳素钢-碳素结构钢-A01 Q235B
13 | Q235B-1 | Sb |  |  |  | 0 | 0 | 0 | 0 | 无约束 | 无约束 | ok | 是 |  | C<=0.155; Si[0.08,0.08]; Mn[0.23,0.23]; P<=0.025; S<=0.02 | 9 | Q235B-LX | A 碳素钢-碳素结构钢-A01 Q235B
14 | Q235B-2 | C | 0.16 |  | 0.155 | 0.074406 | 0.080597 | 0.080597 | 0 | OK | OK | ok | 是 |  | C<=0.155; Si[0.08,0.08]; Mn[0.38,0.38]; P<=0.025; S<=0.02 | 10 | Q235B-LX | A 碳素钢-碳素结构钢-A01 Q235B
14 | Q235B-2 | Si | 0.08 | 0.08 | 0.08 | 0 | 0.08 | 0.08 | 0 | OK | OK | ok | 是 |  | C<=0.155; Si[0.08,0.08]; Mn[0.38,0.38]; P<=0.025; S<=0.02 | 10 | Q235B-LX | A 碳素钢-碳素结构钢-A01 Q235B
14 | Q235B-2 | Mn | 0.38 | 0.38 | 0.38 | 0.122644 | 0.38 | 0.38 | 0 | OK | OK | ok | 是 |  | C<=0.155; Si[0.08,0.08]; Mn[0.38,0.38]; P<=0.025; S<=0.02 | 10 | Q235B-LX | A 碳素钢-碳素结构钢-A01 Q235B
14 | Q235B-2 | P | 0.025 |  | 0.025 | 0 | 0 | 0 | 0 | OK | OK | ok | 是 |  | C<=0.155; Si[0.08,0.08]; Mn[0.38,0.38]; P<=0.025; S<=0.02 | 10 | Q235B-LX | A 碳素钢-碳素结构钢-A01 Q235B
14 | Q235B-2 | S | 0.02 |  | 0.02 | 0 | 0 | 0 | 0 | OK | OK | ok | 是 |  | C<=0.155; Si[0.08,0.08]; Mn[0.38,0.38]; P<=0.025; S<=0.02 | 10 | Q235B-LX | A 碳素钢-碳素结构钢-A01 Q235B
14 | Q235B-2 | V |  |  |  | 0 | 0 | 0 | 0 | 无约束 | 无约束 | ok | 是 |  | C<=0.155; Si[0.08,0.08]; Mn[0.38,0.38]; P<=0.025; S<=0.02 | 10 | Q235B-LX | A 碳素钢-碳素结构钢-A01 Q235B
14 | Q235B-2 | Nb |  |  |  | 0 | 0 | 0 | 0 | 无约束 | 无约束 | ok | 是 |  | C<=0.155; Si[0.08,0.08]; Mn[0.38,0.38]; P<=0.025; S<=0.02 | 10 | Q235B-LX | A 碳素钢-碳素结构钢-A01 Q235B
14 | Q235B-2 | Ti |  |  |  | 0 | 0 | 0 | 0 | 无约束 | 无约束 | ok | 是 |  | C<=0.155; Si[0.08,0.08]; Mn[0.38,0.38]; P<=0.025; S<=0.02 | 10 | Q235B-LX | A 碳素钢-碳素结构钢-A01 Q235B
14 | Q235B-2 | Als | 0.01 |  |  | 0 | 0.01782 | 0.01782 | 0 | 无约束 | 无约束 | ok | 是 |  | C<=0.155; Si[0.08,0.08]; Mn[0.38,0.38]; P<=0.025; S<=0.02 | 10 | Q235B-LX | A 碳素钢-碳素结构钢-A01 Q235B
14 | Q235B-2 | Alt |  |  |  | 0 | 0.01782 | 0.01782 | 0 | 无约束 | 无约束 | ok | 是 |  | C<=0.155; Si[0.08,0.08]; Mn[0.38,0.38]; P<=0.025; S<=0.02 | 10 | Q235B-LX | A 碳素钢-碳素结构钢-A01 Q235B
14 | Q235B-2 | Cr |  |  |  | 0 | 0 | 0 | 0 | 无约束 | 无约束 | ok | 是 |  | C<=0.155; Si[0.08,0.08]; Mn[0.38,0.38]; P<=0.025; S<=0.02 | 10 | Q235B-LX | A 碳素钢-碳素结构钢-A01 Q235B
14 | Q235B-2 | Ni |  |  |  | 0 | 0 | 0 | 0 | 无约束 | 无约束 | ok | 是 |  | C<=0.155; Si[0.08,0.08]; Mn[0.38,0.38]; P<=0.025; S<=0.02 | 10 | Q235B-LX | A 碳素钢-碳素结构钢-A01 Q235B
14 | Q235B-2 | Cu |  |  |  | 0 | 0 | 0 | 0 | 无约束 | 无约束 | ok | 是 |  | C<=0.155; Si[0.08,0.08]; Mn[0.38,0.38]; P<=0.025; S<=0.02 | 10 | Q235B-LX | A 碳素钢-碳素结构钢-A01 Q235B
14 | Q235B-2 | Mo |  |  |  | 0 | 0 | 0 | 0 | 无约束 | 无约束 | ok | 是 |  | C<=0.155; Si[0.08,0.08]; Mn[0.38,0.38]; P<=0.025; S<=0.02 | 10 | Q235B-LX | A 碳素钢-碳素结构钢-A01 Q235B
14 | Q235B-2 | B |  |  |  | 0 | 0 | 0 | 0 | 无约束 | 无约束 | ok | 是 |  | C<=0.155; Si[0.08,0.08]; Mn[0.38,0.38]; P<=0.025; S<=0.02 | 10 | Q235B-LX | A 碳素钢-碳素结构钢-A01 Q235B
14 | Q235B-2 | Sb |  |  |  | 0 | 0 | 0 | 0 | 无约束 | 无约束 | ok | 是 |  | C<=0.155; Si[0.08,0.08]; Mn[0.38,0.38]; P<=0.025; S<=0.02 | 10 | Q235B-LX | A 碳素钢-碳素结构钢-A01 Q235B
15 | Q235B-1 | C | 0.16 |  | 0.155 | 0.072937 | 0.075528 | 0.075528 | 0 | OK | OK | ok | 是 |  | C<=0.155; Si[0.08,0.08]; Mn[0.23,0.23]; P<=0.025; S<=0.02 | 11 | Q235B-HX | A 碳素钢-碳素结构钢-A01 Q235B
15 | Q235B-1 | Si | 0.08 | 0.08 | 0.08 | 0 | 0.08 | 0.08 | 0 | OK | OK | ok | 是 |  | C<=0.155; Si[0.08,0.08]; Mn[0.23,0.23]; P<=0.025; S<=0.02 | 11 | Q235B-HX | A 碳素钢-碳素结构钢-A01 Q235B
15 | Q235B-1 | Mn | 0.23 | 0.23 | 0.23 | 0.122292 | 0.23 | 0.23 | 0 | OK | OK | ok | 是 |  | C<=0.155; Si[0.08,0.08]; Mn[0.23,0.23]; P<=0.025; S<=0.02 | 11 | Q235B-HX | A 碳素钢-碳素结构钢-A01 Q235B
15 | Q235B-1 | P | 0.025 |  | 0.025 | 0 | 0 | 0 | 0 | OK | OK | ok | 是 |  | C<=0.155; Si[0.08,0.08]; Mn[0.23,0.23]; P<=0.025; S<=0.02 | 11 | Q235B-HX | A 碳素钢-碳素结构钢-A01 Q235B
15 | Q235B-1 | S | 0.02 |  | 0.02 | 0 | 0 | 0 | 0 | OK | OK | ok | 是 |  | C<=0.155; Si[0.08,0.08]; Mn[0.23,0.23]; P<=0.025; S<=0.02 | 11 | Q235B-HX | A 碳素钢-碳素结构钢-A01 Q235B
15 | Q235B-1 | V |  |  |  | 0 | 0 | 0 | 0 | 无约束 | 无约束 | ok | 是 |  | C<=0.155; Si[0.08,0.08]; Mn[0.23,0.23]; P<=0.025; S<=0.02 | 11 | Q235B-HX | A 碳素钢-碳素结构钢-A01 Q235B
15 | Q235B-1 | Nb |  |  |  | 0 | 0 | 0 | 0 | 无约束 | 无约束 | ok | 是 |  | C<=0.155; Si[0.08,0.08]; Mn[0.23,0.23]; P<=0.025; S<=0.02 | 11 | Q235B-HX | A 碳素钢-碳素结构钢-A01 Q235B
15 | Q235B-1 | Ti |  |  |  | 0 | 0 | 0 | 0 | 无约束 | 无约束 | ok | 是 |  | C<=0.155; Si[0.08,0.08]; Mn[0.23,0.23]; P<=0.025; S<=0.02 | 11 | Q235B-HX | A 碳素钢-碳素结构钢-A01 Q235B
15 | Q235B-1 | Als | 0.01 |  |  | 0 | 0.017853 | 0.017853 | 0 | 无约束 | 无约束 | ok | 是 |  | C<=0.155; Si[0.08,0.08]; Mn[0.23,0.23]; P<=0.025; S<=0.02 | 11 | Q235B-HX | A 碳素钢-碳素结构钢-A01 Q235B
15 | Q235B-1 | Alt |  |  |  | 0 | 0.017853 | 0.017853 | 0 | 无约束 | 无约束 | ok | 是 |  | C<=0.155; Si[0.08,0.08]; Mn[0.23,0.23]; P<=0.025; S<=0.02 | 11 | Q235B-HX | A 碳素钢-碳素结构钢-A01 Q235B
15 | Q235B-1 | Cr |  |  |  | 0 | 0 | 0 | 0 | 无约束 | 无约束 | ok | 是 |  | C<=0.155; Si[0.08,0.08]; Mn[0.23,0.23]; P<=0.025; S<=0.02 | 11 | Q235B-HX | A 碳素钢-碳素结构钢-A01 Q235B
15 | Q235B-1 | Ni |  |  |  | 0 | 0 | 0 | 0 | 无约束 | 无约束 | ok | 是 |  | C<=0.155; Si[0.08,0.08]; Mn[0.23,0.23]; P<=0.025; S<=0.02 | 11 | Q235B-HX | A 碳素钢-碳素结构钢-A01 Q235B
15 | Q235B-1 | Cu |  |  |  | 0 | 0 | 0 | 0 | 无约束 | 无约束 | ok | 是 |  | C<=0.155; Si[0.08,0.08]; Mn[0.23,0.23]; P<=0.025; S<=0.02 | 11 | Q235B-HX | A 碳素钢-碳素结构钢-A01 Q235B
15 | Q235B-1 | Mo |  |  |  | 0 | 0 | 0 | 0 | 无约束 | 无约束 | ok | 是 |  | C<=0.155; Si[0.08,0.08]; Mn[0.23,0.23]; P<=0.025; S<=0.02 | 11 | Q235B-HX | A 碳素钢-碳素结构钢-A01 Q235B
15 | Q235B-1 | B |  |  |  | 0 | 0 | 0 | 0 | 无约束 | 无约束 | ok | 是 |  | C<=0.155; Si[0.08,0.08]; Mn[0.23,0.23]; P<=0.025; S<=0.02 | 11 | Q235B-HX | A 碳素钢-碳素结构钢-A01 Q235B
15 | Q235B-1 | Sb |  |  |  | 0 | 0 | 0 | 0 | 无约束 | 无约束 | ok | 是 |  | C<=0.155; Si[0.08,0.08]; Mn[0.23,0.23]; P<=0.025; S<=0.02 | 11 | Q235B-HX | A 碳素钢-碳素结构钢-A01 Q235B
16 | Q235B-2 | C | 0.16 |  | 0.155 | 0.074406 | 0.080597 | 0.080597 | 0 | OK | OK | ok | 是 |  | C<=0.155; Si[0.08,0.08]; Mn[0.38,0.38]; P<=0.025; S<=0.02 | 12 | Q235B-HX | A 碳素钢-碳素结构钢-A01 Q235B
16 | Q235B-2 | Si | 0.08 | 0.08 | 0.08 | 0 | 0.08 | 0.08 | 0 | OK | OK | ok | 是 |  | C<=0.155; Si[0.08,0.08]; Mn[0.38,0.38]; P<=0.025; S<=0.02 | 12 | Q235B-HX | A 碳素钢-碳素结构钢-A01 Q235B
16 | Q235B-2 | Mn | 0.38 | 0.38 | 0.38 | 0.122644 | 0.38 | 0.38 | 0 | OK | OK | ok | 是 |  | C<=0.155; Si[0.08,0.08]; Mn[0.38,0.38]; P<=0.025; S<=0.02 | 12 | Q235B-HX | A 碳素钢-碳素结构钢-A01 Q235B
16 | Q235B-2 | P | 0.025 |  | 0.025 | 0 | 0 | 0 | 0 | OK | OK | ok | 是 |  | C<=0.155; Si[0.08,0.08]; Mn[0.38,0.38]; P<=0.025; S<=0.02 | 12 | Q235B-HX | A 碳素钢-碳素结构钢-A01 Q235B
16 | Q235B-2 | S | 0.02 |  | 0.02 | 0 | 0 | 0 | 0 | OK | OK | ok | 是 |  | C<=0.155; Si[0.08,0.08]; Mn[0.38,0.38]; P<=0.025; S<=0.02 | 12 | Q235B-HX | A 碳素钢-碳素结构钢-A01 Q235B
16 | Q235B-2 | V |  |  |  | 0 | 0 | 0 | 0 | 无约束 | 无约束 | ok | 是 |  | C<=0.155; Si[0.08,0.08]; Mn[0.38,0.38]; P<=0.025; S<=0.02 | 12 | Q235B-HX | A 碳素钢-碳素结构钢-A01 Q235B
16 | Q235B-2 | Nb |  |  |  | 0 | 0 | 0 | 0 | 无约束 | 无约束 | ok | 是 |  | C<=0.155; Si[0.08,0.08]; Mn[0.38,0.38]; P<=0.025; S<=0.02 | 12 | Q235B-HX | A 碳素钢-碳素结构钢-A01 Q235B
16 | Q235B-2 | Ti |  |  |  | 0 | 0 | 0 | 0 | 无约束 | 无约束 | ok | 是 |  | C<=0.155; Si[0.08,0.08]; Mn[0.38,0.38]; P<=0.025; S<=0.02 | 12 | Q235B-HX | A 碳素钢-碳素结构钢-A01 Q235B
16 | Q235B-2 | Als | 0.01 |  |  | 0 | 0.01782 | 0.01782 | 0 | 无约束 | 无约束 | ok | 是 |  | C<=0.155; Si[0.08,0.08]; Mn[0.38,0.38]; P<=0.025; S<=0.02 | 12 | Q235B-HX | A 碳素钢-碳素结构钢-A01 Q235B
16 | Q235B-2 | Alt |  |  |  | 0 | 0.01782 | 0.01782 | 0 | 无约束 | 无约束 | ok | 是 |  | C<=0.155; Si[0.08,0.08]; Mn[0.38,0.38]; P<=0.025; S<=0.02 | 12 | Q235B-HX | A 碳素钢-碳素结构钢-A01 Q235B
16 | Q235B-2 | Cr |  |  |  | 0 | 0 | 0 | 0 | 无约束 | 无约束 | ok | 是 |  | C<=0.155; Si[0.08,0.08]; Mn[0.38,0.38]; P<=0.025; S<=0.02 | 12 | Q235B-HX | A 碳素钢-碳素结构钢-A01 Q235B
16 | Q235B-2 | Ni |  |  |  | 0 | 0 | 0 | 0 | 无约束 | 无约束 | ok | 是 |  | C<=0.155; Si[0.08,0.08]; Mn[0.38,0.38]; P<=0.025; S<=0.02 | 12 | Q235B-HX | A 碳素钢-碳素结构钢-A01 Q235B
16 | Q235B-2 | Cu |  |  |  | 0 | 0 | 0 | 0 | 无约束 | 无约束 | ok | 是 |  | C<=0.155; Si[0.08,0.08]; Mn[0.38,0.38]; P<=0.025; S<=0.02 | 12 | Q235B-HX | A 碳素钢-碳素结构钢-A01 Q235B
16 | Q235B-2 | Mo |  |  |  | 0 | 0 | 0 | 0 | 无约束 | 无约束 | ok | 是 |  | C<=0.155; Si[0.08,0.08]; Mn[0.38,0.38]; P<=0.025; S<=0.02 | 12 | Q235B-HX | A 碳素钢-碳素结构钢-A01 Q235B
16 | Q235B-2 | B |  |  |  | 0 | 0 | 0 | 0 | 无约束 | 无约束 | ok | 是 |  | C<=0.155; Si[0.08,0.08]; Mn[0.38,0.38]; P<=0.025; S<=0.02 | 12 | Q235B-HX | A 碳素钢-碳素结构钢-A01 Q235B
16 | Q235B-2 | Sb |  |  |  | 0 | 0 | 0 | 0 | 无约束 | 无约束 | ok | 是 |  | C<=0.155; Si[0.08,0.08]; Mn[0.38,0.38]; P<=0.025; S<=0.02 | 12 | Q235B-HX | A 碳素钢-碳素结构钢-A01 Q235B
17 | Q235B-GL1 | C | 0.15 |  | 0.145 | 0.074406 | 0.07747 | 0.07747 | 0 | OK | OK | ok | 是 |  | C<=0.145; Si[0.12,0.12]; Mn[0.25,0.25]; P<=0.015; S<=0.005 | 13 | Q235B-GL | A 碳素钢-碳素结构钢-A06 Q235B-GL
17 | Q235B-GL1 | Si | 0.12 | 0.12 | 0.12 | 0 | 0.12 | 0.12 | 0 | OK | OK | ok | 是 |  | C<=0.145; Si[0.12,0.12]; Mn[0.25,0.25]; P<=0.015; S<=0.005 | 13 | Q235B-GL | A 碳素钢-碳素结构钢-A06 Q235B-GL
17 | Q235B-GL1 | Mn | 0.25 | 0.25 | 0.25 | 0.122644 | 0.25 | 0.25 | 0 | OK | OK | ok | 是 |  | C<=0.145; Si[0.12,0.12]; Mn[0.25,0.25]; P<=0.015; S<=0.005 | 13 | Q235B-GL | A 碳素钢-碳素结构钢-A06 Q235B-GL
17 | Q235B-GL1 | P | 0.015 |  | 0.015 | 0 | 0 | 0 | 0 | OK | OK | ok | 是 |  | C<=0.145; Si[0.12,0.12]; Mn[0.25,0.25]; P<=0.015; S<=0.005 | 13 | Q235B-GL | A 碳素钢-碳素结构钢-A06 Q235B-GL
17 | Q235B-GL1 | S | 0.005 |  | 0.005 | 0 | 0 | 0 | 0 | OK | OK | ok | 是 |  | C<=0.145; Si[0.12,0.12]; Mn[0.25,0.25]; P<=0.015; S<=0.005 | 13 | Q235B-GL | A 碳素钢-碳素结构钢-A06 Q235B-GL
17 | Q235B-GL1 | V |  |  |  | 0 | 0 | 0 | 0 | 无约束 | 无约束 | ok | 是 |  | C<=0.145; Si[0.12,0.12]; Mn[0.25,0.25]; P<=0.015; S<=0.005 | 13 | Q235B-GL | A 碳素钢-碳素结构钢-A06 Q235B-GL
17 | Q235B-GL1 | Nb |  |  |  | 0 | 0 | 0 | 0 | 无约束 | 无约束 | ok | 是 |  | C<=0.145; Si[0.12,0.12]; Mn[0.25,0.25]; P<=0.015; S<=0.005 | 13 | Q235B-GL | A 碳素钢-碳素结构钢-A06 Q235B-GL
17 | Q235B-GL1 | Ti |  |  |  | 0 | 0 | 0 | 0 | 无约束 | 无约束 | ok | 是 |  | C<=0.145; Si[0.12,0.12]; Mn[0.25,0.25]; P<=0.015; S<=0.005 | 13 | Q235B-GL | A 碳素钢-碳素结构钢-A06 Q235B-GL
17 | Q235B-GL1 | Als | 0.015 |  |  | 0 | 0.019305 | 0.019305 | 0 | 无约束 | 无约束 | ok | 是 |  | C<=0.145; Si[0.12,0.12]; Mn[0.25,0.25]; P<=0.015; S<=0.005 | 13 | Q235B-GL | A 碳素钢-碳素结构钢-A06 Q235B-GL
17 | Q235B-GL1 | Alt |  |  |  | 0 | 0.019305 | 0.019305 | 0 | 无约束 | 无约束 | ok | 是 |  | C<=0.145; Si[0.12,0.12]; Mn[0.25,0.25]; P<=0.015; S<=0.005 | 13 | Q235B-GL | A 碳素钢-碳素结构钢-A06 Q235B-GL
17 | Q235B-GL1 | Cr |  |  |  | 0 | 0 | 0 | 0 | 无约束 | 无约束 | ok | 是 |  | C<=0.145; Si[0.12,0.12]; Mn[0.25,0.25]; P<=0.015; S<=0.005 | 13 | Q235B-GL | A 碳素钢-碳素结构钢-A06 Q235B-GL
17 | Q235B-GL1 | Ni |  |  |  | 0 | 0 | 0 | 0 | 无约束 | 无约束 | ok | 是 |  | C<=0.145; Si[0.12,0.12]; Mn[0.25,0.25]; P<=0.015; S<=0.005 | 13 | Q235B-GL | A 碳素钢-碳素结构钢-A06 Q235B-GL
17 | Q235B-GL1 | Cu |  |  |  | 0 | 0 | 0 | 0 | 无约束 | 无约束 | ok | 是 |  | C<=0.145; Si[0.12,0.12]; Mn[0.25,0.25]; P<=0.015; S<=0.005 | 13 | Q235B-GL | A 碳素钢-碳素结构钢-A06 Q235B-GL
17 | Q235B-GL1 | Mo |  |  |  | 0 | 0 | 0 | 0 | 无约束 | 无约束 | ok | 是 |  | C<=0.145; Si[0.12,0.12]; Mn[0.25,0.25]; P<=0.015; S<=0.005 | 13 | Q235B-GL | A 碳素钢-碳素结构钢-A06 Q235B-GL
17 | Q235B-GL1 | B |  |  |  | 0 | 0 | 0 | 0 | 无约束 | 无约束 | ok | 是 |  | C<=0.145; Si[0.12,0.12]; Mn[0.25,0.25]; P<=0.015; S<=0.005 | 13 | Q235B-GL | A 碳素钢-碳素结构钢-A06 Q235B-GL
17 | Q235B-GL1 | Sb |  |  |  | 0 | 0 | 0 | 0 | 无约束 | 无约束 | ok | 是 |  | C<=0.145; Si[0.12,0.12]; Mn[0.25,0.25]; P<=0.015; S<=0.005 | 13 | Q235B-GL | A 碳素钢-碳素结构钢-A06 Q235B-GL
18 | Q235B-GL2 | C | 0.15 |  | 0.145 | 0.074406 | 0.079875 | 0.079875 | 0 | OK | OK | ok | 是 |  | C<=0.145; Si[0.12,0.12]; Mn[0.35,0.35]; P<=0.015; S<=0.005 | 14 | Q235B-GL | A 碳素钢-碳素结构钢-A06 Q235B-GL
18 | Q235B-GL2 | Si | 0.12 | 0.12 | 0.12 | 0 | 0.12 | 0.12 | 0 | OK | OK | ok | 是 |  | C<=0.145; Si[0.12,0.12]; Mn[0.35,0.35]; P<=0.015; S<=0.005 | 14 | Q235B-GL | A 碳素钢-碳素结构钢-A06 Q235B-GL
18 | Q235B-GL2 | Mn | 0.35 | 0.35 | 0.35 | 0.122644 | 0.35 | 0.35 | 0 | OK | OK | ok | 是 |  | C<=0.145; Si[0.12,0.12]; Mn[0.35,0.35]; P<=0.015; S<=0.005 | 14 | Q235B-GL | A 碳素钢-碳素结构钢-A06 Q235B-GL
18 | Q235B-GL2 | P | 0.015 |  | 0.015 | 0 | 0 | 0 | 0 | OK | OK | ok | 是 |  | C<=0.145; Si[0.12,0.12]; Mn[0.35,0.35]; P<=0.015; S<=0.005 | 14 | Q235B-GL | A 碳素钢-碳素结构钢-A06 Q235B-GL
18 | Q235B-GL2 | S | 0.005 |  | 0.005 | 0 | 0 | 0 | 0 | OK | OK | ok | 是 |  | C<=0.145; Si[0.12,0.12]; Mn[0.35,0.35]; P<=0.015; S<=0.005 | 14 | Q235B-GL | A 碳素钢-碳素结构钢-A06 Q235B-GL
18 | Q235B-GL2 | V |  |  |  | 0 | 0 | 0 | 0 | 无约束 | 无约束 | ok | 是 |  | C<=0.145; Si[0.12,0.12]; Mn[0.35,0.35]; P<=0.015; S<=0.005 | 14 | Q235B-GL | A 碳素钢-碳素结构钢-A06 Q235B-GL
18 | Q235B-GL2 | Nb |  |  |  | 0 | 0 | 0 | 0 | 无约束 | 无约束 | ok | 是 |  | C<=0.145; Si[0.12,0.12]; Mn[0.35,0.35]; P<=0.015; S<=0.005 | 14 | Q235B-GL | A 碳素钢-碳素结构钢-A06 Q235B-GL
18 | Q235B-GL2 | Ti |  |  |  | 0 | 0 | 0 | 0 | 无约束 | 无约束 | ok | 是 |  | C<=0.145; Si[0.12,0.12]; Mn[0.35,0.35]; P<=0.015; S<=0.005 | 14 | Q235B-GL | A 碳素钢-碳素结构钢-A06 Q235B-GL
18 | Q235B-GL2 | Als | 0.015 |  |  | 0 | 0.019305 | 0.019305 | 0 | 无约束 | 无约束 | ok | 是 |  | C<=0.145; Si[0.12,0.12]; Mn[0.35,0.35]; P<=0.015; S<=0.005 | 14 | Q235B-GL | A 碳素钢-碳素结构钢-A06 Q235B-GL
18 | Q235B-GL2 | Alt |  |  |  | 0 | 0.019305 | 0.019305 | 0 | 无约束 | 无约束 | ok | 是 |  | C<=0.145; Si[0.12,0.12]; Mn[0.35,0.35]; P<=0.015; S<=0.005 | 14 | Q235B-GL | A 碳素钢-碳素结构钢-A06 Q235B-GL
18 | Q235B-GL2 | Cr |  |  |  | 0 | 0 | 0 | 0 | 无约束 | 无约束 | ok | 是 |  | C<=0.145; Si[0.12,0.12]; Mn[0.35,0.35]; P<=0.015; S<=0.005 | 14 | Q235B-GL | A 碳素钢-碳素结构钢-A06 Q235B-GL
18 | Q235B-GL2 | Ni |  |  |  | 0 | 0 | 0 | 0 | 无约束 | 无约束 | ok | 是 |  | C<=0.145; Si[0.12,0.12]; Mn[0.35,0.35]; P<=0.015; S<=0.005 | 14 | Q235B-GL | A 碳素钢-碳素结构钢-A06 Q235B-GL
18 | Q235B-GL2 | Cu |  |  |  | 0 | 0 | 0 | 0 | 无约束 | 无约束 | ok | 是 |  | C<=0.145; Si[0.12,0.12]; Mn[0.35,0.35]; P<=0.015; S<=0.005 | 14 | Q235B-GL | A 碳素钢-碳素结构钢-A06 Q235B-GL
18 | Q235B-GL2 | Mo |  |  |  | 0 | 0 | 0 | 0 | 无约束 | 无约束 | ok | 是 |  | C<=0.145; Si[0.12,0.12]; Mn[0.35,0.35]; P<=0.015; S<=0.005 | 14 | Q235B-GL | A 碳素钢-碳素结构钢-A06 Q235B-GL
18 | Q235B-GL2 | B |  |  |  | 0 | 0 | 0 | 0 | 无约束 | 无约束 | ok | 是 |  | C<=0.145; Si[0.12,0.12]; Mn[0.35,0.35]; P<=0.015; S<=0.005 | 14 | Q235B-GL | A 碳素钢-碳素结构钢-A06 Q235B-GL
18 | Q235B-GL2 | Sb |  |  |  | 0 | 0 | 0 | 0 | 无约束 | 无约束 | ok | 是 |  | C<=0.145; Si[0.12,0.12]; Mn[0.35,0.35]; P<=0.015; S<=0.005 | 14 | Q235B-GL | A 碳素钢-碳素结构钢-A06 Q235B-GL
19 | Q235B-GC1 | C | 0.15 |  | 0.145 | 0.073875 | 0.07764 | 0.086764 | 0.009124 | OK | OK | ok | 是 |  | C<=0.145; Si<=0.05; Mn[0.25,0.25]; P<=0.018; S<=0.008 | 15 | Q235B-GC | A 碳素钢-碳素结构钢-A33 Q235B-GC
19 | Q235B-GC1 | Si | 0.05 |  | 0.05 | 0 | 0.05 | 0 | -0.05 | OK | OK | ok | 是 |  | C<=0.145; Si<=0.05; Mn[0.25,0.25]; P<=0.018; S<=0.008 | 15 | Q235B-GC | A 碳素钢-碳素结构钢-A33 Q235B-GC
19 | Q235B-GC1 | Mn | 0.25 | 0.25 | 0.25 | 0.0935 | 0.25 | 0.25 | 0 | OK | OK | ok | 是 |  | C<=0.145; Si<=0.05; Mn[0.25,0.25]; P<=0.018; S<=0.008 | 15 | Q235B-GC | A 碳素钢-碳素结构钢-A33 Q235B-GC
19 | Q235B-GC1 | P | 0.018 |  | 0.018 | 0 | 0 | 0 | 0 | OK | OK | ok | 是 |  | C<=0.145; Si<=0.05; Mn[0.25,0.25]; P<=0.018; S<=0.008 | 15 | Q235B-GC | A 碳素钢-碳素结构钢-A33 Q235B-GC
19 | Q235B-GC1 | S | 0.008 |  | 0.008 | 0 | 0 | 0 | 0 | OK | OK | ok | 是 |  | C<=0.145; Si<=0.05; Mn[0.25,0.25]; P<=0.018; S<=0.008 | 15 | Q235B-GC | A 碳素钢-碳素结构钢-A33 Q235B-GC
19 | Q235B-GC1 | V |  |  |  | 0 | 0 | 0 | 0 | 无约束 | 无约束 | ok | 是 |  | C<=0.145; Si<=0.05; Mn[0.25,0.25]; P<=0.018; S<=0.008 | 15 | Q235B-GC | A 碳素钢-碳素结构钢-A33 Q235B-GC
19 | Q235B-GC1 | Nb |  |  |  | 0 | 0 | 0 | 0 | 无约束 | 无约束 | ok | 是 |  | C<=0.145; Si<=0.05; Mn[0.25,0.25]; P<=0.018; S<=0.008 | 15 | Q235B-GC | A 碳素钢-碳素结构钢-A33 Q235B-GC
19 | Q235B-GC1 | Ti |  |  |  | 0 | 0 | 0 | 0 | 无约束 | 无约束 | ok | 是 |  | C<=0.145; Si<=0.05; Mn[0.25,0.25]; P<=0.018; S<=0.008 | 15 | Q235B-GC | A 碳素钢-碳素结构钢-A33 Q235B-GC
19 | Q235B-GC1 | Als | 0.01 |  |  | 0 | 0.01937 | 0.01937 | 0 | 无约束 | 无约束 | ok | 是 |  | C<=0.145; Si<=0.05; Mn[0.25,0.25]; P<=0.018; S<=0.008 | 15 | Q235B-GC | A 碳素钢-碳素结构钢-A33 Q235B-GC
19 | Q235B-GC1 | Alt |  |  |  | 0 | 0.01937 | 0.01937 | 0 | 无约束 | 无约束 | ok | 是 |  | C<=0.145; Si<=0.05; Mn[0.25,0.25]; P<=0.018; S<=0.008 | 15 | Q235B-GC | A 碳素钢-碳素结构钢-A33 Q235B-GC
19 | Q235B-GC1 | Cr |  |  |  | 0 | 0 | 0 | 0 | 无约束 | 无约束 | ok | 是 |  | C<=0.145; Si<=0.05; Mn[0.25,0.25]; P<=0.018; S<=0.008 | 15 | Q235B-GC | A 碳素钢-碳素结构钢-A33 Q235B-GC
19 | Q235B-GC1 | Ni |  |  |  | 0 | 0 | 0 | 0 | 无约束 | 无约束 | ok | 是 |  | C<=0.145; Si<=0.05; Mn[0.25,0.25]; P<=0.018; S<=0.008 | 15 | Q235B-GC | A 碳素钢-碳素结构钢-A33 Q235B-GC
19 | Q235B-GC1 | Cu |  |  |  | 0 | 0 | 0 | 0 | 无约束 | 无约束 | ok | 是 |  | C<=0.145; Si<=0.05; Mn[0.25,0.25]; P<=0.018; S<=0.008 | 15 | Q235B-GC | A 碳素钢-碳素结构钢-A33 Q235B-GC
19 | Q235B-GC1 | Mo |  |  |  | 0 | 0 | 0 | 0 | 无约束 | 无约束 | ok | 是 |  | C<=0.145; Si<=0.05; Mn[0.25,0.25]; P<=0.018; S<=0.008 | 15 | Q235B-GC | A 碳素钢-碳素结构钢-A33 Q235B-GC
19 | Q235B-GC1 | B |  |  |  | 0 | 0 | 0 | 0 | 无约束 | 无约束 | ok | 是 |  | C<=0.145; Si<=0.05; Mn[0.25,0.25]; P<=0.018; S<=0.008 | 15 | Q235B-GC | A 碳素钢-碳素结构钢-A33 Q235B-GC
19 | Q235B-GC1 | Sb |  |  |  | 0 | 0 | 0 | 0 | 无约束 | 无约束 | ok | 是 |  | C<=0.145; Si<=0.05; Mn[0.25,0.25]; P<=0.018; S<=0.008 | 15 | Q235B-GC | A 碳素钢-碳素结构钢-A33 Q235B-GC
20 | Q235B-GC2 | C | 0.15 |  | 0.145 | 0.073875 | 0.083333 | 0.09747 | 0.014138 | OK | OK | ok | 是 |  | C<=0.145; Si<=0.05; Mn[0.38,0.38]; P<=0.018; S<=0.008 | 16 | Q235B-GC | A 碳素钢-碳素结构钢-A33 Q235B-GC
20 | Q235B-GC2 | Si | 0.05 |  | 0.05 | 0 | 0.05 | 0 | -0.05 | OK | OK | ok | 是 |  | C<=0.145; Si<=0.05; Mn[0.38,0.38]; P<=0.018; S<=0.008 | 16 | Q235B-GC | A 碳素钢-碳素结构钢-A33 Q235B-GC
20 | Q235B-GC2 | Mn | 0.38 | 0.38 | 0.38 | 0.0935 | 0.38 | 0.38 | 0 | OK | OK | ok | 是 |  | C<=0.145; Si<=0.05; Mn[0.38,0.38]; P<=0.018; S<=0.008 | 16 | Q235B-GC | A 碳素钢-碳素结构钢-A33 Q235B-GC
20 | Q235B-GC2 | P | 0.018 |  | 0.018 | 0 | 0 | 0 | 0 | OK | OK | ok | 是 |  | C<=0.145; Si<=0.05; Mn[0.38,0.38]; P<=0.018; S<=0.008 | 16 | Q235B-GC | A 碳素钢-碳素结构钢-A33 Q235B-GC
20 | Q235B-GC2 | S | 0.008 |  | 0.008 | 0 | 0 | 0 | 0 | OK | OK | ok | 是 |  | C<=0.145; Si<=0.05; Mn[0.38,0.38]; P<=0.018; S<=0.008 | 16 | Q235B-GC | A 碳素钢-碳素结构钢-A33 Q235B-GC
20 | Q235B-GC2 | V |  |  |  | 0 | 0 | 0 | 0 | 无约束 | 无约束 | ok | 是 |  | C<=0.145; Si<=0.05; Mn[0.38,0.38]; P<=0.018; S<=0.008 | 16 | Q235B-GC | A 碳素钢-碳素结构钢-A33 Q235B-GC
20 | Q235B-GC2 | Nb |  |  |  | 0 | 0 | 0 | 0 | 无约束 | 无约束 | ok | 是 |  | C<=0.145; Si<=0.05; Mn[0.38,0.38]; P<=0.018; S<=0.008 | 16 | Q235B-GC | A 碳素钢-碳素结构钢-A33 Q235B-GC
20 | Q235B-GC2 | Ti |  |  |  | 0 | 0 | 0 | 0 | 无约束 | 无约束 | ok | 是 |  | C<=0.145; Si<=0.05; Mn[0.38,0.38]; P<=0.018; S<=0.008 | 16 | Q235B-GC | A 碳素钢-碳素结构钢-A33 Q235B-GC
20 | Q235B-GC2 | Als | 0.01 |  |  | 0 | 0.019305 | 0.019305 | 0 | 无约束 | 无约束 | ok | 是 |  | C<=0.145; Si<=0.05; Mn[0.38,0.38]; P<=0.018; S<=0.008 | 16 | Q235B-GC | A 碳素钢-碳素结构钢-A33 Q235B-GC
20 | Q235B-GC2 | Alt |  |  |  | 0 | 0.019305 | 0.019305 | 0 | 无约束 | 无约束 | ok | 是 |  | C<=0.145; Si<=0.05; Mn[0.38,0.38]; P<=0.018; S<=0.008 | 16 | Q235B-GC | A 碳素钢-碳素结构钢-A33 Q235B-GC
20 | Q235B-GC2 | Cr |  |  |  | 0 | 0 | 0 | 0 | 无约束 | 无约束 | ok | 是 |  | C<=0.145; Si<=0.05; Mn[0.38,0.38]; P<=0.018; S<=0.008 | 16 | Q235B-GC | A 碳素钢-碳素结构钢-A33 Q235B-GC
20 | Q235B-GC2 | Ni |  |  |  | 0 | 0 | 0 | 0 | 无约束 | 无约束 | ok | 是 |  | C<=0.145; Si<=0.05; Mn[0.38,0.38]; P<=0.018; S<=0.008 | 16 | Q235B-GC | A 碳素钢-碳素结构钢-A33 Q235B-GC
20 | Q235B-GC2 | Cu |  |  |  | 0 | 0 | 0 | 0 | 无约束 | 无约束 | ok | 是 |  | C<=0.145; Si<=0.05; Mn[0.38,0.38]; P<=0.018; S<=0.008 | 16 | Q235B-GC | A 碳素钢-碳素结构钢-A33 Q235B-GC
20 | Q235B-GC2 | Mo |  |  |  | 0 | 0 | 0 | 0 | 无约束 | 无约束 | ok | 是 |  | C<=0.145; Si<=0.05; Mn[0.38,0.38]; P<=0.018; S<=0.008 | 16 | Q235B-GC | A 碳素钢-碳素结构钢-A33 Q235B-GC
20 | Q235B-GC2 | B |  |  |  | 0 | 0 | 0 | 0 | 无约束 | 无约束 | ok | 是 |  | C<=0.145; Si<=0.05; Mn[0.38,0.38]; P<=0.018; S<=0.008 | 16 | Q235B-GC | A 碳素钢-碳素结构钢-A33 Q235B-GC
20 | Q235B-GC2 | Sb |  |  |  | 0 | 0 | 0 | 0 | 无约束 | 无约束 | ok | 是 |  | C<=0.145; Si<=0.05; Mn[0.38,0.38]; P<=0.018; S<=0.008 | 16 | Q235B-GC | A 碳素钢-碳素结构钢-A33 Q235B-GC
21 | Q235B-SD1 | C | 0.15 |  | 0.145 | 0.073305 | 0.07637 | 0.083798 | 0.007428 | OK | OK | ok | 是 |  | C<=0.145; Si<=0.05; Mn[0.25,0.25]; P<=0.018; S<=0.008 | 17 | Q235B-SD | A 碳素钢-碳素结构钢-A22 Q235B-SD
21 | Q235B-SD1 | Si | 0.05 |  | 0.05 | 0 | 0.05 | 0 | -0.05 | OK | OK | ok | 是 |  | C<=0.145; Si<=0.05; Mn[0.25,0.25]; P<=0.018; S<=0.008 | 17 | Q235B-SD | A 碳素钢-碳素结构钢-A22 Q235B-SD
21 | Q235B-SD1 | Mn | 0.25 | 0.25 | 0.25 | 0.122593 | 0.25 | 0.25 | 0 | OK | OK | ok | 是 |  | C<=0.145; Si<=0.05; Mn[0.25,0.25]; P<=0.018; S<=0.008 | 17 | Q235B-SD | A 碳素钢-碳素结构钢-A22 Q235B-SD
21 | Q235B-SD1 | P | 0.018 |  | 0.018 | 0 | 0 | 0 | 0 | OK | OK | ok | 是 |  | C<=0.145; Si<=0.05; Mn[0.25,0.25]; P<=0.018; S<=0.008 | 17 | Q235B-SD | A 碳素钢-碳素结构钢-A22 Q235B-SD
21 | Q235B-SD1 | S | 0.008 |  | 0.008 | 0 | 0 | 0 | 0 | OK | OK | ok | 是 |  | C<=0.145; Si<=0.05; Mn[0.25,0.25]; P<=0.018; S<=0.008 | 17 | Q235B-SD | A 碳素钢-碳素结构钢-A22 Q235B-SD
21 | Q235B-SD1 | V |  |  |  | 0 | 0 | 0 | 0 | 无约束 | 无约束 | ok | 是 |  | C<=0.145; Si<=0.05; Mn[0.25,0.25]; P<=0.018; S<=0.008 | 17 | Q235B-SD | A 碳素钢-碳素结构钢-A22 Q235B-SD
21 | Q235B-SD1 | Nb |  |  |  | 0 | 0 | 0 | 0 | 无约束 | 无约束 | ok | 是 |  | C<=0.145; Si<=0.05; Mn[0.25,0.25]; P<=0.018; S<=0.008 | 17 | Q235B-SD | A 碳素钢-碳素结构钢-A22 Q235B-SD
21 | Q235B-SD1 | Ti |  |  |  | 0 | 0 | 0 | 0 | 无约束 | 无约束 | ok | 是 |  | C<=0.145; Si<=0.05; Mn[0.25,0.25]; P<=0.018; S<=0.008 | 17 | Q235B-SD | A 碳素钢-碳素结构钢-A22 Q235B-SD
21 | Q235B-SD1 | Als | 0.01 |  |  | 0 | 0.019305 | 0.019305 | 0 | 无约束 | 无约束 | ok | 是 |  | C<=0.145; Si<=0.05; Mn[0.25,0.25]; P<=0.018; S<=0.008 | 17 | Q235B-SD | A 碳素钢-碳素结构钢-A22 Q235B-SD
21 | Q235B-SD1 | Alt |  |  |  | 0 | 0.019305 | 0.019305 | 0 | 无约束 | 无约束 | ok | 是 |  | C<=0.145; Si<=0.05; Mn[0.25,0.25]; P<=0.018; S<=0.008 | 17 | Q235B-SD | A 碳素钢-碳素结构钢-A22 Q235B-SD
21 | Q235B-SD1 | Cr |  |  |  | 0 | 0 | 0 | 0 | 无约束 | 无约束 | ok | 是 |  | C<=0.145; Si<=0.05; Mn[0.25,0.25]; P<=0.018; S<=0.008 | 17 | Q235B-SD | A 碳素钢-碳素结构钢-A22 Q235B-SD
21 | Q235B-SD1 | Ni |  |  |  | 0 | 0 | 0 | 0 | 无约束 | 无约束 | ok | 是 |  | C<=0.145; Si<=0.05; Mn[0.25,0.25]; P<=0.018; S<=0.008 | 17 | Q235B-SD | A 碳素钢-碳素结构钢-A22 Q235B-SD
21 | Q235B-SD1 | Cu |  |  |  | 0 | 0 | 0 | 0 | 无约束 | 无约束 | ok | 是 |  | C<=0.145; Si<=0.05; Mn[0.25,0.25]; P<=0.018; S<=0.008 | 17 | Q235B-SD | A 碳素钢-碳素结构钢-A22 Q235B-SD
21 | Q235B-SD1 | Mo |  |  |  | 0 | 0 | 0 | 0 | 无约束 | 无约束 | ok | 是 |  | C<=0.145; Si<=0.05; Mn[0.25,0.25]; P<=0.018; S<=0.008 | 17 | Q235B-SD | A 碳素钢-碳素结构钢-A22 Q235B-SD
21 | Q235B-SD1 | B |  |  |  | 0 | 0 | 0 | 0 | 无约束 | 无约束 | ok | 是 |  | C<=0.145; Si<=0.05; Mn[0.25,0.25]; P<=0.018; S<=0.008 | 17 | Q235B-SD | A 碳素钢-碳素结构钢-A22 Q235B-SD
21 | Q235B-SD1 | Sb |  |  |  | 0 | 0 | 0 | 0 | 无约束 | 无约束 | ok | 是 |  | C<=0.145; Si<=0.05; Mn[0.25,0.25]; P<=0.018; S<=0.008 | 17 | Q235B-SD | A 碳素钢-碳素结构钢-A22 Q235B-SD
22 | Q235B-SD2 | C | 0.15 |  | 0.145 | 0.073273 | 0.080166 | 0.094304 | 0.014138 | OK | OK | ok | 是 |  | C<=0.145; Si<=0.05; Mn[0.38,0.38]; P<=0.018; S<=0.008 | 18 | Q235B-SD | A 碳素钢-碳素结构钢-A22 Q235B-SD
22 | Q235B-SD2 | Si | 0.05 |  | 0.05 | 0 | 0.05 | 0 | -0.05 | OK | OK | ok | 是 |  | C<=0.145; Si<=0.05; Mn[0.38,0.38]; P<=0.018; S<=0.008 | 18 | Q235B-SD | A 碳素钢-碳素结构钢-A22 Q235B-SD
22 | Q235B-SD2 | Mn | 0.38 | 0.38 | 0.38 | 0.124636 | 0.38 | 0.38 | 0 | OK | OK | ok | 是 |  | C<=0.145; Si<=0.05; Mn[0.38,0.38]; P<=0.018; S<=0.008 | 18 | Q235B-SD | A 碳素钢-碳素结构钢-A22 Q235B-SD
22 | Q235B-SD2 | P | 0.018 |  | 0.018 | 0 | 0 | 0 | 0 | OK | OK | ok | 是 |  | C<=0.145; Si<=0.05; Mn[0.38,0.38]; P<=0.018; S<=0.008 | 18 | Q235B-SD | A 碳素钢-碳素结构钢-A22 Q235B-SD
22 | Q235B-SD2 | S | 0.008 |  | 0.008 | 0 | 0 | 0 | 0 | OK | OK | ok | 是 |  | C<=0.145; Si<=0.05; Mn[0.38,0.38]; P<=0.018; S<=0.008 | 18 | Q235B-SD | A 碳素钢-碳素结构钢-A22 Q235B-SD
22 | Q235B-SD2 | V |  |  |  | 0 | 0 | 0 | 0 | 无约束 | 无约束 | ok | 是 |  | C<=0.145; Si<=0.05; Mn[0.38,0.38]; P<=0.018; S<=0.008 | 18 | Q235B-SD | A 碳素钢-碳素结构钢-A22 Q235B-SD
22 | Q235B-SD2 | Nb |  |  |  | 0 | 0 | 0 | 0 | 无约束 | 无约束 | ok | 是 |  | C<=0.145; Si<=0.05; Mn[0.38,0.38]; P<=0.018; S<=0.008 | 18 | Q235B-SD | A 碳素钢-碳素结构钢-A22 Q235B-SD
22 | Q235B-SD2 | Ti |  |  |  | 0 | 0 | 0 | 0 | 无约束 | 无约束 | ok | 是 |  | C<=0.145; Si<=0.05; Mn[0.38,0.38]; P<=0.018; S<=0.008 | 18 | Q235B-SD | A 碳素钢-碳素结构钢-A22 Q235B-SD
22 | Q235B-SD2 | Als | 0.01 |  |  | 0 | 0.019305 | 0.019305 | 0 | 无约束 | 无约束 | ok | 是 |  | C<=0.145; Si<=0.05; Mn[0.38,0.38]; P<=0.018; S<=0.008 | 18 | Q235B-SD | A 碳素钢-碳素结构钢-A22 Q235B-SD
22 | Q235B-SD2 | Alt |  |  |  | 0 | 0.019305 | 0.019305 | 0 | 无约束 | 无约束 | ok | 是 |  | C<=0.145; Si<=0.05; Mn[0.38,0.38]; P<=0.018; S<=0.008 | 18 | Q235B-SD | A 碳素钢-碳素结构钢-A22 Q235B-SD
22 | Q235B-SD2 | Cr |  |  |  | 0 | 0 | 0 | 0 | 无约束 | 无约束 | ok | 是 |  | C<=0.145; Si<=0.05; Mn[0.38,0.38]; P<=0.018; S<=0.008 | 18 | Q235B-SD | A 碳素钢-碳素结构钢-A22 Q235B-SD
22 | Q235B-SD2 | Ni |  |  |  | 0 | 0 | 0 | 0 | 无约束 | 无约束 | ok | 是 |  | C<=0.145; Si<=0.05; Mn[0.38,0.38]; P<=0.018; S<=0.008 | 18 | Q235B-SD | A 碳素钢-碳素结构钢-A22 Q235B-SD
22 | Q235B-SD2 | Cu |  |  |  | 0 | 0 | 0 | 0 | 无约束 | 无约束 | ok | 是 |  | C<=0.145; Si<=0.05; Mn[0.38,0.38]; P<=0.018; S<=0.008 | 18 | Q235B-SD | A 碳素钢-碳素结构钢-A22 Q235B-SD
22 | Q235B-SD2 | Mo |  |  |  | 0 | 0 | 0 | 0 | 无约束 | 无约束 | ok | 是 |  | C<=0.145; Si<=0.05; Mn[0.38,0.38]; P<=0.018; S<=0.008 | 18 | Q235B-SD | A 碳素钢-碳素结构钢-A22 Q235B-SD
22 | Q235B-SD2 | B |  |  |  | 0 | 0 | 0 | 0 | 无约束 | 无约束 | ok | 是 |  | C<=0.145; Si<=0.05; Mn[0.38,0.38]; P<=0.018; S<=0.008 | 18 | Q235B-SD | A 碳素钢-碳素结构钢-A22 Q235B-SD
22 | Q235B-SD2 | Sb |  |  |  | 0 | 0 | 0 | 0 | 无约束 | 无约束 | ok | 是 |  | C<=0.145; Si<=0.05; Mn[0.38,0.38]; P<=0.018; S<=0.008 | 18 | Q235B-SD | A 碳素钢-碳素结构钢-A22 Q235B-SD
23 | Q235B-HG | C | 0.16 |  | 0.155 | 0.075794 | 0.082274 | 0.082274 | 0 | OK | OK | ok | 是 |  | C<=0.155; Si[0.1,0.1]; Mn[0.4,0.4]; P<=0.025; S<=0.02 | 19 | Q235B-HG | A 碳素钢-碳素结构钢-A05 Q235B-HG
23 | Q235B-HG | Si | 0.1 | 0.1 | 0.1 | 0 | 0.1 | 0.1 | 0 | OK | OK | ok | 是 |  | C<=0.155; Si[0.1,0.1]; Mn[0.4,0.4]; P<=0.025; S<=0.02 | 19 | Q235B-HG | A 碳素钢-碳素结构钢-A05 Q235B-HG
23 | Q235B-HG | Mn | 0.4 | 0.4 | 0.4 | 0.130618 | 0.4 | 0.4 | 0 | OK | OK | ok | 是 |  | C<=0.155; Si[0.1,0.1]; Mn[0.4,0.4]; P<=0.025; S<=0.02 | 19 | Q235B-HG | A 碳素钢-碳素结构钢-A05 Q235B-HG
23 | Q235B-HG | P | 0.025 |  | 0.025 | 0 | 0 | 0 | 0 | OK | OK | ok | 是 |  | C<=0.155; Si[0.1,0.1]; Mn[0.4,0.4]; P<=0.025; S<=0.02 | 19 | Q235B-HG | A 碳素钢-碳素结构钢-A05 Q235B-HG
23 | Q235B-HG | S | 0.02 |  | 0.02 | 0 | 0 | 0 | 0 | OK | OK | ok | 是 |  | C<=0.155; Si[0.1,0.1]; Mn[0.4,0.4]; P<=0.025; S<=0.02 | 19 | Q235B-HG | A 碳素钢-碳素结构钢-A05 Q235B-HG
23 | Q235B-HG | V |  |  |  | 0 | 0 | 0 | 0 | 无约束 | 无约束 | ok | 是 |  | C<=0.155; Si[0.1,0.1]; Mn[0.4,0.4]; P<=0.025; S<=0.02 | 19 | Q235B-HG | A 碳素钢-碳素结构钢-A05 Q235B-HG
23 | Q235B-HG | Nb |  |  |  | 0 | 0 | 0 | 0 | 无约束 | 无约束 | ok | 是 |  | C<=0.155; Si[0.1,0.1]; Mn[0.4,0.4]; P<=0.025; S<=0.02 | 19 | Q235B-HG | A 碳素钢-碳素结构钢-A05 Q235B-HG
23 | Q235B-HG | Ti |  |  |  | 0 | 0 | 0 | 0 | 无约束 | 无约束 | ok | 是 |  | C<=0.155; Si[0.1,0.1]; Mn[0.4,0.4]; P<=0.025; S<=0.02 | 19 | Q235B-HG | A 碳素钢-碳素结构钢-A05 Q235B-HG
23 | Q235B-HG | Als | 0.01 |  |  | 0 | 0.018562 | 0.018562 | 0 | 无约束 | 无约束 | ok | 是 |  | C<=0.155; Si[0.1,0.1]; Mn[0.4,0.4]; P<=0.025; S<=0.02 | 19 | Q235B-HG | A 碳素钢-碳素结构钢-A05 Q235B-HG
23 | Q235B-HG | Alt |  |  |  | 0 | 0.018562 | 0.018562 | 0 | 无约束 | 无约束 | ok | 是 |  | C<=0.155; Si[0.1,0.1]; Mn[0.4,0.4]; P<=0.025; S<=0.02 | 19 | Q235B-HG | A 碳素钢-碳素结构钢-A05 Q235B-HG
23 | Q235B-HG | Cr |  |  |  | 0 | 0 | 0 | 0 | 无约束 | 无约束 | ok | 是 |  | C<=0.155; Si[0.1,0.1]; Mn[0.4,0.4]; P<=0.025; S<=0.02 | 19 | Q235B-HG | A 碳素钢-碳素结构钢-A05 Q235B-HG
23 | Q235B-HG | Ni |  |  |  | 0 | 0 | 0 | 0 | 无约束 | 无约束 | ok | 是 |  | C<=0.155; Si[0.1,0.1]; Mn[0.4,0.4]; P<=0.025; S<=0.02 | 19 | Q235B-HG | A 碳素钢-碳素结构钢-A05 Q235B-HG
23 | Q235B-HG | Cu |  |  |  | 0 | 0 | 0 | 0 | 无约束 | 无约束 | ok | 是 |  | C<=0.155; Si[0.1,0.1]; Mn[0.4,0.4]; P<=0.025; S<=0.02 | 19 | Q235B-HG | A 碳素钢-碳素结构钢-A05 Q235B-HG
23 | Q235B-HG | Mo |  |  |  | 0 | 0 | 0 | 0 | 无约束 | 无约束 | ok | 是 |  | C<=0.155; Si[0.1,0.1]; Mn[0.4,0.4]; P<=0.025; S<=0.02 | 19 | Q235B-HG | A 碳素钢-碳素结构钢-A05 Q235B-HG
23 | Q235B-HG | B |  |  |  | 0 | 0 | 0 | 0 | 无约束 | 无约束 | ok | 是 |  | C<=0.155; Si[0.1,0.1]; Mn[0.4,0.4]; P<=0.025; S<=0.02 | 19 | Q235B-HG | A 碳素钢-碳素结构钢-A05 Q235B-HG
23 | Q235B-HG | Sb |  |  |  | 0 | 0 | 0 | 0 | 无约束 | 无约束 | ok | 是 |  | C<=0.155; Si[0.1,0.1]; Mn[0.4,0.4]; P<=0.025; S<=0.02 | 19 | Q235B-HG | A 碳素钢-碳素结构钢-A05 Q235B-HG
24 | A36-1 | C | 0.16 |  | 0.155 | 0.070301 | 0.073628 | 0.073628 | 0 | OK | OK | ok | 是 |  | C<=0.155; Si[0.08,0.08]; Mn[0.25,0.25]; P<=0.015; S<=0.01 | 20 | A36 | A 碳素钢-碳素结构钢-A09 A36
24 | A36-1 | Si | 0.08 | 0.08 | 0.08 | 0 | 0.08 | 0.08 | 0 | OK | OK | ok | 是 |  | C<=0.155; Si[0.08,0.08]; Mn[0.25,0.25]; P<=0.015; S<=0.01 | 20 | A36 | A 碳素钢-碳素结构钢-A09 A36
24 | A36-1 | Mn | 0.25 | 0.25 | 0.25 | 0.111681 | 0.25 | 0.25 | 0 | OK | OK | ok | 是 |  | C<=0.155; Si[0.08,0.08]; Mn[0.25,0.25]; P<=0.015; S<=0.01 | 20 | A36 | A 碳素钢-碳素结构钢-A09 A36
24 | A36-1 | P | 0.015 |  | 0.015 | 0 | 0 | 0 | 0 | OK | OK | ok | 是 |  | C<=0.155; Si[0.08,0.08]; Mn[0.25,0.25]; P<=0.015; S<=0.01 | 20 | A36 | A 碳素钢-碳素结构钢-A09 A36
24 | A36-1 | S | 0.01 |  | 0.01 | 0 | 0 | 0 | 0 | OK | OK | ok | 是 |  | C<=0.155; Si[0.08,0.08]; Mn[0.25,0.25]; P<=0.015; S<=0.01 | 20 | A36 | A 碳素钢-碳素结构钢-A09 A36
24 | A36-1 | V |  |  |  | 0 | 0 | 0 | 0 | 无约束 | 无约束 | ok | 是 |  | C<=0.155; Si[0.08,0.08]; Mn[0.25,0.25]; P<=0.015; S<=0.01 | 20 | A36 | A 碳素钢-碳素结构钢-A09 A36
24 | A36-1 | Nb |  |  |  | 0 | 0 | 0 | 0 | 无约束 | 无约束 | ok | 是 |  | C<=0.155; Si[0.08,0.08]; Mn[0.25,0.25]; P<=0.015; S<=0.01 | 20 | A36 | A 碳素钢-碳素结构钢-A09 A36
24 | A36-1 | Ti |  |  |  | 0 | 0 | 0 | 0 | 无约束 | 无约束 | ok | 是 |  | C<=0.155; Si[0.08,0.08]; Mn[0.25,0.25]; P<=0.015; S<=0.01 | 20 | A36 | A 碳素钢-碳素结构钢-A09 A36
24 | A36-1 | Als | 0.02 |  |  | 0 | 0.021532 | 0.021532 | 0 | 无约束 | 无约束 | ok | 是 |  | C<=0.155; Si[0.08,0.08]; Mn[0.25,0.25]; P<=0.015; S<=0.01 | 20 | A36 | A 碳素钢-碳素结构钢-A09 A36
24 | A36-1 | Alt |  |  |  | 0 | 0.021532 | 0.021532 | 0 | 无约束 | 无约束 | ok | 是 |  | C<=0.155; Si[0.08,0.08]; Mn[0.25,0.25]; P<=0.015; S<=0.01 | 20 | A36 | A 碳素钢-碳素结构钢-A09 A36
24 | A36-1 | Cr |  |  |  | 0 | 0 | 0 | 0 | 无约束 | 无约束 | ok | 是 |  | C<=0.155; Si[0.08,0.08]; Mn[0.25,0.25]; P<=0.015; S<=0.01 | 20 | A36 | A 碳素钢-碳素结构钢-A09 A36
24 | A36-1 | Ni |  |  |  | 0 | 0 | 0 | 0 | 无约束 | 无约束 | ok | 是 |  | C<=0.155; Si[0.08,0.08]; Mn[0.25,0.25]; P<=0.015; S<=0.01 | 20 | A36 | A 碳素钢-碳素结构钢-A09 A36
24 | A36-1 | Cu |  |  |  | 0 | 0 | 0 | 0 | 无约束 | 无约束 | ok | 是 |  | C<=0.155; Si[0.08,0.08]; Mn[0.25,0.25]; P<=0.015; S<=0.01 | 20 | A36 | A 碳素钢-碳素结构钢-A09 A36
24 | A36-1 | Mo |  |  |  | 0 | 0 | 0 | 0 | 无约束 | 无约束 | ok | 是 |  | C<=0.155; Si[0.08,0.08]; Mn[0.25,0.25]; P<=0.015; S<=0.01 | 20 | A36 | A 碳素钢-碳素结构钢-A09 A36
24 | A36-1 | B |  |  |  | 0 | 0 | 0 | 0 | 无约束 | 无约束 | ok | 是 |  | C<=0.155; Si[0.08,0.08]; Mn[0.25,0.25]; P<=0.015; S<=0.01 | 20 | A36 | A 碳素钢-碳素结构钢-A09 A36
24 | A36-1 | Sb |  |  |  | 0 | 0 | 0 | 0 | 无约束 | 无约束 | ok | 是 |  | C<=0.155; Si[0.08,0.08]; Mn[0.25,0.25]; P<=0.015; S<=0.01 | 20 | A36 | A 碳素钢-碳素结构钢-A09 A36
25 | A36-2 | C | 0.16 |  | 0.155 | 0.068611 | 0.07504 | 0.07504 | 0 | OK | OK | ok | 是 |  | C<=0.155; Si[0.08,0.08]; Mn[0.38,0.38]; P<=0.015; S<=0.01 | 21 | A36 | A 碳素钢-碳素结构钢-A09 A36
25 | A36-2 | Si | 0.08 | 0.08 | 0.08 | 0 | 0.08 | 0.08 | 0 | OK | OK | ok | 是 |  | C<=0.155; Si[0.08,0.08]; Mn[0.38,0.38]; P<=0.015; S<=0.01 | 21 | A36 | A 碳素钢-碳素结构钢-A09 A36
25 | A36-2 | Mn | 0.38 | 0.38 | 0.38 | 0.11275 | 0.38 | 0.38 | 0 | OK | OK | ok | 是 |  | C<=0.155; Si[0.08,0.08]; Mn[0.38,0.38]; P<=0.015; S<=0.01 | 21 | A36 | A 碳素钢-碳素结构钢-A09 A36
25 | A36-2 | P | 0.015 |  | 0.015 | 0 | 0 | 0 | 0 | OK | OK | ok | 是 |  | C<=0.155; Si[0.08,0.08]; Mn[0.38,0.38]; P<=0.015; S<=0.01 | 21 | A36 | A 碳素钢-碳素结构钢-A09 A36
25 | A36-2 | S | 0.01 |  | 0.01 | 0 | 0 | 0 | 0 | OK | OK | ok | 是 |  | C<=0.155; Si[0.08,0.08]; Mn[0.38,0.38]; P<=0.015; S<=0.01 | 21 | A36 | A 碳素钢-碳素结构钢-A09 A36
25 | A36-2 | V |  |  |  | 0 | 0 | 0 | 0 | 无约束 | 无约束 | ok | 是 |  | C<=0.155; Si[0.08,0.08]; Mn[0.38,0.38]; P<=0.015; S<=0.01 | 21 | A36 | A 碳素钢-碳素结构钢-A09 A36
25 | A36-2 | Nb |  |  |  | 0 | 0 | 0 | 0 | 无约束 | 无约束 | ok | 是 |  | C<=0.155; Si[0.08,0.08]; Mn[0.38,0.38]; P<=0.015; S<=0.01 | 21 | A36 | A 碳素钢-碳素结构钢-A09 A36
25 | A36-2 | Ti |  |  |  | 0 | 0 | 0 | 0 | 无约束 | 无约束 | ok | 是 |  | C<=0.155; Si[0.08,0.08]; Mn[0.38,0.38]; P<=0.015; S<=0.01 | 21 | A36 | A 碳素钢-碳素结构钢-A09 A36
25 | A36-2 | Als | 0.02 |  |  | 0 | 0.021532 | 0.021532 | 0 | 无约束 | 无约束 | ok | 是 |  | C<=0.155; Si[0.08,0.08]; Mn[0.38,0.38]; P<=0.015; S<=0.01 | 21 | A36 | A 碳素钢-碳素结构钢-A09 A36
25 | A36-2 | Alt |  |  |  | 0 | 0.021532 | 0.021532 | 0 | 无约束 | 无约束 | ok | 是 |  | C<=0.155; Si[0.08,0.08]; Mn[0.38,0.38]; P<=0.015; S<=0.01 | 21 | A36 | A 碳素钢-碳素结构钢-A09 A36
25 | A36-2 | Cr |  |  |  | 0 | 0 | 0 | 0 | 无约束 | 无约束 | ok | 是 |  | C<=0.155; Si[0.08,0.08]; Mn[0.38,0.38]; P<=0.015; S<=0.01 | 21 | A36 | A 碳素钢-碳素结构钢-A09 A36
25 | A36-2 | Ni |  |  |  | 0 | 0 | 0 | 0 | 无约束 | 无约束 | ok | 是 |  | C<=0.155; Si[0.08,0.08]; Mn[0.38,0.38]; P<=0.015; S<=0.01 | 21 | A36 | A 碳素钢-碳素结构钢-A09 A36
25 | A36-2 | Cu |  |  |  | 0 | 0 | 0 | 0 | 无约束 | 无约束 | ok | 是 |  | C<=0.155; Si[0.08,0.08]; Mn[0.38,0.38]; P<=0.015; S<=0.01 | 21 | A36 | A 碳素钢-碳素结构钢-A09 A36
25 | A36-2 | Mo |  |  |  | 0 | 0 | 0 | 0 | 无约束 | 无约束 | ok | 是 |  | C<=0.155; Si[0.08,0.08]; Mn[0.38,0.38]; P<=0.015; S<=0.01 | 21 | A36 | A 碳素钢-碳素结构钢-A09 A36
25 | A36-2 | B |  |  |  | 0 | 0 | 0 | 0 | 无约束 | 无约束 | ok | 是 |  | C<=0.155; Si[0.08,0.08]; Mn[0.38,0.38]; P<=0.015; S<=0.01 | 21 | A36 | A 碳素钢-碳素结构钢-A09 A36
25 | A36-2 | Sb |  |  |  | 0 | 0 | 0 | 0 | 无约束 | 无约束 | ok | 是 |  | C<=0.155; Si[0.08,0.08]; Mn[0.38,0.38]; P<=0.015; S<=0.01 | 21 | A36 | A 碳素钢-碳素结构钢-A09 A36
26 | A36-DX1 | C | 0.16 |  | 0.155 | 0.07025 | 0.084999 | 0.084999 | 0 | OK | OK | ok | 是 |  | C<=0.155; Mn[0.3,0.3]; P<=0.02; S<=0.015 | 22 | A36-DX | A 碳素钢-碳素结构钢-A36 A36-DX
26 | A36-DX1 | Si | 0 |  |  | 0 | 0 | 0 | 0 | 无约束 | 无约束 | ok | 是 |  | C<=0.155; Mn[0.3,0.3]; P<=0.02; S<=0.015 | 22 | A36-DX | A 碳素钢-碳素结构钢-A36 A36-DX
26 | A36-DX1 | Mn | 0.3 | 0.3 | 0.3 | 0.120917 | 0.3 | 0.3 | 0 | OK | OK | ok | 是 |  | C<=0.155; Mn[0.3,0.3]; P<=0.02; S<=0.015 | 22 | A36-DX | A 碳素钢-碳素结构钢-A36 A36-DX
26 | A36-DX1 | P | 0.02 |  | 0.02 | 0 | 0 | 0 | 0 | OK | OK | ok | 是 |  | C<=0.155; Mn[0.3,0.3]; P<=0.02; S<=0.015 | 22 | A36-DX | A 碳素钢-碳素结构钢-A36 A36-DX
26 | A36-DX1 | S | 0.015 |  | 0.015 | 0 | 0 | 0 | 0 | OK | OK | ok | 是 |  | C<=0.155; Mn[0.3,0.3]; P<=0.02; S<=0.015 | 22 | A36-DX | A 碳素钢-碳素结构钢-A36 A36-DX
26 | A36-DX1 | V |  |  |  | 0 | 0 | 0 | 0 | 无约束 | 无约束 | ok | 是 |  | C<=0.155; Mn[0.3,0.3]; P<=0.02; S<=0.015 | 22 | A36-DX | A 碳素钢-碳素结构钢-A36 A36-DX
26 | A36-DX1 | Nb |  |  |  | 0 | 0 | 0 | 0 | 无约束 | 无约束 | ok | 是 |  | C<=0.155; Mn[0.3,0.3]; P<=0.02; S<=0.015 | 22 | A36-DX | A 碳素钢-碳素结构钢-A36 A36-DX
26 | A36-DX1 | Ti |  |  |  | 0 | 0 | 0 | 0 | 无约束 | 无约束 | ok | 是 |  | C<=0.155; Mn[0.3,0.3]; P<=0.02; S<=0.015 | 22 | A36-DX | A 碳素钢-碳素结构钢-A36 A36-DX
26 | A36-DX1 | Als | 0.02 |  |  | 0 | 0.02376 | 0.02376 | 0 | 无约束 | 无约束 | ok | 是 |  | C<=0.155; Mn[0.3,0.3]; P<=0.02; S<=0.015 | 22 | A36-DX | A 碳素钢-碳素结构钢-A36 A36-DX
26 | A36-DX1 | Alt |  |  |  | 0 | 0.02376 | 0.02376 | 0 | 无约束 | 无约束 | ok | 是 |  | C<=0.155; Mn[0.3,0.3]; P<=0.02; S<=0.015 | 22 | A36-DX | A 碳素钢-碳素结构钢-A36 A36-DX
26 | A36-DX1 | Cr |  |  |  | 0 | 0 | 0 | 0 | 无约束 | 无约束 | ok | 是 |  | C<=0.155; Mn[0.3,0.3]; P<=0.02; S<=0.015 | 22 | A36-DX | A 碳素钢-碳素结构钢-A36 A36-DX
26 | A36-DX1 | Ni |  |  |  | 0 | 0 | 0 | 0 | 无约束 | 无约束 | ok | 是 |  | C<=0.155; Mn[0.3,0.3]; P<=0.02; S<=0.015 | 22 | A36-DX | A 碳素钢-碳素结构钢-A36 A36-DX
26 | A36-DX1 | Cu |  |  |  | 0 | 0 | 0 | 0 | 无约束 | 无约束 | ok | 是 |  | C<=0.155; Mn[0.3,0.3]; P<=0.02; S<=0.015 | 22 | A36-DX | A 碳素钢-碳素结构钢-A36 A36-DX
26 | A36-DX1 | Mo |  |  |  | 0 | 0 | 0 | 0 | 无约束 | 无约束 | ok | 是 |  | C<=0.155; Mn[0.3,0.3]; P<=0.02; S<=0.015 | 22 | A36-DX | A 碳素钢-碳素结构钢-A36 A36-DX
26 | A36-DX1 | B |  |  |  | 0 | 0 | 0 | 0 | 无约束 | 无约束 | ok | 是 |  | C<=0.155; Mn[0.3,0.3]; P<=0.02; S<=0.015 | 22 | A36-DX | A 碳素钢-碳素结构钢-A36 A36-DX
26 | A36-DX1 | Sb |  |  |  | 0 | 0 | 0 | 0 | 无约束 | 无约束 | ok | 是 |  | C<=0.155; Mn[0.3,0.3]; P<=0.02; S<=0.015 | 22 | A36-DX | A 碳素钢-碳素结构钢-A36 A36-DX
27 | A36-DX2 | C | 0.16 |  | 0.155 | 0.079 | 0.101031 | 0.101031 | 0 | OK | OK | ok | 是 |  | C<=0.155; Mn[0.4,0.4]; P<=0.02; S<=0.015 | 23 | A36-DX | A 碳素钢-碳素结构钢-A36 A36-DX
27 | A36-DX2 | Si | 0 |  |  | 0 | 0 | 0 | 0 | 无约束 | 无约束 | ok | 是 |  | C<=0.155; Mn[0.4,0.4]; P<=0.02; S<=0.015 | 23 | A36-DX | A 碳素钢-碳素结构钢-A36 A36-DX
27 | A36-DX2 | Mn | 0.4 | 0.4 | 0.4 | 0.1325 | 0.4 | 0.4 | 0 | OK | OK | ok | 是 |  | C<=0.155; Mn[0.4,0.4]; P<=0.02; S<=0.015 | 23 | A36-DX | A 碳素钢-碳素结构钢-A36 A36-DX
27 | A36-DX2 | P | 0.02 |  | 0.02 | 0 | 0 | 0 | 0 | OK | OK | ok | 是 |  | C<=0.155; Mn[0.4,0.4]; P<=0.02; S<=0.015 | 23 | A36-DX | A 碳素钢-碳素结构钢-A36 A36-DX
27 | A36-DX2 | S | 0.015 |  | 0.015 | 0 | 0 | 0 | 0 | OK | OK | ok | 是 |  | C<=0.155; Mn[0.4,0.4]; P<=0.02; S<=0.015 | 23 | A36-DX | A 碳素钢-碳素结构钢-A36 A36-DX
27 | A36-DX2 | V |  |  |  | 0 | 0 | 0 | 0 | 无约束 | 无约束 | ok | 是 |  | C<=0.155; Mn[0.4,0.4]; P<=0.02; S<=0.015 | 23 | A36-DX | A 碳素钢-碳素结构钢-A36 A36-DX
27 | A36-DX2 | Nb |  |  |  | 0 | 0 | 0 | 0 | 无约束 | 无约束 | ok | 是 |  | C<=0.155; Mn[0.4,0.4]; P<=0.02; S<=0.015 | 23 | A36-DX | A 碳素钢-碳素结构钢-A36 A36-DX
27 | A36-DX2 | Ti |  |  |  | 0 | 0 | 0 | 0 | 无约束 | 无约束 | ok | 是 |  | C<=0.155; Mn[0.4,0.4]; P<=0.02; S<=0.015 | 23 | A36-DX | A 碳素钢-碳素结构钢-A36 A36-DX
27 | A36-DX2 | Als | 0.02 |  |  | 0 | 0.02376 | 0.02376 | 0 | 无约束 | 无约束 | ok | 是 |  | C<=0.155; Mn[0.4,0.4]; P<=0.02; S<=0.015 | 23 | A36-DX | A 碳素钢-碳素结构钢-A36 A36-DX
27 | A36-DX2 | Alt |  |  |  | 0 | 0.02376 | 0.02376 | 0 | 无约束 | 无约束 | ok | 是 |  | C<=0.155; Mn[0.4,0.4]; P<=0.02; S<=0.015 | 23 | A36-DX | A 碳素钢-碳素结构钢-A36 A36-DX
27 | A36-DX2 | Cr |  |  |  | 0 | 0 | 0 | 0 | 无约束 | 无约束 | ok | 是 |  | C<=0.155; Mn[0.4,0.4]; P<=0.02; S<=0.015 | 23 | A36-DX | A 碳素钢-碳素结构钢-A36 A36-DX
27 | A36-DX2 | Ni |  |  |  | 0 | 0 | 0 | 0 | 无约束 | 无约束 | ok | 是 |  | C<=0.155; Mn[0.4,0.4]; P<=0.02; S<=0.015 | 23 | A36-DX | A 碳素钢-碳素结构钢-A36 A36-DX
27 | A36-DX2 | Cu |  |  |  | 0 | 0 | 0 | 0 | 无约束 | 无约束 | ok | 是 |  | C<=0.155; Mn[0.4,0.4]; P<=0.02; S<=0.015 | 23 | A36-DX | A 碳素钢-碳素结构钢-A36 A36-DX
27 | A36-DX2 | Mo |  |  |  | 0 | 0 | 0 | 0 | 无约束 | 无约束 | ok | 是 |  | C<=0.155; Mn[0.4,0.4]; P<=0.02; S<=0.015 | 23 | A36-DX | A 碳素钢-碳素结构钢-A36 A36-DX
27 | A36-DX2 | B |  |  |  | 0 | 0 | 0 | 0 | 无约束 | 无约束 | ok | 是 |  | C<=0.155; Mn[0.4,0.4]; P<=0.02; S<=0.015 | 23 | A36-DX | A 碳素钢-碳素结构钢-A36 A36-DX
27 | A36-DX2 | Sb |  |  |  | 0 | 0 | 0 | 0 | 无约束 | 无约束 | ok | 是 |  | C<=0.155; Mn[0.4,0.4]; P<=0.02; S<=0.015 | 23 | A36-DX | A 碳素钢-碳素结构钢-A36 A36-DX
28 | SS400-1 | C | 0.16 |  | 0.155 | 0.070963 | 0.076574 | 0.076574 | 0 | OK | OK | ok | 是 |  | C<=0.155; Si[0.08,0.08]; Mn[0.35,0.35]; P<=0.02; S<=0.015 | 24 | SS400 | A 碳素钢-碳素结构钢-A18 SS400
28 | SS400-1 | Si | 0.08 | 0.08 | 0.08 | 0 | 0.08 | 0.08 | 0 | OK | OK | ok | 是 |  | C<=0.155; Si[0.08,0.08]; Mn[0.35,0.35]; P<=0.02; S<=0.015 | 24 | SS400 | A 碳素钢-碳素结构钢-A18 SS400
28 | SS400-1 | Mn | 0.35 | 0.35 | 0.35 | 0.116778 | 0.35 | 0.35 | 0 | OK | OK | ok | 是 |  | C<=0.155; Si[0.08,0.08]; Mn[0.35,0.35]; P<=0.02; S<=0.015 | 24 | SS400 | A 碳素钢-碳素结构钢-A18 SS400
28 | SS400-1 | P | 0.02 |  | 0.02 | 0 | 0 | 0 | 0 | OK | OK | ok | 是 |  | C<=0.155; Si[0.08,0.08]; Mn[0.35,0.35]; P<=0.02; S<=0.015 | 24 | SS400 | A 碳素钢-碳素结构钢-A18 SS400
28 | SS400-1 | S | 0.015 |  | 0.015 | 0 | 0 | 0 | 0 | OK | OK | ok | 是 |  | C<=0.155; Si[0.08,0.08]; Mn[0.35,0.35]; P<=0.02; S<=0.015 | 24 | SS400 | A 碳素钢-碳素结构钢-A18 SS400
28 | SS400-1 | V |  |  |  | 0 | 0 | 0 | 0 | 无约束 | 无约束 | ok | 是 |  | C<=0.155; Si[0.08,0.08]; Mn[0.35,0.35]; P<=0.02; S<=0.015 | 24 | SS400 | A 碳素钢-碳素结构钢-A18 SS400
28 | SS400-1 | Nb |  |  |  | 0 | 0 | 0 | 0 | 无约束 | 无约束 | ok | 是 |  | C<=0.155; Si[0.08,0.08]; Mn[0.35,0.35]; P<=0.02; S<=0.015 | 24 | SS400 | A 碳素钢-碳素结构钢-A18 SS400
28 | SS400-1 | Ti |  |  |  | 0 | 0 | 0 | 0 | 无约束 | 无约束 | ok | 是 |  | C<=0.155; Si[0.08,0.08]; Mn[0.35,0.35]; P<=0.02; S<=0.015 | 24 | SS400 | A 碳素钢-碳素结构钢-A18 SS400
28 | SS400-1 | Als | 0.01 |  |  | 0 | 0.018349 | 0.018349 | 0 | 无约束 | 无约束 | ok | 是 |  | C<=0.155; Si[0.08,0.08]; Mn[0.35,0.35]; P<=0.02; S<=0.015 | 24 | SS400 | A 碳素钢-碳素结构钢-A18 SS400
28 | SS400-1 | Alt |  |  |  | 0 | 0.018349 | 0.018349 | 0 | 无约束 | 无约束 | ok | 是 |  | C<=0.155; Si[0.08,0.08]; Mn[0.35,0.35]; P<=0.02; S<=0.015 | 24 | SS400 | A 碳素钢-碳素结构钢-A18 SS400
28 | SS400-1 | Cr |  |  |  | 0 | 0 | 0 | 0 | 无约束 | 无约束 | ok | 是 |  | C<=0.155; Si[0.08,0.08]; Mn[0.35,0.35]; P<=0.02; S<=0.015 | 24 | SS400 | A 碳素钢-碳素结构钢-A18 SS400
28 | SS400-1 | Ni |  |  |  | 0 | 0 | 0 | 0 | 无约束 | 无约束 | ok | 是 |  | C<=0.155; Si[0.08,0.08]; Mn[0.35,0.35]; P<=0.02; S<=0.015 | 24 | SS400 | A 碳素钢-碳素结构钢-A18 SS400
28 | SS400-1 | Cu |  |  |  | 0 | 0 | 0 | 0 | 无约束 | 无约束 | ok | 是 |  | C<=0.155; Si[0.08,0.08]; Mn[0.35,0.35]; P<=0.02; S<=0.015 | 24 | SS400 | A 碳素钢-碳素结构钢-A18 SS400
28 | SS400-1 | Mo |  |  |  | 0 | 0 | 0 | 0 | 无约束 | 无约束 | ok | 是 |  | C<=0.155; Si[0.08,0.08]; Mn[0.35,0.35]; P<=0.02; S<=0.015 | 24 | SS400 | A 碳素钢-碳素结构钢-A18 SS400
28 | SS400-1 | B |  |  |  | 0 | 0 | 0 | 0 | 无约束 | 无约束 | ok | 是 |  | C<=0.155; Si[0.08,0.08]; Mn[0.35,0.35]; P<=0.02; S<=0.015 | 24 | SS400 | A 碳素钢-碳素结构钢-A18 SS400
28 | SS400-1 | Sb |  |  |  | 0 | 0 | 0 | 0 | 无约束 | 无约束 | ok | 是 |  | C<=0.155; Si[0.08,0.08]; Mn[0.35,0.35]; P<=0.02; S<=0.015 | 24 | SS400 | A 碳素钢-碳素结构钢-A18 SS400
29 | SS400-2 | C | 0.16 |  | 0.155 | 0.079833 | 0.089075 | 0.089075 | 0 | OK | OK | ok | 是 |  | C<=0.155; Si[0.08,0.08]; Mn[0.5,0.5]; P<=0.02; S<=0.015 | 25 | SS400 | A 碳素钢-碳素结构钢-A18 SS400
29 | SS400-2 | Si | 0.08 | 0.08 | 0.08 | 0 | 0.08 | 0.08 | 0 | OK | OK | ok | 是 |  | C<=0.155; Si[0.08,0.08]; Mn[0.5,0.5]; P<=0.02; S<=0.015 | 25 | SS400 | A 碳素钢-碳素结构钢-A18 SS400
29 | SS400-2 | Mn | 0.5 | 0.5 | 0.5 | 0.115833 | 0.5 | 0.5 | 0 | OK | OK | ok | 是 |  | C<=0.155; Si[0.08,0.08]; Mn[0.5,0.5]; P<=0.02; S<=0.015 | 25 | SS400 | A 碳素钢-碳素结构钢-A18 SS400
29 | SS400-2 | P | 0.02 |  | 0.02 | 0 | 0 | 0 | 0 | OK | OK | ok | 是 |  | C<=0.155; Si[0.08,0.08]; Mn[0.5,0.5]; P<=0.02; S<=0.015 | 25 | SS400 | A 碳素钢-碳素结构钢-A18 SS400
29 | SS400-2 | S | 0.015 |  | 0.015 | 0 | 0 | 0 | 0 | OK | OK | ok | 是 |  | C<=0.155; Si[0.08,0.08]; Mn[0.5,0.5]; P<=0.02; S<=0.015 | 25 | SS400 | A 碳素钢-碳素结构钢-A18 SS400
29 | SS400-2 | V |  |  |  | 0 | 0 | 0 | 0 | 无约束 | 无约束 | ok | 是 |  | C<=0.155; Si[0.08,0.08]; Mn[0.5,0.5]; P<=0.02; S<=0.015 | 25 | SS400 | A 碳素钢-碳素结构钢-A18 SS400
29 | SS400-2 | Nb |  |  |  | 0 | 0 | 0 | 0 | 无约束 | 无约束 | ok | 是 |  | C<=0.155; Si[0.08,0.08]; Mn[0.5,0.5]; P<=0.02; S<=0.015 | 25 | SS400 | A 碳素钢-碳素结构钢-A18 SS400
29 | SS400-2 | Ti |  |  |  | 0 | 0 | 0 | 0 | 无约束 | 无约束 | ok | 是 |  | C<=0.155; Si[0.08,0.08]; Mn[0.5,0.5]; P<=0.02; S<=0.015 | 25 | SS400 | A 碳素钢-碳素结构钢-A18 SS400
29 | SS400-2 | Als | 0.025 |  |  | 0 | 0.02079 | 0.02079 | 0 | 无约束 | 无约束 | ok | 是 |  | C<=0.155; Si[0.08,0.08]; Mn[0.5,0.5]; P<=0.02; S<=0.015 | 25 | SS400 | A 碳素钢-碳素结构钢-A18 SS400
29 | SS400-2 | Alt |  |  |  | 0 | 0.02079 | 0.02079 | 0 | 无约束 | 无约束 | ok | 是 |  | C<=0.155; Si[0.08,0.08]; Mn[0.5,0.5]; P<=0.02; S<=0.015 | 25 | SS400 | A 碳素钢-碳素结构钢-A18 SS400
29 | SS400-2 | Cr |  |  |  | 0 | 0 | 0 | 0 | 无约束 | 无约束 | ok | 是 |  | C<=0.155; Si[0.08,0.08]; Mn[0.5,0.5]; P<=0.02; S<=0.015 | 25 | SS400 | A 碳素钢-碳素结构钢-A18 SS400
29 | SS400-2 | Ni |  |  |  | 0 | 0 | 0 | 0 | 无约束 | 无约束 | ok | 是 |  | C<=0.155; Si[0.08,0.08]; Mn[0.5,0.5]; P<=0.02; S<=0.015 | 25 | SS400 | A 碳素钢-碳素结构钢-A18 SS400
29 | SS400-2 | Cu |  |  |  | 0 | 0 | 0 | 0 | 无约束 | 无约束 | ok | 是 |  | C<=0.155; Si[0.08,0.08]; Mn[0.5,0.5]; P<=0.02; S<=0.015 | 25 | SS400 | A 碳素钢-碳素结构钢-A18 SS400
29 | SS400-2 | Mo |  |  |  | 0 | 0 | 0 | 0 | 无约束 | 无约束 | ok | 是 |  | C<=0.155; Si[0.08,0.08]; Mn[0.5,0.5]; P<=0.02; S<=0.015 | 25 | SS400 | A 碳素钢-碳素结构钢-A18 SS400
29 | SS400-2 | B |  |  |  | 0 | 0 | 0 | 0 | 无约束 | 无约束 | ok | 是 |  | C<=0.155; Si[0.08,0.08]; Mn[0.5,0.5]; P<=0.02; S<=0.015 | 25 | SS400 | A 碳素钢-碳素结构钢-A18 SS400
29 | SS400-2 | Sb |  |  |  | 0 | 0 | 0 | 0 | 无约束 | 无约束 | ok | 是 |  | C<=0.155; Si[0.08,0.08]; Mn[0.5,0.5]; P<=0.02; S<=0.015 | 25 | SS400 | A 碳素钢-碳素结构钢-A18 SS400
30 | A36-1 | C | 0.16 |  | 0.155 | 0.070301 | 0.073628 | 0.073628 | 0 | OK | OK | ok | 是 |  | C<=0.155; Si[0.08,0.08]; Mn[0.25,0.25]; P<=0.015; S<=0.01 | 26 | A36-HW | A 碳素钢-碳素结构钢-A09 A36
30 | A36-1 | Si | 0.08 | 0.08 | 0.08 | 0 | 0.08 | 0.08 | 0 | OK | OK | ok | 是 |  | C<=0.155; Si[0.08,0.08]; Mn[0.25,0.25]; P<=0.015; S<=0.01 | 26 | A36-HW | A 碳素钢-碳素结构钢-A09 A36
30 | A36-1 | Mn | 0.25 | 0.25 | 0.25 | 0.111681 | 0.25 | 0.25 | 0 | OK | OK | ok | 是 |  | C<=0.155; Si[0.08,0.08]; Mn[0.25,0.25]; P<=0.015; S<=0.01 | 26 | A36-HW | A 碳素钢-碳素结构钢-A09 A36
30 | A36-1 | P | 0.015 |  | 0.015 | 0 | 0 | 0 | 0 | OK | OK | ok | 是 |  | C<=0.155; Si[0.08,0.08]; Mn[0.25,0.25]; P<=0.015; S<=0.01 | 26 | A36-HW | A 碳素钢-碳素结构钢-A09 A36
30 | A36-1 | S | 0.01 |  | 0.01 | 0 | 0 | 0 | 0 | OK | OK | ok | 是 |  | C<=0.155; Si[0.08,0.08]; Mn[0.25,0.25]; P<=0.015; S<=0.01 | 26 | A36-HW | A 碳素钢-碳素结构钢-A09 A36
30 | A36-1 | V |  |  |  | 0 | 0 | 0 | 0 | 无约束 | 无约束 | ok | 是 |  | C<=0.155; Si[0.08,0.08]; Mn[0.25,0.25]; P<=0.015; S<=0.01 | 26 | A36-HW | A 碳素钢-碳素结构钢-A09 A36
30 | A36-1 | Nb |  |  |  | 0 | 0 | 0 | 0 | 无约束 | 无约束 | ok | 是 |  | C<=0.155; Si[0.08,0.08]; Mn[0.25,0.25]; P<=0.015; S<=0.01 | 26 | A36-HW | A 碳素钢-碳素结构钢-A09 A36
30 | A36-1 | Ti |  |  |  | 0 | 0 | 0 | 0 | 无约束 | 无约束 | ok | 是 |  | C<=0.155; Si[0.08,0.08]; Mn[0.25,0.25]; P<=0.015; S<=0.01 | 26 | A36-HW | A 碳素钢-碳素结构钢-A09 A36
30 | A36-1 | Als | 0.02 |  |  | 0 | 0.021532 | 0.021532 | 0 | 无约束 | 无约束 | ok | 是 |  | C<=0.155; Si[0.08,0.08]; Mn[0.25,0.25]; P<=0.015; S<=0.01 | 26 | A36-HW | A 碳素钢-碳素结构钢-A09 A36
30 | A36-1 | Alt |  |  |  | 0 | 0.021532 | 0.021532 | 0 | 无约束 | 无约束 | ok | 是 |  | C<=0.155; Si[0.08,0.08]; Mn[0.25,0.25]; P<=0.015; S<=0.01 | 26 | A36-HW | A 碳素钢-碳素结构钢-A09 A36
30 | A36-1 | Cr |  |  |  | 0 | 0 | 0 | 0 | 无约束 | 无约束 | ok | 是 |  | C<=0.155; Si[0.08,0.08]; Mn[0.25,0.25]; P<=0.015; S<=0.01 | 26 | A36-HW | A 碳素钢-碳素结构钢-A09 A36
30 | A36-1 | Ni |  |  |  | 0 | 0 | 0 | 0 | 无约束 | 无约束 | ok | 是 |  | C<=0.155; Si[0.08,0.08]; Mn[0.25,0.25]; P<=0.015; S<=0.01 | 26 | A36-HW | A 碳素钢-碳素结构钢-A09 A36
30 | A36-1 | Cu |  |  |  | 0 | 0 | 0 | 0 | 无约束 | 无约束 | ok | 是 |  | C<=0.155; Si[0.08,0.08]; Mn[0.25,0.25]; P<=0.015; S<=0.01 | 26 | A36-HW | A 碳素钢-碳素结构钢-A09 A36
30 | A36-1 | Mo |  |  |  | 0 | 0 | 0 | 0 | 无约束 | 无约束 | ok | 是 |  | C<=0.155; Si[0.08,0.08]; Mn[0.25,0.25]; P<=0.015; S<=0.01 | 26 | A36-HW | A 碳素钢-碳素结构钢-A09 A36
30 | A36-1 | B |  |  |  | 0 | 0 | 0 | 0 | 无约束 | 无约束 | ok | 是 |  | C<=0.155; Si[0.08,0.08]; Mn[0.25,0.25]; P<=0.015; S<=0.01 | 26 | A36-HW | A 碳素钢-碳素结构钢-A09 A36
30 | A36-1 | Sb |  |  |  | 0 | 0 | 0 | 0 | 无约束 | 无约束 | ok | 是 |  | C<=0.155; Si[0.08,0.08]; Mn[0.25,0.25]; P<=0.015; S<=0.01 | 26 | A36-HW | A 碳素钢-碳素结构钢-A09 A36
31 | Q235-HW | C | 0.16 |  | 0.155 | 0.072801 | 0.075691 | 0.075691 | 0 | OK | OK | ok | 是 |  | C<=0.155; Si[0.1,0.1]; Mn[0.25,0.25]; P<=0.035; S<=0.02 | 27 | Q235-HW | E 花纹板-花纹板类钢材-E01 Q235-HW
31 | Q235-HW | Si | 0.1 | 0.1 | 0.1 | 0 | 0.1 | 0.1 | 0 | OK | OK | ok | 是 |  | C<=0.155; Si[0.1,0.1]; Mn[0.25,0.25]; P<=0.035; S<=0.02 | 27 | Q235-HW | E 花纹板-花纹板类钢材-E01 Q235-HW
31 | Q235-HW | Mn | 0.25 | 0.25 | 0.25 | 0.129873 | 0.25 | 0.25 | 0 | OK | OK | ok | 是 |  | C<=0.155; Si[0.1,0.1]; Mn[0.25,0.25]; P<=0.035; S<=0.02 | 27 | Q235-HW | E 花纹板-花纹板类钢材-E01 Q235-HW
31 | Q235-HW | P | 0.035 |  | 0.035 | 0 | 0 | 0 | 0 | OK | OK | ok | 是 |  | C<=0.155; Si[0.1,0.1]; Mn[0.25,0.25]; P<=0.035; S<=0.02 | 27 | Q235-HW | E 花纹板-花纹板类钢材-E01 Q235-HW
31 | Q235-HW | S | 0.02 |  | 0.02 | 0 | 0 | 0 | 0 | OK | OK | ok | 是 |  | C<=0.155; Si[0.1,0.1]; Mn[0.25,0.25]; P<=0.035; S<=0.02 | 27 | Q235-HW | E 花纹板-花纹板类钢材-E01 Q235-HW
31 | Q235-HW | V |  |  |  | 0 | 0 | 0 | 0 | 无约束 | 无约束 | ok | 是 |  | C<=0.155; Si[0.1,0.1]; Mn[0.25,0.25]; P<=0.035; S<=0.02 | 27 | Q235-HW | E 花纹板-花纹板类钢材-E01 Q235-HW
31 | Q235-HW | Nb |  |  |  | 0 | 0 | 0 | 0 | 无约束 | 无约束 | ok | 是 |  | C<=0.155; Si[0.1,0.1]; Mn[0.25,0.25]; P<=0.035; S<=0.02 | 27 | Q235-HW | E 花纹板-花纹板类钢材-E01 Q235-HW
31 | Q235-HW | Ti |  |  |  | 0 | 0 | 0 | 0 | 无约束 | 无约束 | ok | 是 |  | C<=0.155; Si[0.1,0.1]; Mn[0.25,0.25]; P<=0.035; S<=0.02 | 27 | Q235-HW | E 花纹板-花纹板类钢材-E01 Q235-HW
31 | Q235-HW | Als |  |  |  | 0 | 0.003713 | 0.003713 | 0 | 无约束 | 无约束 | ok | 是 |  | C<=0.155; Si[0.1,0.1]; Mn[0.25,0.25]; P<=0.035; S<=0.02 | 27 | Q235-HW | E 花纹板-花纹板类钢材-E01 Q235-HW
31 | Q235-HW | Alt |  |  |  | 0 | 0.003713 | 0.003713 | 0 | 无约束 | 无约束 | ok | 是 |  | C<=0.155; Si[0.1,0.1]; Mn[0.25,0.25]; P<=0.035; S<=0.02 | 27 | Q235-HW | E 花纹板-花纹板类钢材-E01 Q235-HW
31 | Q235-HW | Cr |  |  |  | 0 | 0 | 0 | 0 | 无约束 | 无约束 | ok | 是 |  | C<=0.155; Si[0.1,0.1]; Mn[0.25,0.25]; P<=0.035; S<=0.02 | 27 | Q235-HW | E 花纹板-花纹板类钢材-E01 Q235-HW
31 | Q235-HW | Ni |  |  |  | 0 | 0 | 0 | 0 | 无约束 | 无约束 | ok | 是 |  | C<=0.155; Si[0.1,0.1]; Mn[0.25,0.25]; P<=0.035; S<=0.02 | 27 | Q235-HW | E 花纹板-花纹板类钢材-E01 Q235-HW
31 | Q235-HW | Cu |  |  |  | 0 | 0 | 0 | 0 | 无约束 | 无约束 | ok | 是 |  | C<=0.155; Si[0.1,0.1]; Mn[0.25,0.25]; P<=0.035; S<=0.02 | 27 | Q235-HW | E 花纹板-花纹板类钢材-E01 Q235-HW
31 | Q235-HW | Mo |  |  |  | 0 | 0 | 0 | 0 | 无约束 | 无约束 | ok | 是 |  | C<=0.155; Si[0.1,0.1]; Mn[0.25,0.25]; P<=0.035; S<=0.02 | 27 | Q235-HW | E 花纹板-花纹板类钢材-E01 Q235-HW
31 | Q235-HW | B |  |  |  | 0 | 0 | 0 | 0 | 无约束 | 无约束 | ok | 是 |  | C<=0.155; Si[0.1,0.1]; Mn[0.25,0.25]; P<=0.035; S<=0.02 | 27 | Q235-HW | E 花纹板-花纹板类钢材-E01 Q235-HW
31 | Q235-HW | Sb |  |  |  | 0 | 0 | 0 | 0 | 无约束 | 无约束 | ok | 是 |  | C<=0.155; Si[0.1,0.1]; Mn[0.25,0.25]; P<=0.035; S<=0.02 | 27 | Q235-HW | E 花纹板-花纹板类钢材-E01 Q235-HW
32 | Q355-HW1 | C | 0.16 |  | 0.155 | 0.070818 | 0.076291 | 0.076291 | 0 | OK | OK | ok | 是 |  | C<=0.155; Si[0.08,0.08]; Mn[0.35,0.35]; P<=0.02; S<=0.01; Ti[0.045,0.045] | 28 | Q355-HW | E 花纹板-花纹板类钢材-E04 Q355-HW
32 | Q355-HW1 | Si | 0.08 | 0.08 | 0.08 | 0 | 0.08 | 0.08 | 0 | OK | OK | ok | 是 |  | C<=0.155; Si[0.08,0.08]; Mn[0.35,0.35]; P<=0.02; S<=0.01; Ti[0.045,0.045] | 28 | Q355-HW | E 花纹板-花纹板类钢材-E04 Q355-HW
32 | Q355-HW1 | Mn | 0.35 | 0.35 | 0.35 | 0.122477 | 0.35 | 0.35 | 0 | OK | OK | ok | 是 |  | C<=0.155; Si[0.08,0.08]; Mn[0.35,0.35]; P<=0.02; S<=0.01; Ti[0.045,0.045] | 28 | Q355-HW | E 花纹板-花纹板类钢材-E04 Q355-HW
32 | Q355-HW1 | P | 0.02 |  | 0.02 | 0 | 0 | 0 | 0 | OK | OK | ok | 是 |  | C<=0.155; Si[0.08,0.08]; Mn[0.35,0.35]; P<=0.02; S<=0.01; Ti[0.045,0.045] | 28 | Q355-HW | E 花纹板-花纹板类钢材-E04 Q355-HW
32 | Q355-HW1 | S | 0.01 |  | 0.01 | 0 | 0 | 0 | 0 | OK | OK | ok | 是 |  | C<=0.155; Si[0.08,0.08]; Mn[0.35,0.35]; P<=0.02; S<=0.01; Ti[0.045,0.045] | 28 | Q355-HW | E 花纹板-花纹板类钢材-E04 Q355-HW
32 | Q355-HW1 | V |  |  |  | 0 | 0 | 0 | 0 | 无约束 | 无约束 | ok | 是 |  | C<=0.155; Si[0.08,0.08]; Mn[0.35,0.35]; P<=0.02; S<=0.01; Ti[0.045,0.045] | 28 | Q355-HW | E 花纹板-花纹板类钢材-E04 Q355-HW
32 | Q355-HW1 | Nb |  |  |  | 0 | 0 | 0 | 0 | 无约束 | 无约束 | ok | 是 |  | C<=0.155; Si[0.08,0.08]; Mn[0.35,0.35]; P<=0.02; S<=0.01; Ti[0.045,0.045] | 28 | Q355-HW | E 花纹板-花纹板类钢材-E04 Q355-HW
32 | Q355-HW1 | Ti | 0.04 | 0.045 | 0.045 | 0 | 0.045 | 0.045 | 0 | OK | OK | ok | 是 |  | C<=0.155; Si[0.08,0.08]; Mn[0.35,0.35]; P<=0.02; S<=0.01; Ti[0.045,0.045] | 28 | Q355-HW | E 花纹板-花纹板类钢材-E04 Q355-HW
32 | Q355-HW1 | Als | 0.02 |  |  | 0 | 0.02079 | 0.02079 | 0 | 无约束 | 无约束 | ok | 是 |  | C<=0.155; Si[0.08,0.08]; Mn[0.35,0.35]; P<=0.02; S<=0.01; Ti[0.045,0.045] | 28 | Q355-HW | E 花纹板-花纹板类钢材-E04 Q355-HW
32 | Q355-HW1 | Alt |  |  |  | 0 | 0.02079 | 0.02079 | 0 | 无约束 | 无约束 | ok | 是 |  | C<=0.155; Si[0.08,0.08]; Mn[0.35,0.35]; P<=0.02; S<=0.01; Ti[0.045,0.045] | 28 | Q355-HW | E 花纹板-花纹板类钢材-E04 Q355-HW
32 | Q355-HW1 | Cr |  |  |  | 0 | 0 | 0 | 0 | 无约束 | 无约束 | ok | 是 |  | C<=0.155; Si[0.08,0.08]; Mn[0.35,0.35]; P<=0.02; S<=0.01; Ti[0.045,0.045] | 28 | Q355-HW | E 花纹板-花纹板类钢材-E04 Q355-HW
32 | Q355-HW1 | Ni |  |  |  | 0 | 0 | 0 | 0 | 无约束 | 无约束 | ok | 是 |  | C<=0.155; Si[0.08,0.08]; Mn[0.35,0.35]; P<=0.02; S<=0.01; Ti[0.045,0.045] | 28 | Q355-HW | E 花纹板-花纹板类钢材-E04 Q355-HW
32 | Q355-HW1 | Cu |  |  |  | 0 | 0 | 0 | 0 | 无约束 | 无约束 | ok | 是 |  | C<=0.155; Si[0.08,0.08]; Mn[0.35,0.35]; P<=0.02; S<=0.01; Ti[0.045,0.045] | 28 | Q355-HW | E 花纹板-花纹板类钢材-E04 Q355-HW
32 | Q355-HW1 | Mo |  |  |  | 0 | 0 | 0 | 0 | 无约束 | 无约束 | ok | 是 |  | C<=0.155; Si[0.08,0.08]; Mn[0.35,0.35]; P<=0.02; S<=0.01; Ti[0.045,0.045] | 28 | Q355-HW | E 花纹板-花纹板类钢材-E04 Q355-HW
32 | Q355-HW1 | B |  |  |  | 0 | 0 | 0 | 0 | 无约束 | 无约束 | ok | 是 |  | C<=0.155; Si[0.08,0.08]; Mn[0.35,0.35]; P<=0.02; S<=0.01; Ti[0.045,0.045] | 28 | Q355-HW | E 花纹板-花纹板类钢材-E04 Q355-HW
32 | Q355-HW1 | Sb |  |  |  | 0 | 0 | 0 | 0 | 无约束 | 无约束 | ok | 是 |  | C<=0.155; Si[0.08,0.08]; Mn[0.35,0.35]; P<=0.02; S<=0.01; Ti[0.045,0.045] | 28 | Q355-HW | E 花纹板-花纹板类钢材-E04 Q355-HW
33 | Q355-HW2 | C | 0.16 |  | 0.155 | 0.070818 | 0.0799 | 0.0799 | 0 | OK | OK | ok | 是 |  | C<=0.155; Si[0.08,0.08]; Mn[0.5,0.5]; P<=0.02; S<=0.01; Ti[0.045,0.045] | 29 | Q355-HW | E 花纹板-花纹板类钢材-E04 Q355-HW
33 | Q355-HW2 | Si | 0.08 | 0.08 | 0.08 | 0 | 0.08 | 0.08 | 0 | OK | OK | ok | 是 |  | C<=0.155; Si[0.08,0.08]; Mn[0.5,0.5]; P<=0.02; S<=0.01; Ti[0.045,0.045] | 29 | Q355-HW | E 花纹板-花纹板类钢材-E04 Q355-HW
33 | Q355-HW2 | Mn | 0.5 | 0.5 | 0.5 | 0.122477 | 0.5 | 0.5 | 0 | OK | OK | ok | 是 |  | C<=0.155; Si[0.08,0.08]; Mn[0.5,0.5]; P<=0.02; S<=0.01; Ti[0.045,0.045] | 29 | Q355-HW | E 花纹板-花纹板类钢材-E04 Q355-HW
33 | Q355-HW2 | P | 0.02 |  | 0.02 | 0 | 0 | 0 | 0 | OK | OK | ok | 是 |  | C<=0.155; Si[0.08,0.08]; Mn[0.5,0.5]; P<=0.02; S<=0.01; Ti[0.045,0.045] | 29 | Q355-HW | E 花纹板-花纹板类钢材-E04 Q355-HW
33 | Q355-HW2 | S | 0.01 |  | 0.01 | 0 | 0 | 0 | 0 | OK | OK | ok | 是 |  | C<=0.155; Si[0.08,0.08]; Mn[0.5,0.5]; P<=0.02; S<=0.01; Ti[0.045,0.045] | 29 | Q355-HW | E 花纹板-花纹板类钢材-E04 Q355-HW
33 | Q355-HW2 | V |  |  |  | 0 | 0 | 0 | 0 | 无约束 | 无约束 | ok | 是 |  | C<=0.155; Si[0.08,0.08]; Mn[0.5,0.5]; P<=0.02; S<=0.01; Ti[0.045,0.045] | 29 | Q355-HW | E 花纹板-花纹板类钢材-E04 Q355-HW
33 | Q355-HW2 | Nb |  |  |  | 0 | 0 | 0 | 0 | 无约束 | 无约束 | ok | 是 |  | C<=0.155; Si[0.08,0.08]; Mn[0.5,0.5]; P<=0.02; S<=0.01; Ti[0.045,0.045] | 29 | Q355-HW | E 花纹板-花纹板类钢材-E04 Q355-HW
33 | Q355-HW2 | Ti | 0.04 | 0.045 | 0.045 | 0 | 0.045 | 0.045 | 0 | OK | OK | ok | 是 |  | C<=0.155; Si[0.08,0.08]; Mn[0.5,0.5]; P<=0.02; S<=0.01; Ti[0.045,0.045] | 29 | Q355-HW | E 花纹板-花纹板类钢材-E04 Q355-HW
33 | Q355-HW2 | Als | 0.02 |  |  | 0 | 0.02079 | 0.02079 | 0 | 无约束 | 无约束 | ok | 是 |  | C<=0.155; Si[0.08,0.08]; Mn[0.5,0.5]; P<=0.02; S<=0.01; Ti[0.045,0.045] | 29 | Q355-HW | E 花纹板-花纹板类钢材-E04 Q355-HW
33 | Q355-HW2 | Alt |  |  |  | 0 | 0.02079 | 0.02079 | 0 | 无约束 | 无约束 | ok | 是 |  | C<=0.155; Si[0.08,0.08]; Mn[0.5,0.5]; P<=0.02; S<=0.01; Ti[0.045,0.045] | 29 | Q355-HW | E 花纹板-花纹板类钢材-E04 Q355-HW
33 | Q355-HW2 | Cr |  |  |  | 0 | 0 | 0 | 0 | 无约束 | 无约束 | ok | 是 |  | C<=0.155; Si[0.08,0.08]; Mn[0.5,0.5]; P<=0.02; S<=0.01; Ti[0.045,0.045] | 29 | Q355-HW | E 花纹板-花纹板类钢材-E04 Q355-HW
33 | Q355-HW2 | Ni |  |  |  | 0 | 0 | 0 | 0 | 无约束 | 无约束 | ok | 是 |  | C<=0.155; Si[0.08,0.08]; Mn[0.5,0.5]; P<=0.02; S<=0.01; Ti[0.045,0.045] | 29 | Q355-HW | E 花纹板-花纹板类钢材-E04 Q355-HW
33 | Q355-HW2 | Cu |  |  |  | 0 | 0 | 0 | 0 | 无约束 | 无约束 | ok | 是 |  | C<=0.155; Si[0.08,0.08]; Mn[0.5,0.5]; P<=0.02; S<=0.01; Ti[0.045,0.045] | 29 | Q355-HW | E 花纹板-花纹板类钢材-E04 Q355-HW
33 | Q355-HW2 | Mo |  |  |  | 0 | 0 | 0 | 0 | 无约束 | 无约束 | ok | 是 |  | C<=0.155; Si[0.08,0.08]; Mn[0.5,0.5]; P<=0.02; S<=0.01; Ti[0.045,0.045] | 29 | Q355-HW | E 花纹板-花纹板类钢材-E04 Q355-HW
33 | Q355-HW2 | B |  |  |  | 0 | 0 | 0 | 0 | 无约束 | 无约束 | ok | 是 |  | C<=0.155; Si[0.08,0.08]; Mn[0.5,0.5]; P<=0.02; S<=0.01; Ti[0.045,0.045] | 29 | Q355-HW | E 花纹板-花纹板类钢材-E04 Q355-HW
33 | Q355-HW2 | Sb |  |  |  | 0 | 0 | 0 | 0 | 无约束 | 无约束 | ok | 是 |  | C<=0.155; Si[0.08,0.08]; Mn[0.5,0.5]; P<=0.02; S<=0.01; Ti[0.045,0.045] | 29 | Q355-HW | E 花纹板-花纹板类钢材-E04 Q355-HW
34 | SPHC-ZT | C | 0.05 |  | 0.045 | 0.04 | 0.042451 | 0.045 | 0.002549 | OK | OK | ok | 是 |  | C<=0.045; Si<=0.015; Mn[0.23,0.23]; P<=0.015; S<=0.01 | 30 | SPHC | C 热轧低碳钢-冷轧基料-C01 SPHC
34 | SPHC-ZT | Si | 0.015 |  | 0.015 | 0 | 0 | 0 | 0 | OK | OK | ok | 是 |  | C<=0.045; Si<=0.015; Mn[0.23,0.23]; P<=0.015; S<=0.01 | 30 | SPHC | C 热轧低碳钢-冷轧基料-C01 SPHC
34 | SPHC-ZT | Mn | 0.23 | 0.23 | 0.23 | 0.09024 | 0.23 | 0.23 | 0 | OK | OK | ok | 是 |  | C<=0.045; Si<=0.015; Mn[0.23,0.23]; P<=0.015; S<=0.01 | 30 | SPHC | C 热轧低碳钢-冷轧基料-C01 SPHC
34 | SPHC-ZT | P | 0.015 |  | 0.015 | 0 | 0 | 0 | 0 | OK | OK | ok | 是 |  | C<=0.045; Si<=0.015; Mn[0.23,0.23]; P<=0.015; S<=0.01 | 30 | SPHC | C 热轧低碳钢-冷轧基料-C01 SPHC
34 | SPHC-ZT | S | 0.01 |  | 0.01 | 0 | 0 | 0 | 0 | OK | OK | ok | 是 |  | C<=0.045; Si<=0.015; Mn[0.23,0.23]; P<=0.015; S<=0.01 | 30 | SPHC | C 热轧低碳钢-冷轧基料-C01 SPHC
34 | SPHC-ZT | V |  |  |  | 0 | 0 | 0 | 0 | 无约束 | 无约束 | ok | 是 |  | C<=0.045; Si<=0.015; Mn[0.23,0.23]; P<=0.015; S<=0.01 | 30 | SPHC | C 热轧低碳钢-冷轧基料-C01 SPHC
34 | SPHC-ZT | Nb |  |  |  | 0 | 0 | 0 | 0 | 无约束 | 无约束 | ok | 是 |  | C<=0.045; Si<=0.015; Mn[0.23,0.23]; P<=0.015; S<=0.01 | 30 | SPHC | C 热轧低碳钢-冷轧基料-C01 SPHC
34 | SPHC-ZT | Ti |  |  |  | 0 | 0 | 0 | 0 | 无约束 | 无约束 | ok | 是 |  | C<=0.045; Si<=0.015; Mn[0.23,0.23]; P<=0.015; S<=0.01 | 30 | SPHC | C 热轧低碳钢-冷轧基料-C01 SPHC
34 | SPHC-ZT | Als | 0.025 |  |  | 0 | 0.01782 | 0.01782 | 0 | 无约束 | 无约束 | ok | 是 |  | C<=0.045; Si<=0.015; Mn[0.23,0.23]; P<=0.015; S<=0.01 | 30 | SPHC | C 热轧低碳钢-冷轧基料-C01 SPHC
34 | SPHC-ZT | Alt |  |  |  | 0 | 0.01782 | 0.01782 | 0 | 无约束 | 无约束 | ok | 是 |  | C<=0.045; Si<=0.015; Mn[0.23,0.23]; P<=0.015; S<=0.01 | 30 | SPHC | C 热轧低碳钢-冷轧基料-C01 SPHC
34 | SPHC-ZT | Cr |  |  |  | 0 | 0 | 0 | 0 | 无约束 | 无约束 | ok | 是 |  | C<=0.045; Si<=0.015; Mn[0.23,0.23]; P<=0.015; S<=0.01 | 30 | SPHC | C 热轧低碳钢-冷轧基料-C01 SPHC
34 | SPHC-ZT | Ni |  |  |  | 0 | 0 | 0 | 0 | 无约束 | 无约束 | ok | 是 |  | C<=0.045; Si<=0.015; Mn[0.23,0.23]; P<=0.015; S<=0.01 | 30 | SPHC | C 热轧低碳钢-冷轧基料-C01 SPHC
34 | SPHC-ZT | Cu |  |  |  | 0 | 0 | 0 | 0 | 无约束 | 无约束 | ok | 是 |  | C<=0.045; Si<=0.015; Mn[0.23,0.23]; P<=0.015; S<=0.01 | 30 | SPHC | C 热轧低碳钢-冷轧基料-C01 SPHC
34 | SPHC-ZT | Mo |  |  |  | 0 | 0 | 0 | 0 | 无约束 | 无约束 | ok | 是 |  | C<=0.045; Si<=0.015; Mn[0.23,0.23]; P<=0.015; S<=0.01 | 30 | SPHC | C 热轧低碳钢-冷轧基料-C01 SPHC
34 | SPHC-ZT | B |  |  |  | 0 | 0 | 0 | 0 | 无约束 | 无约束 | ok | 是 |  | C<=0.045; Si<=0.015; Mn[0.23,0.23]; P<=0.015; S<=0.01 | 30 | SPHC | C 热轧低碳钢-冷轧基料-C01 SPHC
34 | SPHC-ZT | Sb |  |  |  | 0 | 0 | 0 | 0 | 无约束 | 无约束 | ok | 是 |  | C<=0.045; Si<=0.015; Mn[0.23,0.23]; P<=0.015; S<=0.01 | 30 | SPHC | C 热轧低碳钢-冷轧基料-C01 SPHC
35 | SPHC-SX | C | 0.05 |  | 0.045 | 0.04 | 0.042451 | 0.045 | 0.002549 | OK | OK | ok | 是 |  | C<=0.045; Si<=0.015; Mn[0.23,0.23]; P<=0.015; S<=0.01 | 31 | SPHC | C 热轧低碳钢-冷轧基料-C01 SPHC
35 | SPHC-SX | Si | 0.015 |  | 0.015 | 0 | 0 | 0 | 0 | OK | OK | ok | 是 |  | C<=0.045; Si<=0.015; Mn[0.23,0.23]; P<=0.015; S<=0.01 | 31 | SPHC | C 热轧低碳钢-冷轧基料-C01 SPHC
35 | SPHC-SX | Mn | 0.23 | 0.23 | 0.23 | 0.09024 | 0.23 | 0.23 | 0 | OK | OK | ok | 是 |  | C<=0.045; Si<=0.015; Mn[0.23,0.23]; P<=0.015; S<=0.01 | 31 | SPHC | C 热轧低碳钢-冷轧基料-C01 SPHC
35 | SPHC-SX | P | 0.015 |  | 0.015 | 0 | 0 | 0 | 0 | OK | OK | ok | 是 |  | C<=0.045; Si<=0.015; Mn[0.23,0.23]; P<=0.015; S<=0.01 | 31 | SPHC | C 热轧低碳钢-冷轧基料-C01 SPHC
35 | SPHC-SX | S | 0.01 |  | 0.01 | 0 | 0 | 0 | 0 | OK | OK | ok | 是 |  | C<=0.045; Si<=0.015; Mn[0.23,0.23]; P<=0.015; S<=0.01 | 31 | SPHC | C 热轧低碳钢-冷轧基料-C01 SPHC
35 | SPHC-SX | V |  |  |  | 0 | 0 | 0 | 0 | 无约束 | 无约束 | ok | 是 |  | C<=0.045; Si<=0.015; Mn[0.23,0.23]; P<=0.015; S<=0.01 | 31 | SPHC | C 热轧低碳钢-冷轧基料-C01 SPHC
35 | SPHC-SX | Nb |  |  |  | 0 | 0 | 0 | 0 | 无约束 | 无约束 | ok | 是 |  | C<=0.045; Si<=0.015; Mn[0.23,0.23]; P<=0.015; S<=0.01 | 31 | SPHC | C 热轧低碳钢-冷轧基料-C01 SPHC
35 | SPHC-SX | Ti |  |  |  | 0 | 0 | 0 | 0 | 无约束 | 无约束 | ok | 是 |  | C<=0.045; Si<=0.015; Mn[0.23,0.23]; P<=0.015; S<=0.01 | 31 | SPHC | C 热轧低碳钢-冷轧基料-C01 SPHC
35 | SPHC-SX | Als | 0.025 |  |  | 0 | 0.01782 | 0.01782 | 0 | 无约束 | 无约束 | ok | 是 |  | C<=0.045; Si<=0.015; Mn[0.23,0.23]; P<=0.015; S<=0.01 | 31 | SPHC | C 热轧低碳钢-冷轧基料-C01 SPHC
35 | SPHC-SX | Alt |  |  |  | 0 | 0.01782 | 0.01782 | 0 | 无约束 | 无约束 | ok | 是 |  | C<=0.045; Si<=0.015; Mn[0.23,0.23]; P<=0.015; S<=0.01 | 31 | SPHC | C 热轧低碳钢-冷轧基料-C01 SPHC
35 | SPHC-SX | Cr |  |  |  | 0 | 0 | 0 | 0 | 无约束 | 无约束 | ok | 是 |  | C<=0.045; Si<=0.015; Mn[0.23,0.23]; P<=0.015; S<=0.01 | 31 | SPHC | C 热轧低碳钢-冷轧基料-C01 SPHC
35 | SPHC-SX | Ni |  |  |  | 0 | 0 | 0 | 0 | 无约束 | 无约束 | ok | 是 |  | C<=0.045; Si<=0.015; Mn[0.23,0.23]; P<=0.015; S<=0.01 | 31 | SPHC | C 热轧低碳钢-冷轧基料-C01 SPHC
35 | SPHC-SX | Cu |  |  |  | 0 | 0 | 0 | 0 | 无约束 | 无约束 | ok | 是 |  | C<=0.045; Si<=0.015; Mn[0.23,0.23]; P<=0.015; S<=0.01 | 31 | SPHC | C 热轧低碳钢-冷轧基料-C01 SPHC
35 | SPHC-SX | Mo |  |  |  | 0 | 0 | 0 | 0 | 无约束 | 无约束 | ok | 是 |  | C<=0.045; Si<=0.015; Mn[0.23,0.23]; P<=0.015; S<=0.01 | 31 | SPHC | C 热轧低碳钢-冷轧基料-C01 SPHC
35 | SPHC-SX | B |  |  |  | 0 | 0 | 0 | 0 | 无约束 | 无约束 | ok | 是 |  | C<=0.045; Si<=0.015; Mn[0.23,0.23]; P<=0.015; S<=0.01 | 31 | SPHC | C 热轧低碳钢-冷轧基料-C01 SPHC
35 | SPHC-SX | Sb |  |  |  | 0 | 0 | 0 | 0 | 无约束 | 无约束 | ok | 是 |  | C<=0.045; Si<=0.015; Mn[0.23,0.23]; P<=0.015; S<=0.01 | 31 | SPHC | C 热轧低碳钢-冷轧基料-C01 SPHC
36 | SPHC-SX | C | 0.05 |  | 0.045 | 0.04 | 0.042451 | 0.045 | 0.002549 | OK | OK | ok | 是 |  | C<=0.045; Si<=0.015; Mn[0.23,0.23]; P<=0.015; S<=0.01 | 32 | SPHC | C 热轧低碳钢-冷轧基料-C01 SPHC
36 | SPHC-SX | Si | 0.015 |  | 0.015 | 0 | 0 | 0 | 0 | OK | OK | ok | 是 |  | C<=0.045; Si<=0.015; Mn[0.23,0.23]; P<=0.015; S<=0.01 | 32 | SPHC | C 热轧低碳钢-冷轧基料-C01 SPHC
36 | SPHC-SX | Mn | 0.23 | 0.23 | 0.23 | 0.09024 | 0.23 | 0.23 | 0 | OK | OK | ok | 是 |  | C<=0.045; Si<=0.015; Mn[0.23,0.23]; P<=0.015; S<=0.01 | 32 | SPHC | C 热轧低碳钢-冷轧基料-C01 SPHC
36 | SPHC-SX | P | 0.015 |  | 0.015 | 0 | 0 | 0 | 0 | OK | OK | ok | 是 |  | C<=0.045; Si<=0.015; Mn[0.23,0.23]; P<=0.015; S<=0.01 | 32 | SPHC | C 热轧低碳钢-冷轧基料-C01 SPHC
36 | SPHC-SX | S | 0.01 |  | 0.01 | 0 | 0 | 0 | 0 | OK | OK | ok | 是 |  | C<=0.045; Si<=0.015; Mn[0.23,0.23]; P<=0.015; S<=0.01 | 32 | SPHC | C 热轧低碳钢-冷轧基料-C01 SPHC
36 | SPHC-SX | V |  |  |  | 0 | 0 | 0 | 0 | 无约束 | 无约束 | ok | 是 |  | C<=0.045; Si<=0.015; Mn[0.23,0.23]; P<=0.015; S<=0.01 | 32 | SPHC | C 热轧低碳钢-冷轧基料-C01 SPHC
36 | SPHC-SX | Nb |  |  |  | 0 | 0 | 0 | 0 | 无约束 | 无约束 | ok | 是 |  | C<=0.045; Si<=0.015; Mn[0.23,0.23]; P<=0.015; S<=0.01 | 32 | SPHC | C 热轧低碳钢-冷轧基料-C01 SPHC
36 | SPHC-SX | Ti |  |  |  | 0 | 0 | 0 | 0 | 无约束 | 无约束 | ok | 是 |  | C<=0.045; Si<=0.015; Mn[0.23,0.23]; P<=0.015; S<=0.01 | 32 | SPHC | C 热轧低碳钢-冷轧基料-C01 SPHC
36 | SPHC-SX | Als | 0.025 |  |  | 0 | 0.01782 | 0.01782 | 0 | 无约束 | 无约束 | ok | 是 |  | C<=0.045; Si<=0.015; Mn[0.23,0.23]; P<=0.015; S<=0.01 | 32 | SPHC | C 热轧低碳钢-冷轧基料-C01 SPHC
36 | SPHC-SX | Alt |  |  |  | 0 | 0.01782 | 0.01782 | 0 | 无约束 | 无约束 | ok | 是 |  | C<=0.045; Si<=0.015; Mn[0.23,0.23]; P<=0.015; S<=0.01 | 32 | SPHC | C 热轧低碳钢-冷轧基料-C01 SPHC
36 | SPHC-SX | Cr |  |  |  | 0 | 0 | 0 | 0 | 无约束 | 无约束 | ok | 是 |  | C<=0.045; Si<=0.015; Mn[0.23,0.23]; P<=0.015; S<=0.01 | 32 | SPHC | C 热轧低碳钢-冷轧基料-C01 SPHC
36 | SPHC-SX | Ni |  |  |  | 0 | 0 | 0 | 0 | 无约束 | 无约束 | ok | 是 |  | C<=0.045; Si<=0.015; Mn[0.23,0.23]; P<=0.015; S<=0.01 | 32 | SPHC | C 热轧低碳钢-冷轧基料-C01 SPHC
36 | SPHC-SX | Cu |  |  |  | 0 | 0 | 0 | 0 | 无约束 | 无约束 | ok | 是 |  | C<=0.045; Si<=0.015; Mn[0.23,0.23]; P<=0.015; S<=0.01 | 32 | SPHC | C 热轧低碳钢-冷轧基料-C01 SPHC
36 | SPHC-SX | Mo |  |  |  | 0 | 0 | 0 | 0 | 无约束 | 无约束 | ok | 是 |  | C<=0.045; Si<=0.015; Mn[0.23,0.23]; P<=0.015; S<=0.01 | 32 | SPHC | C 热轧低碳钢-冷轧基料-C01 SPHC
36 | SPHC-SX | B |  |  |  | 0 | 0 | 0 | 0 | 无约束 | 无约束 | ok | 是 |  | C<=0.045; Si<=0.015; Mn[0.23,0.23]; P<=0.015; S<=0.01 | 32 | SPHC | C 热轧低碳钢-冷轧基料-C01 SPHC
36 | SPHC-SX | Sb |  |  |  | 0 | 0 | 0 | 0 | 无约束 | 无约束 | ok | 是 |  | C<=0.045; Si<=0.015; Mn[0.23,0.23]; P<=0.015; S<=0.01 | 32 | SPHC | C 热轧低碳钢-冷轧基料-C01 SPHC
37 | SPHC-M | C | 0.045 |  | 0.04 | 0.04 | 0.042802 | 0.04 | -0.002802 | NG | OK | ok | 否 | C高于上限：0.0428% > 0.0400% | C<=0.04; Si<=0.02; Mn[0.25,0.25]; P<=0.015; S<=0.006 | 33 | SPHC-M | C 热轧低碳钢-冷轧基料-C02 SPHC-M
37 | SPHC-M | Si | 0.02 |  | 0.02 | 0 | 0 | 0 | 0 | OK | OK | ok | 否 | C高于上限：0.0428% > 0.0400% | C<=0.04; Si<=0.02; Mn[0.25,0.25]; P<=0.015; S<=0.006 | 33 | SPHC-M | C 热轧低碳钢-冷轧基料-C02 SPHC-M
37 | SPHC-M | Mn | 0.25 | 0.25 | 0.25 | 0.09024 | 0.25 | 0.25 | 0 | OK | OK | ok | 否 | C高于上限：0.0428% > 0.0400% | C<=0.04; Si<=0.02; Mn[0.25,0.25]; P<=0.015; S<=0.006 | 33 | SPHC-M | C 热轧低碳钢-冷轧基料-C02 SPHC-M
37 | SPHC-M | P | 0.015 |  | 0.015 | 0 | 0 | 0 | 0 | OK | OK | ok | 否 | C高于上限：0.0428% > 0.0400% | C<=0.04; Si<=0.02; Mn[0.25,0.25]; P<=0.015; S<=0.006 | 33 | SPHC-M | C 热轧低碳钢-冷轧基料-C02 SPHC-M
37 | SPHC-M | S | 0.006 |  | 0.006 | 0 | 0 | 0 | 0 | OK | OK | ok | 否 | C高于上限：0.0428% > 0.0400% | C<=0.04; Si<=0.02; Mn[0.25,0.25]; P<=0.015; S<=0.006 | 33 | SPHC-M | C 热轧低碳钢-冷轧基料-C02 SPHC-M
37 | SPHC-M | V |  |  |  | 0 | 0 | 0 | 0 | 无约束 | 无约束 | ok | 否 | C高于上限：0.0428% > 0.0400% | C<=0.04; Si<=0.02; Mn[0.25,0.25]; P<=0.015; S<=0.006 | 33 | SPHC-M | C 热轧低碳钢-冷轧基料-C02 SPHC-M
37 | SPHC-M | Nb |  |  |  | 0 | 0 | 0 | 0 | 无约束 | 无约束 | ok | 否 | C高于上限：0.0428% > 0.0400% | C<=0.04; Si<=0.02; Mn[0.25,0.25]; P<=0.015; S<=0.006 | 33 | SPHC-M | C 热轧低碳钢-冷轧基料-C02 SPHC-M
37 | SPHC-M | Ti |  |  |  | 0 | 0 | 0 | 0 | 无约束 | 无约束 | ok | 否 | C高于上限：0.0428% > 0.0400% | C<=0.04; Si<=0.02; Mn[0.25,0.25]; P<=0.015; S<=0.006 | 33 | SPHC-M | C 热轧低碳钢-冷轧基料-C02 SPHC-M
37 | SPHC-M | Als | 0.025 |  |  | 0 | 0.01782 | 0.01782 | 0 | 无约束 | 无约束 | ok | 否 | C高于上限：0.0428% > 0.0400% | C<=0.04; Si<=0.02; Mn[0.25,0.25]; P<=0.015; S<=0.006 | 33 | SPHC-M | C 热轧低碳钢-冷轧基料-C02 SPHC-M
37 | SPHC-M | Alt |  |  |  | 0 | 0.01782 | 0.01782 | 0 | 无约束 | 无约束 | ok | 否 | C高于上限：0.0428% > 0.0400% | C<=0.04; Si<=0.02; Mn[0.25,0.25]; P<=0.015; S<=0.006 | 33 | SPHC-M | C 热轧低碳钢-冷轧基料-C02 SPHC-M
37 | SPHC-M | Cr |  |  |  | 0 | 0 | 0 | 0 | 无约束 | 无约束 | ok | 否 | C高于上限：0.0428% > 0.0400% | C<=0.04; Si<=0.02; Mn[0.25,0.25]; P<=0.015; S<=0.006 | 33 | SPHC-M | C 热轧低碳钢-冷轧基料-C02 SPHC-M
37 | SPHC-M | Ni |  |  |  | 0 | 0 | 0 | 0 | 无约束 | 无约束 | ok | 否 | C高于上限：0.0428% > 0.0400% | C<=0.04; Si<=0.02; Mn[0.25,0.25]; P<=0.015; S<=0.006 | 33 | SPHC-M | C 热轧低碳钢-冷轧基料-C02 SPHC-M
37 | SPHC-M | Cu |  |  |  | 0 | 0 | 0 | 0 | 无约束 | 无约束 | ok | 否 | C高于上限：0.0428% > 0.0400% | C<=0.04; Si<=0.02; Mn[0.25,0.25]; P<=0.015; S<=0.006 | 33 | SPHC-M | C 热轧低碳钢-冷轧基料-C02 SPHC-M
37 | SPHC-M | Mo |  |  |  | 0 | 0 | 0 | 0 | 无约束 | 无约束 | ok | 否 | C高于上限：0.0428% > 0.0400% | C<=0.04; Si<=0.02; Mn[0.25,0.25]; P<=0.015; S<=0.006 | 33 | SPHC-M | C 热轧低碳钢-冷轧基料-C02 SPHC-M
37 | SPHC-M | B |  |  |  | 0 | 0 | 0 | 0 | 无约束 | 无约束 | ok | 否 | C高于上限：0.0428% > 0.0400% | C<=0.04; Si<=0.02; Mn[0.25,0.25]; P<=0.015; S<=0.006 | 33 | SPHC-M | C 热轧低碳钢-冷轧基料-C02 SPHC-M
37 | SPHC-M | Sb |  |  |  | 0 | 0 | 0 | 0 | 无约束 | 无约束 | ok | 否 | C高于上限：0.0428% > 0.0400% | C<=0.04; Si<=0.02; Mn[0.25,0.25]; P<=0.015; S<=0.006 | 33 | SPHC-M | C 热轧低碳钢-冷轧基料-C02 SPHC-M
38 | SPHC-M(B) | C | 0.045 |  | 0.04 | 0.04 | 0.042521 | 0.04 | -0.002521 | NG | OK | ok | 否 | C高于上限：0.0425% > 0.0400% | C<=0.04; Si<=0.02; Mn[0.25,0.25]; P<=0.015; S<=0.006; B[0.0014,0.0014] | 34 | SPHC-M(B) | C 热轧低碳钢-冷轧基料-C05 SPHC-M(B)
38 | SPHC-M(B) | Si | 0.02 |  | 0.02 | 0 | 0 | 0 | 0 | OK | OK | ok | 否 | C高于上限：0.0425% > 0.0400% | C<=0.04; Si<=0.02; Mn[0.25,0.25]; P<=0.015; S<=0.006; B[0.0014,0.0014] | 34 | SPHC-M(B) | C 热轧低碳钢-冷轧基料-C05 SPHC-M(B)
38 | SPHC-M(B) | Mn | 0.25 | 0.25 | 0.25 | 0.10625 | 0.25 | 0.25 | 0 | OK | OK | ok | 否 | C高于上限：0.0425% > 0.0400% | C<=0.04; Si<=0.02; Mn[0.25,0.25]; P<=0.015; S<=0.006; B[0.0014,0.0014] | 34 | SPHC-M(B) | C 热轧低碳钢-冷轧基料-C05 SPHC-M(B)
38 | SPHC-M(B) | P | 0.015 |  | 0.015 | 0 | 0 | 0 | 0 | OK | OK | ok | 否 | C高于上限：0.0425% > 0.0400% | C<=0.04; Si<=0.02; Mn[0.25,0.25]; P<=0.015; S<=0.006; B[0.0014,0.0014] | 34 | SPHC-M(B) | C 热轧低碳钢-冷轧基料-C05 SPHC-M(B)
38 | SPHC-M(B) | S | 0.006 |  | 0.006 | 0 | 0 | 0 | 0 | OK | OK | ok | 否 | C高于上限：0.0425% > 0.0400% | C<=0.04; Si<=0.02; Mn[0.25,0.25]; P<=0.015; S<=0.006; B[0.0014,0.0014] | 34 | SPHC-M(B) | C 热轧低碳钢-冷轧基料-C05 SPHC-M(B)
38 | SPHC-M(B) | V |  |  |  | 0 | 0 | 0 | 0 | 无约束 | 无约束 | ok | 否 | C高于上限：0.0425% > 0.0400% | C<=0.04; Si<=0.02; Mn[0.25,0.25]; P<=0.015; S<=0.006; B[0.0014,0.0014] | 34 | SPHC-M(B) | C 热轧低碳钢-冷轧基料-C05 SPHC-M(B)
38 | SPHC-M(B) | Nb |  |  |  | 0 | 0 | 0 | 0 | 无约束 | 无约束 | ok | 否 | C高于上限：0.0425% > 0.0400% | C<=0.04; Si<=0.02; Mn[0.25,0.25]; P<=0.015; S<=0.006; B[0.0014,0.0014] | 34 | SPHC-M(B) | C 热轧低碳钢-冷轧基料-C05 SPHC-M(B)
38 | SPHC-M(B) | Ti |  |  |  | 0 | 0 | 0 | 0 | 无约束 | 无约束 | ok | 否 | C高于上限：0.0425% > 0.0400% | C<=0.04; Si<=0.02; Mn[0.25,0.25]; P<=0.015; S<=0.006; B[0.0014,0.0014] | 34 | SPHC-M(B) | C 热轧低碳钢-冷轧基料-C05 SPHC-M(B)
38 | SPHC-M(B) | Als | 0.025 |  |  | 0 | 0.01782 | 0.01782 | 0 | 无约束 | 无约束 | ok | 否 | C高于上限：0.0425% > 0.0400% | C<=0.04; Si<=0.02; Mn[0.25,0.25]; P<=0.015; S<=0.006; B[0.0014,0.0014] | 34 | SPHC-M(B) | C 热轧低碳钢-冷轧基料-C05 SPHC-M(B)
38 | SPHC-M(B) | Alt |  |  |  | 0 | 0.01782 | 0.01782 | 0 | 无约束 | 无约束 | ok | 否 | C高于上限：0.0425% > 0.0400% | C<=0.04; Si<=0.02; Mn[0.25,0.25]; P<=0.015; S<=0.006; B[0.0014,0.0014] | 34 | SPHC-M(B) | C 热轧低碳钢-冷轧基料-C05 SPHC-M(B)
38 | SPHC-M(B) | Cr |  |  |  | 0 | 0 | 0 | 0 | 无约束 | 无约束 | ok | 否 | C高于上限：0.0425% > 0.0400% | C<=0.04; Si<=0.02; Mn[0.25,0.25]; P<=0.015; S<=0.006; B[0.0014,0.0014] | 34 | SPHC-M(B) | C 热轧低碳钢-冷轧基料-C05 SPHC-M(B)
38 | SPHC-M(B) | Ni |  |  |  | 0 | 0 | 0 | 0 | 无约束 | 无约束 | ok | 否 | C高于上限：0.0425% > 0.0400% | C<=0.04; Si<=0.02; Mn[0.25,0.25]; P<=0.015; S<=0.006; B[0.0014,0.0014] | 34 | SPHC-M(B) | C 热轧低碳钢-冷轧基料-C05 SPHC-M(B)
38 | SPHC-M(B) | Cu |  |  |  | 0 | 0 | 0 | 0 | 无约束 | 无约束 | ok | 否 | C高于上限：0.0425% > 0.0400% | C<=0.04; Si<=0.02; Mn[0.25,0.25]; P<=0.015; S<=0.006; B[0.0014,0.0014] | 34 | SPHC-M(B) | C 热轧低碳钢-冷轧基料-C05 SPHC-M(B)
38 | SPHC-M(B) | Mo |  |  |  | 0 | 0 | 0 | 0 | 无约束 | 无约束 | ok | 否 | C高于上限：0.0425% > 0.0400% | C<=0.04; Si<=0.02; Mn[0.25,0.25]; P<=0.015; S<=0.006; B[0.0014,0.0014] | 34 | SPHC-M(B) | C 热轧低碳钢-冷轧基料-C05 SPHC-M(B)
38 | SPHC-M(B) | B | 0.0014 | 0.0014 | 0.0014 | 0 | 0.0014 | 0.0014 | 0 | OK | OK | ok | 否 | C高于上限：0.0425% > 0.0400% | C<=0.04; Si<=0.02; Mn[0.25,0.25]; P<=0.015; S<=0.006; B[0.0014,0.0014] | 34 | SPHC-M(B) | C 热轧低碳钢-冷轧基料-C05 SPHC-M(B)
38 | SPHC-M(B) | Sb |  |  |  | 0 | 0 | 0 | 0 | 无约束 | 无约束 | ok | 否 | C高于上限：0.0425% > 0.0400% | C<=0.04; Si<=0.02; Mn[0.25,0.25]; P<=0.015; S<=0.006; B[0.0014,0.0014] | 34 | SPHC-M(B) | C 热轧低碳钢-冷轧基料-C05 SPHC-M(B)
39 | MRT2.5 | C | 0.06 |  | 0.055 | 0.04 | 0.051085 | 0.051085 | 0 | OK | OK | ok | 是 |  | C<=0.055; Mn[0.28,0.28]; P<=0.015; S<=0.006 | 35 | MRT2.5 | C 热轧低碳钢-冷轧基料-C03 MRT2.5
39 | MRT2.5 | Si | 0 |  |  | 0 | 0 | 0 | 0 | 无约束 | 无约束 | ok | 是 |  | C<=0.055; Mn[0.28,0.28]; P<=0.015; S<=0.006 | 35 | MRT2.5 | C 热轧低碳钢-冷轧基料-C03 MRT2.5
39 | MRT2.5 | Mn | 0.28 | 0.28 | 0.28 | 0.1454 | 0.28 | 0.28 | 0 | OK | OK | ok | 是 |  | C<=0.055; Mn[0.28,0.28]; P<=0.015; S<=0.006 | 35 | MRT2.5 | C 热轧低碳钢-冷轧基料-C03 MRT2.5
39 | MRT2.5 | P | 0.015 |  | 0.015 | 0 | 0 | 0 | 0 | OK | OK | ok | 是 |  | C<=0.055; Mn[0.28,0.28]; P<=0.015; S<=0.006 | 35 | MRT2.5 | C 热轧低碳钢-冷轧基料-C03 MRT2.5
39 | MRT2.5 | S | 0.006 |  | 0.006 | 0 | 0 | 0 | 0 | OK | OK | ok | 是 |  | C<=0.055; Mn[0.28,0.28]; P<=0.015; S<=0.006 | 35 | MRT2.5 | C 热轧低碳钢-冷轧基料-C03 MRT2.5
39 | MRT2.5 | V |  |  |  | 0 | 0 | 0 | 0 | 无约束 | 无约束 | ok | 是 |  | C<=0.055; Mn[0.28,0.28]; P<=0.015; S<=0.006 | 35 | MRT2.5 | C 热轧低碳钢-冷轧基料-C03 MRT2.5
39 | MRT2.5 | Nb |  |  |  | 0 | 0 | 0 | 0 | 无约束 | 无约束 | ok | 是 |  | C<=0.055; Mn[0.28,0.28]; P<=0.015; S<=0.006 | 35 | MRT2.5 | C 热轧低碳钢-冷轧基料-C03 MRT2.5
39 | MRT2.5 | Ti |  |  |  | 0 | 0 | 0 | 0 | 无约束 | 无约束 | ok | 是 |  | C<=0.055; Mn[0.28,0.28]; P<=0.015; S<=0.006 | 35 | MRT2.5 | C 热轧低碳钢-冷轧基料-C03 MRT2.5
39 | MRT2.5 | Als | 0.03 |  |  | 0 | 0.01782 | 0.01782 | 0 | 无约束 | 无约束 | ok | 是 |  | C<=0.055; Mn[0.28,0.28]; P<=0.015; S<=0.006 | 35 | MRT2.5 | C 热轧低碳钢-冷轧基料-C03 MRT2.5
39 | MRT2.5 | Alt |  |  |  | 0 | 0.01782 | 0.01782 | 0 | 无约束 | 无约束 | ok | 是 |  | C<=0.055; Mn[0.28,0.28]; P<=0.015; S<=0.006 | 35 | MRT2.5 | C 热轧低碳钢-冷轧基料-C03 MRT2.5
39 | MRT2.5 | Cr |  |  |  | 0 | 0 | 0 | 0 | 无约束 | 无约束 | ok | 是 |  | C<=0.055; Mn[0.28,0.28]; P<=0.015; S<=0.006 | 35 | MRT2.5 | C 热轧低碳钢-冷轧基料-C03 MRT2.5
39 | MRT2.5 | Ni |  |  |  | 0 | 0 | 0 | 0 | 无约束 | 无约束 | ok | 是 |  | C<=0.055; Mn[0.28,0.28]; P<=0.015; S<=0.006 | 35 | MRT2.5 | C 热轧低碳钢-冷轧基料-C03 MRT2.5
39 | MRT2.5 | Cu |  |  |  | 0 | 0 | 0 | 0 | 无约束 | 无约束 | ok | 是 |  | C<=0.055; Mn[0.28,0.28]; P<=0.015; S<=0.006 | 35 | MRT2.5 | C 热轧低碳钢-冷轧基料-C03 MRT2.5
39 | MRT2.5 | Mo |  |  |  | 0 | 0 | 0 | 0 | 无约束 | 无约束 | ok | 是 |  | C<=0.055; Mn[0.28,0.28]; P<=0.015; S<=0.006 | 35 | MRT2.5 | C 热轧低碳钢-冷轧基料-C03 MRT2.5
39 | MRT2.5 | B |  |  |  | 0 | 0 | 0 | 0 | 无约束 | 无约束 | ok | 是 |  | C<=0.055; Mn[0.28,0.28]; P<=0.015; S<=0.006 | 35 | MRT2.5 | C 热轧低碳钢-冷轧基料-C03 MRT2.5
39 | MRT2.5 | Sb |  |  |  | 0 | 0 | 0 | 0 | 无约束 | 无约束 | ok | 是 |  | C<=0.055; Mn[0.28,0.28]; P<=0.015; S<=0.006 | 35 | MRT2.5 | C 热轧低碳钢-冷轧基料-C03 MRT2.5
40 | YFMRT2.5 | C | 0.06 |  | 0.055 | 0.04 | 0.054948 | 0.054948 | 0 | OK | OK | ok | 是 |  | C<=0.055; Mn[0.28,0.28]; P<=0.015; S<=0.006 | 36 | YFMRT2.5 | C 热轧低碳钢-冷轧基料-C07 YFMRT2.5
40 | YFMRT2.5 | Si | 0 |  |  | 0 | 0 | 0 | 0 | 无约束 | 无约束 | ok | 是 |  | C<=0.055; Mn[0.28,0.28]; P<=0.015; S<=0.006 | 36 | YFMRT2.5 | C 热轧低碳钢-冷轧基料-C07 YFMRT2.5
40 | YFMRT2.5 | Mn | 0.28 | 0.28 | 0.28 | 0.0985 | 0.28 | 0.28 | 0 | OK | OK | ok | 是 |  | C<=0.055; Mn[0.28,0.28]; P<=0.015; S<=0.006 | 36 | YFMRT2.5 | C 热轧低碳钢-冷轧基料-C07 YFMRT2.5
40 | YFMRT2.5 | P | 0.015 |  | 0.015 | 0 | 0 | 0 | 0 | OK | OK | ok | 是 |  | C<=0.055; Mn[0.28,0.28]; P<=0.015; S<=0.006 | 36 | YFMRT2.5 | C 热轧低碳钢-冷轧基料-C07 YFMRT2.5
40 | YFMRT2.5 | S | 0.006 |  | 0.006 | 0 | 0 | 0 | 0 | OK | OK | ok | 是 |  | C<=0.055; Mn[0.28,0.28]; P<=0.015; S<=0.006 | 36 | YFMRT2.5 | C 热轧低碳钢-冷轧基料-C07 YFMRT2.5
40 | YFMRT2.5 | V |  |  |  | 0 | 0 | 0 | 0 | 无约束 | 无约束 | ok | 是 |  | C<=0.055; Mn[0.28,0.28]; P<=0.015; S<=0.006 | 36 | YFMRT2.5 | C 热轧低碳钢-冷轧基料-C07 YFMRT2.5
40 | YFMRT2.5 | Nb |  |  |  | 0 | 0 | 0 | 0 | 无约束 | 无约束 | ok | 是 |  | C<=0.055; Mn[0.28,0.28]; P<=0.015; S<=0.006 | 36 | YFMRT2.5 | C 热轧低碳钢-冷轧基料-C07 YFMRT2.5
40 | YFMRT2.5 | Ti |  |  |  | 0 | 0 | 0 | 0 | 无约束 | 无约束 | ok | 是 |  | C<=0.055; Mn[0.28,0.28]; P<=0.015; S<=0.006 | 36 | YFMRT2.5 | C 热轧低碳钢-冷轧基料-C07 YFMRT2.5
40 | YFMRT2.5 | Als | 0.03 |  |  | 0 | 0.01782 | 0.01782 | 0 | 无约束 | 无约束 | ok | 是 |  | C<=0.055; Mn[0.28,0.28]; P<=0.015; S<=0.006 | 36 | YFMRT2.5 | C 热轧低碳钢-冷轧基料-C07 YFMRT2.5
40 | YFMRT2.5 | Alt |  |  |  | 0 | 0.01782 | 0.01782 | 0 | 无约束 | 无约束 | ok | 是 |  | C<=0.055; Mn[0.28,0.28]; P<=0.015; S<=0.006 | 36 | YFMRT2.5 | C 热轧低碳钢-冷轧基料-C07 YFMRT2.5
40 | YFMRT2.5 | Cr |  |  |  | 0 | 0 | 0 | 0 | 无约束 | 无约束 | ok | 是 |  | C<=0.055; Mn[0.28,0.28]; P<=0.015; S<=0.006 | 36 | YFMRT2.5 | C 热轧低碳钢-冷轧基料-C07 YFMRT2.5
40 | YFMRT2.5 | Ni |  |  |  | 0 | 0 | 0 | 0 | 无约束 | 无约束 | ok | 是 |  | C<=0.055; Mn[0.28,0.28]; P<=0.015; S<=0.006 | 36 | YFMRT2.5 | C 热轧低碳钢-冷轧基料-C07 YFMRT2.5
40 | YFMRT2.5 | Cu |  |  |  | 0 | 0 | 0 | 0 | 无约束 | 无约束 | ok | 是 |  | C<=0.055; Mn[0.28,0.28]; P<=0.015; S<=0.006 | 36 | YFMRT2.5 | C 热轧低碳钢-冷轧基料-C07 YFMRT2.5
40 | YFMRT2.5 | Mo |  |  |  | 0 | 0 | 0 | 0 | 无约束 | 无约束 | ok | 是 |  | C<=0.055; Mn[0.28,0.28]; P<=0.015; S<=0.006 | 36 | YFMRT2.5 | C 热轧低碳钢-冷轧基料-C07 YFMRT2.5
40 | YFMRT2.5 | B |  |  |  | 0 | 0 | 0 | 0 | 无约束 | 无约束 | ok | 是 |  | C<=0.055; Mn[0.28,0.28]; P<=0.015; S<=0.006 | 36 | YFMRT2.5 | C 热轧低碳钢-冷轧基料-C07 YFMRT2.5
40 | YFMRT2.5 | Sb |  |  |  | 0 | 0 | 0 | 0 | 无约束 | 无约束 | ok | 是 |  | C<=0.055; Mn[0.28,0.28]; P<=0.015; S<=0.006 | 36 | YFMRT2.5 | C 热轧低碳钢-冷轧基料-C07 YFMRT2.5
41 | YLMRT3 | C | 0.07 |  | 0.065 | 0.04 | 0.060713 | 0.060713 | 0 | OK | OK | ok | 是 |  | C<=0.065; Mn[0.35,0.35]; P<=0.015; S<=0.006 | 37 | YLMRT3 | C 热轧低碳钢-冷轧基料-C04 YLMRT3
41 | YLMRT3 | Si | 0 |  |  | 0 | 0 | 0 | 0 | 无约束 | 无约束 | ok | 是 |  | C<=0.065; Mn[0.35,0.35]; P<=0.015; S<=0.006 | 37 | YLMRT3 | C 热轧低碳钢-冷轧基料-C04 YLMRT3
41 | YLMRT3 | Mn | 0.35 | 0.35 | 0.35 | 0.0985 | 0.35 | 0.35 | 0 | OK | OK | ok | 是 |  | C<=0.065; Mn[0.35,0.35]; P<=0.015; S<=0.006 | 37 | YLMRT3 | C 热轧低碳钢-冷轧基料-C04 YLMRT3
41 | YLMRT3 | P | 0.015 |  | 0.015 | 0 | 0 | 0 | 0 | OK | OK | ok | 是 |  | C<=0.065; Mn[0.35,0.35]; P<=0.015; S<=0.006 | 37 | YLMRT3 | C 热轧低碳钢-冷轧基料-C04 YLMRT3
41 | YLMRT3 | S | 0.006 |  | 0.006 | 0 | 0 | 0 | 0 | OK | OK | ok | 是 |  | C<=0.065; Mn[0.35,0.35]; P<=0.015; S<=0.006 | 37 | YLMRT3 | C 热轧低碳钢-冷轧基料-C04 YLMRT3
41 | YLMRT3 | V |  |  |  | 0 | 0 | 0 | 0 | 无约束 | 无约束 | ok | 是 |  | C<=0.065; Mn[0.35,0.35]; P<=0.015; S<=0.006 | 37 | YLMRT3 | C 热轧低碳钢-冷轧基料-C04 YLMRT3
41 | YLMRT3 | Nb |  |  |  | 0 | 0 | 0 | 0 | 无约束 | 无约束 | ok | 是 |  | C<=0.065; Mn[0.35,0.35]; P<=0.015; S<=0.006 | 37 | YLMRT3 | C 热轧低碳钢-冷轧基料-C04 YLMRT3
41 | YLMRT3 | Ti |  |  |  | 0 | 0 | 0 | 0 | 无约束 | 无约束 | ok | 是 |  | C<=0.065; Mn[0.35,0.35]; P<=0.015; S<=0.006 | 37 | YLMRT3 | C 热轧低碳钢-冷轧基料-C04 YLMRT3
41 | YLMRT3 | Als | 0.03 |  |  | 0 | 0.01782 | 0.01782 | 0 | 无约束 | 无约束 | ok | 是 |  | C<=0.065; Mn[0.35,0.35]; P<=0.015; S<=0.006 | 37 | YLMRT3 | C 热轧低碳钢-冷轧基料-C04 YLMRT3
41 | YLMRT3 | Alt |  |  |  | 0 | 0.01782 | 0.01782 | 0 | 无约束 | 无约束 | ok | 是 |  | C<=0.065; Mn[0.35,0.35]; P<=0.015; S<=0.006 | 37 | YLMRT3 | C 热轧低碳钢-冷轧基料-C04 YLMRT3
41 | YLMRT3 | Cr |  |  |  | 0 | 0 | 0 | 0 | 无约束 | 无约束 | ok | 是 |  | C<=0.065; Mn[0.35,0.35]; P<=0.015; S<=0.006 | 37 | YLMRT3 | C 热轧低碳钢-冷轧基料-C04 YLMRT3
41 | YLMRT3 | Ni |  |  |  | 0 | 0 | 0 | 0 | 无约束 | 无约束 | ok | 是 |  | C<=0.065; Mn[0.35,0.35]; P<=0.015; S<=0.006 | 37 | YLMRT3 | C 热轧低碳钢-冷轧基料-C04 YLMRT3
41 | YLMRT3 | Cu |  |  |  | 0 | 0 | 0 | 0 | 无约束 | 无约束 | ok | 是 |  | C<=0.065; Mn[0.35,0.35]; P<=0.015; S<=0.006 | 37 | YLMRT3 | C 热轧低碳钢-冷轧基料-C04 YLMRT3
41 | YLMRT3 | Mo |  |  |  | 0 | 0 | 0 | 0 | 无约束 | 无约束 | ok | 是 |  | C<=0.065; Mn[0.35,0.35]; P<=0.015; S<=0.006 | 37 | YLMRT3 | C 热轧低碳钢-冷轧基料-C04 YLMRT3
41 | YLMRT3 | B |  |  |  | 0 | 0 | 0 | 0 | 无约束 | 无约束 | ok | 是 |  | C<=0.065; Mn[0.35,0.35]; P<=0.015; S<=0.006 | 37 | YLMRT3 | C 热轧低碳钢-冷轧基料-C04 YLMRT3
41 | YLMRT3 | Sb |  |  |  | 0 | 0 | 0 | 0 | 无约束 | 无约束 | ok | 是 |  | C<=0.065; Mn[0.35,0.35]; P<=0.015; S<=0.006 | 37 | YLMRT3 | C 热轧低碳钢-冷轧基料-C04 YLMRT3
42 | Q355B-1 | C | 0.16 |  | 0.155 | 0.070818 | 0.076291 | 0.076291 | 0 | OK | OK | ok | 是 |  | C<=0.155; Si[0.08,0.08]; Mn[0.35,0.35]; P<=0.02; S<=0.01; Ti[0.045,0.045] | 38 | Q355B | B 结构钢-低合金高强结构钢-B01 Q355B
42 | Q355B-1 | Si | 0.08 | 0.08 | 0.08 | 0 | 0.08 | 0.08 | 0 | OK | OK | ok | 是 |  | C<=0.155; Si[0.08,0.08]; Mn[0.35,0.35]; P<=0.02; S<=0.01; Ti[0.045,0.045] | 38 | Q355B | B 结构钢-低合金高强结构钢-B01 Q355B
42 | Q355B-1 | Mn | 0.35 | 0.35 | 0.35 | 0.122477 | 0.35 | 0.35 | 0 | OK | OK | ok | 是 |  | C<=0.155; Si[0.08,0.08]; Mn[0.35,0.35]; P<=0.02; S<=0.01; Ti[0.045,0.045] | 38 | Q355B | B 结构钢-低合金高强结构钢-B01 Q355B
42 | Q355B-1 | P | 0.02 |  | 0.02 | 0 | 0 | 0 | 0 | OK | OK | ok | 是 |  | C<=0.155; Si[0.08,0.08]; Mn[0.35,0.35]; P<=0.02; S<=0.01; Ti[0.045,0.045] | 38 | Q355B | B 结构钢-低合金高强结构钢-B01 Q355B
42 | Q355B-1 | S | 0.01 |  | 0.01 | 0 | 0 | 0 | 0 | OK | OK | ok | 是 |  | C<=0.155; Si[0.08,0.08]; Mn[0.35,0.35]; P<=0.02; S<=0.01; Ti[0.045,0.045] | 38 | Q355B | B 结构钢-低合金高强结构钢-B01 Q355B
42 | Q355B-1 | V |  |  |  | 0 | 0 | 0 | 0 | 无约束 | 无约束 | ok | 是 |  | C<=0.155; Si[0.08,0.08]; Mn[0.35,0.35]; P<=0.02; S<=0.01; Ti[0.045,0.045] | 38 | Q355B | B 结构钢-低合金高强结构钢-B01 Q355B
42 | Q355B-1 | Nb |  |  |  | 0 | 0 | 0 | 0 | 无约束 | 无约束 | ok | 是 |  | C<=0.155; Si[0.08,0.08]; Mn[0.35,0.35]; P<=0.02; S<=0.01; Ti[0.045,0.045] | 38 | Q355B | B 结构钢-低合金高强结构钢-B01 Q355B
42 | Q355B-1 | Ti | 0.04 | 0.045 | 0.045 | 0 | 0.045 | 0.045 | 0 | OK | OK | ok | 是 |  | C<=0.155; Si[0.08,0.08]; Mn[0.35,0.35]; P<=0.02; S<=0.01; Ti[0.045,0.045] | 38 | Q355B | B 结构钢-低合金高强结构钢-B01 Q355B
42 | Q355B-1 | Als | 0.02 |  |  | 0 | 0.021202 | 0.021202 | 0 | 无约束 | 无约束 | ok | 是 |  | C<=0.155; Si[0.08,0.08]; Mn[0.35,0.35]; P<=0.02; S<=0.01; Ti[0.045,0.045] | 38 | Q355B | B 结构钢-低合金高强结构钢-B01 Q355B
42 | Q355B-1 | Alt |  |  |  | 0 | 0.021202 | 0.021202 | 0 | 无约束 | 无约束 | ok | 是 |  | C<=0.155; Si[0.08,0.08]; Mn[0.35,0.35]; P<=0.02; S<=0.01; Ti[0.045,0.045] | 38 | Q355B | B 结构钢-低合金高强结构钢-B01 Q355B
42 | Q355B-1 | Cr |  |  |  | 0 | 0 | 0 | 0 | 无约束 | 无约束 | ok | 是 |  | C<=0.155; Si[0.08,0.08]; Mn[0.35,0.35]; P<=0.02; S<=0.01; Ti[0.045,0.045] | 38 | Q355B | B 结构钢-低合金高强结构钢-B01 Q355B
42 | Q355B-1 | Ni |  |  |  | 0 | 0 | 0 | 0 | 无约束 | 无约束 | ok | 是 |  | C<=0.155; Si[0.08,0.08]; Mn[0.35,0.35]; P<=0.02; S<=0.01; Ti[0.045,0.045] | 38 | Q355B | B 结构钢-低合金高强结构钢-B01 Q355B
42 | Q355B-1 | Cu |  |  |  | 0 | 0 | 0 | 0 | 无约束 | 无约束 | ok | 是 |  | C<=0.155; Si[0.08,0.08]; Mn[0.35,0.35]; P<=0.02; S<=0.01; Ti[0.045,0.045] | 38 | Q355B | B 结构钢-低合金高强结构钢-B01 Q355B
42 | Q355B-1 | Mo |  |  |  | 0 | 0 | 0 | 0 | 无约束 | 无约束 | ok | 是 |  | C<=0.155; Si[0.08,0.08]; Mn[0.35,0.35]; P<=0.02; S<=0.01; Ti[0.045,0.045] | 38 | Q355B | B 结构钢-低合金高强结构钢-B01 Q355B
42 | Q355B-1 | B |  |  |  | 0 | 0 | 0 | 0 | 无约束 | 无约束 | ok | 是 |  | C<=0.155; Si[0.08,0.08]; Mn[0.35,0.35]; P<=0.02; S<=0.01; Ti[0.045,0.045] | 38 | Q355B | B 结构钢-低合金高强结构钢-B01 Q355B
42 | Q355B-1 | Sb |  |  |  | 0 | 0 | 0 | 0 | 无约束 | 无约束 | ok | 是 |  | C<=0.155; Si[0.08,0.08]; Mn[0.35,0.35]; P<=0.02; S<=0.01; Ti[0.045,0.045] | 38 | Q355B | B 结构钢-低合金高强结构钢-B01 Q355B
43 | Q355B-2 | C | 0.16 |  | 0.155 | 0.074004 | 0.083994 | 0.083994 | 0 | OK | OK | ok | 是 |  | C<=0.155; Si[0.08,0.08]; Mn[0.5,0.5]; P<=0.02; S<=0.01; Ti[0.045,0.045] | 39 | Q355B | B 结构钢-低合金高强结构钢-B01 Q355B
43 | Q355B-2 | Si | 0.08 | 0.08 | 0.08 | 0 | 0.08 | 0.08 | 0 | OK | OK | ok | 是 |  | C<=0.155; Si[0.08,0.08]; Mn[0.5,0.5]; P<=0.02; S<=0.01; Ti[0.045,0.045] | 39 | Q355B | B 结构钢-低合金高强结构钢-B01 Q355B
43 | Q355B-2 | Mn | 0.5 | 0.5 | 0.5 | 0.121204 | 0.5 | 0.5 | 0 | OK | OK | ok | 是 |  | C<=0.155; Si[0.08,0.08]; Mn[0.5,0.5]; P<=0.02; S<=0.01; Ti[0.045,0.045] | 39 | Q355B | B 结构钢-低合金高强结构钢-B01 Q355B
43 | Q355B-2 | P | 0.02 |  | 0.02 | 0 | 0 | 0 | 0 | OK | OK | ok | 是 |  | C<=0.155; Si[0.08,0.08]; Mn[0.5,0.5]; P<=0.02; S<=0.01; Ti[0.045,0.045] | 39 | Q355B | B 结构钢-低合金高强结构钢-B01 Q355B
43 | Q355B-2 | S | 0.01 |  | 0.01 | 0 | 0 | 0 | 0 | OK | OK | ok | 是 |  | C<=0.155; Si[0.08,0.08]; Mn[0.5,0.5]; P<=0.02; S<=0.01; Ti[0.045,0.045] | 39 | Q355B | B 结构钢-低合金高强结构钢-B01 Q355B
43 | Q355B-2 | V |  |  |  | 0 | 0 | 0 | 0 | 无约束 | 无约束 | ok | 是 |  | C<=0.155; Si[0.08,0.08]; Mn[0.5,0.5]; P<=0.02; S<=0.01; Ti[0.045,0.045] | 39 | Q355B | B 结构钢-低合金高强结构钢-B01 Q355B
43 | Q355B-2 | Nb |  |  |  | 0 | 0 | 0 | 0 | 无约束 | 无约束 | ok | 是 |  | C<=0.155; Si[0.08,0.08]; Mn[0.5,0.5]; P<=0.02; S<=0.01; Ti[0.045,0.045] | 39 | Q355B | B 结构钢-低合金高强结构钢-B01 Q355B
43 | Q355B-2 | Ti | 0.04 | 0.045 | 0.045 | 0 | 0.045 | 0.045 | 0 | OK | OK | ok | 是 |  | C<=0.155; Si[0.08,0.08]; Mn[0.5,0.5]; P<=0.02; S<=0.01; Ti[0.045,0.045] | 39 | Q355B | B 结构钢-低合金高强结构钢-B01 Q355B
43 | Q355B-2 | Als | 0.02 |  |  | 0 | 0.02079 | 0.02079 | 0 | 无约束 | 无约束 | ok | 是 |  | C<=0.155; Si[0.08,0.08]; Mn[0.5,0.5]; P<=0.02; S<=0.01; Ti[0.045,0.045] | 39 | Q355B | B 结构钢-低合金高强结构钢-B01 Q355B
43 | Q355B-2 | Alt |  |  |  | 0 | 0.02079 | 0.02079 | 0 | 无约束 | 无约束 | ok | 是 |  | C<=0.155; Si[0.08,0.08]; Mn[0.5,0.5]; P<=0.02; S<=0.01; Ti[0.045,0.045] | 39 | Q355B | B 结构钢-低合金高强结构钢-B01 Q355B
43 | Q355B-2 | Cr |  |  |  | 0 | 0 | 0 | 0 | 无约束 | 无约束 | ok | 是 |  | C<=0.155; Si[0.08,0.08]; Mn[0.5,0.5]; P<=0.02; S<=0.01; Ti[0.045,0.045] | 39 | Q355B | B 结构钢-低合金高强结构钢-B01 Q355B
43 | Q355B-2 | Ni |  |  |  | 0 | 0 | 0 | 0 | 无约束 | 无约束 | ok | 是 |  | C<=0.155; Si[0.08,0.08]; Mn[0.5,0.5]; P<=0.02; S<=0.01; Ti[0.045,0.045] | 39 | Q355B | B 结构钢-低合金高强结构钢-B01 Q355B
43 | Q355B-2 | Cu |  |  |  | 0 | 0 | 0 | 0 | 无约束 | 无约束 | ok | 是 |  | C<=0.155; Si[0.08,0.08]; Mn[0.5,0.5]; P<=0.02; S<=0.01; Ti[0.045,0.045] | 39 | Q355B | B 结构钢-低合金高强结构钢-B01 Q355B
43 | Q355B-2 | Mo |  |  |  | 0 | 0 | 0 | 0 | 无约束 | 无约束 | ok | 是 |  | C<=0.155; Si[0.08,0.08]; Mn[0.5,0.5]; P<=0.02; S<=0.01; Ti[0.045,0.045] | 39 | Q355B | B 结构钢-低合金高强结构钢-B01 Q355B
43 | Q355B-2 | B |  |  |  | 0 | 0 | 0 | 0 | 无约束 | 无约束 | ok | 是 |  | C<=0.155; Si[0.08,0.08]; Mn[0.5,0.5]; P<=0.02; S<=0.01; Ti[0.045,0.045] | 39 | Q355B | B 结构钢-低合金高强结构钢-B01 Q355B
43 | Q355B-2 | Sb |  |  |  | 0 | 0 | 0 | 0 | 无约束 | 无约束 | ok | 是 |  | C<=0.155; Si[0.08,0.08]; Mn[0.5,0.5]; P<=0.02; S<=0.01; Ti[0.045,0.045] | 39 | Q355B | B 结构钢-低合金高强结构钢-B01 Q355B
44 | Q355B-3B | C | 0.16 |  | 0.155 | 0.074124 | 0.107618 | 0.107618 | 0 | OK | OK | ok | 是 |  | C<=0.155; Si[0.18,0.18]; Mn[1.1,1.1]; P<=0.02; S<=0.01; Nb[0.008,0.008]; Ti[0.03,0.03] | 40 | Q355B | B 低合金钢-低合金高强结构钢-B01 Q355B
44 | Q355B-3B | Si | 0.18 | 0.18 | 0.18 | 0 | 0.18 | 0.18 | 0 | OK | OK | ok | 是 |  | C<=0.155; Si[0.18,0.18]; Mn[1.1,1.1]; P<=0.02; S<=0.01; Nb[0.008,0.008]; Ti[0.03,0.03] | 40 | Q355B | B 低合金钢-低合金高强结构钢-B01 Q355B
44 | Q355B-3B | Mn | 1.1 | 1.1 | 1.1 | 0.113951 | 1.1 | 1.1 | 0 | OK | OK | ok | 是 |  | C<=0.155; Si[0.18,0.18]; Mn[1.1,1.1]; P<=0.02; S<=0.01; Nb[0.008,0.008]; Ti[0.03,0.03] | 40 | Q355B | B 低合金钢-低合金高强结构钢-B01 Q355B
44 | Q355B-3B | P | 0.02 |  | 0.02 | 0 | 0 | 0 | 0 | OK | OK | ok | 是 |  | C<=0.155; Si[0.18,0.18]; Mn[1.1,1.1]; P<=0.02; S<=0.01; Nb[0.008,0.008]; Ti[0.03,0.03] | 40 | Q355B | B 低合金钢-低合金高强结构钢-B01 Q355B
44 | Q355B-3B | S | 0.01 |  | 0.01 | 0 | 0 | 0 | 0 | OK | OK | ok | 是 |  | C<=0.155; Si[0.18,0.18]; Mn[1.1,1.1]; P<=0.02; S<=0.01; Nb[0.008,0.008]; Ti[0.03,0.03] | 40 | Q355B | B 低合金钢-低合金高强结构钢-B01 Q355B
44 | Q355B-3B | V |  |  |  | 0 | 0 | 0 | 0 | 无约束 | 无约束 | ok | 是 |  | C<=0.155; Si[0.18,0.18]; Mn[1.1,1.1]; P<=0.02; S<=0.01; Nb[0.008,0.008]; Ti[0.03,0.03] | 40 | Q355B | B 低合金钢-低合金高强结构钢-B01 Q355B
44 | Q355B-3B | Nb | 0.008 | 0.008 | 0.008 | 0 | 0.008 | 0.008 | 0 | OK | OK | ok | 是 |  | C<=0.155; Si[0.18,0.18]; Mn[1.1,1.1]; P<=0.02; S<=0.01; Nb[0.008,0.008]; Ti[0.03,0.03] | 40 | Q355B | B 低合金钢-低合金高强结构钢-B01 Q355B
44 | Q355B-3B | Ti | 0.025 | 0.03 | 0.03 | 0 | 0.03 | 0.03 | 0 | OK | OK | ok | 是 |  | C<=0.155; Si[0.18,0.18]; Mn[1.1,1.1]; P<=0.02; S<=0.01; Nb[0.008,0.008]; Ti[0.03,0.03] | 40 | Q355B | B 低合金钢-低合金高强结构钢-B01 Q355B
44 | Q355B-3B | Als | 0.02 |  |  | 0 | 0.02079 | 0.02079 | 0 | 无约束 | 无约束 | ok | 是 |  | C<=0.155; Si[0.18,0.18]; Mn[1.1,1.1]; P<=0.02; S<=0.01; Nb[0.008,0.008]; Ti[0.03,0.03] | 40 | Q355B | B 低合金钢-低合金高强结构钢-B01 Q355B
44 | Q355B-3B | Alt |  |  |  | 0 | 0.02079 | 0.02079 | 0 | 无约束 | 无约束 | ok | 是 |  | C<=0.155; Si[0.18,0.18]; Mn[1.1,1.1]; P<=0.02; S<=0.01; Nb[0.008,0.008]; Ti[0.03,0.03] | 40 | Q355B | B 低合金钢-低合金高强结构钢-B01 Q355B
44 | Q355B-3B | Cr |  |  |  | 0 | 0 | 0 | 0 | 无约束 | 无约束 | ok | 是 |  | C<=0.155; Si[0.18,0.18]; Mn[1.1,1.1]; P<=0.02; S<=0.01; Nb[0.008,0.008]; Ti[0.03,0.03] | 40 | Q355B | B 低合金钢-低合金高强结构钢-B01 Q355B
44 | Q355B-3B | Ni |  |  |  | 0 | 0 | 0 | 0 | 无约束 | 无约束 | ok | 是 |  | C<=0.155; Si[0.18,0.18]; Mn[1.1,1.1]; P<=0.02; S<=0.01; Nb[0.008,0.008]; Ti[0.03,0.03] | 40 | Q355B | B 低合金钢-低合金高强结构钢-B01 Q355B
44 | Q355B-3B | Cu |  |  |  | 0 | 0 | 0 | 0 | 无约束 | 无约束 | ok | 是 |  | C<=0.155; Si[0.18,0.18]; Mn[1.1,1.1]; P<=0.02; S<=0.01; Nb[0.008,0.008]; Ti[0.03,0.03] | 40 | Q355B | B 低合金钢-低合金高强结构钢-B01 Q355B
44 | Q355B-3B | Mo |  |  |  | 0 | 0 | 0 | 0 | 无约束 | 无约束 | ok | 是 |  | C<=0.155; Si[0.18,0.18]; Mn[1.1,1.1]; P<=0.02; S<=0.01; Nb[0.008,0.008]; Ti[0.03,0.03] | 40 | Q355B | B 低合金钢-低合金高强结构钢-B01 Q355B
44 | Q355B-3B | B |  |  |  | 0 | 0 | 0 | 0 | 无约束 | 无约束 | ok | 是 |  | C<=0.155; Si[0.18,0.18]; Mn[1.1,1.1]; P<=0.02; S<=0.01; Nb[0.008,0.008]; Ti[0.03,0.03] | 40 | Q355B | B 低合金钢-低合金高强结构钢-B01 Q355B
44 | Q355B-3B | Sb |  |  |  | 0 | 0 | 0 | 0 | 无约束 | 无约束 | ok | 是 |  | C<=0.155; Si[0.18,0.18]; Mn[1.1,1.1]; P<=0.02; S<=0.01; Nb[0.008,0.008]; Ti[0.03,0.03] | 40 | Q355B | B 低合金钢-低合金高强结构钢-B01 Q355B
45 | Q355C-1 | C | 0.16 |  | 0.155 | 0.071 | 0.104371 | 0.104371 | 0 | OK | OK | ok | 是 |  | C<=0.155; Si[0.15,0.15]; Mn[1,1]; P<=0.018; S<=0.01; Ti[0.035,0.035] | 41 | Q355C | B 低合金钢-低合金高强结构钢-B03 Q355C
45 | Q355C-1 | Si | 0.15 | 0.15 | 0.15 | 0 | 0.15 | 0.15 | 0 | OK | OK | ok | 是 |  | C<=0.155; Si[0.15,0.15]; Mn[1,1]; P<=0.018; S<=0.01; Ti[0.035,0.035] | 41 | Q355C | B 低合金钢-低合金高强结构钢-B03 Q355C
45 | Q355C-1 | Mn | 1 | 1 | 1 | 0.112 | 1 | 1 | 0 | OK | OK | ok | 是 |  | C<=0.155; Si[0.15,0.15]; Mn[1,1]; P<=0.018; S<=0.01; Ti[0.035,0.035] | 41 | Q355C | B 低合金钢-低合金高强结构钢-B03 Q355C
45 | Q355C-1 | P | 0.018 |  | 0.018 | 0 | 0 | 0 | 0 | OK | OK | ok | 是 |  | C<=0.155; Si[0.15,0.15]; Mn[1,1]; P<=0.018; S<=0.01; Ti[0.035,0.035] | 41 | Q355C | B 低合金钢-低合金高强结构钢-B03 Q355C
45 | Q355C-1 | S | 0.01 |  | 0.01 | 0 | 0 | 0 | 0 | OK | OK | ok | 是 |  | C<=0.155; Si[0.15,0.15]; Mn[1,1]; P<=0.018; S<=0.01; Ti[0.035,0.035] | 41 | Q355C | B 低合金钢-低合金高强结构钢-B03 Q355C
45 | Q355C-1 | V |  |  |  | 0 | 0 | 0 | 0 | 无约束 | 无约束 | ok | 是 |  | C<=0.155; Si[0.15,0.15]; Mn[1,1]; P<=0.018; S<=0.01; Ti[0.035,0.035] | 41 | Q355C | B 低合金钢-低合金高强结构钢-B03 Q355C
45 | Q355C-1 | Nb |  |  |  | 0 | 0 | 0 | 0 | 无约束 | 无约束 | ok | 是 |  | C<=0.155; Si[0.15,0.15]; Mn[1,1]; P<=0.018; S<=0.01; Ti[0.035,0.035] | 41 | Q355C | B 低合金钢-低合金高强结构钢-B03 Q355C
45 | Q355C-1 | Ti | 0.03 | 0.035 | 0.035 | 0 | 0.035 | 0.035 | 0 | OK | OK | ok | 是 |  | C<=0.155; Si[0.15,0.15]; Mn[1,1]; P<=0.018; S<=0.01; Ti[0.035,0.035] | 41 | Q355C | B 低合金钢-低合金高强结构钢-B03 Q355C
45 | Q355C-1 | Als | 0.025 |  |  | 0 | 0.02079 | 0.02079 | 0 | 无约束 | 无约束 | ok | 是 |  | C<=0.155; Si[0.15,0.15]; Mn[1,1]; P<=0.018; S<=0.01; Ti[0.035,0.035] | 41 | Q355C | B 低合金钢-低合金高强结构钢-B03 Q355C
45 | Q355C-1 | Alt |  |  |  | 0 | 0.02079 | 0.02079 | 0 | 无约束 | 无约束 | ok | 是 |  | C<=0.155; Si[0.15,0.15]; Mn[1,1]; P<=0.018; S<=0.01; Ti[0.035,0.035] | 41 | Q355C | B 低合金钢-低合金高强结构钢-B03 Q355C
45 | Q355C-1 | Cr | 0 |  |  | 0 | 0 | 0 | 0 | 无约束 | 无约束 | ok | 是 |  | C<=0.155; Si[0.15,0.15]; Mn[1,1]; P<=0.018; S<=0.01; Ti[0.035,0.035] | 41 | Q355C | B 低合金钢-低合金高强结构钢-B03 Q355C
45 | Q355C-1 | Ni | 0 |  |  | 0 | 0 | 0 | 0 | 无约束 | 无约束 | ok | 是 |  | C<=0.155; Si[0.15,0.15]; Mn[1,1]; P<=0.018; S<=0.01; Ti[0.035,0.035] | 41 | Q355C | B 低合金钢-低合金高强结构钢-B03 Q355C
45 | Q355C-1 | Cu | 0 |  |  | 0 | 0 | 0 | 0 | 无约束 | 无约束 | ok | 是 |  | C<=0.155; Si[0.15,0.15]; Mn[1,1]; P<=0.018; S<=0.01; Ti[0.035,0.035] | 41 | Q355C | B 低合金钢-低合金高强结构钢-B03 Q355C
45 | Q355C-1 | Mo |  |  |  | 0 | 0 | 0 | 0 | 无约束 | 无约束 | ok | 是 |  | C<=0.155; Si[0.15,0.15]; Mn[1,1]; P<=0.018; S<=0.01; Ti[0.035,0.035] | 41 | Q355C | B 低合金钢-低合金高强结构钢-B03 Q355C
45 | Q355C-1 | B |  |  |  | 0 | 0 | 0 | 0 | 无约束 | 无约束 | ok | 是 |  | C<=0.155; Si[0.15,0.15]; Mn[1,1]; P<=0.018; S<=0.01; Ti[0.035,0.035] | 41 | Q355C | B 低合金钢-低合金高强结构钢-B03 Q355C
45 | Q355C-1 | Sb |  |  |  | 0 | 0 | 0 | 0 | 无约束 | 无约束 | ok | 是 |  | C<=0.155; Si[0.15,0.15]; Mn[1,1]; P<=0.018; S<=0.01; Ti[0.035,0.035] | 41 | Q355C | B 低合金钢-低合金高强结构钢-B03 Q355C
46 | Q355C-2 | C | 0.16 |  | 0.155 | 0.062065 | 0.115929 | 0.115929 | 0 | OK | OK | ok | 是 |  | C<=0.155; Si[0.15,0.15]; Mn[1.25,1.25]; P<=0.018; S<=0.005; Nb[0.008,0.008]; Ti[0.02,0.02] | 42 | Q355C | B 低合金钢-低合金高强结构钢-B03 Q355C
46 | Q355C-2 | Si | 0.15 | 0.15 | 0.15 | 0 | 0.15 | 0.15 | 0 | OK | OK | ok | 是 |  | C<=0.155; Si[0.15,0.15]; Mn[1.25,1.25]; P<=0.018; S<=0.005; Nb[0.008,0.008]; Ti[0.02,0.02] | 42 | Q355C | B 低合金钢-低合金高强结构钢-B03 Q355C
46 | Q355C-2 | Mn | 1.25 | 1.25 | 1.25 | 0.113174 | 1.25 | 1.25 | 0 | OK | OK | ok | 是 |  | C<=0.155; Si[0.15,0.15]; Mn[1.25,1.25]; P<=0.018; S<=0.005; Nb[0.008,0.008]; Ti[0.02,0.02] | 42 | Q355C | B 低合金钢-低合金高强结构钢-B03 Q355C
46 | Q355C-2 | P | 0.018 |  | 0.018 | 0 | 0 | 0 | 0 | OK | OK | ok | 是 |  | C<=0.155; Si[0.15,0.15]; Mn[1.25,1.25]; P<=0.018; S<=0.005; Nb[0.008,0.008]; Ti[0.02,0.02] | 42 | Q355C | B 低合金钢-低合金高强结构钢-B03 Q355C
46 | Q355C-2 | S | 0.005 |  | 0.005 | 0 | 0 | 0 | 0 | OK | OK | ok | 是 |  | C<=0.155; Si[0.15,0.15]; Mn[1.25,1.25]; P<=0.018; S<=0.005; Nb[0.008,0.008]; Ti[0.02,0.02] | 42 | Q355C | B 低合金钢-低合金高强结构钢-B03 Q355C
46 | Q355C-2 | V |  |  |  | 0 | 0 | 0 | 0 | 无约束 | 无约束 | ok | 是 |  | C<=0.155; Si[0.15,0.15]; Mn[1.25,1.25]; P<=0.018; S<=0.005; Nb[0.008,0.008]; Ti[0.02,0.02] | 42 | Q355C | B 低合金钢-低合金高强结构钢-B03 Q355C
46 | Q355C-2 | Nb | 0.008 | 0.008 | 0.008 | 0 | 0.008 | 0.008 | 0 | OK | OK | ok | 是 |  | C<=0.155; Si[0.15,0.15]; Mn[1.25,1.25]; P<=0.018; S<=0.005; Nb[0.008,0.008]; Ti[0.02,0.02] | 42 | Q355C | B 低合金钢-低合金高强结构钢-B03 Q355C
46 | Q355C-2 | Ti | 0.015 | 0.02 | 0.02 | 0 | 0.02 | 0.02 | 0 | OK | OK | ok | 是 |  | C<=0.155; Si[0.15,0.15]; Mn[1.25,1.25]; P<=0.018; S<=0.005; Nb[0.008,0.008]; Ti[0.02,0.02] | 42 | Q355C | B 低合金钢-低合金高强结构钢-B03 Q355C
46 | Q355C-2 | Als | 0.025 |  |  | 0 | 0.02079 | 0.02079 | 0 | 无约束 | 无约束 | ok | 是 |  | C<=0.155; Si[0.15,0.15]; Mn[1.25,1.25]; P<=0.018; S<=0.005; Nb[0.008,0.008]; Ti[0.02,0.02] | 42 | Q355C | B 低合金钢-低合金高强结构钢-B03 Q355C
46 | Q355C-2 | Alt |  |  |  | 0 | 0.02079 | 0.02079 | 0 | 无约束 | 无约束 | ok | 是 |  | C<=0.155; Si[0.15,0.15]; Mn[1.25,1.25]; P<=0.018; S<=0.005; Nb[0.008,0.008]; Ti[0.02,0.02] | 42 | Q355C | B 低合金钢-低合金高强结构钢-B03 Q355C
46 | Q355C-2 | Cr | 0 |  |  | 0 | 0 | 0 | 0 | 无约束 | 无约束 | ok | 是 |  | C<=0.155; Si[0.15,0.15]; Mn[1.25,1.25]; P<=0.018; S<=0.005; Nb[0.008,0.008]; Ti[0.02,0.02] | 42 | Q355C | B 低合金钢-低合金高强结构钢-B03 Q355C
46 | Q355C-2 | Ni | 0 |  |  | 0 | 0 | 0 | 0 | 无约束 | 无约束 | ok | 是 |  | C<=0.155; Si[0.15,0.15]; Mn[1.25,1.25]; P<=0.018; S<=0.005; Nb[0.008,0.008]; Ti[0.02,0.02] | 42 | Q355C | B 低合金钢-低合金高强结构钢-B03 Q355C
46 | Q355C-2 | Cu | 0 |  |  | 0 | 0 | 0 | 0 | 无约束 | 无约束 | ok | 是 |  | C<=0.155; Si[0.15,0.15]; Mn[1.25,1.25]; P<=0.018; S<=0.005; Nb[0.008,0.008]; Ti[0.02,0.02] | 42 | Q355C | B 低合金钢-低合金高强结构钢-B03 Q355C
46 | Q355C-2 | Mo |  |  |  | 0 | 0 | 0 | 0 | 无约束 | 无约束 | ok | 是 |  | C<=0.155; Si[0.15,0.15]; Mn[1.25,1.25]; P<=0.018; S<=0.005; Nb[0.008,0.008]; Ti[0.02,0.02] | 42 | Q355C | B 低合金钢-低合金高强结构钢-B03 Q355C
46 | Q355C-2 | B |  |  |  | 0 | 0 | 0 | 0 | 无约束 | 无约束 | ok | 是 |  | C<=0.155; Si[0.15,0.15]; Mn[1.25,1.25]; P<=0.018; S<=0.005; Nb[0.008,0.008]; Ti[0.02,0.02] | 42 | Q355C | B 低合金钢-低合金高强结构钢-B03 Q355C
46 | Q355C-2 | Sb |  |  |  | 0 | 0 | 0 | 0 | 无约束 | 无约束 | ok | 是 |  | C<=0.155; Si[0.15,0.15]; Mn[1.25,1.25]; P<=0.018; S<=0.005; Nb[0.008,0.008]; Ti[0.02,0.02] | 42 | Q355C | B 低合金钢-低合金高强结构钢-B03 Q355C
47 | Q355C-3 | C | 0.16 |  | 0.155 | 0.067671 | 0.1301 | 0.1301 | 0 | OK | OK | ok | 是 |  | C<=0.155; Si[0.15,0.15]; Mn[1.35,1.35]; P<=0.018; S<=0.005; Nb[0.01,0.01]; Ti[0.03,0.03] | 43 | Q355C | B 低合金钢-低合金高强结构钢-B03 Q355C
47 | Q355C-3 | Si | 0.15 | 0.15 | 0.15 | 0 | 0.15 | 0.15 | 0 | OK | OK | ok | 是 |  | C<=0.155; Si[0.15,0.15]; Mn[1.35,1.35]; P<=0.018; S<=0.005; Nb[0.01,0.01]; Ti[0.03,0.03] | 43 | Q355C | B 低合金钢-低合金高强结构钢-B03 Q355C
47 | Q355C-3 | Mn | 1.35 | 1.35 | 1.35 | 0.109171 | 1.35 | 1.35 | 0 | OK | OK | ok | 是 |  | C<=0.155; Si[0.15,0.15]; Mn[1.35,1.35]; P<=0.018; S<=0.005; Nb[0.01,0.01]; Ti[0.03,0.03] | 43 | Q355C | B 低合金钢-低合金高强结构钢-B03 Q355C
47 | Q355C-3 | P | 0.018 |  | 0.018 | 0 | 0 | 0 | 0 | OK | OK | ok | 是 |  | C<=0.155; Si[0.15,0.15]; Mn[1.35,1.35]; P<=0.018; S<=0.005; Nb[0.01,0.01]; Ti[0.03,0.03] | 43 | Q355C | B 低合金钢-低合金高强结构钢-B03 Q355C
47 | Q355C-3 | S | 0.005 |  | 0.005 | 0 | 0 | 0 | 0 | OK | OK | ok | 是 |  | C<=0.155; Si[0.15,0.15]; Mn[1.35,1.35]; P<=0.018; S<=0.005; Nb[0.01,0.01]; Ti[0.03,0.03] | 43 | Q355C | B 低合金钢-低合金高强结构钢-B03 Q355C
47 | Q355C-3 | V |  |  |  | 0 | 0 | 0 | 0 | 无约束 | 无约束 | ok | 是 |  | C<=0.155; Si[0.15,0.15]; Mn[1.35,1.35]; P<=0.018; S<=0.005; Nb[0.01,0.01]; Ti[0.03,0.03] | 43 | Q355C | B 低合金钢-低合金高强结构钢-B03 Q355C
47 | Q355C-3 | Nb | 0.01 | 0.01 | 0.01 | 0 | 0.01 | 0.01 | 0 | OK | OK | ok | 是 |  | C<=0.155; Si[0.15,0.15]; Mn[1.35,1.35]; P<=0.018; S<=0.005; Nb[0.01,0.01]; Ti[0.03,0.03] | 43 | Q355C | B 低合金钢-低合金高强结构钢-B03 Q355C
47 | Q355C-3 | Ti | 0.025 | 0.03 | 0.03 | 0 | 0.03 | 0.03 | 0 | OK | OK | ok | 是 |  | C<=0.155; Si[0.15,0.15]; Mn[1.35,1.35]; P<=0.018; S<=0.005; Nb[0.01,0.01]; Ti[0.03,0.03] | 43 | Q355C | B 低合金钢-低合金高强结构钢-B03 Q355C
47 | Q355C-3 | Als | 0.025 |  |  | 0 | 0.02079 | 0.02079 | 0 | 无约束 | 无约束 | ok | 是 |  | C<=0.155; Si[0.15,0.15]; Mn[1.35,1.35]; P<=0.018; S<=0.005; Nb[0.01,0.01]; Ti[0.03,0.03] | 43 | Q355C | B 低合金钢-低合金高强结构钢-B03 Q355C
47 | Q355C-3 | Alt |  |  |  | 0 | 0.02079 | 0.02079 | 0 | 无约束 | 无约束 | ok | 是 |  | C<=0.155; Si[0.15,0.15]; Mn[1.35,1.35]; P<=0.018; S<=0.005; Nb[0.01,0.01]; Ti[0.03,0.03] | 43 | Q355C | B 低合金钢-低合金高强结构钢-B03 Q355C
47 | Q355C-3 | Cr | 0 |  |  | 0 | 0 | 0 | 0 | 无约束 | 无约束 | ok | 是 |  | C<=0.155; Si[0.15,0.15]; Mn[1.35,1.35]; P<=0.018; S<=0.005; Nb[0.01,0.01]; Ti[0.03,0.03] | 43 | Q355C | B 低合金钢-低合金高强结构钢-B03 Q355C
47 | Q355C-3 | Ni | 0 |  |  | 0 | 0 | 0 | 0 | 无约束 | 无约束 | ok | 是 |  | C<=0.155; Si[0.15,0.15]; Mn[1.35,1.35]; P<=0.018; S<=0.005; Nb[0.01,0.01]; Ti[0.03,0.03] | 43 | Q355C | B 低合金钢-低合金高强结构钢-B03 Q355C
47 | Q355C-3 | Cu | 0 |  |  | 0 | 0 | 0 | 0 | 无约束 | 无约束 | ok | 是 |  | C<=0.155; Si[0.15,0.15]; Mn[1.35,1.35]; P<=0.018; S<=0.005; Nb[0.01,0.01]; Ti[0.03,0.03] | 43 | Q355C | B 低合金钢-低合金高强结构钢-B03 Q355C
47 | Q355C-3 | Mo |  |  |  | 0 | 0 | 0 | 0 | 无约束 | 无约束 | ok | 是 |  | C<=0.155; Si[0.15,0.15]; Mn[1.35,1.35]; P<=0.018; S<=0.005; Nb[0.01,0.01]; Ti[0.03,0.03] | 43 | Q355C | B 低合金钢-低合金高强结构钢-B03 Q355C
47 | Q355C-3 | B |  |  |  | 0 | 0 | 0 | 0 | 无约束 | 无约束 | ok | 是 |  | C<=0.155; Si[0.15,0.15]; Mn[1.35,1.35]; P<=0.018; S<=0.005; Nb[0.01,0.01]; Ti[0.03,0.03] | 43 | Q355C | B 低合金钢-低合金高强结构钢-B03 Q355C
47 | Q355C-3 | Sb |  |  |  | 0 | 0 | 0 | 0 | 无约束 | 无约束 | ok | 是 |  | C<=0.155; Si[0.15,0.15]; Mn[1.35,1.35]; P<=0.018; S<=0.005; Nb[0.01,0.01]; Ti[0.03,0.03] | 43 | Q355C | B 低合金钢-低合金高强结构钢-B03 Q355C
48 | Q355D-1 | C | 0.16 |  | 0.155 | 0.070259 | 0.103288 | 0.103288 | 0 | OK | OK | ok | 是 |  | C<=0.155; Si[0.15,0.15]; Mn[1,1]; P<=0.018; S<=0.008; Ti[0.035,0.035] | 44 | Q355D | B 低合金钢-低合金高强结构钢-B04 Q355D
48 | Q355D-1 | Si | 0.15 | 0.15 | 0.15 | 0 | 0.15 | 0.15 | 0 | OK | OK | ok | 是 |  | C<=0.155; Si[0.15,0.15]; Mn[1,1]; P<=0.018; S<=0.008; Ti[0.035,0.035] | 44 | Q355D | B 低合金钢-低合金高强结构钢-B04 Q355D
48 | Q355D-1 | Mn | 1 | 1 | 1 | 0.116155 | 1 | 1 | 0 | OK | OK | ok | 是 |  | C<=0.155; Si[0.15,0.15]; Mn[1,1]; P<=0.018; S<=0.008; Ti[0.035,0.035] | 44 | Q355D | B 低合金钢-低合金高强结构钢-B04 Q355D
48 | Q355D-1 | P | 0.018 |  | 0.018 | 0 | 0 | 0 | 0 | OK | OK | ok | 是 |  | C<=0.155; Si[0.15,0.15]; Mn[1,1]; P<=0.018; S<=0.008; Ti[0.035,0.035] | 44 | Q355D | B 低合金钢-低合金高强结构钢-B04 Q355D
48 | Q355D-1 | S | 0.008 |  | 0.008 | 0 | 0 | 0 | 0 | OK | OK | ok | 是 |  | C<=0.155; Si[0.15,0.15]; Mn[1,1]; P<=0.018; S<=0.008; Ti[0.035,0.035] | 44 | Q355D | B 低合金钢-低合金高强结构钢-B04 Q355D
48 | Q355D-1 | V |  |  |  | 0 | 0 | 0 | 0 | 无约束 | 无约束 | ok | 是 |  | C<=0.155; Si[0.15,0.15]; Mn[1,1]; P<=0.018; S<=0.008; Ti[0.035,0.035] | 44 | Q355D | B 低合金钢-低合金高强结构钢-B04 Q355D
48 | Q355D-1 | Nb |  |  |  | 0 | 0 | 0 | 0 | 无约束 | 无约束 | ok | 是 |  | C<=0.155; Si[0.15,0.15]; Mn[1,1]; P<=0.018; S<=0.008; Ti[0.035,0.035] | 44 | Q355D | B 低合金钢-低合金高强结构钢-B04 Q355D
48 | Q355D-1 | Ti | 0.03 | 0.035 | 0.035 | 0 | 0.035 | 0.035 | 0 | OK | OK | ok | 是 |  | C<=0.155; Si[0.15,0.15]; Mn[1,1]; P<=0.018; S<=0.008; Ti[0.035,0.035] | 44 | Q355D | B 低合金钢-低合金高强结构钢-B04 Q355D
48 | Q355D-1 | Als | 0.025 |  |  | 0 | 0.02079 | 0.02079 | 0 | 无约束 | 无约束 | ok | 是 |  | C<=0.155; Si[0.15,0.15]; Mn[1,1]; P<=0.018; S<=0.008; Ti[0.035,0.035] | 44 | Q355D | B 低合金钢-低合金高强结构钢-B04 Q355D
48 | Q355D-1 | Alt |  |  |  | 0 | 0.02079 | 0.02079 | 0 | 无约束 | 无约束 | ok | 是 |  | C<=0.155; Si[0.15,0.15]; Mn[1,1]; P<=0.018; S<=0.008; Ti[0.035,0.035] | 44 | Q355D | B 低合金钢-低合金高强结构钢-B04 Q355D
48 | Q355D-1 | Cr |  |  |  | 0 | 0 | 0 | 0 | 无约束 | 无约束 | ok | 是 |  | C<=0.155; Si[0.15,0.15]; Mn[1,1]; P<=0.018; S<=0.008; Ti[0.035,0.035] | 44 | Q355D | B 低合金钢-低合金高强结构钢-B04 Q355D
48 | Q355D-1 | Ni |  |  |  | 0 | 0 | 0 | 0 | 无约束 | 无约束 | ok | 是 |  | C<=0.155; Si[0.15,0.15]; Mn[1,1]; P<=0.018; S<=0.008; Ti[0.035,0.035] | 44 | Q355D | B 低合金钢-低合金高强结构钢-B04 Q355D
48 | Q355D-1 | Cu |  |  |  | 0 | 0 | 0 | 0 | 无约束 | 无约束 | ok | 是 |  | C<=0.155; Si[0.15,0.15]; Mn[1,1]; P<=0.018; S<=0.008; Ti[0.035,0.035] | 44 | Q355D | B 低合金钢-低合金高强结构钢-B04 Q355D
48 | Q355D-1 | Mo |  |  |  | 0 | 0 | 0 | 0 | 无约束 | 无约束 | ok | 是 |  | C<=0.155; Si[0.15,0.15]; Mn[1,1]; P<=0.018; S<=0.008; Ti[0.035,0.035] | 44 | Q355D | B 低合金钢-低合金高强结构钢-B04 Q355D
48 | Q355D-1 | B |  |  |  | 0 | 0 | 0 | 0 | 无约束 | 无约束 | ok | 是 |  | C<=0.155; Si[0.15,0.15]; Mn[1,1]; P<=0.018; S<=0.008; Ti[0.035,0.035] | 44 | Q355D | B 低合金钢-低合金高强结构钢-B04 Q355D
48 | Q355D-1 | Sb |  |  |  | 0 | 0 | 0 | 0 | 无约束 | 无约束 | ok | 是 |  | C<=0.155; Si[0.15,0.15]; Mn[1,1]; P<=0.018; S<=0.008; Ti[0.035,0.035] | 44 | Q355D | B 低合金钢-低合金高强结构钢-B04 Q355D
49 | Q355D-2 | C | 0.16 |  | 0.155 | 0.056923 | 0.1037 | 0.1037 | 0 | OK | OK | ok | 是 |  | C<=0.155; Si[0.15,0.15]; Mn[1.15,1.15]; P<=0.018; S<=0.008; Nb[0.012,0.012]; Ti[0.02,0.02] | 45 | Q355D | B 低合金钢-低合金高强结构钢-B04 Q355D
49 | Q355D-2 | Si | 0.15 | 0.15 | 0.15 | 0 | 0.15 | 0.15 | 0 | OK | OK | ok | 是 |  | C<=0.155; Si[0.15,0.15]; Mn[1.15,1.15]; P<=0.018; S<=0.008; Nb[0.012,0.012]; Ti[0.02,0.02] | 45 | Q355D | B 低合金钢-低合金高强结构钢-B04 Q355D
49 | Q355D-2 | Mn | 1.15 | 1.15 | 1.15 | 0.099231 | 1.15 | 1.15 | 0 | OK | OK | ok | 是 |  | C<=0.155; Si[0.15,0.15]; Mn[1.15,1.15]; P<=0.018; S<=0.008; Nb[0.012,0.012]; Ti[0.02,0.02] | 45 | Q355D | B 低合金钢-低合金高强结构钢-B04 Q355D
49 | Q355D-2 | P | 0.018 |  | 0.018 | 0 | 0 | 0 | 0 | OK | OK | ok | 是 |  | C<=0.155; Si[0.15,0.15]; Mn[1.15,1.15]; P<=0.018; S<=0.008; Nb[0.012,0.012]; Ti[0.02,0.02] | 45 | Q355D | B 低合金钢-低合金高强结构钢-B04 Q355D
49 | Q355D-2 | S | 0.008 |  | 0.008 | 0 | 0 | 0 | 0 | OK | OK | ok | 是 |  | C<=0.155; Si[0.15,0.15]; Mn[1.15,1.15]; P<=0.018; S<=0.008; Nb[0.012,0.012]; Ti[0.02,0.02] | 45 | Q355D | B 低合金钢-低合金高强结构钢-B04 Q355D
49 | Q355D-2 | V |  |  |  | 0 | 0 | 0 | 0 | 无约束 | 无约束 | ok | 是 |  | C<=0.155; Si[0.15,0.15]; Mn[1.15,1.15]; P<=0.018; S<=0.008; Nb[0.012,0.012]; Ti[0.02,0.02] | 45 | Q355D | B 低合金钢-低合金高强结构钢-B04 Q355D
49 | Q355D-2 | Nb | 0.012 | 0.012 | 0.012 | 0 | 0.012 | 0.012 | 0 | OK | OK | ok | 是 |  | C<=0.155; Si[0.15,0.15]; Mn[1.15,1.15]; P<=0.018; S<=0.008; Nb[0.012,0.012]; Ti[0.02,0.02] | 45 | Q355D | B 低合金钢-低合金高强结构钢-B04 Q355D
49 | Q355D-2 | Ti | 0.015 | 0.02 | 0.02 | 0 | 0.02 | 0.02 | 0 | OK | OK | ok | 是 |  | C<=0.155; Si[0.15,0.15]; Mn[1.15,1.15]; P<=0.018; S<=0.008; Nb[0.012,0.012]; Ti[0.02,0.02] | 45 | Q355D | B 低合金钢-低合金高强结构钢-B04 Q355D
49 | Q355D-2 | Als | 0.025 |  |  | 0 | 0.02079 | 0.02079 | 0 | 无约束 | 无约束 | ok | 是 |  | C<=0.155; Si[0.15,0.15]; Mn[1.15,1.15]; P<=0.018; S<=0.008; Nb[0.012,0.012]; Ti[0.02,0.02] | 45 | Q355D | B 低合金钢-低合金高强结构钢-B04 Q355D
49 | Q355D-2 | Alt |  |  |  | 0 | 0.02079 | 0.02079 | 0 | 无约束 | 无约束 | ok | 是 |  | C<=0.155; Si[0.15,0.15]; Mn[1.15,1.15]; P<=0.018; S<=0.008; Nb[0.012,0.012]; Ti[0.02,0.02] | 45 | Q355D | B 低合金钢-低合金高强结构钢-B04 Q355D
49 | Q355D-2 | Cr |  |  |  | 0 | 0 | 0 | 0 | 无约束 | 无约束 | ok | 是 |  | C<=0.155; Si[0.15,0.15]; Mn[1.15,1.15]; P<=0.018; S<=0.008; Nb[0.012,0.012]; Ti[0.02,0.02] | 45 | Q355D | B 低合金钢-低合金高强结构钢-B04 Q355D
49 | Q355D-2 | Ni |  |  |  | 0 | 0 | 0 | 0 | 无约束 | 无约束 | ok | 是 |  | C<=0.155; Si[0.15,0.15]; Mn[1.15,1.15]; P<=0.018; S<=0.008; Nb[0.012,0.012]; Ti[0.02,0.02] | 45 | Q355D | B 低合金钢-低合金高强结构钢-B04 Q355D
49 | Q355D-2 | Cu |  |  |  | 0 | 0 | 0 | 0 | 无约束 | 无约束 | ok | 是 |  | C<=0.155; Si[0.15,0.15]; Mn[1.15,1.15]; P<=0.018; S<=0.008; Nb[0.012,0.012]; Ti[0.02,0.02] | 45 | Q355D | B 低合金钢-低合金高强结构钢-B04 Q355D
49 | Q355D-2 | Mo |  |  |  | 0 | 0 | 0 | 0 | 无约束 | 无约束 | ok | 是 |  | C<=0.155; Si[0.15,0.15]; Mn[1.15,1.15]; P<=0.018; S<=0.008; Nb[0.012,0.012]; Ti[0.02,0.02] | 45 | Q355D | B 低合金钢-低合金高强结构钢-B04 Q355D
49 | Q355D-2 | B |  |  |  | 0 | 0 | 0 | 0 | 无约束 | 无约束 | ok | 是 |  | C<=0.155; Si[0.15,0.15]; Mn[1.15,1.15]; P<=0.018; S<=0.008; Nb[0.012,0.012]; Ti[0.02,0.02] | 45 | Q355D | B 低合金钢-低合金高强结构钢-B04 Q355D
49 | Q355D-2 | Sb |  |  |  | 0 | 0 | 0 | 0 | 无约束 | 无约束 | ok | 是 |  | C<=0.155; Si[0.15,0.15]; Mn[1.15,1.15]; P<=0.018; S<=0.008; Nb[0.012,0.012]; Ti[0.02,0.02] | 45 | Q355D | B 低合金钢-低合金高强结构钢-B04 Q355D
50 | Q355D-3 | C | 0.16 |  | 0.155 | 0.067 | 0.125202 | 0.125202 | 0 | OK | OK | ok | 是 |  | C<=0.155; Si[0.15,0.15]; Mn[1.3,1.3]; P<=0.018; S<=0.008; Nb[0.015,0.015]; Ti[0.02,0.02] | 46 | Q355D | B 低合金钢-低合金高强结构钢-B04 Q355D
50 | Q355D-3 | Si | 0.15 | 0.15 | 0.15 | 0 | 0.15 | 0.15 | 0 | OK | OK | ok | 是 |  | C<=0.155; Si[0.15,0.15]; Mn[1.3,1.3]; P<=0.018; S<=0.008; Nb[0.015,0.015]; Ti[0.02,0.02] | 46 | Q355D | B 低合金钢-低合金高强结构钢-B04 Q355D
50 | Q355D-3 | Mn | 1.3 | 1.3 | 1.3 | 0.1105 | 1.3 | 1.3 | 0 | OK | OK | ok | 是 |  | C<=0.155; Si[0.15,0.15]; Mn[1.3,1.3]; P<=0.018; S<=0.008; Nb[0.015,0.015]; Ti[0.02,0.02] | 46 | Q355D | B 低合金钢-低合金高强结构钢-B04 Q355D
50 | Q355D-3 | P | 0.018 |  | 0.018 | 0 | 0 | 0 | 0 | OK | OK | ok | 是 |  | C<=0.155; Si[0.15,0.15]; Mn[1.3,1.3]; P<=0.018; S<=0.008; Nb[0.015,0.015]; Ti[0.02,0.02] | 46 | Q355D | B 低合金钢-低合金高强结构钢-B04 Q355D
50 | Q355D-3 | S | 0.008 |  | 0.008 | 0 | 0 | 0 | 0 | OK | OK | ok | 是 |  | C<=0.155; Si[0.15,0.15]; Mn[1.3,1.3]; P<=0.018; S<=0.008; Nb[0.015,0.015]; Ti[0.02,0.02] | 46 | Q355D | B 低合金钢-低合金高强结构钢-B04 Q355D
50 | Q355D-3 | V |  |  |  | 0 | 0 | 0 | 0 | 无约束 | 无约束 | ok | 是 |  | C<=0.155; Si[0.15,0.15]; Mn[1.3,1.3]; P<=0.018; S<=0.008; Nb[0.015,0.015]; Ti[0.02,0.02] | 46 | Q355D | B 低合金钢-低合金高强结构钢-B04 Q355D
50 | Q355D-3 | Nb | 0.015 | 0.015 | 0.015 | 0 | 0.015 | 0.015 | 0 | OK | OK | ok | 是 |  | C<=0.155; Si[0.15,0.15]; Mn[1.3,1.3]; P<=0.018; S<=0.008; Nb[0.015,0.015]; Ti[0.02,0.02] | 46 | Q355D | B 低合金钢-低合金高强结构钢-B04 Q355D
50 | Q355D-3 | Ti | 0.015 | 0.02 | 0.02 | 0 | 0.02 | 0.02 | 0 | OK | OK | ok | 是 |  | C<=0.155; Si[0.15,0.15]; Mn[1.3,1.3]; P<=0.018; S<=0.008; Nb[0.015,0.015]; Ti[0.02,0.02] | 46 | Q355D | B 低合金钢-低合金高强结构钢-B04 Q355D
50 | Q355D-3 | Als | 0.025 |  |  | 0 | 0.02079 | 0.02079 | 0 | 无约束 | 无约束 | ok | 是 |  | C<=0.155; Si[0.15,0.15]; Mn[1.3,1.3]; P<=0.018; S<=0.008; Nb[0.015,0.015]; Ti[0.02,0.02] | 46 | Q355D | B 低合金钢-低合金高强结构钢-B04 Q355D
50 | Q355D-3 | Alt |  |  |  | 0 | 0.02079 | 0.02079 | 0 | 无约束 | 无约束 | ok | 是 |  | C<=0.155; Si[0.15,0.15]; Mn[1.3,1.3]; P<=0.018; S<=0.008; Nb[0.015,0.015]; Ti[0.02,0.02] | 46 | Q355D | B 低合金钢-低合金高强结构钢-B04 Q355D
50 | Q355D-3 | Cr |  |  |  | 0 | 0 | 0 | 0 | 无约束 | 无约束 | ok | 是 |  | C<=0.155; Si[0.15,0.15]; Mn[1.3,1.3]; P<=0.018; S<=0.008; Nb[0.015,0.015]; Ti[0.02,0.02] | 46 | Q355D | B 低合金钢-低合金高强结构钢-B04 Q355D
50 | Q355D-3 | Ni |  |  |  | 0 | 0 | 0 | 0 | 无约束 | 无约束 | ok | 是 |  | C<=0.155; Si[0.15,0.15]; Mn[1.3,1.3]; P<=0.018; S<=0.008; Nb[0.015,0.015]; Ti[0.02,0.02] | 46 | Q355D | B 低合金钢-低合金高强结构钢-B04 Q355D
50 | Q355D-3 | Cu |  |  |  | 0 | 0 | 0 | 0 | 无约束 | 无约束 | ok | 是 |  | C<=0.155; Si[0.15,0.15]; Mn[1.3,1.3]; P<=0.018; S<=0.008; Nb[0.015,0.015]; Ti[0.02,0.02] | 46 | Q355D | B 低合金钢-低合金高强结构钢-B04 Q355D
50 | Q355D-3 | Mo |  |  |  | 0 | 0 | 0 | 0 | 无约束 | 无约束 | ok | 是 |  | C<=0.155; Si[0.15,0.15]; Mn[1.3,1.3]; P<=0.018; S<=0.008; Nb[0.015,0.015]; Ti[0.02,0.02] | 46 | Q355D | B 低合金钢-低合金高强结构钢-B04 Q355D
50 | Q355D-3 | B |  |  |  | 0 | 0 | 0 | 0 | 无约束 | 无约束 | ok | 是 |  | C<=0.155; Si[0.15,0.15]; Mn[1.3,1.3]; P<=0.018; S<=0.008; Nb[0.015,0.015]; Ti[0.02,0.02] | 46 | Q355D | B 低合金钢-低合金高强结构钢-B04 Q355D
50 | Q355D-3 | Sb |  |  |  | 0 | 0 | 0 | 0 | 无约束 | 无约束 | ok | 是 |  | C<=0.155; Si[0.15,0.15]; Mn[1.3,1.3]; P<=0.018; S<=0.008; Nb[0.015,0.015]; Ti[0.02,0.02] | 46 | Q355D | B 低合金钢-低合金高强结构钢-B04 Q355D
51 | Q355B-T1 | C | 0.16 |  | 0.155 | 0.062857 | 0.104276 | 0.104276 | 0 | OK | OK | ok | 是 |  | C<=0.155; Si[0.15,0.15]; Mn[1.1,1.1]; P<=0.015; S<=0.01; Ti[0.03,0.03] | 47 | Q355B-T | B 低合金钢-低合金高强结构钢-B17 Q355B-T
51 | Q355B-T1 | Si | 0.15 | 0.15 | 0.15 | 0 | 0.15 | 0.15 | 0 | OK | OK | ok | 是 |  | C<=0.155; Si[0.15,0.15]; Mn[1.1,1.1]; P<=0.015; S<=0.01; Ti[0.03,0.03] | 47 | Q355B-T | B 低合金钢-低合金高强结构钢-B17 Q355B-T
51 | Q355B-T1 | Mn | 1.1 | 1.1 | 1.1 | 0.114286 | 1.1 | 1.1 | 0 | OK | OK | ok | 是 |  | C<=0.155; Si[0.15,0.15]; Mn[1.1,1.1]; P<=0.015; S<=0.01; Ti[0.03,0.03] | 47 | Q355B-T | B 低合金钢-低合金高强结构钢-B17 Q355B-T
51 | Q355B-T1 | P | 0.015 |  | 0.015 | 0 | 0 | 0 | 0 | OK | OK | ok | 是 |  | C<=0.155; Si[0.15,0.15]; Mn[1.1,1.1]; P<=0.015; S<=0.01; Ti[0.03,0.03] | 47 | Q355B-T | B 低合金钢-低合金高强结构钢-B17 Q355B-T
51 | Q355B-T1 | S | 0.01 |  | 0.01 | 0 | 0 | 0 | 0 | OK | OK | ok | 是 |  | C<=0.155; Si[0.15,0.15]; Mn[1.1,1.1]; P<=0.015; S<=0.01; Ti[0.03,0.03] | 47 | Q355B-T | B 低合金钢-低合金高强结构钢-B17 Q355B-T
51 | Q355B-T1 | V |  |  |  | 0 | 0 | 0 | 0 | 无约束 | 无约束 | ok | 是 |  | C<=0.155; Si[0.15,0.15]; Mn[1.1,1.1]; P<=0.015; S<=0.01; Ti[0.03,0.03] | 47 | Q355B-T | B 低合金钢-低合金高强结构钢-B17 Q355B-T
51 | Q355B-T1 | Nb |  |  |  | 0 | 0 | 0 | 0 | 无约束 | 无约束 | ok | 是 |  | C<=0.155; Si[0.15,0.15]; Mn[1.1,1.1]; P<=0.015; S<=0.01; Ti[0.03,0.03] | 47 | Q355B-T | B 低合金钢-低合金高强结构钢-B17 Q355B-T
51 | Q355B-T1 | Ti | 0.025 | 0.03 | 0.03 | 0 | 0.03 | 0.03 | 0 | OK | OK | ok | 是 |  | C<=0.155; Si[0.15,0.15]; Mn[1.1,1.1]; P<=0.015; S<=0.01; Ti[0.03,0.03] | 47 | Q355B-T | B 低合金钢-低合金高强结构钢-B17 Q355B-T
51 | Q355B-T1 | Als | 0.02 |  |  | 0 | 0.02079 | 0.02079 | 0 | 无约束 | 无约束 | ok | 是 |  | C<=0.155; Si[0.15,0.15]; Mn[1.1,1.1]; P<=0.015; S<=0.01; Ti[0.03,0.03] | 47 | Q355B-T | B 低合金钢-低合金高强结构钢-B17 Q355B-T
51 | Q355B-T1 | Alt |  |  |  | 0 | 0.02079 | 0.02079 | 0 | 无约束 | 无约束 | ok | 是 |  | C<=0.155; Si[0.15,0.15]; Mn[1.1,1.1]; P<=0.015; S<=0.01; Ti[0.03,0.03] | 47 | Q355B-T | B 低合金钢-低合金高强结构钢-B17 Q355B-T
51 | Q355B-T1 | Cr |  |  |  | 0 | 0 | 0 | 0 | 无约束 | 无约束 | ok | 是 |  | C<=0.155; Si[0.15,0.15]; Mn[1.1,1.1]; P<=0.015; S<=0.01; Ti[0.03,0.03] | 47 | Q355B-T | B 低合金钢-低合金高强结构钢-B17 Q355B-T
51 | Q355B-T1 | Ni |  |  |  | 0 | 0 | 0 | 0 | 无约束 | 无约束 | ok | 是 |  | C<=0.155; Si[0.15,0.15]; Mn[1.1,1.1]; P<=0.015; S<=0.01; Ti[0.03,0.03] | 47 | Q355B-T | B 低合金钢-低合金高强结构钢-B17 Q355B-T
51 | Q355B-T1 | Cu |  |  |  | 0 | 0 | 0 | 0 | 无约束 | 无约束 | ok | 是 |  | C<=0.155; Si[0.15,0.15]; Mn[1.1,1.1]; P<=0.015; S<=0.01; Ti[0.03,0.03] | 47 | Q355B-T | B 低合金钢-低合金高强结构钢-B17 Q355B-T
51 | Q355B-T1 | Mo |  |  |  | 0 | 0 | 0 | 0 | 无约束 | 无约束 | ok | 是 |  | C<=0.155; Si[0.15,0.15]; Mn[1.1,1.1]; P<=0.015; S<=0.01; Ti[0.03,0.03] | 47 | Q355B-T | B 低合金钢-低合金高强结构钢-B17 Q355B-T
51 | Q355B-T1 | B |  |  |  | 0 | 0 | 0 | 0 | 无约束 | 无约束 | ok | 是 |  | C<=0.155; Si[0.15,0.15]; Mn[1.1,1.1]; P<=0.015; S<=0.01; Ti[0.03,0.03] | 47 | Q355B-T | B 低合金钢-低合金高强结构钢-B17 Q355B-T
51 | Q355B-T1 | Sb |  |  |  | 0 | 0 | 0 | 0 | 无约束 | 无约束 | ok | 是 |  | C<=0.155; Si[0.15,0.15]; Mn[1.1,1.1]; P<=0.015; S<=0.01; Ti[0.03,0.03] | 47 | Q355B-T | B 低合金钢-低合金高强结构钢-B17 Q355B-T
52 | Q355B-T2 | C | 0.16 |  | 0.155 | 0.068265 | 0.109143 | 0.109143 | 0 | OK | OK | ok | 是 |  | C<=0.155; Si[0.15,0.15]; Mn[1.1,1.1]; P<=0.015; S<=0.01; Ti[0.04,0.04] | 48 | Q355B-T | B 低合金钢-低合金高强结构钢-B17 Q355B-T
52 | Q355B-T2 | Si | 0.15 | 0.15 | 0.15 | 0 | 0.15 | 0.15 | 0 | OK | OK | ok | 是 |  | C<=0.155; Si[0.15,0.15]; Mn[1.1,1.1]; P<=0.015; S<=0.01; Ti[0.04,0.04] | 48 | Q355B-T | B 低合金钢-低合金高强结构钢-B17 Q355B-T
52 | Q355B-T2 | Mn | 1.1 | 1.1 | 1.1 | 0.120853 | 1.1 | 1.1 | 0 | OK | OK | ok | 是 |  | C<=0.155; Si[0.15,0.15]; Mn[1.1,1.1]; P<=0.015; S<=0.01; Ti[0.04,0.04] | 48 | Q355B-T | B 低合金钢-低合金高强结构钢-B17 Q355B-T
52 | Q355B-T2 | P | 0.015 |  | 0.015 | 0 | 0 | 0 | 0 | OK | OK | ok | 是 |  | C<=0.155; Si[0.15,0.15]; Mn[1.1,1.1]; P<=0.015; S<=0.01; Ti[0.04,0.04] | 48 | Q355B-T | B 低合金钢-低合金高强结构钢-B17 Q355B-T
52 | Q355B-T2 | S | 0.01 |  | 0.01 | 0 | 0 | 0 | 0 | OK | OK | ok | 是 |  | C<=0.155; Si[0.15,0.15]; Mn[1.1,1.1]; P<=0.015; S<=0.01; Ti[0.04,0.04] | 48 | Q355B-T | B 低合金钢-低合金高强结构钢-B17 Q355B-T
52 | Q355B-T2 | V |  |  |  | 0 | 0 | 0 | 0 | 无约束 | 无约束 | ok | 是 |  | C<=0.155; Si[0.15,0.15]; Mn[1.1,1.1]; P<=0.015; S<=0.01; Ti[0.04,0.04] | 48 | Q355B-T | B 低合金钢-低合金高强结构钢-B17 Q355B-T
52 | Q355B-T2 | Nb |  |  |  | 0 | 0 | 0 | 0 | 无约束 | 无约束 | ok | 是 |  | C<=0.155; Si[0.15,0.15]; Mn[1.1,1.1]; P<=0.015; S<=0.01; Ti[0.04,0.04] | 48 | Q355B-T | B 低合金钢-低合金高强结构钢-B17 Q355B-T
52 | Q355B-T2 | Ti | 0.035 | 0.04 | 0.04 | 0 | 0.04 | 0.04 | 0 | OK | OK | ok | 是 |  | C<=0.155; Si[0.15,0.15]; Mn[1.1,1.1]; P<=0.015; S<=0.01; Ti[0.04,0.04] | 48 | Q355B-T | B 低合金钢-低合金高强结构钢-B17 Q355B-T
52 | Q355B-T2 | Als | 0.02 |  |  | 0 | 0.02079 | 0.02079 | 0 | 无约束 | 无约束 | ok | 是 |  | C<=0.155; Si[0.15,0.15]; Mn[1.1,1.1]; P<=0.015; S<=0.01; Ti[0.04,0.04] | 48 | Q355B-T | B 低合金钢-低合金高强结构钢-B17 Q355B-T
52 | Q355B-T2 | Alt |  |  |  | 0 | 0.02079 | 0.02079 | 0 | 无约束 | 无约束 | ok | 是 |  | C<=0.155; Si[0.15,0.15]; Mn[1.1,1.1]; P<=0.015; S<=0.01; Ti[0.04,0.04] | 48 | Q355B-T | B 低合金钢-低合金高强结构钢-B17 Q355B-T
52 | Q355B-T2 | Cr |  |  |  | 0 | 0 | 0 | 0 | 无约束 | 无约束 | ok | 是 |  | C<=0.155; Si[0.15,0.15]; Mn[1.1,1.1]; P<=0.015; S<=0.01; Ti[0.04,0.04] | 48 | Q355B-T | B 低合金钢-低合金高强结构钢-B17 Q355B-T
52 | Q355B-T2 | Ni |  |  |  | 0 | 0 | 0 | 0 | 无约束 | 无约束 | ok | 是 |  | C<=0.155; Si[0.15,0.15]; Mn[1.1,1.1]; P<=0.015; S<=0.01; Ti[0.04,0.04] | 48 | Q355B-T | B 低合金钢-低合金高强结构钢-B17 Q355B-T
52 | Q355B-T2 | Cu |  |  |  | 0 | 0 | 0 | 0 | 无约束 | 无约束 | ok | 是 |  | C<=0.155; Si[0.15,0.15]; Mn[1.1,1.1]; P<=0.015; S<=0.01; Ti[0.04,0.04] | 48 | Q355B-T | B 低合金钢-低合金高强结构钢-B17 Q355B-T
52 | Q355B-T2 | Mo |  |  |  | 0 | 0 | 0 | 0 | 无约束 | 无约束 | ok | 是 |  | C<=0.155; Si[0.15,0.15]; Mn[1.1,1.1]; P<=0.015; S<=0.01; Ti[0.04,0.04] | 48 | Q355B-T | B 低合金钢-低合金高强结构钢-B17 Q355B-T
52 | Q355B-T2 | B |  |  |  | 0 | 0 | 0 | 0 | 无约束 | 无约束 | ok | 是 |  | C<=0.155; Si[0.15,0.15]; Mn[1.1,1.1]; P<=0.015; S<=0.01; Ti[0.04,0.04] | 48 | Q355B-T | B 低合金钢-低合金高强结构钢-B17 Q355B-T
52 | Q355B-T2 | Sb |  |  |  | 0 | 0 | 0 | 0 | 无约束 | 无约束 | ok | 是 |  | C<=0.155; Si[0.15,0.15]; Mn[1.1,1.1]; P<=0.015; S<=0.01; Ti[0.04,0.04] | 48 | Q355B-T | B 低合金钢-低合金高强结构钢-B17 Q355B-T
53 | Q355B-T3 | C | 0.16 |  | 0.155 | 0.0758 | 0.120751 | 0.120751 | 0 | OK | OK | ok | 是 |  | C<=0.155; Si[0.15,0.15]; Mn[1.15,1.15]; P<=0.015; S<=0.01; Nb[0.015,0.015]; Ti[0.03,0.03] | 49 | Q355B-T | B 低合金钢-低合金高强结构钢-B17 Q355B-T
53 | Q355B-T3 | Si | 0.15 | 0.15 | 0.15 | 0 | 0.15 | 0.15 | 0 | OK | OK | ok | 是 |  | C<=0.155; Si[0.15,0.15]; Mn[1.15,1.15]; P<=0.015; S<=0.01; Nb[0.015,0.015]; Ti[0.03,0.03] | 49 | Q355B-T | B 低合金钢-低合金高强结构钢-B17 Q355B-T
53 | Q355B-T3 | Mn | 1.15 | 1.15 | 1.15 | 0.1214 | 1.15 | 1.15 | 0 | OK | OK | ok | 是 |  | C<=0.155; Si[0.15,0.15]; Mn[1.15,1.15]; P<=0.015; S<=0.01; Nb[0.015,0.015]; Ti[0.03,0.03] | 49 | Q355B-T | B 低合金钢-低合金高强结构钢-B17 Q355B-T
53 | Q355B-T3 | P | 0.015 |  | 0.015 | 0 | 0 | 0 | 0 | OK | OK | ok | 是 |  | C<=0.155; Si[0.15,0.15]; Mn[1.15,1.15]; P<=0.015; S<=0.01; Nb[0.015,0.015]; Ti[0.03,0.03] | 49 | Q355B-T | B 低合金钢-低合金高强结构钢-B17 Q355B-T
53 | Q355B-T3 | S | 0.01 |  | 0.01 | 0 | 0 | 0 | 0 | OK | OK | ok | 是 |  | C<=0.155; Si[0.15,0.15]; Mn[1.15,1.15]; P<=0.015; S<=0.01; Nb[0.015,0.015]; Ti[0.03,0.03] | 49 | Q355B-T | B 低合金钢-低合金高强结构钢-B17 Q355B-T
53 | Q355B-T3 | V |  |  |  | 0 | 0 | 0 | 0 | 无约束 | 无约束 | ok | 是 |  | C<=0.155; Si[0.15,0.15]; Mn[1.15,1.15]; P<=0.015; S<=0.01; Nb[0.015,0.015]; Ti[0.03,0.03] | 49 | Q355B-T | B 低合金钢-低合金高强结构钢-B17 Q355B-T
53 | Q355B-T3 | Nb | 0.015 | 0.015 | 0.015 | 0 | 0.015 | 0.015 | 0 | OK | OK | ok | 是 |  | C<=0.155; Si[0.15,0.15]; Mn[1.15,1.15]; P<=0.015; S<=0.01; Nb[0.015,0.015]; Ti[0.03,0.03] | 49 | Q355B-T | B 低合金钢-低合金高强结构钢-B17 Q355B-T
53 | Q355B-T3 | Ti | 0.025 | 0.03 | 0.03 | 0 | 0.03 | 0.03 | 0 | OK | OK | ok | 是 |  | C<=0.155; Si[0.15,0.15]; Mn[1.15,1.15]; P<=0.015; S<=0.01; Nb[0.015,0.015]; Ti[0.03,0.03] | 49 | Q355B-T | B 低合金钢-低合金高强结构钢-B17 Q355B-T
53 | Q355B-T3 | Als | 0.02 |  |  | 0 | 0.02079 | 0.02079 | 0 | 无约束 | 无约束 | ok | 是 |  | C<=0.155; Si[0.15,0.15]; Mn[1.15,1.15]; P<=0.015; S<=0.01; Nb[0.015,0.015]; Ti[0.03,0.03] | 49 | Q355B-T | B 低合金钢-低合金高强结构钢-B17 Q355B-T
53 | Q355B-T3 | Alt |  |  |  | 0 | 0.02079 | 0.02079 | 0 | 无约束 | 无约束 | ok | 是 |  | C<=0.155; Si[0.15,0.15]; Mn[1.15,1.15]; P<=0.015; S<=0.01; Nb[0.015,0.015]; Ti[0.03,0.03] | 49 | Q355B-T | B 低合金钢-低合金高强结构钢-B17 Q355B-T
53 | Q355B-T3 | Cr |  |  |  | 0 | 0 | 0 | 0 | 无约束 | 无约束 | ok | 是 |  | C<=0.155; Si[0.15,0.15]; Mn[1.15,1.15]; P<=0.015; S<=0.01; Nb[0.015,0.015]; Ti[0.03,0.03] | 49 | Q355B-T | B 低合金钢-低合金高强结构钢-B17 Q355B-T
53 | Q355B-T3 | Ni |  |  |  | 0 | 0 | 0 | 0 | 无约束 | 无约束 | ok | 是 |  | C<=0.155; Si[0.15,0.15]; Mn[1.15,1.15]; P<=0.015; S<=0.01; Nb[0.015,0.015]; Ti[0.03,0.03] | 49 | Q355B-T | B 低合金钢-低合金高强结构钢-B17 Q355B-T
53 | Q355B-T3 | Cu |  |  |  | 0 | 0 | 0 | 0 | 无约束 | 无约束 | ok | 是 |  | C<=0.155; Si[0.15,0.15]; Mn[1.15,1.15]; P<=0.015; S<=0.01; Nb[0.015,0.015]; Ti[0.03,0.03] | 49 | Q355B-T | B 低合金钢-低合金高强结构钢-B17 Q355B-T
53 | Q355B-T3 | Mo |  |  |  | 0 | 0 | 0 | 0 | 无约束 | 无约束 | ok | 是 |  | C<=0.155; Si[0.15,0.15]; Mn[1.15,1.15]; P<=0.015; S<=0.01; Nb[0.015,0.015]; Ti[0.03,0.03] | 49 | Q355B-T | B 低合金钢-低合金高强结构钢-B17 Q355B-T
53 | Q355B-T3 | B |  |  |  | 0 | 0 | 0 | 0 | 无约束 | 无约束 | ok | 是 |  | C<=0.155; Si[0.15,0.15]; Mn[1.15,1.15]; P<=0.015; S<=0.01; Nb[0.015,0.015]; Ti[0.03,0.03] | 49 | Q355B-T | B 低合金钢-低合金高强结构钢-B17 Q355B-T
53 | Q355B-T3 | Sb |  |  |  | 0 | 0 | 0 | 0 | 无约束 | 无约束 | ok | 是 |  | C<=0.155; Si[0.15,0.15]; Mn[1.15,1.15]; P<=0.015; S<=0.01; Nb[0.015,0.015]; Ti[0.03,0.03] | 49 | Q355B-T | B 低合金钢-低合金高强结构钢-B17 Q355B-T
54 | Q355ME-1 | C | 0.075 |  | 0.07 | 0.042733 | 0.064682 | 0.07 | 0.005318 | OK | OK | ok | 是 |  | C<=0.07; Si[0.15,0.15]; Mn[1.1,1.1]; P<=0.015; S<=0.004; Nb[0.01,0.01]; Ti[0.025,0.025] | 50 | Q355ME | B 低合金钢-低合金高强结构钢-B26 Q355ME
54 | Q355ME-1 | Si | 0.15 | 0.15 | 0.15 | 0 | 0.15 | 0.15 | 0 | OK | OK | ok | 是 |  | C<=0.07; Si[0.15,0.15]; Mn[1.1,1.1]; P<=0.015; S<=0.004; Nb[0.01,0.01]; Ti[0.025,0.025] | 50 | Q355ME | B 低合金钢-低合金高强结构钢-B26 Q355ME
54 | Q355ME-1 | Mn | 1.1 | 1.1 | 1.1 | 0.102067 | 1.1 | 1.1 | 0 | OK | OK | ok | 是 |  | C<=0.07; Si[0.15,0.15]; Mn[1.1,1.1]; P<=0.015; S<=0.004; Nb[0.01,0.01]; Ti[0.025,0.025] | 50 | Q355ME | B 低合金钢-低合金高强结构钢-B26 Q355ME
54 | Q355ME-1 | P | 0.015 |  | 0.015 | 0 | 0 | 0 | 0 | OK | OK | ok | 是 |  | C<=0.07; Si[0.15,0.15]; Mn[1.1,1.1]; P<=0.015; S<=0.004; Nb[0.01,0.01]; Ti[0.025,0.025] | 50 | Q355ME | B 低合金钢-低合金高强结构钢-B26 Q355ME
54 | Q355ME-1 | S | 0.004 |  | 0.004 | 0 | 0 | 0 | 0 | OK | OK | ok | 是 |  | C<=0.07; Si[0.15,0.15]; Mn[1.1,1.1]; P<=0.015; S<=0.004; Nb[0.01,0.01]; Ti[0.025,0.025] | 50 | Q355ME | B 低合金钢-低合金高强结构钢-B26 Q355ME
54 | Q355ME-1 | V |  |  |  | 0 | 0 | 0 | 0 | 无约束 | 无约束 | ok | 是 |  | C<=0.07; Si[0.15,0.15]; Mn[1.1,1.1]; P<=0.015; S<=0.004; Nb[0.01,0.01]; Ti[0.025,0.025] | 50 | Q355ME | B 低合金钢-低合金高强结构钢-B26 Q355ME
54 | Q355ME-1 | Nb | 0.01 | 0.01 | 0.01 | 0 | 0.01 | 0.01 | 0 | OK | OK | ok | 是 |  | C<=0.07; Si[0.15,0.15]; Mn[1.1,1.1]; P<=0.015; S<=0.004; Nb[0.01,0.01]; Ti[0.025,0.025] | 50 | Q355ME | B 低合金钢-低合金高强结构钢-B26 Q355ME
54 | Q355ME-1 | Ti | 0.02 | 0.025 | 0.025 | 0 | 0.025 | 0.025 | 0 | OK | OK | ok | 是 |  | C<=0.07; Si[0.15,0.15]; Mn[1.1,1.1]; P<=0.015; S<=0.004; Nb[0.01,0.01]; Ti[0.025,0.025] | 50 | Q355ME | B 低合金钢-低合金高强结构钢-B26 Q355ME
54 | Q355ME-1 | Als | 0.025 |  |  | 0 | 0.025245 | 0.025245 | 0 | 无约束 | 无约束 | ok | 是 |  | C<=0.07; Si[0.15,0.15]; Mn[1.1,1.1]; P<=0.015; S<=0.004; Nb[0.01,0.01]; Ti[0.025,0.025] | 50 | Q355ME | B 低合金钢-低合金高强结构钢-B26 Q355ME
54 | Q355ME-1 | Alt |  |  |  | 0 | 0.025245 | 0.025245 | 0 | 无约束 | 无约束 | ok | 是 |  | C<=0.07; Si[0.15,0.15]; Mn[1.1,1.1]; P<=0.015; S<=0.004; Nb[0.01,0.01]; Ti[0.025,0.025] | 50 | Q355ME | B 低合金钢-低合金高强结构钢-B26 Q355ME
54 | Q355ME-1 | Cr |  |  |  | 0 | 0 | 0 | 0 | 无约束 | 无约束 | ok | 是 |  | C<=0.07; Si[0.15,0.15]; Mn[1.1,1.1]; P<=0.015; S<=0.004; Nb[0.01,0.01]; Ti[0.025,0.025] | 50 | Q355ME | B 低合金钢-低合金高强结构钢-B26 Q355ME
54 | Q355ME-1 | Ni |  |  |  | 0 | 0 | 0 | 0 | 无约束 | 无约束 | ok | 是 |  | C<=0.07; Si[0.15,0.15]; Mn[1.1,1.1]; P<=0.015; S<=0.004; Nb[0.01,0.01]; Ti[0.025,0.025] | 50 | Q355ME | B 低合金钢-低合金高强结构钢-B26 Q355ME
54 | Q355ME-1 | Cu |  |  |  | 0 | 0 | 0 | 0 | 无约束 | 无约束 | ok | 是 |  | C<=0.07; Si[0.15,0.15]; Mn[1.1,1.1]; P<=0.015; S<=0.004; Nb[0.01,0.01]; Ti[0.025,0.025] | 50 | Q355ME | B 低合金钢-低合金高强结构钢-B26 Q355ME
54 | Q355ME-1 | Mo |  |  |  | 0 | 0 | 0 | 0 | 无约束 | 无约束 | ok | 是 |  | C<=0.07; Si[0.15,0.15]; Mn[1.1,1.1]; P<=0.015; S<=0.004; Nb[0.01,0.01]; Ti[0.025,0.025] | 50 | Q355ME | B 低合金钢-低合金高强结构钢-B26 Q355ME
54 | Q355ME-1 | B |  |  |  | 0 | 0 | 0 | 0 | 无约束 | 无约束 | ok | 是 |  | C<=0.07; Si[0.15,0.15]; Mn[1.1,1.1]; P<=0.015; S<=0.004; Nb[0.01,0.01]; Ti[0.025,0.025] | 50 | Q355ME | B 低合金钢-低合金高强结构钢-B26 Q355ME
54 | Q355ME-1 | Sb |  |  |  | 0 | 0 | 0 | 0 | 无约束 | 无约束 | ok | 是 |  | C<=0.07; Si[0.15,0.15]; Mn[1.1,1.1]; P<=0.015; S<=0.004; Nb[0.01,0.01]; Ti[0.025,0.025] | 50 | Q355ME | B 低合金钢-低合金高强结构钢-B26 Q355ME
55 | Q355ME-2 | C | 0.075 |  | 0.07 | 0.042733 | 0.067313 | 0.07 | 0.002687 | OK | OK | ok | 是 |  | C<=0.07; Si[0.15,0.15]; Mn[1.25,1.25]; P<=0.015; S<=0.004; Nb[0.015,0.015]; Ti[0.025,0.025] | 51 | Q355ME | B 低合金钢-低合金高强结构钢-B26 Q355ME
55 | Q355ME-2 | Si | 0.15 | 0.15 | 0.15 | 0 | 0.15 | 0.15 | 0 | OK | OK | ok | 是 |  | C<=0.07; Si[0.15,0.15]; Mn[1.25,1.25]; P<=0.015; S<=0.004; Nb[0.015,0.015]; Ti[0.025,0.025] | 51 | Q355ME | B 低合金钢-低合金高强结构钢-B26 Q355ME
55 | Q355ME-2 | Mn | 1.25 | 1.25 | 1.25 | 0.102067 | 1.25 | 1.25 | 0 | OK | OK | ok | 是 |  | C<=0.07; Si[0.15,0.15]; Mn[1.25,1.25]; P<=0.015; S<=0.004; Nb[0.015,0.015]; Ti[0.025,0.025] | 51 | Q355ME | B 低合金钢-低合金高强结构钢-B26 Q355ME
55 | Q355ME-2 | P | 0.015 |  | 0.015 | 0 | 0 | 0 | 0 | OK | OK | ok | 是 |  | C<=0.07; Si[0.15,0.15]; Mn[1.25,1.25]; P<=0.015; S<=0.004; Nb[0.015,0.015]; Ti[0.025,0.025] | 51 | Q355ME | B 低合金钢-低合金高强结构钢-B26 Q355ME
55 | Q355ME-2 | S | 0.004 |  | 0.004 | 0 | 0 | 0 | 0 | OK | OK | ok | 是 |  | C<=0.07; Si[0.15,0.15]; Mn[1.25,1.25]; P<=0.015; S<=0.004; Nb[0.015,0.015]; Ti[0.025,0.025] | 51 | Q355ME | B 低合金钢-低合金高强结构钢-B26 Q355ME
55 | Q355ME-2 | V |  |  |  | 0 | 0 | 0 | 0 | 无约束 | 无约束 | ok | 是 |  | C<=0.07; Si[0.15,0.15]; Mn[1.25,1.25]; P<=0.015; S<=0.004; Nb[0.015,0.015]; Ti[0.025,0.025] | 51 | Q355ME | B 低合金钢-低合金高强结构钢-B26 Q355ME
55 | Q355ME-2 | Nb | 0.015 | 0.015 | 0.015 | 0 | 0.015 | 0.015 | 0 | OK | OK | ok | 是 |  | C<=0.07; Si[0.15,0.15]; Mn[1.25,1.25]; P<=0.015; S<=0.004; Nb[0.015,0.015]; Ti[0.025,0.025] | 51 | Q355ME | B 低合金钢-低合金高强结构钢-B26 Q355ME
55 | Q355ME-2 | Ti | 0.02 | 0.025 | 0.025 | 0 | 0.025 | 0.025 | 0 | OK | OK | ok | 是 |  | C<=0.07; Si[0.15,0.15]; Mn[1.25,1.25]; P<=0.015; S<=0.004; Nb[0.015,0.015]; Ti[0.025,0.025] | 51 | Q355ME | B 低合金钢-低合金高强结构钢-B26 Q355ME
55 | Q355ME-2 | Als | 0.025 |  |  | 0 | 0.025245 | 0.025245 | 0 | 无约束 | 无约束 | ok | 是 |  | C<=0.07; Si[0.15,0.15]; Mn[1.25,1.25]; P<=0.015; S<=0.004; Nb[0.015,0.015]; Ti[0.025,0.025] | 51 | Q355ME | B 低合金钢-低合金高强结构钢-B26 Q355ME
55 | Q355ME-2 | Alt |  |  |  | 0 | 0.025245 | 0.025245 | 0 | 无约束 | 无约束 | ok | 是 |  | C<=0.07; Si[0.15,0.15]; Mn[1.25,1.25]; P<=0.015; S<=0.004; Nb[0.015,0.015]; Ti[0.025,0.025] | 51 | Q355ME | B 低合金钢-低合金高强结构钢-B26 Q355ME
55 | Q355ME-2 | Cr |  |  |  | 0 | 0 | 0 | 0 | 无约束 | 无约束 | ok | 是 |  | C<=0.07; Si[0.15,0.15]; Mn[1.25,1.25]; P<=0.015; S<=0.004; Nb[0.015,0.015]; Ti[0.025,0.025] | 51 | Q355ME | B 低合金钢-低合金高强结构钢-B26 Q355ME
55 | Q355ME-2 | Ni |  |  |  | 0 | 0 | 0 | 0 | 无约束 | 无约束 | ok | 是 |  | C<=0.07; Si[0.15,0.15]; Mn[1.25,1.25]; P<=0.015; S<=0.004; Nb[0.015,0.015]; Ti[0.025,0.025] | 51 | Q355ME | B 低合金钢-低合金高强结构钢-B26 Q355ME
55 | Q355ME-2 | Cu |  |  |  | 0 | 0 | 0 | 0 | 无约束 | 无约束 | ok | 是 |  | C<=0.07; Si[0.15,0.15]; Mn[1.25,1.25]; P<=0.015; S<=0.004; Nb[0.015,0.015]; Ti[0.025,0.025] | 51 | Q355ME | B 低合金钢-低合金高强结构钢-B26 Q355ME
55 | Q355ME-2 | Mo |  |  |  | 0 | 0 | 0 | 0 | 无约束 | 无约束 | ok | 是 |  | C<=0.07; Si[0.15,0.15]; Mn[1.25,1.25]; P<=0.015; S<=0.004; Nb[0.015,0.015]; Ti[0.025,0.025] | 51 | Q355ME | B 低合金钢-低合金高强结构钢-B26 Q355ME
55 | Q355ME-2 | B |  |  |  | 0 | 0 | 0 | 0 | 无约束 | 无约束 | ok | 是 |  | C<=0.07; Si[0.15,0.15]; Mn[1.25,1.25]; P<=0.015; S<=0.004; Nb[0.015,0.015]; Ti[0.025,0.025] | 51 | Q355ME | B 低合金钢-低合金高强结构钢-B26 Q355ME
55 | Q355ME-2 | Sb |  |  |  | 0 | 0 | 0 | 0 | 无约束 | 无约束 | ok | 是 |  | C<=0.07; Si[0.15,0.15]; Mn[1.25,1.25]; P<=0.015; S<=0.004; Nb[0.015,0.015]; Ti[0.025,0.025] | 51 | Q355ME | B 低合金钢-低合金高强结构钢-B26 Q355ME
56 | Q355ME-3 | C | 0.075 |  | 0.07 | 0.042733 | 0.069067 | 0.07 | 0.000933 | OK | OK | ok | 是 |  | C<=0.07; Si[0.15,0.15]; Mn[1.35,1.35]; P<=0.015; S<=0.004; Nb[0.015,0.015]; Ti[0.025,0.025] | 52 | Q355ME | B 低合金钢-低合金高强结构钢-B26 Q355ME
56 | Q355ME-3 | Si | 0.15 | 0.15 | 0.15 | 0 | 0.15 | 0.15 | 0 | OK | OK | ok | 是 |  | C<=0.07; Si[0.15,0.15]; Mn[1.35,1.35]; P<=0.015; S<=0.004; Nb[0.015,0.015]; Ti[0.025,0.025] | 52 | Q355ME | B 低合金钢-低合金高强结构钢-B26 Q355ME
56 | Q355ME-3 | Mn | 1.35 | 1.35 | 1.35 | 0.102067 | 1.35 | 1.35 | 0 | OK | OK | ok | 是 |  | C<=0.07; Si[0.15,0.15]; Mn[1.35,1.35]; P<=0.015; S<=0.004; Nb[0.015,0.015]; Ti[0.025,0.025] | 52 | Q355ME | B 低合金钢-低合金高强结构钢-B26 Q355ME
56 | Q355ME-3 | P | 0.015 |  | 0.015 | 0 | 0 | 0 | 0 | OK | OK | ok | 是 |  | C<=0.07; Si[0.15,0.15]; Mn[1.35,1.35]; P<=0.015; S<=0.004; Nb[0.015,0.015]; Ti[0.025,0.025] | 52 | Q355ME | B 低合金钢-低合金高强结构钢-B26 Q355ME
56 | Q355ME-3 | S | 0.004 |  | 0.004 | 0 | 0 | 0 | 0 | OK | OK | ok | 是 |  | C<=0.07; Si[0.15,0.15]; Mn[1.35,1.35]; P<=0.015; S<=0.004; Nb[0.015,0.015]; Ti[0.025,0.025] | 52 | Q355ME | B 低合金钢-低合金高强结构钢-B26 Q355ME
56 | Q355ME-3 | V |  |  |  | 0 | 0 | 0 | 0 | 无约束 | 无约束 | ok | 是 |  | C<=0.07; Si[0.15,0.15]; Mn[1.35,1.35]; P<=0.015; S<=0.004; Nb[0.015,0.015]; Ti[0.025,0.025] | 52 | Q355ME | B 低合金钢-低合金高强结构钢-B26 Q355ME
56 | Q355ME-3 | Nb | 0.015 | 0.015 | 0.015 | 0 | 0.015 | 0.015 | 0 | OK | OK | ok | 是 |  | C<=0.07; Si[0.15,0.15]; Mn[1.35,1.35]; P<=0.015; S<=0.004; Nb[0.015,0.015]; Ti[0.025,0.025] | 52 | Q355ME | B 低合金钢-低合金高强结构钢-B26 Q355ME
56 | Q355ME-3 | Ti | 0.02 | 0.025 | 0.025 | 0 | 0.025 | 0.025 | 0 | OK | OK | ok | 是 |  | C<=0.07; Si[0.15,0.15]; Mn[1.35,1.35]; P<=0.015; S<=0.004; Nb[0.015,0.015]; Ti[0.025,0.025] | 52 | Q355ME | B 低合金钢-低合金高强结构钢-B26 Q355ME
56 | Q355ME-3 | Als | 0.025 |  |  | 0 | 0.025245 | 0.025245 | 0 | 无约束 | 无约束 | ok | 是 |  | C<=0.07; Si[0.15,0.15]; Mn[1.35,1.35]; P<=0.015; S<=0.004; Nb[0.015,0.015]; Ti[0.025,0.025] | 52 | Q355ME | B 低合金钢-低合金高强结构钢-B26 Q355ME
56 | Q355ME-3 | Alt |  |  |  | 0 | 0.025245 | 0.025245 | 0 | 无约束 | 无约束 | ok | 是 |  | C<=0.07; Si[0.15,0.15]; Mn[1.35,1.35]; P<=0.015; S<=0.004; Nb[0.015,0.015]; Ti[0.025,0.025] | 52 | Q355ME | B 低合金钢-低合金高强结构钢-B26 Q355ME
56 | Q355ME-3 | Cr |  |  |  | 0 | 0 | 0 | 0 | 无约束 | 无约束 | ok | 是 |  | C<=0.07; Si[0.15,0.15]; Mn[1.35,1.35]; P<=0.015; S<=0.004; Nb[0.015,0.015]; Ti[0.025,0.025] | 52 | Q355ME | B 低合金钢-低合金高强结构钢-B26 Q355ME
56 | Q355ME-3 | Ni |  |  |  | 0 | 0 | 0 | 0 | 无约束 | 无约束 | ok | 是 |  | C<=0.07; Si[0.15,0.15]; Mn[1.35,1.35]; P<=0.015; S<=0.004; Nb[0.015,0.015]; Ti[0.025,0.025] | 52 | Q355ME | B 低合金钢-低合金高强结构钢-B26 Q355ME
56 | Q355ME-3 | Cu |  |  |  | 0 | 0 | 0 | 0 | 无约束 | 无约束 | ok | 是 |  | C<=0.07; Si[0.15,0.15]; Mn[1.35,1.35]; P<=0.015; S<=0.004; Nb[0.015,0.015]; Ti[0.025,0.025] | 52 | Q355ME | B 低合金钢-低合金高强结构钢-B26 Q355ME
56 | Q355ME-3 | Mo |  |  |  | 0 | 0 | 0 | 0 | 无约束 | 无约束 | ok | 是 |  | C<=0.07; Si[0.15,0.15]; Mn[1.35,1.35]; P<=0.015; S<=0.004; Nb[0.015,0.015]; Ti[0.025,0.025] | 52 | Q355ME | B 低合金钢-低合金高强结构钢-B26 Q355ME
56 | Q355ME-3 | B |  |  |  | 0 | 0 | 0 | 0 | 无约束 | 无约束 | ok | 是 |  | C<=0.07; Si[0.15,0.15]; Mn[1.35,1.35]; P<=0.015; S<=0.004; Nb[0.015,0.015]; Ti[0.025,0.025] | 52 | Q355ME | B 低合金钢-低合金高强结构钢-B26 Q355ME
56 | Q355ME-3 | Sb |  |  |  | 0 | 0 | 0 | 0 | 无约束 | 无约束 | ok | 是 |  | C<=0.07; Si[0.15,0.15]; Mn[1.35,1.35]; P<=0.015; S<=0.004; Nb[0.015,0.015]; Ti[0.025,0.025] | 52 | Q355ME | B 低合金钢-低合金高强结构钢-B26 Q355ME
57 | Q355B-S | C | 0.07 |  | 0.065 | 0.044 | 0.058815 | 0.065 | 0.006185 | OK | OK | ok | 是 |  | C<=0.065; Si[0.1,0.1]; Mn[0.95,0.95]; P<=0.02; S<=0.006; Nb[0.01,0.01]; Ti[0.035,0.035] | 53 | Q355B-S | B 低合金钢-低合金高强结构钢-B24 Q355B-S
57 | Q355B-S | Si | 0.1 | 0.1 | 0.1 | 0 | 0.1 | 0.1 | 0 | OK | OK | ok | 是 |  | C<=0.065; Si[0.1,0.1]; Mn[0.95,0.95]; P<=0.02; S<=0.006; Nb[0.01,0.01]; Ti[0.035,0.035] | 53 | Q355B-S | B 低合金钢-低合金高强结构钢-B24 Q355B-S
57 | Q355B-S | Mn | 0.95 | 0.95 | 0.95 | 0.105333 | 0.95 | 0.95 | 0 | OK | OK | ok | 是 |  | C<=0.065; Si[0.1,0.1]; Mn[0.95,0.95]; P<=0.02; S<=0.006; Nb[0.01,0.01]; Ti[0.035,0.035] | 53 | Q355B-S | B 低合金钢-低合金高强结构钢-B24 Q355B-S
57 | Q355B-S | P | 0.02 |  | 0.02 | 0 | 0 | 0 | 0 | OK | OK | ok | 是 |  | C<=0.065; Si[0.1,0.1]; Mn[0.95,0.95]; P<=0.02; S<=0.006; Nb[0.01,0.01]; Ti[0.035,0.035] | 53 | Q355B-S | B 低合金钢-低合金高强结构钢-B24 Q355B-S
57 | Q355B-S | S | 0.006 |  | 0.006 | 0 | 0 | 0 | 0 | OK | OK | ok | 是 |  | C<=0.065; Si[0.1,0.1]; Mn[0.95,0.95]; P<=0.02; S<=0.006; Nb[0.01,0.01]; Ti[0.035,0.035] | 53 | Q355B-S | B 低合金钢-低合金高强结构钢-B24 Q355B-S
57 | Q355B-S | V |  |  |  | 0 | 0 | 0 | 0 | 无约束 | 无约束 | ok | 是 |  | C<=0.065; Si[0.1,0.1]; Mn[0.95,0.95]; P<=0.02; S<=0.006; Nb[0.01,0.01]; Ti[0.035,0.035] | 53 | Q355B-S | B 低合金钢-低合金高强结构钢-B24 Q355B-S
57 | Q355B-S | Nb | 0.01 | 0.01 | 0.01 | 0 | 0.01 | 0.01 | 0 | OK | OK | ok | 是 |  | C<=0.065; Si[0.1,0.1]; Mn[0.95,0.95]; P<=0.02; S<=0.006; Nb[0.01,0.01]; Ti[0.035,0.035] | 53 | Q355B-S | B 低合金钢-低合金高强结构钢-B24 Q355B-S
57 | Q355B-S | Ti | 0.03 | 0.035 | 0.035 | 0 | 0.035 | 0.035 | 0 | OK | OK | ok | 是 |  | C<=0.065; Si[0.1,0.1]; Mn[0.95,0.95]; P<=0.02; S<=0.006; Nb[0.01,0.01]; Ti[0.035,0.035] | 53 | Q355B-S | B 低合金钢-低合金高强结构钢-B24 Q355B-S
57 | Q355B-S | Als | 0.025 |  |  | 0 | 0.02673 | 0.02673 | 0 | 无约束 | 无约束 | ok | 是 |  | C<=0.065; Si[0.1,0.1]; Mn[0.95,0.95]; P<=0.02; S<=0.006; Nb[0.01,0.01]; Ti[0.035,0.035] | 53 | Q355B-S | B 低合金钢-低合金高强结构钢-B24 Q355B-S
57 | Q355B-S | Alt |  |  |  | 0 | 0.02673 | 0.02673 | 0 | 无约束 | 无约束 | ok | 是 |  | C<=0.065; Si[0.1,0.1]; Mn[0.95,0.95]; P<=0.02; S<=0.006; Nb[0.01,0.01]; Ti[0.035,0.035] | 53 | Q355B-S | B 低合金钢-低合金高强结构钢-B24 Q355B-S
57 | Q355B-S | Cr |  |  |  | 0 | 0 | 0 | 0 | 无约束 | 无约束 | ok | 是 |  | C<=0.065; Si[0.1,0.1]; Mn[0.95,0.95]; P<=0.02; S<=0.006; Nb[0.01,0.01]; Ti[0.035,0.035] | 53 | Q355B-S | B 低合金钢-低合金高强结构钢-B24 Q355B-S
57 | Q355B-S | Ni |  |  |  | 0 | 0 | 0 | 0 | 无约束 | 无约束 | ok | 是 |  | C<=0.065; Si[0.1,0.1]; Mn[0.95,0.95]; P<=0.02; S<=0.006; Nb[0.01,0.01]; Ti[0.035,0.035] | 53 | Q355B-S | B 低合金钢-低合金高强结构钢-B24 Q355B-S
57 | Q355B-S | Cu |  |  |  | 0 | 0 | 0 | 0 | 无约束 | 无约束 | ok | 是 |  | C<=0.065; Si[0.1,0.1]; Mn[0.95,0.95]; P<=0.02; S<=0.006; Nb[0.01,0.01]; Ti[0.035,0.035] | 53 | Q355B-S | B 低合金钢-低合金高强结构钢-B24 Q355B-S
57 | Q355B-S | Mo |  |  |  | 0 | 0 | 0 | 0 | 无约束 | 无约束 | ok | 是 |  | C<=0.065; Si[0.1,0.1]; Mn[0.95,0.95]; P<=0.02; S<=0.006; Nb[0.01,0.01]; Ti[0.035,0.035] | 53 | Q355B-S | B 低合金钢-低合金高强结构钢-B24 Q355B-S
57 | Q355B-S | B |  |  |  | 0 | 0 | 0 | 0 | 无约束 | 无约束 | ok | 是 |  | C<=0.065; Si[0.1,0.1]; Mn[0.95,0.95]; P<=0.02; S<=0.006; Nb[0.01,0.01]; Ti[0.035,0.035] | 53 | Q355B-S | B 低合金钢-低合金高强结构钢-B24 Q355B-S
57 | Q355B-S | Sb |  |  |  | 0 | 0 | 0 | 0 | 无约束 | 无约束 | ok | 是 |  | C<=0.065; Si[0.1,0.1]; Mn[0.95,0.95]; P<=0.02; S<=0.006; Nb[0.01,0.01]; Ti[0.035,0.035] | 53 | Q355B-S | B 低合金钢-低合金高强结构钢-B24 Q355B-S
58 | Q355B-1 | C | 0.16 |  | 0.155 | 0.070818 | 0.076291 | 0.076291 | 0 | OK | OK | ok | 是 |  | C<=0.155; Si[0.08,0.08]; Mn[0.35,0.35]; P<=0.02; S<=0.01; Ti[0.045,0.045] | 54 | Q355B-SS | B 结构钢-低合金高强结构钢-B01 Q355B
58 | Q355B-1 | Si | 0.08 | 0.08 | 0.08 | 0 | 0.08 | 0.08 | 0 | OK | OK | ok | 是 |  | C<=0.155; Si[0.08,0.08]; Mn[0.35,0.35]; P<=0.02; S<=0.01; Ti[0.045,0.045] | 54 | Q355B-SS | B 结构钢-低合金高强结构钢-B01 Q355B
58 | Q355B-1 | Mn | 0.35 | 0.35 | 0.35 | 0.122477 | 0.35 | 0.35 | 0 | OK | OK | ok | 是 |  | C<=0.155; Si[0.08,0.08]; Mn[0.35,0.35]; P<=0.02; S<=0.01; Ti[0.045,0.045] | 54 | Q355B-SS | B 结构钢-低合金高强结构钢-B01 Q355B
58 | Q355B-1 | P | 0.02 |  | 0.02 | 0 | 0 | 0 | 0 | OK | OK | ok | 是 |  | C<=0.155; Si[0.08,0.08]; Mn[0.35,0.35]; P<=0.02; S<=0.01; Ti[0.045,0.045] | 54 | Q355B-SS | B 结构钢-低合金高强结构钢-B01 Q355B
58 | Q355B-1 | S | 0.01 |  | 0.01 | 0 | 0 | 0 | 0 | OK | OK | ok | 是 |  | C<=0.155; Si[0.08,0.08]; Mn[0.35,0.35]; P<=0.02; S<=0.01; Ti[0.045,0.045] | 54 | Q355B-SS | B 结构钢-低合金高强结构钢-B01 Q355B
58 | Q355B-1 | V |  |  |  | 0 | 0 | 0 | 0 | 无约束 | 无约束 | ok | 是 |  | C<=0.155; Si[0.08,0.08]; Mn[0.35,0.35]; P<=0.02; S<=0.01; Ti[0.045,0.045] | 54 | Q355B-SS | B 结构钢-低合金高强结构钢-B01 Q355B
58 | Q355B-1 | Nb |  |  |  | 0 | 0 | 0 | 0 | 无约束 | 无约束 | ok | 是 |  | C<=0.155; Si[0.08,0.08]; Mn[0.35,0.35]; P<=0.02; S<=0.01; Ti[0.045,0.045] | 54 | Q355B-SS | B 结构钢-低合金高强结构钢-B01 Q355B
58 | Q355B-1 | Ti | 0.04 | 0.045 | 0.045 | 0 | 0.045 | 0.045 | 0 | OK | OK | ok | 是 |  | C<=0.155; Si[0.08,0.08]; Mn[0.35,0.35]; P<=0.02; S<=0.01; Ti[0.045,0.045] | 54 | Q355B-SS | B 结构钢-低合金高强结构钢-B01 Q355B
58 | Q355B-1 | Als | 0.02 |  |  | 0 | 0.02079 | 0.02079 | 0 | 无约束 | 无约束 | ok | 是 |  | C<=0.155; Si[0.08,0.08]; Mn[0.35,0.35]; P<=0.02; S<=0.01; Ti[0.045,0.045] | 54 | Q355B-SS | B 结构钢-低合金高强结构钢-B01 Q355B
58 | Q355B-1 | Alt |  |  |  | 0 | 0.02079 | 0.02079 | 0 | 无约束 | 无约束 | ok | 是 |  | C<=0.155; Si[0.08,0.08]; Mn[0.35,0.35]; P<=0.02; S<=0.01; Ti[0.045,0.045] | 54 | Q355B-SS | B 结构钢-低合金高强结构钢-B01 Q355B
58 | Q355B-1 | Cr |  |  |  | 0 | 0 | 0 | 0 | 无约束 | 无约束 | ok | 是 |  | C<=0.155; Si[0.08,0.08]; Mn[0.35,0.35]; P<=0.02; S<=0.01; Ti[0.045,0.045] | 54 | Q355B-SS | B 结构钢-低合金高强结构钢-B01 Q355B
58 | Q355B-1 | Ni |  |  |  | 0 | 0 | 0 | 0 | 无约束 | 无约束 | ok | 是 |  | C<=0.155; Si[0.08,0.08]; Mn[0.35,0.35]; P<=0.02; S<=0.01; Ti[0.045,0.045] | 54 | Q355B-SS | B 结构钢-低合金高强结构钢-B01 Q355B
58 | Q355B-1 | Cu |  |  |  | 0 | 0 | 0 | 0 | 无约束 | 无约束 | ok | 是 |  | C<=0.155; Si[0.08,0.08]; Mn[0.35,0.35]; P<=0.02; S<=0.01; Ti[0.045,0.045] | 54 | Q355B-SS | B 结构钢-低合金高强结构钢-B01 Q355B
58 | Q355B-1 | Mo |  |  |  | 0 | 0 | 0 | 0 | 无约束 | 无约束 | ok | 是 |  | C<=0.155; Si[0.08,0.08]; Mn[0.35,0.35]; P<=0.02; S<=0.01; Ti[0.045,0.045] | 54 | Q355B-SS | B 结构钢-低合金高强结构钢-B01 Q355B
58 | Q355B-1 | B |  |  |  | 0 | 0 | 0 | 0 | 无约束 | 无约束 | ok | 是 |  | C<=0.155; Si[0.08,0.08]; Mn[0.35,0.35]; P<=0.02; S<=0.01; Ti[0.045,0.045] | 54 | Q355B-SS | B 结构钢-低合金高强结构钢-B01 Q355B
58 | Q355B-1 | Sb |  |  |  | 0 | 0 | 0 | 0 | 无约束 | 无约束 | ok | 是 |  | C<=0.155; Si[0.08,0.08]; Mn[0.35,0.35]; P<=0.02; S<=0.01; Ti[0.045,0.045] | 54 | Q355B-SS | B 结构钢-低合金高强结构钢-B01 Q355B
59 | Q355B-2 | C | 0.16 |  | 0.155 | 0.074004 | 0.083994 | 0.083994 | 0 | OK | OK | ok | 是 |  | C<=0.155; Si[0.08,0.08]; Mn[0.5,0.5]; P<=0.02; S<=0.01; Ti[0.045,0.045] | 55 | Q355B-SS | B 结构钢-低合金高强结构钢-B01 Q355B
59 | Q355B-2 | Si | 0.08 | 0.08 | 0.08 | 0 | 0.08 | 0.08 | 0 | OK | OK | ok | 是 |  | C<=0.155; Si[0.08,0.08]; Mn[0.5,0.5]; P<=0.02; S<=0.01; Ti[0.045,0.045] | 55 | Q355B-SS | B 结构钢-低合金高强结构钢-B01 Q355B
59 | Q355B-2 | Mn | 0.5 | 0.5 | 0.5 | 0.121204 | 0.5 | 0.5 | 0 | OK | OK | ok | 是 |  | C<=0.155; Si[0.08,0.08]; Mn[0.5,0.5]; P<=0.02; S<=0.01; Ti[0.045,0.045] | 55 | Q355B-SS | B 结构钢-低合金高强结构钢-B01 Q355B
59 | Q355B-2 | P | 0.02 |  | 0.02 | 0 | 0 | 0 | 0 | OK | OK | ok | 是 |  | C<=0.155; Si[0.08,0.08]; Mn[0.5,0.5]; P<=0.02; S<=0.01; Ti[0.045,0.045] | 55 | Q355B-SS | B 结构钢-低合金高强结构钢-B01 Q355B
59 | Q355B-2 | S | 0.01 |  | 0.01 | 0 | 0 | 0 | 0 | OK | OK | ok | 是 |  | C<=0.155; Si[0.08,0.08]; Mn[0.5,0.5]; P<=0.02; S<=0.01; Ti[0.045,0.045] | 55 | Q355B-SS | B 结构钢-低合金高强结构钢-B01 Q355B
59 | Q355B-2 | V |  |  |  | 0 | 0 | 0 | 0 | 无约束 | 无约束 | ok | 是 |  | C<=0.155; Si[0.08,0.08]; Mn[0.5,0.5]; P<=0.02; S<=0.01; Ti[0.045,0.045] | 55 | Q355B-SS | B 结构钢-低合金高强结构钢-B01 Q355B
59 | Q355B-2 | Nb |  |  |  | 0 | 0 | 0 | 0 | 无约束 | 无约束 | ok | 是 |  | C<=0.155; Si[0.08,0.08]; Mn[0.5,0.5]; P<=0.02; S<=0.01; Ti[0.045,0.045] | 55 | Q355B-SS | B 结构钢-低合金高强结构钢-B01 Q355B
59 | Q355B-2 | Ti | 0.04 | 0.045 | 0.045 | 0 | 0.045 | 0.045 | 0 | OK | OK | ok | 是 |  | C<=0.155; Si[0.08,0.08]; Mn[0.5,0.5]; P<=0.02; S<=0.01; Ti[0.045,0.045] | 55 | Q355B-SS | B 结构钢-低合金高强结构钢-B01 Q355B
59 | Q355B-2 | Als | 0.02 |  |  | 0 | 0.02079 | 0.02079 | 0 | 无约束 | 无约束 | ok | 是 |  | C<=0.155; Si[0.08,0.08]; Mn[0.5,0.5]; P<=0.02; S<=0.01; Ti[0.045,0.045] | 55 | Q355B-SS | B 结构钢-低合金高强结构钢-B01 Q355B
59 | Q355B-2 | Alt |  |  |  | 0 | 0.02079 | 0.02079 | 0 | 无约束 | 无约束 | ok | 是 |  | C<=0.155; Si[0.08,0.08]; Mn[0.5,0.5]; P<=0.02; S<=0.01; Ti[0.045,0.045] | 55 | Q355B-SS | B 结构钢-低合金高强结构钢-B01 Q355B
59 | Q355B-2 | Cr |  |  |  | 0 | 0 | 0 | 0 | 无约束 | 无约束 | ok | 是 |  | C<=0.155; Si[0.08,0.08]; Mn[0.5,0.5]; P<=0.02; S<=0.01; Ti[0.045,0.045] | 55 | Q355B-SS | B 结构钢-低合金高强结构钢-B01 Q355B
59 | Q355B-2 | Ni |  |  |  | 0 | 0 | 0 | 0 | 无约束 | 无约束 | ok | 是 |  | C<=0.155; Si[0.08,0.08]; Mn[0.5,0.5]; P<=0.02; S<=0.01; Ti[0.045,0.045] | 55 | Q355B-SS | B 结构钢-低合金高强结构钢-B01 Q355B
59 | Q355B-2 | Cu |  |  |  | 0 | 0 | 0 | 0 | 无约束 | 无约束 | ok | 是 |  | C<=0.155; Si[0.08,0.08]; Mn[0.5,0.5]; P<=0.02; S<=0.01; Ti[0.045,0.045] | 55 | Q355B-SS | B 结构钢-低合金高强结构钢-B01 Q355B
59 | Q355B-2 | Mo |  |  |  | 0 | 0 | 0 | 0 | 无约束 | 无约束 | ok | 是 |  | C<=0.155; Si[0.08,0.08]; Mn[0.5,0.5]; P<=0.02; S<=0.01; Ti[0.045,0.045] | 55 | Q355B-SS | B 结构钢-低合金高强结构钢-B01 Q355B
59 | Q355B-2 | B |  |  |  | 0 | 0 | 0 | 0 | 无约束 | 无约束 | ok | 是 |  | C<=0.155; Si[0.08,0.08]; Mn[0.5,0.5]; P<=0.02; S<=0.01; Ti[0.045,0.045] | 55 | Q355B-SS | B 结构钢-低合金高强结构钢-B01 Q355B
59 | Q355B-2 | Sb |  |  |  | 0 | 0 | 0 | 0 | 无约束 | 无约束 | ok | 是 |  | C<=0.155; Si[0.08,0.08]; Mn[0.5,0.5]; P<=0.02; S<=0.01; Ti[0.045,0.045] | 55 | Q355B-SS | B 结构钢-低合金高强结构钢-B01 Q355B
60 | Q355B-3B | C | 0.16 |  | 0.155 | 0.074124 | 0.107618 | 0.107618 | 0 | OK | OK | ok | 是 |  | C<=0.155; Si[0.18,0.18]; Mn[1.1,1.1]; P<=0.02; S<=0.01; Nb[0.008,0.008]; Ti[0.03,0.03] | 56 | Q355B-SS | B 低合金钢-低合金高强结构钢-B01 Q355B
60 | Q355B-3B | Si | 0.18 | 0.18 | 0.18 | 0 | 0.18 | 0.18 | 0 | OK | OK | ok | 是 |  | C<=0.155; Si[0.18,0.18]; Mn[1.1,1.1]; P<=0.02; S<=0.01; Nb[0.008,0.008]; Ti[0.03,0.03] | 56 | Q355B-SS | B 低合金钢-低合金高强结构钢-B01 Q355B
60 | Q355B-3B | Mn | 1.1 | 1.1 | 1.1 | 0.113951 | 1.1 | 1.1 | 0 | OK | OK | ok | 是 |  | C<=0.155; Si[0.18,0.18]; Mn[1.1,1.1]; P<=0.02; S<=0.01; Nb[0.008,0.008]; Ti[0.03,0.03] | 56 | Q355B-SS | B 低合金钢-低合金高强结构钢-B01 Q355B
60 | Q355B-3B | P | 0.02 |  | 0.02 | 0 | 0 | 0 | 0 | OK | OK | ok | 是 |  | C<=0.155; Si[0.18,0.18]; Mn[1.1,1.1]; P<=0.02; S<=0.01; Nb[0.008,0.008]; Ti[0.03,0.03] | 56 | Q355B-SS | B 低合金钢-低合金高强结构钢-B01 Q355B
60 | Q355B-3B | S | 0.01 |  | 0.01 | 0 | 0 | 0 | 0 | OK | OK | ok | 是 |  | C<=0.155; Si[0.18,0.18]; Mn[1.1,1.1]; P<=0.02; S<=0.01; Nb[0.008,0.008]; Ti[0.03,0.03] | 56 | Q355B-SS | B 低合金钢-低合金高强结构钢-B01 Q355B
60 | Q355B-3B | V |  |  |  | 0 | 0 | 0 | 0 | 无约束 | 无约束 | ok | 是 |  | C<=0.155; Si[0.18,0.18]; Mn[1.1,1.1]; P<=0.02; S<=0.01; Nb[0.008,0.008]; Ti[0.03,0.03] | 56 | Q355B-SS | B 低合金钢-低合金高强结构钢-B01 Q355B
60 | Q355B-3B | Nb | 0.008 | 0.008 | 0.008 | 0 | 0.008 | 0.008 | 0 | OK | OK | ok | 是 |  | C<=0.155; Si[0.18,0.18]; Mn[1.1,1.1]; P<=0.02; S<=0.01; Nb[0.008,0.008]; Ti[0.03,0.03] | 56 | Q355B-SS | B 低合金钢-低合金高强结构钢-B01 Q355B
60 | Q355B-3B | Ti | 0.025 | 0.03 | 0.03 | 0 | 0.03 | 0.03 | 0 | OK | OK | ok | 是 |  | C<=0.155; Si[0.18,0.18]; Mn[1.1,1.1]; P<=0.02; S<=0.01; Nb[0.008,0.008]; Ti[0.03,0.03] | 56 | Q355B-SS | B 低合金钢-低合金高强结构钢-B01 Q355B
60 | Q355B-3B | Als | 0.02 |  |  | 0 | 0.02079 | 0.02079 | 0 | 无约束 | 无约束 | ok | 是 |  | C<=0.155; Si[0.18,0.18]; Mn[1.1,1.1]; P<=0.02; S<=0.01; Nb[0.008,0.008]; Ti[0.03,0.03] | 56 | Q355B-SS | B 低合金钢-低合金高强结构钢-B01 Q355B
60 | Q355B-3B | Alt |  |  |  | 0 | 0.02079 | 0.02079 | 0 | 无约束 | 无约束 | ok | 是 |  | C<=0.155; Si[0.18,0.18]; Mn[1.1,1.1]; P<=0.02; S<=0.01; Nb[0.008,0.008]; Ti[0.03,0.03] | 56 | Q355B-SS | B 低合金钢-低合金高强结构钢-B01 Q355B
60 | Q355B-3B | Cr |  |  |  | 0 | 0 | 0 | 0 | 无约束 | 无约束 | ok | 是 |  | C<=0.155; Si[0.18,0.18]; Mn[1.1,1.1]; P<=0.02; S<=0.01; Nb[0.008,0.008]; Ti[0.03,0.03] | 56 | Q355B-SS | B 低合金钢-低合金高强结构钢-B01 Q355B
60 | Q355B-3B | Ni |  |  |  | 0 | 0 | 0 | 0 | 无约束 | 无约束 | ok | 是 |  | C<=0.155; Si[0.18,0.18]; Mn[1.1,1.1]; P<=0.02; S<=0.01; Nb[0.008,0.008]; Ti[0.03,0.03] | 56 | Q355B-SS | B 低合金钢-低合金高强结构钢-B01 Q355B
60 | Q355B-3B | Cu |  |  |  | 0 | 0 | 0 | 0 | 无约束 | 无约束 | ok | 是 |  | C<=0.155; Si[0.18,0.18]; Mn[1.1,1.1]; P<=0.02; S<=0.01; Nb[0.008,0.008]; Ti[0.03,0.03] | 56 | Q355B-SS | B 低合金钢-低合金高强结构钢-B01 Q355B
60 | Q355B-3B | Mo |  |  |  | 0 | 0 | 0 | 0 | 无约束 | 无约束 | ok | 是 |  | C<=0.155; Si[0.18,0.18]; Mn[1.1,1.1]; P<=0.02; S<=0.01; Nb[0.008,0.008]; Ti[0.03,0.03] | 56 | Q355B-SS | B 低合金钢-低合金高强结构钢-B01 Q355B
60 | Q355B-3B | B |  |  |  | 0 | 0 | 0 | 0 | 无约束 | 无约束 | ok | 是 |  | C<=0.155; Si[0.18,0.18]; Mn[1.1,1.1]; P<=0.02; S<=0.01; Nb[0.008,0.008]; Ti[0.03,0.03] | 56 | Q355B-SS | B 低合金钢-低合金高强结构钢-B01 Q355B
60 | Q355B-3B | Sb |  |  |  | 0 | 0 | 0 | 0 | 无约束 | 无约束 | ok | 是 |  | C<=0.155; Si[0.18,0.18]; Mn[1.1,1.1]; P<=0.02; S<=0.01; Nb[0.008,0.008]; Ti[0.03,0.03] | 56 | Q355B-SS | B 低合金钢-低合金高强结构钢-B01 Q355B
61 | Q355B-SD1 | C | 0.16 |  | 0.155 | 0.064667 | 0.070809 | 0.070809 | 0 | OK | OK | ok | 是 |  | C<=0.155; Si[0.07,0.07]; Mn[0.35,0.35]; P<=0.02; S<=0.01; Ti[0.045,0.045] | 57 | Q355B-SD | B 低合金钢-低合金高强结构钢-B46 Q355B-SD
61 | Q355B-SD1 | Si | 0.07 | 0.07 | 0.07 | 0 | 0.07 | 0.07 | 0 | OK | OK | ok | 是 |  | C<=0.155; Si[0.07,0.07]; Mn[0.35,0.35]; P<=0.02; S<=0.01; Ti[0.045,0.045] | 57 | Q355B-SD | B 低合金钢-低合金高强结构钢-B46 Q355B-SD
61 | Q355B-SD1 | Mn | 0.35 | 0.35 | 0.35 | 0.094667 | 0.35 | 0.35 | 0 | OK | OK | ok | 是 |  | C<=0.155; Si[0.07,0.07]; Mn[0.35,0.35]; P<=0.02; S<=0.01; Ti[0.045,0.045] | 57 | Q355B-SD | B 低合金钢-低合金高强结构钢-B46 Q355B-SD
61 | Q355B-SD1 | P | 0.02 |  | 0.02 | 0 | 0 | 0 | 0 | OK | OK | ok | 是 |  | C<=0.155; Si[0.07,0.07]; Mn[0.35,0.35]; P<=0.02; S<=0.01; Ti[0.045,0.045] | 57 | Q355B-SD | B 低合金钢-低合金高强结构钢-B46 Q355B-SD
61 | Q355B-SD1 | S | 0.01 |  | 0.01 | 0 | 0 | 0 | 0 | OK | OK | ok | 是 |  | C<=0.155; Si[0.07,0.07]; Mn[0.35,0.35]; P<=0.02; S<=0.01; Ti[0.045,0.045] | 57 | Q355B-SD | B 低合金钢-低合金高强结构钢-B46 Q355B-SD
61 | Q355B-SD1 | V |  |  |  | 0 | 0 | 0 | 0 | 无约束 | 无约束 | ok | 是 |  | C<=0.155; Si[0.07,0.07]; Mn[0.35,0.35]; P<=0.02; S<=0.01; Ti[0.045,0.045] | 57 | Q355B-SD | B 低合金钢-低合金高强结构钢-B46 Q355B-SD
61 | Q355B-SD1 | Nb |  |  |  | 0 | 0 | 0 | 0 | 无约束 | 无约束 | ok | 是 |  | C<=0.155; Si[0.07,0.07]; Mn[0.35,0.35]; P<=0.02; S<=0.01; Ti[0.045,0.045] | 57 | Q355B-SD | B 低合金钢-低合金高强结构钢-B46 Q355B-SD
61 | Q355B-SD1 | Ti | 0.04 | 0.045 | 0.045 | 0 | 0.045 | 0.045 | 0 | OK | OK | ok | 是 |  | C<=0.155; Si[0.07,0.07]; Mn[0.35,0.35]; P<=0.02; S<=0.01; Ti[0.045,0.045] | 57 | Q355B-SD | B 低合金钢-低合金高强结构钢-B46 Q355B-SD
61 | Q355B-SD1 | Als | 0.02 |  |  | 0 | 0.02079 | 0.02079 | 0 | 无约束 | 无约束 | ok | 是 |  | C<=0.155; Si[0.07,0.07]; Mn[0.35,0.35]; P<=0.02; S<=0.01; Ti[0.045,0.045] | 57 | Q355B-SD | B 低合金钢-低合金高强结构钢-B46 Q355B-SD
61 | Q355B-SD1 | Alt |  |  |  | 0 | 0.02079 | 0.02079 | 0 | 无约束 | 无约束 | ok | 是 |  | C<=0.155; Si[0.07,0.07]; Mn[0.35,0.35]; P<=0.02; S<=0.01; Ti[0.045,0.045] | 57 | Q355B-SD | B 低合金钢-低合金高强结构钢-B46 Q355B-SD
61 | Q355B-SD1 | Cr |  |  |  | 0 | 0 | 0 | 0 | 无约束 | 无约束 | ok | 是 |  | C<=0.155; Si[0.07,0.07]; Mn[0.35,0.35]; P<=0.02; S<=0.01; Ti[0.045,0.045] | 57 | Q355B-SD | B 低合金钢-低合金高强结构钢-B46 Q355B-SD
61 | Q355B-SD1 | Ni |  |  |  | 0 | 0 | 0 | 0 | 无约束 | 无约束 | ok | 是 |  | C<=0.155; Si[0.07,0.07]; Mn[0.35,0.35]; P<=0.02; S<=0.01; Ti[0.045,0.045] | 57 | Q355B-SD | B 低合金钢-低合金高强结构钢-B46 Q355B-SD
61 | Q355B-SD1 | Cu |  |  |  | 0 | 0 | 0 | 0 | 无约束 | 无约束 | ok | 是 |  | C<=0.155; Si[0.07,0.07]; Mn[0.35,0.35]; P<=0.02; S<=0.01; Ti[0.045,0.045] | 57 | Q355B-SD | B 低合金钢-低合金高强结构钢-B46 Q355B-SD
61 | Q355B-SD1 | Mo |  |  |  | 0 | 0 | 0 | 0 | 无约束 | 无约束 | ok | 是 |  | C<=0.155; Si[0.07,0.07]; Mn[0.35,0.35]; P<=0.02; S<=0.01; Ti[0.045,0.045] | 57 | Q355B-SD | B 低合金钢-低合金高强结构钢-B46 Q355B-SD
61 | Q355B-SD1 | B |  |  |  | 0 | 0 | 0 | 0 | 无约束 | 无约束 | ok | 是 |  | C<=0.155; Si[0.07,0.07]; Mn[0.35,0.35]; P<=0.02; S<=0.01; Ti[0.045,0.045] | 57 | Q355B-SD | B 低合金钢-低合金高强结构钢-B46 Q355B-SD
61 | Q355B-SD1 | Sb |  |  |  | 0 | 0 | 0 | 0 | 无约束 | 无约束 | ok | 是 |  | C<=0.155; Si[0.07,0.07]; Mn[0.35,0.35]; P<=0.02; S<=0.01; Ti[0.045,0.045] | 57 | Q355B-SD | B 低合金钢-低合金高强结构钢-B46 Q355B-SD
62 | Q355B-SD2 | C | 0.16 |  | 0.155 | 0.064667 | 0.079493 | 0.079493 | 0 | OK | OK | ok | 是 |  | C<=0.155; Si[0.07,0.07]; Mn[0.5,0.5]; P<=0.02; S<=0.01; Ti[0.045,0.045] | 58 | Q355B-SD | B 低合金钢-低合金高强结构钢-B46 Q355B-SD
62 | Q355B-SD2 | Si | 0.07 | 0.07 | 0.07 | 0 | 0.07 | 0.07 | 0 | OK | OK | ok | 是 |  | C<=0.155; Si[0.07,0.07]; Mn[0.5,0.5]; P<=0.02; S<=0.01; Ti[0.045,0.045] | 58 | Q355B-SD | B 低合金钢-低合金高强结构钢-B46 Q355B-SD
62 | Q355B-SD2 | Mn | 0.5 | 0.5 | 0.5 | 0.094667 | 0.5 | 0.5 | 0 | OK | OK | ok | 是 |  | C<=0.155; Si[0.07,0.07]; Mn[0.5,0.5]; P<=0.02; S<=0.01; Ti[0.045,0.045] | 58 | Q355B-SD | B 低合金钢-低合金高强结构钢-B46 Q355B-SD
62 | Q355B-SD2 | P | 0.02 |  | 0.02 | 0 | 0 | 0 | 0 | OK | OK | ok | 是 |  | C<=0.155; Si[0.07,0.07]; Mn[0.5,0.5]; P<=0.02; S<=0.01; Ti[0.045,0.045] | 58 | Q355B-SD | B 低合金钢-低合金高强结构钢-B46 Q355B-SD
62 | Q355B-SD2 | S | 0.01 |  | 0.01 | 0 | 0 | 0 | 0 | OK | OK | ok | 是 |  | C<=0.155; Si[0.07,0.07]; Mn[0.5,0.5]; P<=0.02; S<=0.01; Ti[0.045,0.045] | 58 | Q355B-SD | B 低合金钢-低合金高强结构钢-B46 Q355B-SD
62 | Q355B-SD2 | V |  |  |  | 0 | 0 | 0 | 0 | 无约束 | 无约束 | ok | 是 |  | C<=0.155; Si[0.07,0.07]; Mn[0.5,0.5]; P<=0.02; S<=0.01; Ti[0.045,0.045] | 58 | Q355B-SD | B 低合金钢-低合金高强结构钢-B46 Q355B-SD
62 | Q355B-SD2 | Nb |  |  |  | 0 | 0 | 0 | 0 | 无约束 | 无约束 | ok | 是 |  | C<=0.155; Si[0.07,0.07]; Mn[0.5,0.5]; P<=0.02; S<=0.01; Ti[0.045,0.045] | 58 | Q355B-SD | B 低合金钢-低合金高强结构钢-B46 Q355B-SD
62 | Q355B-SD2 | Ti | 0.04 | 0.045 | 0.045 | 0 | 0.045 | 0.045 | 0 | OK | OK | ok | 是 |  | C<=0.155; Si[0.07,0.07]; Mn[0.5,0.5]; P<=0.02; S<=0.01; Ti[0.045,0.045] | 58 | Q355B-SD | B 低合金钢-低合金高强结构钢-B46 Q355B-SD
62 | Q355B-SD2 | Als | 0.02 |  |  | 0 | 0.02079 | 0.02079 | 0 | 无约束 | 无约束 | ok | 是 |  | C<=0.155; Si[0.07,0.07]; Mn[0.5,0.5]; P<=0.02; S<=0.01; Ti[0.045,0.045] | 58 | Q355B-SD | B 低合金钢-低合金高强结构钢-B46 Q355B-SD
62 | Q355B-SD2 | Alt |  |  |  | 0 | 0.02079 | 0.02079 | 0 | 无约束 | 无约束 | ok | 是 |  | C<=0.155; Si[0.07,0.07]; Mn[0.5,0.5]; P<=0.02; S<=0.01; Ti[0.045,0.045] | 58 | Q355B-SD | B 低合金钢-低合金高强结构钢-B46 Q355B-SD
62 | Q355B-SD2 | Cr |  |  |  | 0 | 0 | 0 | 0 | 无约束 | 无约束 | ok | 是 |  | C<=0.155; Si[0.07,0.07]; Mn[0.5,0.5]; P<=0.02; S<=0.01; Ti[0.045,0.045] | 58 | Q355B-SD | B 低合金钢-低合金高强结构钢-B46 Q355B-SD
62 | Q355B-SD2 | Ni |  |  |  | 0 | 0 | 0 | 0 | 无约束 | 无约束 | ok | 是 |  | C<=0.155; Si[0.07,0.07]; Mn[0.5,0.5]; P<=0.02; S<=0.01; Ti[0.045,0.045] | 58 | Q355B-SD | B 低合金钢-低合金高强结构钢-B46 Q355B-SD
62 | Q355B-SD2 | Cu |  |  |  | 0 | 0 | 0 | 0 | 无约束 | 无约束 | ok | 是 |  | C<=0.155; Si[0.07,0.07]; Mn[0.5,0.5]; P<=0.02; S<=0.01; Ti[0.045,0.045] | 58 | Q355B-SD | B 低合金钢-低合金高强结构钢-B46 Q355B-SD
62 | Q355B-SD2 | Mo |  |  |  | 0 | 0 | 0 | 0 | 无约束 | 无约束 | ok | 是 |  | C<=0.155; Si[0.07,0.07]; Mn[0.5,0.5]; P<=0.02; S<=0.01; Ti[0.045,0.045] | 58 | Q355B-SD | B 低合金钢-低合金高强结构钢-B46 Q355B-SD
62 | Q355B-SD2 | B |  |  |  | 0 | 0 | 0 | 0 | 无约束 | 无约束 | ok | 是 |  | C<=0.155; Si[0.07,0.07]; Mn[0.5,0.5]; P<=0.02; S<=0.01; Ti[0.045,0.045] | 58 | Q355B-SD | B 低合金钢-低合金高强结构钢-B46 Q355B-SD
62 | Q355B-SD2 | Sb |  |  |  | 0 | 0 | 0 | 0 | 无约束 | 无约束 | ok | 是 |  | C<=0.155; Si[0.07,0.07]; Mn[0.5,0.5]; P<=0.02; S<=0.01; Ti[0.045,0.045] | 58 | Q355B-SD | B 低合金钢-低合金高强结构钢-B46 Q355B-SD
63 | Q355B-SD3 | C | 0.16 |  | 0.155 | 0.064667 | 0.128908 | 0.128908 | 0 | OK | OK | ok | 是 |  | C<=0.155; Si[0.07,0.07]; Mn[1.1,1.1]; P<=0.02; S<=0.01; Nb[0.008,0.008]; Ti[0.03,0.03] | 59 | Q355B-SD | B 低合金钢-低合金高强结构钢-B46 Q355B-SD
63 | Q355B-SD3 | Si | 0.07 | 0.07 | 0.07 | 0 | 0.07 | 0.07 | 0 | OK | OK | ok | 是 |  | C<=0.155; Si[0.07,0.07]; Mn[1.1,1.1]; P<=0.02; S<=0.01; Nb[0.008,0.008]; Ti[0.03,0.03] | 59 | Q355B-SD | B 低合金钢-低合金高强结构钢-B46 Q355B-SD
63 | Q355B-SD3 | Mn | 1.1 | 1.1 | 1.1 | 0.094667 | 1.1 | 1.1 | 0 | OK | OK | ok | 是 |  | C<=0.155; Si[0.07,0.07]; Mn[1.1,1.1]; P<=0.02; S<=0.01; Nb[0.008,0.008]; Ti[0.03,0.03] | 59 | Q355B-SD | B 低合金钢-低合金高强结构钢-B46 Q355B-SD
63 | Q355B-SD3 | P | 0.02 |  | 0.02 | 0 | 0 | 0 | 0 | OK | OK | ok | 是 |  | C<=0.155; Si[0.07,0.07]; Mn[1.1,1.1]; P<=0.02; S<=0.01; Nb[0.008,0.008]; Ti[0.03,0.03] | 59 | Q355B-SD | B 低合金钢-低合金高强结构钢-B46 Q355B-SD
63 | Q355B-SD3 | S | 0.01 |  | 0.01 | 0 | 0 | 0 | 0 | OK | OK | ok | 是 |  | C<=0.155; Si[0.07,0.07]; Mn[1.1,1.1]; P<=0.02; S<=0.01; Nb[0.008,0.008]; Ti[0.03,0.03] | 59 | Q355B-SD | B 低合金钢-低合金高强结构钢-B46 Q355B-SD
63 | Q355B-SD3 | V |  |  |  | 0 | 0 | 0 | 0 | 无约束 | 无约束 | ok | 是 |  | C<=0.155; Si[0.07,0.07]; Mn[1.1,1.1]; P<=0.02; S<=0.01; Nb[0.008,0.008]; Ti[0.03,0.03] | 59 | Q355B-SD | B 低合金钢-低合金高强结构钢-B46 Q355B-SD
63 | Q355B-SD3 | Nb | 0.008 | 0.008 | 0.008 | 0 | 0.008 | 0.008 | 0 | OK | OK | ok | 是 |  | C<=0.155; Si[0.07,0.07]; Mn[1.1,1.1]; P<=0.02; S<=0.01; Nb[0.008,0.008]; Ti[0.03,0.03] | 59 | Q355B-SD | B 低合金钢-低合金高强结构钢-B46 Q355B-SD
63 | Q355B-SD3 | Ti | 0.025 | 0.03 | 0.03 | 0 | 0.03 | 0.03 | 0 | OK | OK | ok | 是 |  | C<=0.155; Si[0.07,0.07]; Mn[1.1,1.1]; P<=0.02; S<=0.01; Nb[0.008,0.008]; Ti[0.03,0.03] | 59 | Q355B-SD | B 低合金钢-低合金高强结构钢-B46 Q355B-SD
63 | Q355B-SD3 | Als | 0.02 |  |  | 0 | 0.02079 | 0.02079 | 0 | 无约束 | 无约束 | ok | 是 |  | C<=0.155; Si[0.07,0.07]; Mn[1.1,1.1]; P<=0.02; S<=0.01; Nb[0.008,0.008]; Ti[0.03,0.03] | 59 | Q355B-SD | B 低合金钢-低合金高强结构钢-B46 Q355B-SD
63 | Q355B-SD3 | Alt |  |  |  | 0 | 0.02079 | 0.02079 | 0 | 无约束 | 无约束 | ok | 是 |  | C<=0.155; Si[0.07,0.07]; Mn[1.1,1.1]; P<=0.02; S<=0.01; Nb[0.008,0.008]; Ti[0.03,0.03] | 59 | Q355B-SD | B 低合金钢-低合金高强结构钢-B46 Q355B-SD
63 | Q355B-SD3 | Cr |  |  |  | 0 | 0 | 0 | 0 | 无约束 | 无约束 | ok | 是 |  | C<=0.155; Si[0.07,0.07]; Mn[1.1,1.1]; P<=0.02; S<=0.01; Nb[0.008,0.008]; Ti[0.03,0.03] | 59 | Q355B-SD | B 低合金钢-低合金高强结构钢-B46 Q355B-SD
63 | Q355B-SD3 | Ni |  |  |  | 0 | 0 | 0 | 0 | 无约束 | 无约束 | ok | 是 |  | C<=0.155; Si[0.07,0.07]; Mn[1.1,1.1]; P<=0.02; S<=0.01; Nb[0.008,0.008]; Ti[0.03,0.03] | 59 | Q355B-SD | B 低合金钢-低合金高强结构钢-B46 Q355B-SD
63 | Q355B-SD3 | Cu |  |  |  | 0 | 0 | 0 | 0 | 无约束 | 无约束 | ok | 是 |  | C<=0.155; Si[0.07,0.07]; Mn[1.1,1.1]; P<=0.02; S<=0.01; Nb[0.008,0.008]; Ti[0.03,0.03] | 59 | Q355B-SD | B 低合金钢-低合金高强结构钢-B46 Q355B-SD
63 | Q355B-SD3 | Mo |  |  |  | 0 | 0 | 0 | 0 | 无约束 | 无约束 | ok | 是 |  | C<=0.155; Si[0.07,0.07]; Mn[1.1,1.1]; P<=0.02; S<=0.01; Nb[0.008,0.008]; Ti[0.03,0.03] | 59 | Q355B-SD | B 低合金钢-低合金高强结构钢-B46 Q355B-SD
63 | Q355B-SD3 | B |  |  |  | 0 | 0 | 0 | 0 | 无约束 | 无约束 | ok | 是 |  | C<=0.155; Si[0.07,0.07]; Mn[1.1,1.1]; P<=0.02; S<=0.01; Nb[0.008,0.008]; Ti[0.03,0.03] | 59 | Q355B-SD | B 低合金钢-低合金高强结构钢-B46 Q355B-SD
63 | Q355B-SD3 | Sb |  |  |  | 0 | 0 | 0 | 0 | 无约束 | 无约束 | ok | 是 |  | C<=0.155; Si[0.07,0.07]; Mn[1.1,1.1]; P<=0.02; S<=0.01; Nb[0.008,0.008]; Ti[0.03,0.03] | 59 | Q355B-SD | B 低合金钢-低合金高强结构钢-B46 Q355B-SD
64 | Q355B-DX1 | C | 0.16 |  | 0.155 | 0.0551 | 0.097786 | 0.097786 | 0 | OK | OK | ok | 是 |  | C<=0.155; Si<=0.02; Mn[0.6,0.6]; P<=0.01; S<=0.008; Ti[0.045,0.045] | 60 | Q355B-DX | B 低合金钢-低合金高强结构钢-B20 Q355B-DX
64 | Q355B-DX1 | Si | 0.02 |  | 0.02 | 0 | 0 | 0 | 0 | OK | OK | ok | 是 |  | C<=0.155; Si<=0.02; Mn[0.6,0.6]; P<=0.01; S<=0.008; Ti[0.045,0.045] | 60 | Q355B-DX | B 低合金钢-低合金高强结构钢-B20 Q355B-DX
64 | Q355B-DX1 | Mn | 0.6 | 0.6 | 0.6 | 0.0817 | 0.6 | 0.6 | 0 | OK | OK | ok | 是 |  | C<=0.155; Si<=0.02; Mn[0.6,0.6]; P<=0.01; S<=0.008; Ti[0.045,0.045] | 60 | Q355B-DX | B 低合金钢-低合金高强结构钢-B20 Q355B-DX
64 | Q355B-DX1 | P | 0.01 |  | 0.01 | 0 | 0 | 0 | 0 | OK | OK | ok | 是 |  | C<=0.155; Si<=0.02; Mn[0.6,0.6]; P<=0.01; S<=0.008; Ti[0.045,0.045] | 60 | Q355B-DX | B 低合金钢-低合金高强结构钢-B20 Q355B-DX
64 | Q355B-DX1 | S | 0.008 |  | 0.008 | 0 | 0 | 0 | 0 | OK | OK | ok | 是 |  | C<=0.155; Si<=0.02; Mn[0.6,0.6]; P<=0.01; S<=0.008; Ti[0.045,0.045] | 60 | Q355B-DX | B 低合金钢-低合金高强结构钢-B20 Q355B-DX
64 | Q355B-DX1 | V |  |  |  | 0 | 0 | 0 | 0 | 无约束 | 无约束 | ok | 是 |  | C<=0.155; Si<=0.02; Mn[0.6,0.6]; P<=0.01; S<=0.008; Ti[0.045,0.045] | 60 | Q355B-DX | B 低合金钢-低合金高强结构钢-B20 Q355B-DX
64 | Q355B-DX1 | Nb |  |  |  | 0 | 0 | 0 | 0 | 无约束 | 无约束 | ok | 是 |  | C<=0.155; Si<=0.02; Mn[0.6,0.6]; P<=0.01; S<=0.008; Ti[0.045,0.045] | 60 | Q355B-DX | B 低合金钢-低合金高强结构钢-B20 Q355B-DX
64 | Q355B-DX1 | Ti | 0.04 | 0.045 | 0.045 | 0 | 0.045 | 0.045 | 0 | OK | OK | ok | 是 |  | C<=0.155; Si<=0.02; Mn[0.6,0.6]; P<=0.01; S<=0.008; Ti[0.045,0.045] | 60 | Q355B-DX | B 低合金钢-低合金高强结构钢-B20 Q355B-DX
64 | Q355B-DX1 | Als | 0.02 |  |  | 0 | 0.02272 | 0.02272 | 0 | 无约束 | 无约束 | ok | 是 |  | C<=0.155; Si<=0.02; Mn[0.6,0.6]; P<=0.01; S<=0.008; Ti[0.045,0.045] | 60 | Q355B-DX | B 低合金钢-低合金高强结构钢-B20 Q355B-DX
64 | Q355B-DX1 | Alt |  |  |  | 0 | 0.02272 | 0.02272 | 0 | 无约束 | 无约束 | ok | 是 |  | C<=0.155; Si<=0.02; Mn[0.6,0.6]; P<=0.01; S<=0.008; Ti[0.045,0.045] | 60 | Q355B-DX | B 低合金钢-低合金高强结构钢-B20 Q355B-DX
64 | Q355B-DX1 | Cr |  |  |  | 0 | 0 | 0 | 0 | 无约束 | 无约束 | ok | 是 |  | C<=0.155; Si<=0.02; Mn[0.6,0.6]; P<=0.01; S<=0.008; Ti[0.045,0.045] | 60 | Q355B-DX | B 低合金钢-低合金高强结构钢-B20 Q355B-DX
64 | Q355B-DX1 | Ni |  |  |  | 0 | 0 | 0 | 0 | 无约束 | 无约束 | ok | 是 |  | C<=0.155; Si<=0.02; Mn[0.6,0.6]; P<=0.01; S<=0.008; Ti[0.045,0.045] | 60 | Q355B-DX | B 低合金钢-低合金高强结构钢-B20 Q355B-DX
64 | Q355B-DX1 | Cu |  |  |  | 0 | 0 | 0 | 0 | 无约束 | 无约束 | ok | 是 |  | C<=0.155; Si<=0.02; Mn[0.6,0.6]; P<=0.01; S<=0.008; Ti[0.045,0.045] | 60 | Q355B-DX | B 低合金钢-低合金高强结构钢-B20 Q355B-DX
64 | Q355B-DX1 | Mo |  |  |  | 0 | 0 | 0 | 0 | 无约束 | 无约束 | ok | 是 |  | C<=0.155; Si<=0.02; Mn[0.6,0.6]; P<=0.01; S<=0.008; Ti[0.045,0.045] | 60 | Q355B-DX | B 低合金钢-低合金高强结构钢-B20 Q355B-DX
64 | Q355B-DX1 | B |  |  |  | 0 | 0 | 0 | 0 | 无约束 | 无约束 | ok | 是 |  | C<=0.155; Si<=0.02; Mn[0.6,0.6]; P<=0.01; S<=0.008; Ti[0.045,0.045] | 60 | Q355B-DX | B 低合金钢-低合金高强结构钢-B20 Q355B-DX
64 | Q355B-DX1 | Sb |  |  |  | 0 | 0 | 0 | 0 | 无约束 | 无约束 | ok | 是 |  | C<=0.155; Si<=0.02; Mn[0.6,0.6]; P<=0.01; S<=0.008; Ti[0.045,0.045] | 60 | Q355B-DX | B 低合金钢-低合金高强结构钢-B20 Q355B-DX
65 | Q355B-ZW3 | C | 0.15 |  | 0.145 | 0.0551 | 0.104221 | 0.104221 | 0 | OK | OK | ok | 是 |  | C<=0.145; Si[0.1,0.1]; Mn[1,1]; P<=0.02; S<=0.01; Nb[0.008,0.008]; Ti[0.035,0.035] | 61 | Q355B-ZW | B 低合金钢-低合金高强结构钢-B19 Q355B-ZW
65 | Q355B-ZW3 | Si | 0.1 | 0.1 | 0.1 | 0 | 0.1 | 0.1 | 0 | OK | OK | ok | 是 |  | C<=0.145; Si[0.1,0.1]; Mn[1,1]; P<=0.02; S<=0.01; Nb[0.008,0.008]; Ti[0.035,0.035] | 61 | Q355B-ZW | B 低合金钢-低合金高强结构钢-B19 Q355B-ZW
65 | Q355B-ZW3 | Mn | 1 | 1 | 1 | 0.0817 | 1 | 1 | 0 | OK | OK | ok | 是 |  | C<=0.145; Si[0.1,0.1]; Mn[1,1]; P<=0.02; S<=0.01; Nb[0.008,0.008]; Ti[0.035,0.035] | 61 | Q355B-ZW | B 低合金钢-低合金高强结构钢-B19 Q355B-ZW
65 | Q355B-ZW3 | P | 0.02 |  | 0.02 | 0 | 0 | 0 | 0 | OK | OK | ok | 是 |  | C<=0.145; Si[0.1,0.1]; Mn[1,1]; P<=0.02; S<=0.01; Nb[0.008,0.008]; Ti[0.035,0.035] | 61 | Q355B-ZW | B 低合金钢-低合金高强结构钢-B19 Q355B-ZW
65 | Q355B-ZW3 | S | 0.01 |  | 0.01 | 0 | 0 | 0 | 0 | OK | OK | ok | 是 |  | C<=0.145; Si[0.1,0.1]; Mn[1,1]; P<=0.02; S<=0.01; Nb[0.008,0.008]; Ti[0.035,0.035] | 61 | Q355B-ZW | B 低合金钢-低合金高强结构钢-B19 Q355B-ZW
65 | Q355B-ZW3 | V |  |  |  | 0 | 0 | 0 | 0 | 无约束 | 无约束 | ok | 是 |  | C<=0.145; Si[0.1,0.1]; Mn[1,1]; P<=0.02; S<=0.01; Nb[0.008,0.008]; Ti[0.035,0.035] | 61 | Q355B-ZW | B 低合金钢-低合金高强结构钢-B19 Q355B-ZW
65 | Q355B-ZW3 | Nb | 0.008 | 0.008 | 0.008 | 0 | 0.008 | 0.008 | 0 | OK | OK | ok | 是 |  | C<=0.145; Si[0.1,0.1]; Mn[1,1]; P<=0.02; S<=0.01; Nb[0.008,0.008]; Ti[0.035,0.035] | 61 | Q355B-ZW | B 低合金钢-低合金高强结构钢-B19 Q355B-ZW
65 | Q355B-ZW3 | Ti | 0.03 | 0.035 | 0.035 | 0 | 0.035 | 0.035 | 0 | OK | OK | ok | 是 |  | C<=0.145; Si[0.1,0.1]; Mn[1,1]; P<=0.02; S<=0.01; Nb[0.008,0.008]; Ti[0.035,0.035] | 61 | Q355B-ZW | B 低合金钢-低合金高强结构钢-B19 Q355B-ZW
65 | Q355B-ZW3 | Als | 0.02 |  |  | 0 | 0.02079 | 0.02079 | 0 | 无约束 | 无约束 | ok | 是 |  | C<=0.145; Si[0.1,0.1]; Mn[1,1]; P<=0.02; S<=0.01; Nb[0.008,0.008]; Ti[0.035,0.035] | 61 | Q355B-ZW | B 低合金钢-低合金高强结构钢-B19 Q355B-ZW
65 | Q355B-ZW3 | Alt |  |  |  | 0 | 0.02079 | 0.02079 | 0 | 无约束 | 无约束 | ok | 是 |  | C<=0.145; Si[0.1,0.1]; Mn[1,1]; P<=0.02; S<=0.01; Nb[0.008,0.008]; Ti[0.035,0.035] | 61 | Q355B-ZW | B 低合金钢-低合金高强结构钢-B19 Q355B-ZW
65 | Q355B-ZW3 | Cr |  |  |  | 0 | 0 | 0 | 0 | 无约束 | 无约束 | ok | 是 |  | C<=0.145; Si[0.1,0.1]; Mn[1,1]; P<=0.02; S<=0.01; Nb[0.008,0.008]; Ti[0.035,0.035] | 61 | Q355B-ZW | B 低合金钢-低合金高强结构钢-B19 Q355B-ZW
65 | Q355B-ZW3 | Ni |  |  |  | 0 | 0 | 0 | 0 | 无约束 | 无约束 | ok | 是 |  | C<=0.145; Si[0.1,0.1]; Mn[1,1]; P<=0.02; S<=0.01; Nb[0.008,0.008]; Ti[0.035,0.035] | 61 | Q355B-ZW | B 低合金钢-低合金高强结构钢-B19 Q355B-ZW
65 | Q355B-ZW3 | Cu |  |  |  | 0 | 0 | 0 | 0 | 无约束 | 无约束 | ok | 是 |  | C<=0.145; Si[0.1,0.1]; Mn[1,1]; P<=0.02; S<=0.01; Nb[0.008,0.008]; Ti[0.035,0.035] | 61 | Q355B-ZW | B 低合金钢-低合金高强结构钢-B19 Q355B-ZW
65 | Q355B-ZW3 | Mo |  |  |  | 0 | 0 | 0 | 0 | 无约束 | 无约束 | ok | 是 |  | C<=0.145; Si[0.1,0.1]; Mn[1,1]; P<=0.02; S<=0.01; Nb[0.008,0.008]; Ti[0.035,0.035] | 61 | Q355B-ZW | B 低合金钢-低合金高强结构钢-B19 Q355B-ZW
65 | Q355B-ZW3 | B |  |  |  | 0 | 0 | 0 | 0 | 无约束 | 无约束 | ok | 是 |  | C<=0.145; Si[0.1,0.1]; Mn[1,1]; P<=0.02; S<=0.01; Nb[0.008,0.008]; Ti[0.035,0.035] | 61 | Q355B-ZW | B 低合金钢-低合金高强结构钢-B19 Q355B-ZW
65 | Q355B-ZW3 | Sb |  |  |  | 0 | 0 | 0 | 0 | 无约束 | 无约束 | ok | 是 |  | C<=0.145; Si[0.1,0.1]; Mn[1,1]; P<=0.02; S<=0.01; Nb[0.008,0.008]; Ti[0.035,0.035] | 61 | Q355B-ZW | B 低合金钢-低合金高强结构钢-B19 Q355B-ZW
66 | Q355B-ZW4 | C | 0.15 |  | 0.145 | 0.0551 | 0.112456 | 0.112456 | 0 | OK | OK | ok | 是 |  | C<=0.145; Si[0.1,0.1]; Mn[1.1,1.1]; P<=0.02; S<=0.01; Nb[0.008,0.008]; Ti[0.035,0.035] | 62 | Q355B-ZW | B 低合金钢-低合金高强结构钢-B19 Q355B-ZW
66 | Q355B-ZW4 | Si | 0.1 | 0.1 | 0.1 | 0 | 0.1 | 0.1 | 0 | OK | OK | ok | 是 |  | C<=0.145; Si[0.1,0.1]; Mn[1.1,1.1]; P<=0.02; S<=0.01; Nb[0.008,0.008]; Ti[0.035,0.035] | 62 | Q355B-ZW | B 低合金钢-低合金高强结构钢-B19 Q355B-ZW
66 | Q355B-ZW4 | Mn | 1.1 | 1.1 | 1.1 | 0.0817 | 1.1 | 1.1 | 0 | OK | OK | ok | 是 |  | C<=0.145; Si[0.1,0.1]; Mn[1.1,1.1]; P<=0.02; S<=0.01; Nb[0.008,0.008]; Ti[0.035,0.035] | 62 | Q355B-ZW | B 低合金钢-低合金高强结构钢-B19 Q355B-ZW
66 | Q355B-ZW4 | P | 0.02 |  | 0.02 | 0 | 0 | 0 | 0 | OK | OK | ok | 是 |  | C<=0.145; Si[0.1,0.1]; Mn[1.1,1.1]; P<=0.02; S<=0.01; Nb[0.008,0.008]; Ti[0.035,0.035] | 62 | Q355B-ZW | B 低合金钢-低合金高强结构钢-B19 Q355B-ZW
66 | Q355B-ZW4 | S | 0.01 |  | 0.01 | 0 | 0 | 0 | 0 | OK | OK | ok | 是 |  | C<=0.145; Si[0.1,0.1]; Mn[1.1,1.1]; P<=0.02; S<=0.01; Nb[0.008,0.008]; Ti[0.035,0.035] | 62 | Q355B-ZW | B 低合金钢-低合金高强结构钢-B19 Q355B-ZW
66 | Q355B-ZW4 | V |  |  |  | 0 | 0 | 0 | 0 | 无约束 | 无约束 | ok | 是 |  | C<=0.145; Si[0.1,0.1]; Mn[1.1,1.1]; P<=0.02; S<=0.01; Nb[0.008,0.008]; Ti[0.035,0.035] | 62 | Q355B-ZW | B 低合金钢-低合金高强结构钢-B19 Q355B-ZW
66 | Q355B-ZW4 | Nb | 0.008 | 0.008 | 0.008 | 0 | 0.008 | 0.008 | 0 | OK | OK | ok | 是 |  | C<=0.145; Si[0.1,0.1]; Mn[1.1,1.1]; P<=0.02; S<=0.01; Nb[0.008,0.008]; Ti[0.035,0.035] | 62 | Q355B-ZW | B 低合金钢-低合金高强结构钢-B19 Q355B-ZW
66 | Q355B-ZW4 | Ti | 0.03 | 0.035 | 0.035 | 0 | 0.035 | 0.035 | 0 | OK | OK | ok | 是 |  | C<=0.145; Si[0.1,0.1]; Mn[1.1,1.1]; P<=0.02; S<=0.01; Nb[0.008,0.008]; Ti[0.035,0.035] | 62 | Q355B-ZW | B 低合金钢-低合金高强结构钢-B19 Q355B-ZW
66 | Q355B-ZW4 | Als | 0.02 |  |  | 0 | 0.02079 | 0.02079 | 0 | 无约束 | 无约束 | ok | 是 |  | C<=0.145; Si[0.1,0.1]; Mn[1.1,1.1]; P<=0.02; S<=0.01; Nb[0.008,0.008]; Ti[0.035,0.035] | 62 | Q355B-ZW | B 低合金钢-低合金高强结构钢-B19 Q355B-ZW
66 | Q355B-ZW4 | Alt |  |  |  | 0 | 0.02079 | 0.02079 | 0 | 无约束 | 无约束 | ok | 是 |  | C<=0.145; Si[0.1,0.1]; Mn[1.1,1.1]; P<=0.02; S<=0.01; Nb[0.008,0.008]; Ti[0.035,0.035] | 62 | Q355B-ZW | B 低合金钢-低合金高强结构钢-B19 Q355B-ZW
66 | Q355B-ZW4 | Cr |  |  |  | 0 | 0 | 0 | 0 | 无约束 | 无约束 | ok | 是 |  | C<=0.145; Si[0.1,0.1]; Mn[1.1,1.1]; P<=0.02; S<=0.01; Nb[0.008,0.008]; Ti[0.035,0.035] | 62 | Q355B-ZW | B 低合金钢-低合金高强结构钢-B19 Q355B-ZW
66 | Q355B-ZW4 | Ni |  |  |  | 0 | 0 | 0 | 0 | 无约束 | 无约束 | ok | 是 |  | C<=0.145; Si[0.1,0.1]; Mn[1.1,1.1]; P<=0.02; S<=0.01; Nb[0.008,0.008]; Ti[0.035,0.035] | 62 | Q355B-ZW | B 低合金钢-低合金高强结构钢-B19 Q355B-ZW
66 | Q355B-ZW4 | Cu |  |  |  | 0 | 0 | 0 | 0 | 无约束 | 无约束 | ok | 是 |  | C<=0.145; Si[0.1,0.1]; Mn[1.1,1.1]; P<=0.02; S<=0.01; Nb[0.008,0.008]; Ti[0.035,0.035] | 62 | Q355B-ZW | B 低合金钢-低合金高强结构钢-B19 Q355B-ZW
66 | Q355B-ZW4 | Mo |  |  |  | 0 | 0 | 0 | 0 | 无约束 | 无约束 | ok | 是 |  | C<=0.145; Si[0.1,0.1]; Mn[1.1,1.1]; P<=0.02; S<=0.01; Nb[0.008,0.008]; Ti[0.035,0.035] | 62 | Q355B-ZW | B 低合金钢-低合金高强结构钢-B19 Q355B-ZW
66 | Q355B-ZW4 | B |  |  |  | 0 | 0 | 0 | 0 | 无约束 | 无约束 | ok | 是 |  | C<=0.145; Si[0.1,0.1]; Mn[1.1,1.1]; P<=0.02; S<=0.01; Nb[0.008,0.008]; Ti[0.035,0.035] | 62 | Q355B-ZW | B 低合金钢-低合金高强结构钢-B19 Q355B-ZW
66 | Q355B-ZW4 | Sb |  |  |  | 0 | 0 | 0 | 0 | 无约束 | 无约束 | ok | 是 |  | C<=0.145; Si[0.1,0.1]; Mn[1.1,1.1]; P<=0.02; S<=0.01; Nb[0.008,0.008]; Ti[0.035,0.035] | 62 | Q355B-ZW | B 低合金钢-低合金高强结构钢-B19 Q355B-ZW
67 | Q355B-1 | C | 0.16 |  | 0.155 | 0.070818 | 0.076291 | 0.076291 | 0 | OK | OK | ok | 是 |  | C<=0.155; Si[0.08,0.08]; Mn[0.35,0.35]; P<=0.02; S<=0.01; Ti[0.045,0.045] | 63 | Q355B-HL1 | B 结构钢-低合金高强结构钢-B01 Q355B
67 | Q355B-1 | Si | 0.08 | 0.08 | 0.08 | 0 | 0.08 | 0.08 | 0 | OK | OK | ok | 是 |  | C<=0.155; Si[0.08,0.08]; Mn[0.35,0.35]; P<=0.02; S<=0.01; Ti[0.045,0.045] | 63 | Q355B-HL1 | B 结构钢-低合金高强结构钢-B01 Q355B
67 | Q355B-1 | Mn | 0.35 | 0.35 | 0.35 | 0.122477 | 0.35 | 0.35 | 0 | OK | OK | ok | 是 |  | C<=0.155; Si[0.08,0.08]; Mn[0.35,0.35]; P<=0.02; S<=0.01; Ti[0.045,0.045] | 63 | Q355B-HL1 | B 结构钢-低合金高强结构钢-B01 Q355B
67 | Q355B-1 | P | 0.02 |  | 0.02 | 0 | 0 | 0 | 0 | OK | OK | ok | 是 |  | C<=0.155; Si[0.08,0.08]; Mn[0.35,0.35]; P<=0.02; S<=0.01; Ti[0.045,0.045] | 63 | Q355B-HL1 | B 结构钢-低合金高强结构钢-B01 Q355B
67 | Q355B-1 | S | 0.01 |  | 0.01 | 0 | 0 | 0 | 0 | OK | OK | ok | 是 |  | C<=0.155; Si[0.08,0.08]; Mn[0.35,0.35]; P<=0.02; S<=0.01; Ti[0.045,0.045] | 63 | Q355B-HL1 | B 结构钢-低合金高强结构钢-B01 Q355B
67 | Q355B-1 | V |  |  |  | 0 | 0 | 0 | 0 | 无约束 | 无约束 | ok | 是 |  | C<=0.155; Si[0.08,0.08]; Mn[0.35,0.35]; P<=0.02; S<=0.01; Ti[0.045,0.045] | 63 | Q355B-HL1 | B 结构钢-低合金高强结构钢-B01 Q355B
67 | Q355B-1 | Nb |  |  |  | 0 | 0 | 0 | 0 | 无约束 | 无约束 | ok | 是 |  | C<=0.155; Si[0.08,0.08]; Mn[0.35,0.35]; P<=0.02; S<=0.01; Ti[0.045,0.045] | 63 | Q355B-HL1 | B 结构钢-低合金高强结构钢-B01 Q355B
67 | Q355B-1 | Ti | 0.04 | 0.045 | 0.045 | 0 | 0.045 | 0.045 | 0 | OK | OK | ok | 是 |  | C<=0.155; Si[0.08,0.08]; Mn[0.35,0.35]; P<=0.02; S<=0.01; Ti[0.045,0.045] | 63 | Q355B-HL1 | B 结构钢-低合金高强结构钢-B01 Q355B
67 | Q355B-1 | Als | 0.02 |  |  | 0 | 0.021202 | 0.021202 | 0 | 无约束 | 无约束 | ok | 是 |  | C<=0.155; Si[0.08,0.08]; Mn[0.35,0.35]; P<=0.02; S<=0.01; Ti[0.045,0.045] | 63 | Q355B-HL1 | B 结构钢-低合金高强结构钢-B01 Q355B
67 | Q355B-1 | Alt |  |  |  | 0 | 0.021202 | 0.021202 | 0 | 无约束 | 无约束 | ok | 是 |  | C<=0.155; Si[0.08,0.08]; Mn[0.35,0.35]; P<=0.02; S<=0.01; Ti[0.045,0.045] | 63 | Q355B-HL1 | B 结构钢-低合金高强结构钢-B01 Q355B
67 | Q355B-1 | Cr |  |  |  | 0 | 0 | 0 | 0 | 无约束 | 无约束 | ok | 是 |  | C<=0.155; Si[0.08,0.08]; Mn[0.35,0.35]; P<=0.02; S<=0.01; Ti[0.045,0.045] | 63 | Q355B-HL1 | B 结构钢-低合金高强结构钢-B01 Q355B
67 | Q355B-1 | Ni |  |  |  | 0 | 0 | 0 | 0 | 无约束 | 无约束 | ok | 是 |  | C<=0.155; Si[0.08,0.08]; Mn[0.35,0.35]; P<=0.02; S<=0.01; Ti[0.045,0.045] | 63 | Q355B-HL1 | B 结构钢-低合金高强结构钢-B01 Q355B
67 | Q355B-1 | Cu |  |  |  | 0 | 0 | 0 | 0 | 无约束 | 无约束 | ok | 是 |  | C<=0.155; Si[0.08,0.08]; Mn[0.35,0.35]; P<=0.02; S<=0.01; Ti[0.045,0.045] | 63 | Q355B-HL1 | B 结构钢-低合金高强结构钢-B01 Q355B
67 | Q355B-1 | Mo |  |  |  | 0 | 0 | 0 | 0 | 无约束 | 无约束 | ok | 是 |  | C<=0.155; Si[0.08,0.08]; Mn[0.35,0.35]; P<=0.02; S<=0.01; Ti[0.045,0.045] | 63 | Q355B-HL1 | B 结构钢-低合金高强结构钢-B01 Q355B
67 | Q355B-1 | B |  |  |  | 0 | 0 | 0 | 0 | 无约束 | 无约束 | ok | 是 |  | C<=0.155; Si[0.08,0.08]; Mn[0.35,0.35]; P<=0.02; S<=0.01; Ti[0.045,0.045] | 63 | Q355B-HL1 | B 结构钢-低合金高强结构钢-B01 Q355B
67 | Q355B-1 | Sb |  |  |  | 0 | 0 | 0 | 0 | 无约束 | 无约束 | ok | 是 |  | C<=0.155; Si[0.08,0.08]; Mn[0.35,0.35]; P<=0.02; S<=0.01; Ti[0.045,0.045] | 63 | Q355B-HL1 | B 结构钢-低合金高强结构钢-B01 Q355B
68 | Q355B-2 | C | 0.16 |  | 0.155 | 0.074004 | 0.083994 | 0.083994 | 0 | OK | OK | ok | 是 |  | C<=0.155; Si[0.08,0.08]; Mn[0.5,0.5]; P<=0.02; S<=0.01; Ti[0.045,0.045] | 64 | Q355B-HL1 | B 结构钢-低合金高强结构钢-B01 Q355B
68 | Q355B-2 | Si | 0.08 | 0.08 | 0.08 | 0 | 0.08 | 0.08 | 0 | OK | OK | ok | 是 |  | C<=0.155; Si[0.08,0.08]; Mn[0.5,0.5]; P<=0.02; S<=0.01; Ti[0.045,0.045] | 64 | Q355B-HL1 | B 结构钢-低合金高强结构钢-B01 Q355B
68 | Q355B-2 | Mn | 0.5 | 0.5 | 0.5 | 0.121204 | 0.5 | 0.5 | 0 | OK | OK | ok | 是 |  | C<=0.155; Si[0.08,0.08]; Mn[0.5,0.5]; P<=0.02; S<=0.01; Ti[0.045,0.045] | 64 | Q355B-HL1 | B 结构钢-低合金高强结构钢-B01 Q355B
68 | Q355B-2 | P | 0.02 |  | 0.02 | 0 | 0 | 0 | 0 | OK | OK | ok | 是 |  | C<=0.155; Si[0.08,0.08]; Mn[0.5,0.5]; P<=0.02; S<=0.01; Ti[0.045,0.045] | 64 | Q355B-HL1 | B 结构钢-低合金高强结构钢-B01 Q355B
68 | Q355B-2 | S | 0.01 |  | 0.01 | 0 | 0 | 0 | 0 | OK | OK | ok | 是 |  | C<=0.155; Si[0.08,0.08]; Mn[0.5,0.5]; P<=0.02; S<=0.01; Ti[0.045,0.045] | 64 | Q355B-HL1 | B 结构钢-低合金高强结构钢-B01 Q355B
68 | Q355B-2 | V |  |  |  | 0 | 0 | 0 | 0 | 无约束 | 无约束 | ok | 是 |  | C<=0.155; Si[0.08,0.08]; Mn[0.5,0.5]; P<=0.02; S<=0.01; Ti[0.045,0.045] | 64 | Q355B-HL1 | B 结构钢-低合金高强结构钢-B01 Q355B
68 | Q355B-2 | Nb |  |  |  | 0 | 0 | 0 | 0 | 无约束 | 无约束 | ok | 是 |  | C<=0.155; Si[0.08,0.08]; Mn[0.5,0.5]; P<=0.02; S<=0.01; Ti[0.045,0.045] | 64 | Q355B-HL1 | B 结构钢-低合金高强结构钢-B01 Q355B
68 | Q355B-2 | Ti | 0.04 | 0.045 | 0.045 | 0 | 0.045 | 0.045 | 0 | OK | OK | ok | 是 |  | C<=0.155; Si[0.08,0.08]; Mn[0.5,0.5]; P<=0.02; S<=0.01; Ti[0.045,0.045] | 64 | Q355B-HL1 | B 结构钢-低合金高强结构钢-B01 Q355B
68 | Q355B-2 | Als | 0.02 |  |  | 0 | 0.02079 | 0.02079 | 0 | 无约束 | 无约束 | ok | 是 |  | C<=0.155; Si[0.08,0.08]; Mn[0.5,0.5]; P<=0.02; S<=0.01; Ti[0.045,0.045] | 64 | Q355B-HL1 | B 结构钢-低合金高强结构钢-B01 Q355B
68 | Q355B-2 | Alt |  |  |  | 0 | 0.02079 | 0.02079 | 0 | 无约束 | 无约束 | ok | 是 |  | C<=0.155; Si[0.08,0.08]; Mn[0.5,0.5]; P<=0.02; S<=0.01; Ti[0.045,0.045] | 64 | Q355B-HL1 | B 结构钢-低合金高强结构钢-B01 Q355B
68 | Q355B-2 | Cr |  |  |  | 0 | 0 | 0 | 0 | 无约束 | 无约束 | ok | 是 |  | C<=0.155; Si[0.08,0.08]; Mn[0.5,0.5]; P<=0.02; S<=0.01; Ti[0.045,0.045] | 64 | Q355B-HL1 | B 结构钢-低合金高强结构钢-B01 Q355B
68 | Q355B-2 | Ni |  |  |  | 0 | 0 | 0 | 0 | 无约束 | 无约束 | ok | 是 |  | C<=0.155; Si[0.08,0.08]; Mn[0.5,0.5]; P<=0.02; S<=0.01; Ti[0.045,0.045] | 64 | Q355B-HL1 | B 结构钢-低合金高强结构钢-B01 Q355B
68 | Q355B-2 | Cu |  |  |  | 0 | 0 | 0 | 0 | 无约束 | 无约束 | ok | 是 |  | C<=0.155; Si[0.08,0.08]; Mn[0.5,0.5]; P<=0.02; S<=0.01; Ti[0.045,0.045] | 64 | Q355B-HL1 | B 结构钢-低合金高强结构钢-B01 Q355B
68 | Q355B-2 | Mo |  |  |  | 0 | 0 | 0 | 0 | 无约束 | 无约束 | ok | 是 |  | C<=0.155; Si[0.08,0.08]; Mn[0.5,0.5]; P<=0.02; S<=0.01; Ti[0.045,0.045] | 64 | Q355B-HL1 | B 结构钢-低合金高强结构钢-B01 Q355B
68 | Q355B-2 | B |  |  |  | 0 | 0 | 0 | 0 | 无约束 | 无约束 | ok | 是 |  | C<=0.155; Si[0.08,0.08]; Mn[0.5,0.5]; P<=0.02; S<=0.01; Ti[0.045,0.045] | 64 | Q355B-HL1 | B 结构钢-低合金高强结构钢-B01 Q355B
68 | Q355B-2 | Sb |  |  |  | 0 | 0 | 0 | 0 | 无约束 | 无约束 | ok | 是 |  | C<=0.155; Si[0.08,0.08]; Mn[0.5,0.5]; P<=0.02; S<=0.01; Ti[0.045,0.045] | 64 | Q355B-HL1 | B 结构钢-低合金高强结构钢-B01 Q355B
69 | Q355B-3A | C | 0.16 |  | 0.155 | 0.072049 | 0.088342 | 0.088342 | 0 | OK | OK | ok | 是 |  | C<=0.155; Si[0.18,0.18]; Mn[0.8,0.8]; P<=0.02; S<=0.01; Ti[0.04,0.04] | 65 | Q355B-HL1 | B 低合金钢-低合金高强结构钢-B01 Q355B
69 | Q355B-3A | Si | 0.18 | 0.18 | 0.18 | 0 | 0.18 | 0.18 | 0 | OK | OK | ok | 是 |  | C<=0.155; Si[0.18,0.18]; Mn[0.8,0.8]; P<=0.02; S<=0.01; Ti[0.04,0.04] | 65 | Q355B-HL1 | B 低合金钢-低合金高强结构钢-B01 Q355B
69 | Q355B-3A | Mn | 0.8 | 0.8 | 0.8 | 0.122746 | 0.8 | 0.8 | 0 | OK | OK | ok | 是 |  | C<=0.155; Si[0.18,0.18]; Mn[0.8,0.8]; P<=0.02; S<=0.01; Ti[0.04,0.04] | 65 | Q355B-HL1 | B 低合金钢-低合金高强结构钢-B01 Q355B
69 | Q355B-3A | P | 0.02 |  | 0.02 | 0 | 0 | 0 | 0 | OK | OK | ok | 是 |  | C<=0.155; Si[0.18,0.18]; Mn[0.8,0.8]; P<=0.02; S<=0.01; Ti[0.04,0.04] | 65 | Q355B-HL1 | B 低合金钢-低合金高强结构钢-B01 Q355B
69 | Q355B-3A | S | 0.01 |  | 0.01 | 0 | 0 | 0 | 0 | OK | OK | ok | 是 |  | C<=0.155; Si[0.18,0.18]; Mn[0.8,0.8]; P<=0.02; S<=0.01; Ti[0.04,0.04] | 65 | Q355B-HL1 | B 低合金钢-低合金高强结构钢-B01 Q355B
69 | Q355B-3A | V |  |  |  | 0 | 0 | 0 | 0 | 无约束 | 无约束 | ok | 是 |  | C<=0.155; Si[0.18,0.18]; Mn[0.8,0.8]; P<=0.02; S<=0.01; Ti[0.04,0.04] | 65 | Q355B-HL1 | B 低合金钢-低合金高强结构钢-B01 Q355B
69 | Q355B-3A | Nb |  |  |  | 0 | 0 | 0 | 0 | 无约束 | 无约束 | ok | 是 |  | C<=0.155; Si[0.18,0.18]; Mn[0.8,0.8]; P<=0.02; S<=0.01; Ti[0.04,0.04] | 65 | Q355B-HL1 | B 低合金钢-低合金高强结构钢-B01 Q355B
69 | Q355B-3A | Ti | 0.035 | 0.04 | 0.04 | 0 | 0.04 | 0.04 | 0 | OK | OK | ok | 是 |  | C<=0.155; Si[0.18,0.18]; Mn[0.8,0.8]; P<=0.02; S<=0.01; Ti[0.04,0.04] | 65 | Q355B-HL1 | B 低合金钢-低合金高强结构钢-B01 Q355B
69 | Q355B-3A | Als | 0.02 |  |  | 0 | 0.02079 | 0.02079 | 0 | 无约束 | 无约束 | ok | 是 |  | C<=0.155; Si[0.18,0.18]; Mn[0.8,0.8]; P<=0.02; S<=0.01; Ti[0.04,0.04] | 65 | Q355B-HL1 | B 低合金钢-低合金高强结构钢-B01 Q355B
69 | Q355B-3A | Alt |  |  |  | 0 | 0.02079 | 0.02079 | 0 | 无约束 | 无约束 | ok | 是 |  | C<=0.155; Si[0.18,0.18]; Mn[0.8,0.8]; P<=0.02; S<=0.01; Ti[0.04,0.04] | 65 | Q355B-HL1 | B 低合金钢-低合金高强结构钢-B01 Q355B
69 | Q355B-3A | Cr |  |  |  | 0 | 0 | 0 | 0 | 无约束 | 无约束 | ok | 是 |  | C<=0.155; Si[0.18,0.18]; Mn[0.8,0.8]; P<=0.02; S<=0.01; Ti[0.04,0.04] | 65 | Q355B-HL1 | B 低合金钢-低合金高强结构钢-B01 Q355B
69 | Q355B-3A | Ni |  |  |  | 0 | 0 | 0 | 0 | 无约束 | 无约束 | ok | 是 |  | C<=0.155; Si[0.18,0.18]; Mn[0.8,0.8]; P<=0.02; S<=0.01; Ti[0.04,0.04] | 65 | Q355B-HL1 | B 低合金钢-低合金高强结构钢-B01 Q355B
69 | Q355B-3A | Cu |  |  |  | 0 | 0 | 0 | 0 | 无约束 | 无约束 | ok | 是 |  | C<=0.155; Si[0.18,0.18]; Mn[0.8,0.8]; P<=0.02; S<=0.01; Ti[0.04,0.04] | 65 | Q355B-HL1 | B 低合金钢-低合金高强结构钢-B01 Q355B
69 | Q355B-3A | Mo |  |  |  | 0 | 0 | 0 | 0 | 无约束 | 无约束 | ok | 是 |  | C<=0.155; Si[0.18,0.18]; Mn[0.8,0.8]; P<=0.02; S<=0.01; Ti[0.04,0.04] | 65 | Q355B-HL1 | B 低合金钢-低合金高强结构钢-B01 Q355B
69 | Q355B-3A | B |  |  |  | 0 | 0 | 0 | 0 | 无约束 | 无约束 | ok | 是 |  | C<=0.155; Si[0.18,0.18]; Mn[0.8,0.8]; P<=0.02; S<=0.01; Ti[0.04,0.04] | 65 | Q355B-HL1 | B 低合金钢-低合金高强结构钢-B01 Q355B
69 | Q355B-3A | Sb |  |  |  | 0 | 0 | 0 | 0 | 无约束 | 无约束 | ok | 是 |  | C<=0.155; Si[0.18,0.18]; Mn[0.8,0.8]; P<=0.02; S<=0.01; Ti[0.04,0.04] | 65 | Q355B-HL1 | B 低合金钢-低合金高强结构钢-B01 Q355B
70 | Q355B-1 | C | 0.16 |  | 0.155 | 0.070818 | 0.076291 | 0.076291 | 0 | OK | OK | ok | 是 |  | C<=0.155; Si[0.08,0.08]; Mn[0.35,0.35]; P<=0.02; S<=0.01; Ti[0.045,0.045] | 66 | Q355B-HL2 | B 结构钢-低合金高强结构钢-B01 Q355B
70 | Q355B-1 | Si | 0.08 | 0.08 | 0.08 | 0 | 0.08 | 0.08 | 0 | OK | OK | ok | 是 |  | C<=0.155; Si[0.08,0.08]; Mn[0.35,0.35]; P<=0.02; S<=0.01; Ti[0.045,0.045] | 66 | Q355B-HL2 | B 结构钢-低合金高强结构钢-B01 Q355B
70 | Q355B-1 | Mn | 0.35 | 0.35 | 0.35 | 0.122477 | 0.35 | 0.35 | 0 | OK | OK | ok | 是 |  | C<=0.155; Si[0.08,0.08]; Mn[0.35,0.35]; P<=0.02; S<=0.01; Ti[0.045,0.045] | 66 | Q355B-HL2 | B 结构钢-低合金高强结构钢-B01 Q355B
70 | Q355B-1 | P | 0.02 |  | 0.02 | 0 | 0 | 0 | 0 | OK | OK | ok | 是 |  | C<=0.155; Si[0.08,0.08]; Mn[0.35,0.35]; P<=0.02; S<=0.01; Ti[0.045,0.045] | 66 | Q355B-HL2 | B 结构钢-低合金高强结构钢-B01 Q355B
70 | Q355B-1 | S | 0.01 |  | 0.01 | 0 | 0 | 0 | 0 | OK | OK | ok | 是 |  | C<=0.155; Si[0.08,0.08]; Mn[0.35,0.35]; P<=0.02; S<=0.01; Ti[0.045,0.045] | 66 | Q355B-HL2 | B 结构钢-低合金高强结构钢-B01 Q355B
70 | Q355B-1 | V |  |  |  | 0 | 0 | 0 | 0 | 无约束 | 无约束 | ok | 是 |  | C<=0.155; Si[0.08,0.08]; Mn[0.35,0.35]; P<=0.02; S<=0.01; Ti[0.045,0.045] | 66 | Q355B-HL2 | B 结构钢-低合金高强结构钢-B01 Q355B
70 | Q355B-1 | Nb |  |  |  | 0 | 0 | 0 | 0 | 无约束 | 无约束 | ok | 是 |  | C<=0.155; Si[0.08,0.08]; Mn[0.35,0.35]; P<=0.02; S<=0.01; Ti[0.045,0.045] | 66 | Q355B-HL2 | B 结构钢-低合金高强结构钢-B01 Q355B
70 | Q355B-1 | Ti | 0.04 | 0.045 | 0.045 | 0 | 0.045 | 0.045 | 0 | OK | OK | ok | 是 |  | C<=0.155; Si[0.08,0.08]; Mn[0.35,0.35]; P<=0.02; S<=0.01; Ti[0.045,0.045] | 66 | Q355B-HL2 | B 结构钢-低合金高强结构钢-B01 Q355B
70 | Q355B-1 | Als | 0.02 |  |  | 0 | 0.021202 | 0.021202 | 0 | 无约束 | 无约束 | ok | 是 |  | C<=0.155; Si[0.08,0.08]; Mn[0.35,0.35]; P<=0.02; S<=0.01; Ti[0.045,0.045] | 66 | Q355B-HL2 | B 结构钢-低合金高强结构钢-B01 Q355B
70 | Q355B-1 | Alt |  |  |  | 0 | 0.021202 | 0.021202 | 0 | 无约束 | 无约束 | ok | 是 |  | C<=0.155; Si[0.08,0.08]; Mn[0.35,0.35]; P<=0.02; S<=0.01; Ti[0.045,0.045] | 66 | Q355B-HL2 | B 结构钢-低合金高强结构钢-B01 Q355B
70 | Q355B-1 | Cr |  |  |  | 0 | 0 | 0 | 0 | 无约束 | 无约束 | ok | 是 |  | C<=0.155; Si[0.08,0.08]; Mn[0.35,0.35]; P<=0.02; S<=0.01; Ti[0.045,0.045] | 66 | Q355B-HL2 | B 结构钢-低合金高强结构钢-B01 Q355B
70 | Q355B-1 | Ni |  |  |  | 0 | 0 | 0 | 0 | 无约束 | 无约束 | ok | 是 |  | C<=0.155; Si[0.08,0.08]; Mn[0.35,0.35]; P<=0.02; S<=0.01; Ti[0.045,0.045] | 66 | Q355B-HL2 | B 结构钢-低合金高强结构钢-B01 Q355B
70 | Q355B-1 | Cu |  |  |  | 0 | 0 | 0 | 0 | 无约束 | 无约束 | ok | 是 |  | C<=0.155; Si[0.08,0.08]; Mn[0.35,0.35]; P<=0.02; S<=0.01; Ti[0.045,0.045] | 66 | Q355B-HL2 | B 结构钢-低合金高强结构钢-B01 Q355B
70 | Q355B-1 | Mo |  |  |  | 0 | 0 | 0 | 0 | 无约束 | 无约束 | ok | 是 |  | C<=0.155; Si[0.08,0.08]; Mn[0.35,0.35]; P<=0.02; S<=0.01; Ti[0.045,0.045] | 66 | Q355B-HL2 | B 结构钢-低合金高强结构钢-B01 Q355B
70 | Q355B-1 | B |  |  |  | 0 | 0 | 0 | 0 | 无约束 | 无约束 | ok | 是 |  | C<=0.155; Si[0.08,0.08]; Mn[0.35,0.35]; P<=0.02; S<=0.01; Ti[0.045,0.045] | 66 | Q355B-HL2 | B 结构钢-低合金高强结构钢-B01 Q355B
70 | Q355B-1 | Sb |  |  |  | 0 | 0 | 0 | 0 | 无约束 | 无约束 | ok | 是 |  | C<=0.155; Si[0.08,0.08]; Mn[0.35,0.35]; P<=0.02; S<=0.01; Ti[0.045,0.045] | 66 | Q355B-HL2 | B 结构钢-低合金高强结构钢-B01 Q355B
71 | Q355B-2 | C | 0.16 |  | 0.155 | 0.074004 | 0.083994 | 0.083994 | 0 | OK | OK | ok | 是 |  | C<=0.155; Si[0.08,0.08]; Mn[0.5,0.5]; P<=0.02; S<=0.01; Ti[0.045,0.045] | 67 | Q355B-HL2 | B 结构钢-低合金高强结构钢-B01 Q355B
71 | Q355B-2 | Si | 0.08 | 0.08 | 0.08 | 0 | 0.08 | 0.08 | 0 | OK | OK | ok | 是 |  | C<=0.155; Si[0.08,0.08]; Mn[0.5,0.5]; P<=0.02; S<=0.01; Ti[0.045,0.045] | 67 | Q355B-HL2 | B 结构钢-低合金高强结构钢-B01 Q355B
71 | Q355B-2 | Mn | 0.5 | 0.5 | 0.5 | 0.121204 | 0.5 | 0.5 | 0 | OK | OK | ok | 是 |  | C<=0.155; Si[0.08,0.08]; Mn[0.5,0.5]; P<=0.02; S<=0.01; Ti[0.045,0.045] | 67 | Q355B-HL2 | B 结构钢-低合金高强结构钢-B01 Q355B
71 | Q355B-2 | P | 0.02 |  | 0.02 | 0 | 0 | 0 | 0 | OK | OK | ok | 是 |  | C<=0.155; Si[0.08,0.08]; Mn[0.5,0.5]; P<=0.02; S<=0.01; Ti[0.045,0.045] | 67 | Q355B-HL2 | B 结构钢-低合金高强结构钢-B01 Q355B
71 | Q355B-2 | S | 0.01 |  | 0.01 | 0 | 0 | 0 | 0 | OK | OK | ok | 是 |  | C<=0.155; Si[0.08,0.08]; Mn[0.5,0.5]; P<=0.02; S<=0.01; Ti[0.045,0.045] | 67 | Q355B-HL2 | B 结构钢-低合金高强结构钢-B01 Q355B
71 | Q355B-2 | V |  |  |  | 0 | 0 | 0 | 0 | 无约束 | 无约束 | ok | 是 |  | C<=0.155; Si[0.08,0.08]; Mn[0.5,0.5]; P<=0.02; S<=0.01; Ti[0.045,0.045] | 67 | Q355B-HL2 | B 结构钢-低合金高强结构钢-B01 Q355B
71 | Q355B-2 | Nb |  |  |  | 0 | 0 | 0 | 0 | 无约束 | 无约束 | ok | 是 |  | C<=0.155; Si[0.08,0.08]; Mn[0.5,0.5]; P<=0.02; S<=0.01; Ti[0.045,0.045] | 67 | Q355B-HL2 | B 结构钢-低合金高强结构钢-B01 Q355B
71 | Q355B-2 | Ti | 0.04 | 0.045 | 0.045 | 0 | 0.045 | 0.045 | 0 | OK | OK | ok | 是 |  | C<=0.155; Si[0.08,0.08]; Mn[0.5,0.5]; P<=0.02; S<=0.01; Ti[0.045,0.045] | 67 | Q355B-HL2 | B 结构钢-低合金高强结构钢-B01 Q355B
71 | Q355B-2 | Als | 0.02 |  |  | 0 | 0.02079 | 0.02079 | 0 | 无约束 | 无约束 | ok | 是 |  | C<=0.155; Si[0.08,0.08]; Mn[0.5,0.5]; P<=0.02; S<=0.01; Ti[0.045,0.045] | 67 | Q355B-HL2 | B 结构钢-低合金高强结构钢-B01 Q355B
71 | Q355B-2 | Alt |  |  |  | 0 | 0.02079 | 0.02079 | 0 | 无约束 | 无约束 | ok | 是 |  | C<=0.155; Si[0.08,0.08]; Mn[0.5,0.5]; P<=0.02; S<=0.01; Ti[0.045,0.045] | 67 | Q355B-HL2 | B 结构钢-低合金高强结构钢-B01 Q355B
71 | Q355B-2 | Cr |  |  |  | 0 | 0 | 0 | 0 | 无约束 | 无约束 | ok | 是 |  | C<=0.155; Si[0.08,0.08]; Mn[0.5,0.5]; P<=0.02; S<=0.01; Ti[0.045,0.045] | 67 | Q355B-HL2 | B 结构钢-低合金高强结构钢-B01 Q355B
71 | Q355B-2 | Ni |  |  |  | 0 | 0 | 0 | 0 | 无约束 | 无约束 | ok | 是 |  | C<=0.155; Si[0.08,0.08]; Mn[0.5,0.5]; P<=0.02; S<=0.01; Ti[0.045,0.045] | 67 | Q355B-HL2 | B 结构钢-低合金高强结构钢-B01 Q355B
71 | Q355B-2 | Cu |  |  |  | 0 | 0 | 0 | 0 | 无约束 | 无约束 | ok | 是 |  | C<=0.155; Si[0.08,0.08]; Mn[0.5,0.5]; P<=0.02; S<=0.01; Ti[0.045,0.045] | 67 | Q355B-HL2 | B 结构钢-低合金高强结构钢-B01 Q355B
71 | Q355B-2 | Mo |  |  |  | 0 | 0 | 0 | 0 | 无约束 | 无约束 | ok | 是 |  | C<=0.155; Si[0.08,0.08]; Mn[0.5,0.5]; P<=0.02; S<=0.01; Ti[0.045,0.045] | 67 | Q355B-HL2 | B 结构钢-低合金高强结构钢-B01 Q355B
71 | Q355B-2 | B |  |  |  | 0 | 0 | 0 | 0 | 无约束 | 无约束 | ok | 是 |  | C<=0.155; Si[0.08,0.08]; Mn[0.5,0.5]; P<=0.02; S<=0.01; Ti[0.045,0.045] | 67 | Q355B-HL2 | B 结构钢-低合金高强结构钢-B01 Q355B
71 | Q355B-2 | Sb |  |  |  | 0 | 0 | 0 | 0 | 无约束 | 无约束 | ok | 是 |  | C<=0.155; Si[0.08,0.08]; Mn[0.5,0.5]; P<=0.02; S<=0.01; Ti[0.045,0.045] | 67 | Q355B-HL2 | B 结构钢-低合金高强结构钢-B01 Q355B
72 | Q355B-3A | C | 0.16 |  | 0.155 | 0.072049 | 0.088342 | 0.088342 | 0 | OK | OK | ok | 是 |  | C<=0.155; Si[0.18,0.18]; Mn[0.8,0.8]; P<=0.02; S<=0.01; Ti[0.04,0.04] | 68 | Q355B-HL2 | B 低合金钢-低合金高强结构钢-B01 Q355B
72 | Q355B-3A | Si | 0.18 | 0.18 | 0.18 | 0 | 0.18 | 0.18 | 0 | OK | OK | ok | 是 |  | C<=0.155; Si[0.18,0.18]; Mn[0.8,0.8]; P<=0.02; S<=0.01; Ti[0.04,0.04] | 68 | Q355B-HL2 | B 低合金钢-低合金高强结构钢-B01 Q355B
72 | Q355B-3A | Mn | 0.8 | 0.8 | 0.8 | 0.122746 | 0.8 | 0.8 | 0 | OK | OK | ok | 是 |  | C<=0.155; Si[0.18,0.18]; Mn[0.8,0.8]; P<=0.02; S<=0.01; Ti[0.04,0.04] | 68 | Q355B-HL2 | B 低合金钢-低合金高强结构钢-B01 Q355B
72 | Q355B-3A | P | 0.02 |  | 0.02 | 0 | 0 | 0 | 0 | OK | OK | ok | 是 |  | C<=0.155; Si[0.18,0.18]; Mn[0.8,0.8]; P<=0.02; S<=0.01; Ti[0.04,0.04] | 68 | Q355B-HL2 | B 低合金钢-低合金高强结构钢-B01 Q355B
72 | Q355B-3A | S | 0.01 |  | 0.01 | 0 | 0 | 0 | 0 | OK | OK | ok | 是 |  | C<=0.155; Si[0.18,0.18]; Mn[0.8,0.8]; P<=0.02; S<=0.01; Ti[0.04,0.04] | 68 | Q355B-HL2 | B 低合金钢-低合金高强结构钢-B01 Q355B
72 | Q355B-3A | V |  |  |  | 0 | 0 | 0 | 0 | 无约束 | 无约束 | ok | 是 |  | C<=0.155; Si[0.18,0.18]; Mn[0.8,0.8]; P<=0.02; S<=0.01; Ti[0.04,0.04] | 68 | Q355B-HL2 | B 低合金钢-低合金高强结构钢-B01 Q355B
72 | Q355B-3A | Nb |  |  |  | 0 | 0 | 0 | 0 | 无约束 | 无约束 | ok | 是 |  | C<=0.155; Si[0.18,0.18]; Mn[0.8,0.8]; P<=0.02; S<=0.01; Ti[0.04,0.04] | 68 | Q355B-HL2 | B 低合金钢-低合金高强结构钢-B01 Q355B
72 | Q355B-3A | Ti | 0.035 | 0.04 | 0.04 | 0 | 0.04 | 0.04 | 0 | OK | OK | ok | 是 |  | C<=0.155; Si[0.18,0.18]; Mn[0.8,0.8]; P<=0.02; S<=0.01; Ti[0.04,0.04] | 68 | Q355B-HL2 | B 低合金钢-低合金高强结构钢-B01 Q355B
72 | Q355B-3A | Als | 0.02 |  |  | 0 | 0.02079 | 0.02079 | 0 | 无约束 | 无约束 | ok | 是 |  | C<=0.155; Si[0.18,0.18]; Mn[0.8,0.8]; P<=0.02; S<=0.01; Ti[0.04,0.04] | 68 | Q355B-HL2 | B 低合金钢-低合金高强结构钢-B01 Q355B
72 | Q355B-3A | Alt |  |  |  | 0 | 0.02079 | 0.02079 | 0 | 无约束 | 无约束 | ok | 是 |  | C<=0.155; Si[0.18,0.18]; Mn[0.8,0.8]; P<=0.02; S<=0.01; Ti[0.04,0.04] | 68 | Q355B-HL2 | B 低合金钢-低合金高强结构钢-B01 Q355B
72 | Q355B-3A | Cr |  |  |  | 0 | 0 | 0 | 0 | 无约束 | 无约束 | ok | 是 |  | C<=0.155; Si[0.18,0.18]; Mn[0.8,0.8]; P<=0.02; S<=0.01; Ti[0.04,0.04] | 68 | Q355B-HL2 | B 低合金钢-低合金高强结构钢-B01 Q355B
72 | Q355B-3A | Ni |  |  |  | 0 | 0 | 0 | 0 | 无约束 | 无约束 | ok | 是 |  | C<=0.155; Si[0.18,0.18]; Mn[0.8,0.8]; P<=0.02; S<=0.01; Ti[0.04,0.04] | 68 | Q355B-HL2 | B 低合金钢-低合金高强结构钢-B01 Q355B
72 | Q355B-3A | Cu |  |  |  | 0 | 0 | 0 | 0 | 无约束 | 无约束 | ok | 是 |  | C<=0.155; Si[0.18,0.18]; Mn[0.8,0.8]; P<=0.02; S<=0.01; Ti[0.04,0.04] | 68 | Q355B-HL2 | B 低合金钢-低合金高强结构钢-B01 Q355B
72 | Q355B-3A | Mo |  |  |  | 0 | 0 | 0 | 0 | 无约束 | 无约束 | ok | 是 |  | C<=0.155; Si[0.18,0.18]; Mn[0.8,0.8]; P<=0.02; S<=0.01; Ti[0.04,0.04] | 68 | Q355B-HL2 | B 低合金钢-低合金高强结构钢-B01 Q355B
72 | Q355B-3A | B |  |  |  | 0 | 0 | 0 | 0 | 无约束 | 无约束 | ok | 是 |  | C<=0.155; Si[0.18,0.18]; Mn[0.8,0.8]; P<=0.02; S<=0.01; Ti[0.04,0.04] | 68 | Q355B-HL2 | B 低合金钢-低合金高强结构钢-B01 Q355B
72 | Q355B-3A | Sb |  |  |  | 0 | 0 | 0 | 0 | 无约束 | 无约束 | ok | 是 |  | C<=0.155; Si[0.18,0.18]; Mn[0.8,0.8]; P<=0.02; S<=0.01; Ti[0.04,0.04] | 68 | Q355B-HL2 | B 低合金钢-低合金高强结构钢-B01 Q355B
73 | Q355B-1 | C | 0.16 |  | 0.155 | 0.070818 | 0.076291 | 0.076291 | 0 | OK | OK | ok | 是 |  | C<=0.155; Si[0.08,0.08]; Mn[0.35,0.35]; P<=0.02; S<=0.01; Ti[0.045,0.045] | 69 | Q355B-HL3 | B 结构钢-低合金高强结构钢-B01 Q355B
73 | Q355B-1 | Si | 0.08 | 0.08 | 0.08 | 0 | 0.08 | 0.08 | 0 | OK | OK | ok | 是 |  | C<=0.155; Si[0.08,0.08]; Mn[0.35,0.35]; P<=0.02; S<=0.01; Ti[0.045,0.045] | 69 | Q355B-HL3 | B 结构钢-低合金高强结构钢-B01 Q355B
73 | Q355B-1 | Mn | 0.35 | 0.35 | 0.35 | 0.122477 | 0.35 | 0.35 | 0 | OK | OK | ok | 是 |  | C<=0.155; Si[0.08,0.08]; Mn[0.35,0.35]; P<=0.02; S<=0.01; Ti[0.045,0.045] | 69 | Q355B-HL3 | B 结构钢-低合金高强结构钢-B01 Q355B
73 | Q355B-1 | P | 0.02 |  | 0.02 | 0 | 0 | 0 | 0 | OK | OK | ok | 是 |  | C<=0.155; Si[0.08,0.08]; Mn[0.35,0.35]; P<=0.02; S<=0.01; Ti[0.045,0.045] | 69 | Q355B-HL3 | B 结构钢-低合金高强结构钢-B01 Q355B
73 | Q355B-1 | S | 0.01 |  | 0.01 | 0 | 0 | 0 | 0 | OK | OK | ok | 是 |  | C<=0.155; Si[0.08,0.08]; Mn[0.35,0.35]; P<=0.02; S<=0.01; Ti[0.045,0.045] | 69 | Q355B-HL3 | B 结构钢-低合金高强结构钢-B01 Q355B
73 | Q355B-1 | V |  |  |  | 0 | 0 | 0 | 0 | 无约束 | 无约束 | ok | 是 |  | C<=0.155; Si[0.08,0.08]; Mn[0.35,0.35]; P<=0.02; S<=0.01; Ti[0.045,0.045] | 69 | Q355B-HL3 | B 结构钢-低合金高强结构钢-B01 Q355B
73 | Q355B-1 | Nb |  |  |  | 0 | 0 | 0 | 0 | 无约束 | 无约束 | ok | 是 |  | C<=0.155; Si[0.08,0.08]; Mn[0.35,0.35]; P<=0.02; S<=0.01; Ti[0.045,0.045] | 69 | Q355B-HL3 | B 结构钢-低合金高强结构钢-B01 Q355B
73 | Q355B-1 | Ti | 0.04 | 0.045 | 0.045 | 0 | 0.045 | 0.045 | 0 | OK | OK | ok | 是 |  | C<=0.155; Si[0.08,0.08]; Mn[0.35,0.35]; P<=0.02; S<=0.01; Ti[0.045,0.045] | 69 | Q355B-HL3 | B 结构钢-低合金高强结构钢-B01 Q355B
73 | Q355B-1 | Als | 0.02 |  |  | 0 | 0.021202 | 0.021202 | 0 | 无约束 | 无约束 | ok | 是 |  | C<=0.155; Si[0.08,0.08]; Mn[0.35,0.35]; P<=0.02; S<=0.01; Ti[0.045,0.045] | 69 | Q355B-HL3 | B 结构钢-低合金高强结构钢-B01 Q355B
73 | Q355B-1 | Alt |  |  |  | 0 | 0.021202 | 0.021202 | 0 | 无约束 | 无约束 | ok | 是 |  | C<=0.155; Si[0.08,0.08]; Mn[0.35,0.35]; P<=0.02; S<=0.01; Ti[0.045,0.045] | 69 | Q355B-HL3 | B 结构钢-低合金高强结构钢-B01 Q355B
73 | Q355B-1 | Cr |  |  |  | 0 | 0 | 0 | 0 | 无约束 | 无约束 | ok | 是 |  | C<=0.155; Si[0.08,0.08]; Mn[0.35,0.35]; P<=0.02; S<=0.01; Ti[0.045,0.045] | 69 | Q355B-HL3 | B 结构钢-低合金高强结构钢-B01 Q355B
73 | Q355B-1 | Ni |  |  |  | 0 | 0 | 0 | 0 | 无约束 | 无约束 | ok | 是 |  | C<=0.155; Si[0.08,0.08]; Mn[0.35,0.35]; P<=0.02; S<=0.01; Ti[0.045,0.045] | 69 | Q355B-HL3 | B 结构钢-低合金高强结构钢-B01 Q355B
73 | Q355B-1 | Cu |  |  |  | 0 | 0 | 0 | 0 | 无约束 | 无约束 | ok | 是 |  | C<=0.155; Si[0.08,0.08]; Mn[0.35,0.35]; P<=0.02; S<=0.01; Ti[0.045,0.045] | 69 | Q355B-HL3 | B 结构钢-低合金高强结构钢-B01 Q355B
73 | Q355B-1 | Mo |  |  |  | 0 | 0 | 0 | 0 | 无约束 | 无约束 | ok | 是 |  | C<=0.155; Si[0.08,0.08]; Mn[0.35,0.35]; P<=0.02; S<=0.01; Ti[0.045,0.045] | 69 | Q355B-HL3 | B 结构钢-低合金高强结构钢-B01 Q355B
73 | Q355B-1 | B |  |  |  | 0 | 0 | 0 | 0 | 无约束 | 无约束 | ok | 是 |  | C<=0.155; Si[0.08,0.08]; Mn[0.35,0.35]; P<=0.02; S<=0.01; Ti[0.045,0.045] | 69 | Q355B-HL3 | B 结构钢-低合金高强结构钢-B01 Q355B
73 | Q355B-1 | Sb |  |  |  | 0 | 0 | 0 | 0 | 无约束 | 无约束 | ok | 是 |  | C<=0.155; Si[0.08,0.08]; Mn[0.35,0.35]; P<=0.02; S<=0.01; Ti[0.045,0.045] | 69 | Q355B-HL3 | B 结构钢-低合金高强结构钢-B01 Q355B
74 | Q355B-2 | C | 0.16 |  | 0.155 | 0.074004 | 0.083994 | 0.083994 | 0 | OK | OK | ok | 是 |  | C<=0.155; Si[0.08,0.08]; Mn[0.5,0.5]; P<=0.02; S<=0.01; Ti[0.045,0.045] | 70 | Q355B-HL3 | B 结构钢-低合金高强结构钢-B01 Q355B
74 | Q355B-2 | Si | 0.08 | 0.08 | 0.08 | 0 | 0.08 | 0.08 | 0 | OK | OK | ok | 是 |  | C<=0.155; Si[0.08,0.08]; Mn[0.5,0.5]; P<=0.02; S<=0.01; Ti[0.045,0.045] | 70 | Q355B-HL3 | B 结构钢-低合金高强结构钢-B01 Q355B
74 | Q355B-2 | Mn | 0.5 | 0.5 | 0.5 | 0.121204 | 0.5 | 0.5 | 0 | OK | OK | ok | 是 |  | C<=0.155; Si[0.08,0.08]; Mn[0.5,0.5]; P<=0.02; S<=0.01; Ti[0.045,0.045] | 70 | Q355B-HL3 | B 结构钢-低合金高强结构钢-B01 Q355B
74 | Q355B-2 | P | 0.02 |  | 0.02 | 0 | 0 | 0 | 0 | OK | OK | ok | 是 |  | C<=0.155; Si[0.08,0.08]; Mn[0.5,0.5]; P<=0.02; S<=0.01; Ti[0.045,0.045] | 70 | Q355B-HL3 | B 结构钢-低合金高强结构钢-B01 Q355B
74 | Q355B-2 | S | 0.01 |  | 0.01 | 0 | 0 | 0 | 0 | OK | OK | ok | 是 |  | C<=0.155; Si[0.08,0.08]; Mn[0.5,0.5]; P<=0.02; S<=0.01; Ti[0.045,0.045] | 70 | Q355B-HL3 | B 结构钢-低合金高强结构钢-B01 Q355B
74 | Q355B-2 | V |  |  |  | 0 | 0 | 0 | 0 | 无约束 | 无约束 | ok | 是 |  | C<=0.155; Si[0.08,0.08]; Mn[0.5,0.5]; P<=0.02; S<=0.01; Ti[0.045,0.045] | 70 | Q355B-HL3 | B 结构钢-低合金高强结构钢-B01 Q355B
74 | Q355B-2 | Nb |  |  |  | 0 | 0 | 0 | 0 | 无约束 | 无约束 | ok | 是 |  | C<=0.155; Si[0.08,0.08]; Mn[0.5,0.5]; P<=0.02; S<=0.01; Ti[0.045,0.045] | 70 | Q355B-HL3 | B 结构钢-低合金高强结构钢-B01 Q355B
74 | Q355B-2 | Ti | 0.04 | 0.045 | 0.045 | 0 | 0.045 | 0.045 | 0 | OK | OK | ok | 是 |  | C<=0.155; Si[0.08,0.08]; Mn[0.5,0.5]; P<=0.02; S<=0.01; Ti[0.045,0.045] | 70 | Q355B-HL3 | B 结构钢-低合金高强结构钢-B01 Q355B
74 | Q355B-2 | Als | 0.02 |  |  | 0 | 0.02079 | 0.02079 | 0 | 无约束 | 无约束 | ok | 是 |  | C<=0.155; Si[0.08,0.08]; Mn[0.5,0.5]; P<=0.02; S<=0.01; Ti[0.045,0.045] | 70 | Q355B-HL3 | B 结构钢-低合金高强结构钢-B01 Q355B
74 | Q355B-2 | Alt |  |  |  | 0 | 0.02079 | 0.02079 | 0 | 无约束 | 无约束 | ok | 是 |  | C<=0.155; Si[0.08,0.08]; Mn[0.5,0.5]; P<=0.02; S<=0.01; Ti[0.045,0.045] | 70 | Q355B-HL3 | B 结构钢-低合金高强结构钢-B01 Q355B
74 | Q355B-2 | Cr |  |  |  | 0 | 0 | 0 | 0 | 无约束 | 无约束 | ok | 是 |  | C<=0.155; Si[0.08,0.08]; Mn[0.5,0.5]; P<=0.02; S<=0.01; Ti[0.045,0.045] | 70 | Q355B-HL3 | B 结构钢-低合金高强结构钢-B01 Q355B
74 | Q355B-2 | Ni |  |  |  | 0 | 0 | 0 | 0 | 无约束 | 无约束 | ok | 是 |  | C<=0.155; Si[0.08,0.08]; Mn[0.5,0.5]; P<=0.02; S<=0.01; Ti[0.045,0.045] | 70 | Q355B-HL3 | B 结构钢-低合金高强结构钢-B01 Q355B
74 | Q355B-2 | Cu |  |  |  | 0 | 0 | 0 | 0 | 无约束 | 无约束 | ok | 是 |  | C<=0.155; Si[0.08,0.08]; Mn[0.5,0.5]; P<=0.02; S<=0.01; Ti[0.045,0.045] | 70 | Q355B-HL3 | B 结构钢-低合金高强结构钢-B01 Q355B
74 | Q355B-2 | Mo |  |  |  | 0 | 0 | 0 | 0 | 无约束 | 无约束 | ok | 是 |  | C<=0.155; Si[0.08,0.08]; Mn[0.5,0.5]; P<=0.02; S<=0.01; Ti[0.045,0.045] | 70 | Q355B-HL3 | B 结构钢-低合金高强结构钢-B01 Q355B
74 | Q355B-2 | B |  |  |  | 0 | 0 | 0 | 0 | 无约束 | 无约束 | ok | 是 |  | C<=0.155; Si[0.08,0.08]; Mn[0.5,0.5]; P<=0.02; S<=0.01; Ti[0.045,0.045] | 70 | Q355B-HL3 | B 结构钢-低合金高强结构钢-B01 Q355B
74 | Q355B-2 | Sb |  |  |  | 0 | 0 | 0 | 0 | 无约束 | 无约束 | ok | 是 |  | C<=0.155; Si[0.08,0.08]; Mn[0.5,0.5]; P<=0.02; S<=0.01; Ti[0.045,0.045] | 70 | Q355B-HL3 | B 结构钢-低合金高强结构钢-B01 Q355B
75 | Q355B-3A | C | 0.16 |  | 0.155 | 0.072049 | 0.088342 | 0.088342 | 0 | OK | OK | ok | 是 |  | C<=0.155; Si[0.18,0.18]; Mn[0.8,0.8]; P<=0.02; S<=0.01; Ti[0.04,0.04] | 71 | Q355B-HL3 | B 低合金钢-低合金高强结构钢-B01 Q355B
75 | Q355B-3A | Si | 0.18 | 0.18 | 0.18 | 0 | 0.18 | 0.18 | 0 | OK | OK | ok | 是 |  | C<=0.155; Si[0.18,0.18]; Mn[0.8,0.8]; P<=0.02; S<=0.01; Ti[0.04,0.04] | 71 | Q355B-HL3 | B 低合金钢-低合金高强结构钢-B01 Q355B
75 | Q355B-3A | Mn | 0.8 | 0.8 | 0.8 | 0.122746 | 0.8 | 0.8 | 0 | OK | OK | ok | 是 |  | C<=0.155; Si[0.18,0.18]; Mn[0.8,0.8]; P<=0.02; S<=0.01; Ti[0.04,0.04] | 71 | Q355B-HL3 | B 低合金钢-低合金高强结构钢-B01 Q355B
75 | Q355B-3A | P | 0.02 |  | 0.02 | 0 | 0 | 0 | 0 | OK | OK | ok | 是 |  | C<=0.155; Si[0.18,0.18]; Mn[0.8,0.8]; P<=0.02; S<=0.01; Ti[0.04,0.04] | 71 | Q355B-HL3 | B 低合金钢-低合金高强结构钢-B01 Q355B
75 | Q355B-3A | S | 0.01 |  | 0.01 | 0 | 0 | 0 | 0 | OK | OK | ok | 是 |  | C<=0.155; Si[0.18,0.18]; Mn[0.8,0.8]; P<=0.02; S<=0.01; Ti[0.04,0.04] | 71 | Q355B-HL3 | B 低合金钢-低合金高强结构钢-B01 Q355B
75 | Q355B-3A | V |  |  |  | 0 | 0 | 0 | 0 | 无约束 | 无约束 | ok | 是 |  | C<=0.155; Si[0.18,0.18]; Mn[0.8,0.8]; P<=0.02; S<=0.01; Ti[0.04,0.04] | 71 | Q355B-HL3 | B 低合金钢-低合金高强结构钢-B01 Q355B
75 | Q355B-3A | Nb |  |  |  | 0 | 0 | 0 | 0 | 无约束 | 无约束 | ok | 是 |  | C<=0.155; Si[0.18,0.18]; Mn[0.8,0.8]; P<=0.02; S<=0.01; Ti[0.04,0.04] | 71 | Q355B-HL3 | B 低合金钢-低合金高强结构钢-B01 Q355B
75 | Q355B-3A | Ti | 0.035 | 0.04 | 0.04 | 0 | 0.04 | 0.04 | 0 | OK | OK | ok | 是 |  | C<=0.155; Si[0.18,0.18]; Mn[0.8,0.8]; P<=0.02; S<=0.01; Ti[0.04,0.04] | 71 | Q355B-HL3 | B 低合金钢-低合金高强结构钢-B01 Q355B
75 | Q355B-3A | Als | 0.02 |  |  | 0 | 0.02079 | 0.02079 | 0 | 无约束 | 无约束 | ok | 是 |  | C<=0.155; Si[0.18,0.18]; Mn[0.8,0.8]; P<=0.02; S<=0.01; Ti[0.04,0.04] | 71 | Q355B-HL3 | B 低合金钢-低合金高强结构钢-B01 Q355B
75 | Q355B-3A | Alt |  |  |  | 0 | 0.02079 | 0.02079 | 0 | 无约束 | 无约束 | ok | 是 |  | C<=0.155; Si[0.18,0.18]; Mn[0.8,0.8]; P<=0.02; S<=0.01; Ti[0.04,0.04] | 71 | Q355B-HL3 | B 低合金钢-低合金高强结构钢-B01 Q355B
75 | Q355B-3A | Cr |  |  |  | 0 | 0 | 0 | 0 | 无约束 | 无约束 | ok | 是 |  | C<=0.155; Si[0.18,0.18]; Mn[0.8,0.8]; P<=0.02; S<=0.01; Ti[0.04,0.04] | 71 | Q355B-HL3 | B 低合金钢-低合金高强结构钢-B01 Q355B
75 | Q355B-3A | Ni |  |  |  | 0 | 0 | 0 | 0 | 无约束 | 无约束 | ok | 是 |  | C<=0.155; Si[0.18,0.18]; Mn[0.8,0.8]; P<=0.02; S<=0.01; Ti[0.04,0.04] | 71 | Q355B-HL3 | B 低合金钢-低合金高强结构钢-B01 Q355B
75 | Q355B-3A | Cu |  |  |  | 0 | 0 | 0 | 0 | 无约束 | 无约束 | ok | 是 |  | C<=0.155; Si[0.18,0.18]; Mn[0.8,0.8]; P<=0.02; S<=0.01; Ti[0.04,0.04] | 71 | Q355B-HL3 | B 低合金钢-低合金高强结构钢-B01 Q355B
75 | Q355B-3A | Mo |  |  |  | 0 | 0 | 0 | 0 | 无约束 | 无约束 | ok | 是 |  | C<=0.155; Si[0.18,0.18]; Mn[0.8,0.8]; P<=0.02; S<=0.01; Ti[0.04,0.04] | 71 | Q355B-HL3 | B 低合金钢-低合金高强结构钢-B01 Q355B
75 | Q355B-3A | B |  |  |  | 0 | 0 | 0 | 0 | 无约束 | 无约束 | ok | 是 |  | C<=0.155; Si[0.18,0.18]; Mn[0.8,0.8]; P<=0.02; S<=0.01; Ti[0.04,0.04] | 71 | Q355B-HL3 | B 低合金钢-低合金高强结构钢-B01 Q355B
75 | Q355B-3A | Sb |  |  |  | 0 | 0 | 0 | 0 | 无约束 | 无约束 | ok | 是 |  | C<=0.155; Si[0.18,0.18]; Mn[0.8,0.8]; P<=0.02; S<=0.01; Ti[0.04,0.04] | 71 | Q355B-HL3 | B 低合金钢-低合金高强结构钢-B01 Q355B
76 | Q355B-1 | C | 0.16 |  | 0.155 | 0.070818 | 0.076291 | 0.076291 | 0 | OK | OK | ok | 是 |  | C<=0.155; Si[0.08,0.08]; Mn[0.35,0.35]; P<=0.02; S<=0.01; Ti[0.045,0.045] | 72 | Q355B-HL4 | B 结构钢-低合金高强结构钢-B01 Q355B
76 | Q355B-1 | Si | 0.08 | 0.08 | 0.08 | 0 | 0.08 | 0.08 | 0 | OK | OK | ok | 是 |  | C<=0.155; Si[0.08,0.08]; Mn[0.35,0.35]; P<=0.02; S<=0.01; Ti[0.045,0.045] | 72 | Q355B-HL4 | B 结构钢-低合金高强结构钢-B01 Q355B
76 | Q355B-1 | Mn | 0.35 | 0.35 | 0.35 | 0.122477 | 0.35 | 0.35 | 0 | OK | OK | ok | 是 |  | C<=0.155; Si[0.08,0.08]; Mn[0.35,0.35]; P<=0.02; S<=0.01; Ti[0.045,0.045] | 72 | Q355B-HL4 | B 结构钢-低合金高强结构钢-B01 Q355B
76 | Q355B-1 | P | 0.02 |  | 0.02 | 0 | 0 | 0 | 0 | OK | OK | ok | 是 |  | C<=0.155; Si[0.08,0.08]; Mn[0.35,0.35]; P<=0.02; S<=0.01; Ti[0.045,0.045] | 72 | Q355B-HL4 | B 结构钢-低合金高强结构钢-B01 Q355B
76 | Q355B-1 | S | 0.01 |  | 0.01 | 0 | 0 | 0 | 0 | OK | OK | ok | 是 |  | C<=0.155; Si[0.08,0.08]; Mn[0.35,0.35]; P<=0.02; S<=0.01; Ti[0.045,0.045] | 72 | Q355B-HL4 | B 结构钢-低合金高强结构钢-B01 Q355B
76 | Q355B-1 | V |  |  |  | 0 | 0 | 0 | 0 | 无约束 | 无约束 | ok | 是 |  | C<=0.155; Si[0.08,0.08]; Mn[0.35,0.35]; P<=0.02; S<=0.01; Ti[0.045,0.045] | 72 | Q355B-HL4 | B 结构钢-低合金高强结构钢-B01 Q355B
76 | Q355B-1 | Nb |  |  |  | 0 | 0 | 0 | 0 | 无约束 | 无约束 | ok | 是 |  | C<=0.155; Si[0.08,0.08]; Mn[0.35,0.35]; P<=0.02; S<=0.01; Ti[0.045,0.045] | 72 | Q355B-HL4 | B 结构钢-低合金高强结构钢-B01 Q355B
76 | Q355B-1 | Ti | 0.04 | 0.045 | 0.045 | 0 | 0.045 | 0.045 | 0 | OK | OK | ok | 是 |  | C<=0.155; Si[0.08,0.08]; Mn[0.35,0.35]; P<=0.02; S<=0.01; Ti[0.045,0.045] | 72 | Q355B-HL4 | B 结构钢-低合金高强结构钢-B01 Q355B
76 | Q355B-1 | Als | 0.02 |  |  | 0 | 0.021202 | 0.021202 | 0 | 无约束 | 无约束 | ok | 是 |  | C<=0.155; Si[0.08,0.08]; Mn[0.35,0.35]; P<=0.02; S<=0.01; Ti[0.045,0.045] | 72 | Q355B-HL4 | B 结构钢-低合金高强结构钢-B01 Q355B
76 | Q355B-1 | Alt |  |  |  | 0 | 0.021202 | 0.021202 | 0 | 无约束 | 无约束 | ok | 是 |  | C<=0.155; Si[0.08,0.08]; Mn[0.35,0.35]; P<=0.02; S<=0.01; Ti[0.045,0.045] | 72 | Q355B-HL4 | B 结构钢-低合金高强结构钢-B01 Q355B
76 | Q355B-1 | Cr |  |  |  | 0 | 0 | 0 | 0 | 无约束 | 无约束 | ok | 是 |  | C<=0.155; Si[0.08,0.08]; Mn[0.35,0.35]; P<=0.02; S<=0.01; Ti[0.045,0.045] | 72 | Q355B-HL4 | B 结构钢-低合金高强结构钢-B01 Q355B
76 | Q355B-1 | Ni |  |  |  | 0 | 0 | 0 | 0 | 无约束 | 无约束 | ok | 是 |  | C<=0.155; Si[0.08,0.08]; Mn[0.35,0.35]; P<=0.02; S<=0.01; Ti[0.045,0.045] | 72 | Q355B-HL4 | B 结构钢-低合金高强结构钢-B01 Q355B
76 | Q355B-1 | Cu |  |  |  | 0 | 0 | 0 | 0 | 无约束 | 无约束 | ok | 是 |  | C<=0.155; Si[0.08,0.08]; Mn[0.35,0.35]; P<=0.02; S<=0.01; Ti[0.045,0.045] | 72 | Q355B-HL4 | B 结构钢-低合金高强结构钢-B01 Q355B
76 | Q355B-1 | Mo |  |  |  | 0 | 0 | 0 | 0 | 无约束 | 无约束 | ok | 是 |  | C<=0.155; Si[0.08,0.08]; Mn[0.35,0.35]; P<=0.02; S<=0.01; Ti[0.045,0.045] | 72 | Q355B-HL4 | B 结构钢-低合金高强结构钢-B01 Q355B
76 | Q355B-1 | B |  |  |  | 0 | 0 | 0 | 0 | 无约束 | 无约束 | ok | 是 |  | C<=0.155; Si[0.08,0.08]; Mn[0.35,0.35]; P<=0.02; S<=0.01; Ti[0.045,0.045] | 72 | Q355B-HL4 | B 结构钢-低合金高强结构钢-B01 Q355B
76 | Q355B-1 | Sb |  |  |  | 0 | 0 | 0 | 0 | 无约束 | 无约束 | ok | 是 |  | C<=0.155; Si[0.08,0.08]; Mn[0.35,0.35]; P<=0.02; S<=0.01; Ti[0.045,0.045] | 72 | Q355B-HL4 | B 结构钢-低合金高强结构钢-B01 Q355B
77 | Q355B-2 | C | 0.16 |  | 0.155 | 0.074004 | 0.083994 | 0.083994 | 0 | OK | OK | ok | 是 |  | C<=0.155; Si[0.08,0.08]; Mn[0.5,0.5]; P<=0.02; S<=0.01; Ti[0.045,0.045] | 73 | Q355B-HL4 | B 结构钢-低合金高强结构钢-B01 Q355B
77 | Q355B-2 | Si | 0.08 | 0.08 | 0.08 | 0 | 0.08 | 0.08 | 0 | OK | OK | ok | 是 |  | C<=0.155; Si[0.08,0.08]; Mn[0.5,0.5]; P<=0.02; S<=0.01; Ti[0.045,0.045] | 73 | Q355B-HL4 | B 结构钢-低合金高强结构钢-B01 Q355B
77 | Q355B-2 | Mn | 0.5 | 0.5 | 0.5 | 0.121204 | 0.5 | 0.5 | 0 | OK | OK | ok | 是 |  | C<=0.155; Si[0.08,0.08]; Mn[0.5,0.5]; P<=0.02; S<=0.01; Ti[0.045,0.045] | 73 | Q355B-HL4 | B 结构钢-低合金高强结构钢-B01 Q355B
77 | Q355B-2 | P | 0.02 |  | 0.02 | 0 | 0 | 0 | 0 | OK | OK | ok | 是 |  | C<=0.155; Si[0.08,0.08]; Mn[0.5,0.5]; P<=0.02; S<=0.01; Ti[0.045,0.045] | 73 | Q355B-HL4 | B 结构钢-低合金高强结构钢-B01 Q355B
77 | Q355B-2 | S | 0.01 |  | 0.01 | 0 | 0 | 0 | 0 | OK | OK | ok | 是 |  | C<=0.155; Si[0.08,0.08]; Mn[0.5,0.5]; P<=0.02; S<=0.01; Ti[0.045,0.045] | 73 | Q355B-HL4 | B 结构钢-低合金高强结构钢-B01 Q355B
77 | Q355B-2 | V |  |  |  | 0 | 0 | 0 | 0 | 无约束 | 无约束 | ok | 是 |  | C<=0.155; Si[0.08,0.08]; Mn[0.5,0.5]; P<=0.02; S<=0.01; Ti[0.045,0.045] | 73 | Q355B-HL4 | B 结构钢-低合金高强结构钢-B01 Q355B
77 | Q355B-2 | Nb |  |  |  | 0 | 0 | 0 | 0 | 无约束 | 无约束 | ok | 是 |  | C<=0.155; Si[0.08,0.08]; Mn[0.5,0.5]; P<=0.02; S<=0.01; Ti[0.045,0.045] | 73 | Q355B-HL4 | B 结构钢-低合金高强结构钢-B01 Q355B
77 | Q355B-2 | Ti | 0.04 | 0.045 | 0.045 | 0 | 0.045 | 0.045 | 0 | OK | OK | ok | 是 |  | C<=0.155; Si[0.08,0.08]; Mn[0.5,0.5]; P<=0.02; S<=0.01; Ti[0.045,0.045] | 73 | Q355B-HL4 | B 结构钢-低合金高强结构钢-B01 Q355B
77 | Q355B-2 | Als | 0.02 |  |  | 0 | 0.02079 | 0.02079 | 0 | 无约束 | 无约束 | ok | 是 |  | C<=0.155; Si[0.08,0.08]; Mn[0.5,0.5]; P<=0.02; S<=0.01; Ti[0.045,0.045] | 73 | Q355B-HL4 | B 结构钢-低合金高强结构钢-B01 Q355B
77 | Q355B-2 | Alt |  |  |  | 0 | 0.02079 | 0.02079 | 0 | 无约束 | 无约束 | ok | 是 |  | C<=0.155; Si[0.08,0.08]; Mn[0.5,0.5]; P<=0.02; S<=0.01; Ti[0.045,0.045] | 73 | Q355B-HL4 | B 结构钢-低合金高强结构钢-B01 Q355B
77 | Q355B-2 | Cr |  |  |  | 0 | 0 | 0 | 0 | 无约束 | 无约束 | ok | 是 |  | C<=0.155; Si[0.08,0.08]; Mn[0.5,0.5]; P<=0.02; S<=0.01; Ti[0.045,0.045] | 73 | Q355B-HL4 | B 结构钢-低合金高强结构钢-B01 Q355B
77 | Q355B-2 | Ni |  |  |  | 0 | 0 | 0 | 0 | 无约束 | 无约束 | ok | 是 |  | C<=0.155; Si[0.08,0.08]; Mn[0.5,0.5]; P<=0.02; S<=0.01; Ti[0.045,0.045] | 73 | Q355B-HL4 | B 结构钢-低合金高强结构钢-B01 Q355B
77 | Q355B-2 | Cu |  |  |  | 0 | 0 | 0 | 0 | 无约束 | 无约束 | ok | 是 |  | C<=0.155; Si[0.08,0.08]; Mn[0.5,0.5]; P<=0.02; S<=0.01; Ti[0.045,0.045] | 73 | Q355B-HL4 | B 结构钢-低合金高强结构钢-B01 Q355B
77 | Q355B-2 | Mo |  |  |  | 0 | 0 | 0 | 0 | 无约束 | 无约束 | ok | 是 |  | C<=0.155; Si[0.08,0.08]; Mn[0.5,0.5]; P<=0.02; S<=0.01; Ti[0.045,0.045] | 73 | Q355B-HL4 | B 结构钢-低合金高强结构钢-B01 Q355B
77 | Q355B-2 | B |  |  |  | 0 | 0 | 0 | 0 | 无约束 | 无约束 | ok | 是 |  | C<=0.155; Si[0.08,0.08]; Mn[0.5,0.5]; P<=0.02; S<=0.01; Ti[0.045,0.045] | 73 | Q355B-HL4 | B 结构钢-低合金高强结构钢-B01 Q355B
77 | Q355B-2 | Sb |  |  |  | 0 | 0 | 0 | 0 | 无约束 | 无约束 | ok | 是 |  | C<=0.155; Si[0.08,0.08]; Mn[0.5,0.5]; P<=0.02; S<=0.01; Ti[0.045,0.045] | 73 | Q355B-HL4 | B 结构钢-低合金高强结构钢-B01 Q355B
78 | Q355B-3A | C | 0.16 |  | 0.155 | 0.072049 | 0.088342 | 0.088342 | 0 | OK | OK | ok | 是 |  | C<=0.155; Si[0.18,0.18]; Mn[0.8,0.8]; P<=0.02; S<=0.01; Ti[0.04,0.04] | 74 | Q355B-HL4 | B 低合金钢-低合金高强结构钢-B01 Q355B
78 | Q355B-3A | Si | 0.18 | 0.18 | 0.18 | 0 | 0.18 | 0.18 | 0 | OK | OK | ok | 是 |  | C<=0.155; Si[0.18,0.18]; Mn[0.8,0.8]; P<=0.02; S<=0.01; Ti[0.04,0.04] | 74 | Q355B-HL4 | B 低合金钢-低合金高强结构钢-B01 Q355B
78 | Q355B-3A | Mn | 0.8 | 0.8 | 0.8 | 0.122746 | 0.8 | 0.8 | 0 | OK | OK | ok | 是 |  | C<=0.155; Si[0.18,0.18]; Mn[0.8,0.8]; P<=0.02; S<=0.01; Ti[0.04,0.04] | 74 | Q355B-HL4 | B 低合金钢-低合金高强结构钢-B01 Q355B
78 | Q355B-3A | P | 0.02 |  | 0.02 | 0 | 0 | 0 | 0 | OK | OK | ok | 是 |  | C<=0.155; Si[0.18,0.18]; Mn[0.8,0.8]; P<=0.02; S<=0.01; Ti[0.04,0.04] | 74 | Q355B-HL4 | B 低合金钢-低合金高强结构钢-B01 Q355B
78 | Q355B-3A | S | 0.01 |  | 0.01 | 0 | 0 | 0 | 0 | OK | OK | ok | 是 |  | C<=0.155; Si[0.18,0.18]; Mn[0.8,0.8]; P<=0.02; S<=0.01; Ti[0.04,0.04] | 74 | Q355B-HL4 | B 低合金钢-低合金高强结构钢-B01 Q355B
78 | Q355B-3A | V |  |  |  | 0 | 0 | 0 | 0 | 无约束 | 无约束 | ok | 是 |  | C<=0.155; Si[0.18,0.18]; Mn[0.8,0.8]; P<=0.02; S<=0.01; Ti[0.04,0.04] | 74 | Q355B-HL4 | B 低合金钢-低合金高强结构钢-B01 Q355B
78 | Q355B-3A | Nb |  |  |  | 0 | 0 | 0 | 0 | 无约束 | 无约束 | ok | 是 |  | C<=0.155; Si[0.18,0.18]; Mn[0.8,0.8]; P<=0.02; S<=0.01; Ti[0.04,0.04] | 74 | Q355B-HL4 | B 低合金钢-低合金高强结构钢-B01 Q355B
78 | Q355B-3A | Ti | 0.035 | 0.04 | 0.04 | 0 | 0.04 | 0.04 | 0 | OK | OK | ok | 是 |  | C<=0.155; Si[0.18,0.18]; Mn[0.8,0.8]; P<=0.02; S<=0.01; Ti[0.04,0.04] | 74 | Q355B-HL4 | B 低合金钢-低合金高强结构钢-B01 Q355B
78 | Q355B-3A | Als | 0.02 |  |  | 0 | 0.02079 | 0.02079 | 0 | 无约束 | 无约束 | ok | 是 |  | C<=0.155; Si[0.18,0.18]; Mn[0.8,0.8]; P<=0.02; S<=0.01; Ti[0.04,0.04] | 74 | Q355B-HL4 | B 低合金钢-低合金高强结构钢-B01 Q355B
78 | Q355B-3A | Alt |  |  |  | 0 | 0.02079 | 0.02079 | 0 | 无约束 | 无约束 | ok | 是 |  | C<=0.155; Si[0.18,0.18]; Mn[0.8,0.8]; P<=0.02; S<=0.01; Ti[0.04,0.04] | 74 | Q355B-HL4 | B 低合金钢-低合金高强结构钢-B01 Q355B
78 | Q355B-3A | Cr |  |  |  | 0 | 0 | 0 | 0 | 无约束 | 无约束 | ok | 是 |  | C<=0.155; Si[0.18,0.18]; Mn[0.8,0.8]; P<=0.02; S<=0.01; Ti[0.04,0.04] | 74 | Q355B-HL4 | B 低合金钢-低合金高强结构钢-B01 Q355B
78 | Q355B-3A | Ni |  |  |  | 0 | 0 | 0 | 0 | 无约束 | 无约束 | ok | 是 |  | C<=0.155; Si[0.18,0.18]; Mn[0.8,0.8]; P<=0.02; S<=0.01; Ti[0.04,0.04] | 74 | Q355B-HL4 | B 低合金钢-低合金高强结构钢-B01 Q355B
78 | Q355B-3A | Cu |  |  |  | 0 | 0 | 0 | 0 | 无约束 | 无约束 | ok | 是 |  | C<=0.155; Si[0.18,0.18]; Mn[0.8,0.8]; P<=0.02; S<=0.01; Ti[0.04,0.04] | 74 | Q355B-HL4 | B 低合金钢-低合金高强结构钢-B01 Q355B
78 | Q355B-3A | Mo |  |  |  | 0 | 0 | 0 | 0 | 无约束 | 无约束 | ok | 是 |  | C<=0.155; Si[0.18,0.18]; Mn[0.8,0.8]; P<=0.02; S<=0.01; Ti[0.04,0.04] | 74 | Q355B-HL4 | B 低合金钢-低合金高强结构钢-B01 Q355B
78 | Q355B-3A | B |  |  |  | 0 | 0 | 0 | 0 | 无约束 | 无约束 | ok | 是 |  | C<=0.155; Si[0.18,0.18]; Mn[0.8,0.8]; P<=0.02; S<=0.01; Ti[0.04,0.04] | 74 | Q355B-HL4 | B 低合金钢-低合金高强结构钢-B01 Q355B
78 | Q355B-3A | Sb |  |  |  | 0 | 0 | 0 | 0 | 无约束 | 无约束 | ok | 是 |  | C<=0.155; Si[0.18,0.18]; Mn[0.8,0.8]; P<=0.02; S<=0.01; Ti[0.04,0.04] | 74 | Q355B-HL4 | B 低合金钢-低合金高强结构钢-B01 Q355B
79 | Q355C-1 | C | 0.16 |  | 0.155 | 0.071 | 0.104371 | 0.104371 | 0 | OK | OK | ok | 是 |  | C<=0.155; Si[0.15,0.15]; Mn[1,1]; P<=0.018; S<=0.01; Ti[0.035,0.035] | 75 | Q355C-HL3 | B 低合金钢-低合金高强结构钢-B03 Q355C
79 | Q355C-1 | Si | 0.15 | 0.15 | 0.15 | 0 | 0.15 | 0.15 | 0 | OK | OK | ok | 是 |  | C<=0.155; Si[0.15,0.15]; Mn[1,1]; P<=0.018; S<=0.01; Ti[0.035,0.035] | 75 | Q355C-HL3 | B 低合金钢-低合金高强结构钢-B03 Q355C
79 | Q355C-1 | Mn | 1 | 1 | 1 | 0.112 | 1 | 1 | 0 | OK | OK | ok | 是 |  | C<=0.155; Si[0.15,0.15]; Mn[1,1]; P<=0.018; S<=0.01; Ti[0.035,0.035] | 75 | Q355C-HL3 | B 低合金钢-低合金高强结构钢-B03 Q355C
79 | Q355C-1 | P | 0.018 |  | 0.018 | 0 | 0 | 0 | 0 | OK | OK | ok | 是 |  | C<=0.155; Si[0.15,0.15]; Mn[1,1]; P<=0.018; S<=0.01; Ti[0.035,0.035] | 75 | Q355C-HL3 | B 低合金钢-低合金高强结构钢-B03 Q355C
79 | Q355C-1 | S | 0.01 |  | 0.01 | 0 | 0 | 0 | 0 | OK | OK | ok | 是 |  | C<=0.155; Si[0.15,0.15]; Mn[1,1]; P<=0.018; S<=0.01; Ti[0.035,0.035] | 75 | Q355C-HL3 | B 低合金钢-低合金高强结构钢-B03 Q355C
79 | Q355C-1 | V |  |  |  | 0 | 0 | 0 | 0 | 无约束 | 无约束 | ok | 是 |  | C<=0.155; Si[0.15,0.15]; Mn[1,1]; P<=0.018; S<=0.01; Ti[0.035,0.035] | 75 | Q355C-HL3 | B 低合金钢-低合金高强结构钢-B03 Q355C
79 | Q355C-1 | Nb |  |  |  | 0 | 0 | 0 | 0 | 无约束 | 无约束 | ok | 是 |  | C<=0.155; Si[0.15,0.15]; Mn[1,1]; P<=0.018; S<=0.01; Ti[0.035,0.035] | 75 | Q355C-HL3 | B 低合金钢-低合金高强结构钢-B03 Q355C
79 | Q355C-1 | Ti | 0.03 | 0.035 | 0.035 | 0 | 0.035 | 0.035 | 0 | OK | OK | ok | 是 |  | C<=0.155; Si[0.15,0.15]; Mn[1,1]; P<=0.018; S<=0.01; Ti[0.035,0.035] | 75 | Q355C-HL3 | B 低合金钢-低合金高强结构钢-B03 Q355C
79 | Q355C-1 | Als | 0.025 |  |  | 0 | 0.02079 | 0.02079 | 0 | 无约束 | 无约束 | ok | 是 |  | C<=0.155; Si[0.15,0.15]; Mn[1,1]; P<=0.018; S<=0.01; Ti[0.035,0.035] | 75 | Q355C-HL3 | B 低合金钢-低合金高强结构钢-B03 Q355C
79 | Q355C-1 | Alt |  |  |  | 0 | 0.02079 | 0.02079 | 0 | 无约束 | 无约束 | ok | 是 |  | C<=0.155; Si[0.15,0.15]; Mn[1,1]; P<=0.018; S<=0.01; Ti[0.035,0.035] | 75 | Q355C-HL3 | B 低合金钢-低合金高强结构钢-B03 Q355C
79 | Q355C-1 | Cr | 0 |  |  | 0 | 0 | 0 | 0 | 无约束 | 无约束 | ok | 是 |  | C<=0.155; Si[0.15,0.15]; Mn[1,1]; P<=0.018; S<=0.01; Ti[0.035,0.035] | 75 | Q355C-HL3 | B 低合金钢-低合金高强结构钢-B03 Q355C
79 | Q355C-1 | Ni | 0 |  |  | 0 | 0 | 0 | 0 | 无约束 | 无约束 | ok | 是 |  | C<=0.155; Si[0.15,0.15]; Mn[1,1]; P<=0.018; S<=0.01; Ti[0.035,0.035] | 75 | Q355C-HL3 | B 低合金钢-低合金高强结构钢-B03 Q355C
79 | Q355C-1 | Cu | 0 |  |  | 0 | 0 | 0 | 0 | 无约束 | 无约束 | ok | 是 |  | C<=0.155; Si[0.15,0.15]; Mn[1,1]; P<=0.018; S<=0.01; Ti[0.035,0.035] | 75 | Q355C-HL3 | B 低合金钢-低合金高强结构钢-B03 Q355C
79 | Q355C-1 | Mo |  |  |  | 0 | 0 | 0 | 0 | 无约束 | 无约束 | ok | 是 |  | C<=0.155; Si[0.15,0.15]; Mn[1,1]; P<=0.018; S<=0.01; Ti[0.035,0.035] | 75 | Q355C-HL3 | B 低合金钢-低合金高强结构钢-B03 Q355C
79 | Q355C-1 | B |  |  |  | 0 | 0 | 0 | 0 | 无约束 | 无约束 | ok | 是 |  | C<=0.155; Si[0.15,0.15]; Mn[1,1]; P<=0.018; S<=0.01; Ti[0.035,0.035] | 75 | Q355C-HL3 | B 低合金钢-低合金高强结构钢-B03 Q355C
79 | Q355C-1 | Sb |  |  |  | 0 | 0 | 0 | 0 | 无约束 | 无约束 | ok | 是 |  | C<=0.155; Si[0.15,0.15]; Mn[1,1]; P<=0.018; S<=0.01; Ti[0.035,0.035] | 75 | Q355C-HL3 | B 低合金钢-低合金高强结构钢-B03 Q355C
80 | Q355C-2 | C | 0.16 |  | 0.155 | 0.062065 | 0.115929 | 0.115929 | 0 | OK | OK | ok | 是 |  | C<=0.155; Si[0.15,0.15]; Mn[1.25,1.25]; P<=0.018; S<=0.005; Nb[0.008,0.008]; Ti[0.02,0.02] | 76 | Q355C-HL3 | B 低合金钢-低合金高强结构钢-B03 Q355C
80 | Q355C-2 | Si | 0.15 | 0.15 | 0.15 | 0 | 0.15 | 0.15 | 0 | OK | OK | ok | 是 |  | C<=0.155; Si[0.15,0.15]; Mn[1.25,1.25]; P<=0.018; S<=0.005; Nb[0.008,0.008]; Ti[0.02,0.02] | 76 | Q355C-HL3 | B 低合金钢-低合金高强结构钢-B03 Q355C
80 | Q355C-2 | Mn | 1.25 | 1.25 | 1.25 | 0.113174 | 1.25 | 1.25 | 0 | OK | OK | ok | 是 |  | C<=0.155; Si[0.15,0.15]; Mn[1.25,1.25]; P<=0.018; S<=0.005; Nb[0.008,0.008]; Ti[0.02,0.02] | 76 | Q355C-HL3 | B 低合金钢-低合金高强结构钢-B03 Q355C
80 | Q355C-2 | P | 0.018 |  | 0.018 | 0 | 0 | 0 | 0 | OK | OK | ok | 是 |  | C<=0.155; Si[0.15,0.15]; Mn[1.25,1.25]; P<=0.018; S<=0.005; Nb[0.008,0.008]; Ti[0.02,0.02] | 76 | Q355C-HL3 | B 低合金钢-低合金高强结构钢-B03 Q355C
80 | Q355C-2 | S | 0.005 |  | 0.005 | 0 | 0 | 0 | 0 | OK | OK | ok | 是 |  | C<=0.155; Si[0.15,0.15]; Mn[1.25,1.25]; P<=0.018; S<=0.005; Nb[0.008,0.008]; Ti[0.02,0.02] | 76 | Q355C-HL3 | B 低合金钢-低合金高强结构钢-B03 Q355C
80 | Q355C-2 | V |  |  |  | 0 | 0 | 0 | 0 | 无约束 | 无约束 | ok | 是 |  | C<=0.155; Si[0.15,0.15]; Mn[1.25,1.25]; P<=0.018; S<=0.005; Nb[0.008,0.008]; Ti[0.02,0.02] | 76 | Q355C-HL3 | B 低合金钢-低合金高强结构钢-B03 Q355C
80 | Q355C-2 | Nb | 0.008 | 0.008 | 0.008 | 0 | 0.008 | 0.008 | 0 | OK | OK | ok | 是 |  | C<=0.155; Si[0.15,0.15]; Mn[1.25,1.25]; P<=0.018; S<=0.005; Nb[0.008,0.008]; Ti[0.02,0.02] | 76 | Q355C-HL3 | B 低合金钢-低合金高强结构钢-B03 Q355C
80 | Q355C-2 | Ti | 0.015 | 0.02 | 0.02 | 0 | 0.02 | 0.02 | 0 | OK | OK | ok | 是 |  | C<=0.155; Si[0.15,0.15]; Mn[1.25,1.25]; P<=0.018; S<=0.005; Nb[0.008,0.008]; Ti[0.02,0.02] | 76 | Q355C-HL3 | B 低合金钢-低合金高强结构钢-B03 Q355C
80 | Q355C-2 | Als | 0.025 |  |  | 0 | 0.02079 | 0.02079 | 0 | 无约束 | 无约束 | ok | 是 |  | C<=0.155; Si[0.15,0.15]; Mn[1.25,1.25]; P<=0.018; S<=0.005; Nb[0.008,0.008]; Ti[0.02,0.02] | 76 | Q355C-HL3 | B 低合金钢-低合金高强结构钢-B03 Q355C
80 | Q355C-2 | Alt |  |  |  | 0 | 0.02079 | 0.02079 | 0 | 无约束 | 无约束 | ok | 是 |  | C<=0.155; Si[0.15,0.15]; Mn[1.25,1.25]; P<=0.018; S<=0.005; Nb[0.008,0.008]; Ti[0.02,0.02] | 76 | Q355C-HL3 | B 低合金钢-低合金高强结构钢-B03 Q355C
80 | Q355C-2 | Cr | 0 |  |  | 0 | 0 | 0 | 0 | 无约束 | 无约束 | ok | 是 |  | C<=0.155; Si[0.15,0.15]; Mn[1.25,1.25]; P<=0.018; S<=0.005; Nb[0.008,0.008]; Ti[0.02,0.02] | 76 | Q355C-HL3 | B 低合金钢-低合金高强结构钢-B03 Q355C
80 | Q355C-2 | Ni | 0 |  |  | 0 | 0 | 0 | 0 | 无约束 | 无约束 | ok | 是 |  | C<=0.155; Si[0.15,0.15]; Mn[1.25,1.25]; P<=0.018; S<=0.005; Nb[0.008,0.008]; Ti[0.02,0.02] | 76 | Q355C-HL3 | B 低合金钢-低合金高强结构钢-B03 Q355C
80 | Q355C-2 | Cu | 0 |  |  | 0 | 0 | 0 | 0 | 无约束 | 无约束 | ok | 是 |  | C<=0.155; Si[0.15,0.15]; Mn[1.25,1.25]; P<=0.018; S<=0.005; Nb[0.008,0.008]; Ti[0.02,0.02] | 76 | Q355C-HL3 | B 低合金钢-低合金高强结构钢-B03 Q355C
80 | Q355C-2 | Mo |  |  |  | 0 | 0 | 0 | 0 | 无约束 | 无约束 | ok | 是 |  | C<=0.155; Si[0.15,0.15]; Mn[1.25,1.25]; P<=0.018; S<=0.005; Nb[0.008,0.008]; Ti[0.02,0.02] | 76 | Q355C-HL3 | B 低合金钢-低合金高强结构钢-B03 Q355C
80 | Q355C-2 | B |  |  |  | 0 | 0 | 0 | 0 | 无约束 | 无约束 | ok | 是 |  | C<=0.155; Si[0.15,0.15]; Mn[1.25,1.25]; P<=0.018; S<=0.005; Nb[0.008,0.008]; Ti[0.02,0.02] | 76 | Q355C-HL3 | B 低合金钢-低合金高强结构钢-B03 Q355C
80 | Q355C-2 | Sb |  |  |  | 0 | 0 | 0 | 0 | 无约束 | 无约束 | ok | 是 |  | C<=0.155; Si[0.15,0.15]; Mn[1.25,1.25]; P<=0.018; S<=0.005; Nb[0.008,0.008]; Ti[0.02,0.02] | 76 | Q355C-HL3 | B 低合金钢-低合金高强结构钢-B03 Q355C
81 | Q355C-3 | C | 0.16 |  | 0.155 | 0.067671 | 0.1301 | 0.1301 | 0 | OK | OK | ok | 是 |  | C<=0.155; Si[0.15,0.15]; Mn[1.35,1.35]; P<=0.018; S<=0.005; Nb[0.01,0.01]; Ti[0.03,0.03] | 77 | Q355C-HL3 | B 低合金钢-低合金高强结构钢-B03 Q355C
81 | Q355C-3 | Si | 0.15 | 0.15 | 0.15 | 0 | 0.15 | 0.15 | 0 | OK | OK | ok | 是 |  | C<=0.155; Si[0.15,0.15]; Mn[1.35,1.35]; P<=0.018; S<=0.005; Nb[0.01,0.01]; Ti[0.03,0.03] | 77 | Q355C-HL3 | B 低合金钢-低合金高强结构钢-B03 Q355C
81 | Q355C-3 | Mn | 1.35 | 1.35 | 1.35 | 0.109171 | 1.35 | 1.35 | 0 | OK | OK | ok | 是 |  | C<=0.155; Si[0.15,0.15]; Mn[1.35,1.35]; P<=0.018; S<=0.005; Nb[0.01,0.01]; Ti[0.03,0.03] | 77 | Q355C-HL3 | B 低合金钢-低合金高强结构钢-B03 Q355C
81 | Q355C-3 | P | 0.018 |  | 0.018 | 0 | 0 | 0 | 0 | OK | OK | ok | 是 |  | C<=0.155; Si[0.15,0.15]; Mn[1.35,1.35]; P<=0.018; S<=0.005; Nb[0.01,0.01]; Ti[0.03,0.03] | 77 | Q355C-HL3 | B 低合金钢-低合金高强结构钢-B03 Q355C
81 | Q355C-3 | S | 0.005 |  | 0.005 | 0 | 0 | 0 | 0 | OK | OK | ok | 是 |  | C<=0.155; Si[0.15,0.15]; Mn[1.35,1.35]; P<=0.018; S<=0.005; Nb[0.01,0.01]; Ti[0.03,0.03] | 77 | Q355C-HL3 | B 低合金钢-低合金高强结构钢-B03 Q355C
81 | Q355C-3 | V |  |  |  | 0 | 0 | 0 | 0 | 无约束 | 无约束 | ok | 是 |  | C<=0.155; Si[0.15,0.15]; Mn[1.35,1.35]; P<=0.018; S<=0.005; Nb[0.01,0.01]; Ti[0.03,0.03] | 77 | Q355C-HL3 | B 低合金钢-低合金高强结构钢-B03 Q355C
81 | Q355C-3 | Nb | 0.01 | 0.01 | 0.01 | 0 | 0.01 | 0.01 | 0 | OK | OK | ok | 是 |  | C<=0.155; Si[0.15,0.15]; Mn[1.35,1.35]; P<=0.018; S<=0.005; Nb[0.01,0.01]; Ti[0.03,0.03] | 77 | Q355C-HL3 | B 低合金钢-低合金高强结构钢-B03 Q355C
81 | Q355C-3 | Ti | 0.025 | 0.03 | 0.03 | 0 | 0.03 | 0.03 | 0 | OK | OK | ok | 是 |  | C<=0.155; Si[0.15,0.15]; Mn[1.35,1.35]; P<=0.018; S<=0.005; Nb[0.01,0.01]; Ti[0.03,0.03] | 77 | Q355C-HL3 | B 低合金钢-低合金高强结构钢-B03 Q355C
81 | Q355C-3 | Als | 0.025 |  |  | 0 | 0.02079 | 0.02079 | 0 | 无约束 | 无约束 | ok | 是 |  | C<=0.155; Si[0.15,0.15]; Mn[1.35,1.35]; P<=0.018; S<=0.005; Nb[0.01,0.01]; Ti[0.03,0.03] | 77 | Q355C-HL3 | B 低合金钢-低合金高强结构钢-B03 Q355C
81 | Q355C-3 | Alt |  |  |  | 0 | 0.02079 | 0.02079 | 0 | 无约束 | 无约束 | ok | 是 |  | C<=0.155; Si[0.15,0.15]; Mn[1.35,1.35]; P<=0.018; S<=0.005; Nb[0.01,0.01]; Ti[0.03,0.03] | 77 | Q355C-HL3 | B 低合金钢-低合金高强结构钢-B03 Q355C
81 | Q355C-3 | Cr | 0 |  |  | 0 | 0 | 0 | 0 | 无约束 | 无约束 | ok | 是 |  | C<=0.155; Si[0.15,0.15]; Mn[1.35,1.35]; P<=0.018; S<=0.005; Nb[0.01,0.01]; Ti[0.03,0.03] | 77 | Q355C-HL3 | B 低合金钢-低合金高强结构钢-B03 Q355C
81 | Q355C-3 | Ni | 0 |  |  | 0 | 0 | 0 | 0 | 无约束 | 无约束 | ok | 是 |  | C<=0.155; Si[0.15,0.15]; Mn[1.35,1.35]; P<=0.018; S<=0.005; Nb[0.01,0.01]; Ti[0.03,0.03] | 77 | Q355C-HL3 | B 低合金钢-低合金高强结构钢-B03 Q355C
81 | Q355C-3 | Cu | 0 |  |  | 0 | 0 | 0 | 0 | 无约束 | 无约束 | ok | 是 |  | C<=0.155; Si[0.15,0.15]; Mn[1.35,1.35]; P<=0.018; S<=0.005; Nb[0.01,0.01]; Ti[0.03,0.03] | 77 | Q355C-HL3 | B 低合金钢-低合金高强结构钢-B03 Q355C
81 | Q355C-3 | Mo |  |  |  | 0 | 0 | 0 | 0 | 无约束 | 无约束 | ok | 是 |  | C<=0.155; Si[0.15,0.15]; Mn[1.35,1.35]; P<=0.018; S<=0.005; Nb[0.01,0.01]; Ti[0.03,0.03] | 77 | Q355C-HL3 | B 低合金钢-低合金高强结构钢-B03 Q355C
81 | Q355C-3 | B |  |  |  | 0 | 0 | 0 | 0 | 无约束 | 无约束 | ok | 是 |  | C<=0.155; Si[0.15,0.15]; Mn[1.35,1.35]; P<=0.018; S<=0.005; Nb[0.01,0.01]; Ti[0.03,0.03] | 77 | Q355C-HL3 | B 低合金钢-低合金高强结构钢-B03 Q355C
81 | Q355C-3 | Sb |  |  |  | 0 | 0 | 0 | 0 | 无约束 | 无约束 | ok | 是 |  | C<=0.155; Si[0.15,0.15]; Mn[1.35,1.35]; P<=0.018; S<=0.005; Nb[0.01,0.01]; Ti[0.03,0.03] | 77 | Q355C-HL3 | B 低合金钢-低合金高强结构钢-B03 Q355C
82 | SS400-M | C | 0.175 |  | 0.17 | 0.046667 | 0.060868 | 0.060828 | -4e-05 | OK | OK | ok | 否 | Mn高于上限：0.7017% > 0.7000% | C<=0.17; Si[0.15,0.15]; Mn[0.7,0.7]; Ti[0.035,0.035] | 78 | SS400-M | A 碳素钢-碳素结构钢-A43 SS400-M
82 | SS400-M | Si | 0.15 | 0.15 | 0.15 | 0 | 0.15 | 0.15 | 0 | OK | OK | ok | 否 | Mn高于上限：0.7017% > 0.7000% | C<=0.17; Si[0.15,0.15]; Mn[0.7,0.7]; Ti[0.035,0.035] | 78 | SS400-M | A 碳素钢-碳素结构钢-A43 SS400-M
82 | SS400-M | Mn | 0.7 | 0.7 | 0.7 | 0.111333 | 0.701667 | 0.7 | -0.001667 | NG | OK | ok | 否 | Mn高于上限：0.7017% > 0.7000% | C<=0.17; Si[0.15,0.15]; Mn[0.7,0.7]; Ti[0.035,0.035] | 78 | SS400-M | A 碳素钢-碳素结构钢-A43 SS400-M
82 | SS400-M | P | 0 |  |  | 0 | 0 | 0 | 0 | 无约束 | 无约束 | ok | 否 | Mn高于上限：0.7017% > 0.7000% | C<=0.17; Si[0.15,0.15]; Mn[0.7,0.7]; Ti[0.035,0.035] | 78 | SS400-M | A 碳素钢-碳素结构钢-A43 SS400-M
82 | SS400-M | S | 0 |  |  | 0 | 0 | 0 | 0 | 无约束 | 无约束 | ok | 否 | Mn高于上限：0.7017% > 0.7000% | C<=0.17; Si[0.15,0.15]; Mn[0.7,0.7]; Ti[0.035,0.035] | 78 | SS400-M | A 碳素钢-碳素结构钢-A43 SS400-M
82 | SS400-M | V |  |  |  | 0 | 0 | 0 | 0 | 无约束 | 无约束 | ok | 否 | Mn高于上限：0.7017% > 0.7000% | C<=0.17; Si[0.15,0.15]; Mn[0.7,0.7]; Ti[0.035,0.035] | 78 | SS400-M | A 碳素钢-碳素结构钢-A43 SS400-M
82 | SS400-M | Nb |  |  |  | 0 | 0 | 0 | 0 | 无约束 | 无约束 | ok | 否 | Mn高于上限：0.7017% > 0.7000% | C<=0.17; Si[0.15,0.15]; Mn[0.7,0.7]; Ti[0.035,0.035] | 78 | SS400-M | A 碳素钢-碳素结构钢-A43 SS400-M
82 | SS400-M | Ti | 0.03 | 0.035 | 0.035 | 0 | 0.035 | 0.035 | 0 | OK | OK | ok | 否 | Mn高于上限：0.7017% > 0.7000% | C<=0.17; Si[0.15,0.15]; Mn[0.7,0.7]; Ti[0.035,0.035] | 78 | SS400-M | A 碳素钢-碳素结构钢-A43 SS400-M
82 | SS400-M | Als | 0.02 |  |  | 0 | 0.02079 | 0.02079 | 0 | 无约束 | 无约束 | ok | 否 | Mn高于上限：0.7017% > 0.7000% | C<=0.17; Si[0.15,0.15]; Mn[0.7,0.7]; Ti[0.035,0.035] | 78 | SS400-M | A 碳素钢-碳素结构钢-A43 SS400-M
82 | SS400-M | Alt |  |  |  | 0 | 0.02079 | 0.02079 | 0 | 无约束 | 无约束 | ok | 否 | Mn高于上限：0.7017% > 0.7000% | C<=0.17; Si[0.15,0.15]; Mn[0.7,0.7]; Ti[0.035,0.035] | 78 | SS400-M | A 碳素钢-碳素结构钢-A43 SS400-M
82 | SS400-M | Cr | 0 |  |  | 0 | 0 | 0 | 0 | 无约束 | 无约束 | ok | 否 | Mn高于上限：0.7017% > 0.7000% | C<=0.17; Si[0.15,0.15]; Mn[0.7,0.7]; Ti[0.035,0.035] | 78 | SS400-M | A 碳素钢-碳素结构钢-A43 SS400-M
82 | SS400-M | Ni |  |  |  | 0 | 0 | 0 | 0 | 无约束 | 无约束 | ok | 否 | Mn高于上限：0.7017% > 0.7000% | C<=0.17; Si[0.15,0.15]; Mn[0.7,0.7]; Ti[0.035,0.035] | 78 | SS400-M | A 碳素钢-碳素结构钢-A43 SS400-M
82 | SS400-M | Cu |  |  |  | 0 | 0 | 0 | 0 | 无约束 | 无约束 | ok | 否 | Mn高于上限：0.7017% > 0.7000% | C<=0.17; Si[0.15,0.15]; Mn[0.7,0.7]; Ti[0.035,0.035] | 78 | SS400-M | A 碳素钢-碳素结构钢-A43 SS400-M
82 | SS400-M | Mo |  |  |  | 0 | 0 | 0 | 0 | 无约束 | 无约束 | ok | 否 | Mn高于上限：0.7017% > 0.7000% | C<=0.17; Si[0.15,0.15]; Mn[0.7,0.7]; Ti[0.035,0.035] | 78 | SS400-M | A 碳素钢-碳素结构钢-A43 SS400-M
82 | SS400-M | B | 0 |  |  | 0 | 0 | 0 | 0 | 无约束 | 无约束 | ok | 否 | Mn高于上限：0.7017% > 0.7000% | C<=0.17; Si[0.15,0.15]; Mn[0.7,0.7]; Ti[0.035,0.035] | 78 | SS400-M | A 碳素钢-碳素结构钢-A43 SS400-M
82 | SS400-M | Sb |  |  |  | 0 | 0 | 0 | 0 | 无约束 | 无约束 | ok | 否 | Mn高于上限：0.7017% > 0.7000% | C<=0.17; Si[0.15,0.15]; Mn[0.7,0.7]; Ti[0.035,0.035] | 78 | SS400-M | A 碳素钢-碳素结构钢-A43 SS400-M
83 | Q390B-1 | C | 0.16 |  | 0.155 | 0.060667 | 0.085994 | 0.085994 | 0 | OK | OK | ok | 是 |  | C<=0.155; Si[0.15,0.15]; Mn[0.9,0.9]; P<=0.015; S<=0.01; Ti[0.05,0.05] | 79 | Q390B | B 低合金钢-低合金高强结构钢-B16 Q390B
83 | Q390B-1 | Si | 0.15 | 0.15 | 0.15 | 0 | 0.15 | 0.15 | 0 | OK | OK | ok | 是 |  | C<=0.155; Si[0.15,0.15]; Mn[0.9,0.9]; P<=0.015; S<=0.01; Ti[0.05,0.05] | 79 | Q390B | B 低合金钢-低合金高强结构钢-B16 Q390B
83 | Q390B-1 | Mn | 0.9 | 0.9 | 0.9 | 0.109667 | 0.9 | 0.9 | 0 | OK | OK | ok | 是 |  | C<=0.155; Si[0.15,0.15]; Mn[0.9,0.9]; P<=0.015; S<=0.01; Ti[0.05,0.05] | 79 | Q390B | B 低合金钢-低合金高强结构钢-B16 Q390B
83 | Q390B-1 | P | 0.015 |  | 0.015 | 0 | 0 | 0 | 0 | OK | OK | ok | 是 |  | C<=0.155; Si[0.15,0.15]; Mn[0.9,0.9]; P<=0.015; S<=0.01; Ti[0.05,0.05] | 79 | Q390B | B 低合金钢-低合金高强结构钢-B16 Q390B
83 | Q390B-1 | S | 0.01 |  | 0.01 | 0 | 0 | 0 | 0 | OK | OK | ok | 是 |  | C<=0.155; Si[0.15,0.15]; Mn[0.9,0.9]; P<=0.015; S<=0.01; Ti[0.05,0.05] | 79 | Q390B | B 低合金钢-低合金高强结构钢-B16 Q390B
83 | Q390B-1 | V |  |  |  | 0 | 0 | 0 | 0 | 无约束 | 无约束 | ok | 是 |  | C<=0.155; Si[0.15,0.15]; Mn[0.9,0.9]; P<=0.015; S<=0.01; Ti[0.05,0.05] | 79 | Q390B | B 低合金钢-低合金高强结构钢-B16 Q390B
83 | Q390B-1 | Nb |  |  |  | 0 | 0 | 0 | 0 | 无约束 | 无约束 | ok | 是 |  | C<=0.155; Si[0.15,0.15]; Mn[0.9,0.9]; P<=0.015; S<=0.01; Ti[0.05,0.05] | 79 | Q390B | B 低合金钢-低合金高强结构钢-B16 Q390B
83 | Q390B-1 | Ti | 0.045 | 0.05 | 0.05 | 0 | 0.05 | 0.05 | 0 | OK | OK | ok | 是 |  | C<=0.155; Si[0.15,0.15]; Mn[0.9,0.9]; P<=0.015; S<=0.01; Ti[0.05,0.05] | 79 | Q390B | B 低合金钢-低合金高强结构钢-B16 Q390B
83 | Q390B-1 | Als | 0.02 |  |  | 0 | 0.02079 | 0.02079 | 0 | 无约束 | 无约束 | ok | 是 |  | C<=0.155; Si[0.15,0.15]; Mn[0.9,0.9]; P<=0.015; S<=0.01; Ti[0.05,0.05] | 79 | Q390B | B 低合金钢-低合金高强结构钢-B16 Q390B
83 | Q390B-1 | Alt |  |  |  | 0 | 0.02079 | 0.02079 | 0 | 无约束 | 无约束 | ok | 是 |  | C<=0.155; Si[0.15,0.15]; Mn[0.9,0.9]; P<=0.015; S<=0.01; Ti[0.05,0.05] | 79 | Q390B | B 低合金钢-低合金高强结构钢-B16 Q390B
83 | Q390B-1 | Cr |  |  |  | 0 | 0 | 0 | 0 | 无约束 | 无约束 | ok | 是 |  | C<=0.155; Si[0.15,0.15]; Mn[0.9,0.9]; P<=0.015; S<=0.01; Ti[0.05,0.05] | 79 | Q390B | B 低合金钢-低合金高强结构钢-B16 Q390B
83 | Q390B-1 | Ni |  |  |  | 0 | 0 | 0 | 0 | 无约束 | 无约束 | ok | 是 |  | C<=0.155; Si[0.15,0.15]; Mn[0.9,0.9]; P<=0.015; S<=0.01; Ti[0.05,0.05] | 79 | Q390B | B 低合金钢-低合金高强结构钢-B16 Q390B
83 | Q390B-1 | Cu |  |  |  | 0 | 0 | 0 | 0 | 无约束 | 无约束 | ok | 是 |  | C<=0.155; Si[0.15,0.15]; Mn[0.9,0.9]; P<=0.015; S<=0.01; Ti[0.05,0.05] | 79 | Q390B | B 低合金钢-低合金高强结构钢-B16 Q390B
83 | Q390B-1 | Mo |  |  |  | 0 | 0 | 0 | 0 | 无约束 | 无约束 | ok | 是 |  | C<=0.155; Si[0.15,0.15]; Mn[0.9,0.9]; P<=0.015; S<=0.01; Ti[0.05,0.05] | 79 | Q390B | B 低合金钢-低合金高强结构钢-B16 Q390B
83 | Q390B-1 | B |  |  |  | 0 | 0 | 0 | 0 | 无约束 | 无约束 | ok | 是 |  | C<=0.155; Si[0.15,0.15]; Mn[0.9,0.9]; P<=0.015; S<=0.01; Ti[0.05,0.05] | 79 | Q390B | B 低合金钢-低合金高强结构钢-B16 Q390B
83 | Q390B-1 | Sb |  |  |  | 0 | 0 | 0 | 0 | 无约束 | 无约束 | ok | 是 |  | C<=0.155; Si[0.15,0.15]; Mn[0.9,0.9]; P<=0.015; S<=0.01; Ti[0.05,0.05] | 79 | Q390B | B 低合金钢-低合金高强结构钢-B16 Q390B
84 | Q390B-2 | C | 0.16 |  | 0.155 | 0.064824 | 0.102158 | 0.102158 | 0 | OK | OK | ok | 是 |  | C<=0.155; Si[0.15,0.15]; Mn[1.05,1.05]; P<=0.015; S<=0.01; Ti[0.05,0.05] | 80 | Q390B | B 低合金钢-低合金高强结构钢-B16 Q390B
84 | Q390B-2 | Si | 0.15 | 0.15 | 0.15 | 0 | 0.15 | 0.15 | 0 | OK | OK | ok | 是 |  | C<=0.155; Si[0.15,0.15]; Mn[1.05,1.05]; P<=0.015; S<=0.01; Ti[0.05,0.05] | 80 | Q390B | B 低合金钢-低合金高强结构钢-B16 Q390B
84 | Q390B-2 | Mn | 1.05 | 1.05 | 1.05 | 0.113882 | 1.05 | 1.05 | 0 | OK | OK | ok | 是 |  | C<=0.155; Si[0.15,0.15]; Mn[1.05,1.05]; P<=0.015; S<=0.01; Ti[0.05,0.05] | 80 | Q390B | B 低合金钢-低合金高强结构钢-B16 Q390B
84 | Q390B-2 | P | 0.015 |  | 0.015 | 0 | 0 | 0 | 0 | OK | OK | ok | 是 |  | C<=0.155; Si[0.15,0.15]; Mn[1.05,1.05]; P<=0.015; S<=0.01; Ti[0.05,0.05] | 80 | Q390B | B 低合金钢-低合金高强结构钢-B16 Q390B
84 | Q390B-2 | S | 0.01 |  | 0.01 | 0 | 0 | 0 | 0 | OK | OK | ok | 是 |  | C<=0.155; Si[0.15,0.15]; Mn[1.05,1.05]; P<=0.015; S<=0.01; Ti[0.05,0.05] | 80 | Q390B | B 低合金钢-低合金高强结构钢-B16 Q390B
84 | Q390B-2 | V |  |  |  | 0 | 0 | 0 | 0 | 无约束 | 无约束 | ok | 是 |  | C<=0.155; Si[0.15,0.15]; Mn[1.05,1.05]; P<=0.015; S<=0.01; Ti[0.05,0.05] | 80 | Q390B | B 低合金钢-低合金高强结构钢-B16 Q390B
84 | Q390B-2 | Nb |  |  |  | 0 | 0 | 0 | 0 | 无约束 | 无约束 | ok | 是 |  | C<=0.155; Si[0.15,0.15]; Mn[1.05,1.05]; P<=0.015; S<=0.01; Ti[0.05,0.05] | 80 | Q390B | B 低合金钢-低合金高强结构钢-B16 Q390B
84 | Q390B-2 | Ti | 0.045 | 0.05 | 0.05 | 0 | 0.05 | 0.05 | 0 | OK | OK | ok | 是 |  | C<=0.155; Si[0.15,0.15]; Mn[1.05,1.05]; P<=0.015; S<=0.01; Ti[0.05,0.05] | 80 | Q390B | B 低合金钢-低合金高强结构钢-B16 Q390B
84 | Q390B-2 | Als | 0.02 |  |  | 0 | 0.019751 | 0.019751 | 0 | 无约束 | 无约束 | ok | 是 |  | C<=0.155; Si[0.15,0.15]; Mn[1.05,1.05]; P<=0.015; S<=0.01; Ti[0.05,0.05] | 80 | Q390B | B 低合金钢-低合金高强结构钢-B16 Q390B
84 | Q390B-2 | Alt |  |  |  | 0 | 0.019751 | 0.019751 | 0 | 无约束 | 无约束 | ok | 是 |  | C<=0.155; Si[0.15,0.15]; Mn[1.05,1.05]; P<=0.015; S<=0.01; Ti[0.05,0.05] | 80 | Q390B | B 低合金钢-低合金高强结构钢-B16 Q390B
84 | Q390B-2 | Cr |  |  |  | 0 | 0 | 0 | 0 | 无约束 | 无约束 | ok | 是 |  | C<=0.155; Si[0.15,0.15]; Mn[1.05,1.05]; P<=0.015; S<=0.01; Ti[0.05,0.05] | 80 | Q390B | B 低合金钢-低合金高强结构钢-B16 Q390B
84 | Q390B-2 | Ni |  |  |  | 0 | 0 | 0 | 0 | 无约束 | 无约束 | ok | 是 |  | C<=0.155; Si[0.15,0.15]; Mn[1.05,1.05]; P<=0.015; S<=0.01; Ti[0.05,0.05] | 80 | Q390B | B 低合金钢-低合金高强结构钢-B16 Q390B
84 | Q390B-2 | Cu |  |  |  | 0 | 0 | 0 | 0 | 无约束 | 无约束 | ok | 是 |  | C<=0.155; Si[0.15,0.15]; Mn[1.05,1.05]; P<=0.015; S<=0.01; Ti[0.05,0.05] | 80 | Q390B | B 低合金钢-低合金高强结构钢-B16 Q390B
84 | Q390B-2 | Mo |  |  |  | 0 | 0 | 0 | 0 | 无约束 | 无约束 | ok | 是 |  | C<=0.155; Si[0.15,0.15]; Mn[1.05,1.05]; P<=0.015; S<=0.01; Ti[0.05,0.05] | 80 | Q390B | B 低合金钢-低合金高强结构钢-B16 Q390B
84 | Q390B-2 | B |  |  |  | 0 | 0 | 0 | 0 | 无约束 | 无约束 | ok | 是 |  | C<=0.155; Si[0.15,0.15]; Mn[1.05,1.05]; P<=0.015; S<=0.01; Ti[0.05,0.05] | 80 | Q390B | B 低合金钢-低合金高强结构钢-B16 Q390B
84 | Q390B-2 | Sb |  |  |  | 0 | 0 | 0 | 0 | 无约束 | 无约束 | ok | 是 |  | C<=0.155; Si[0.15,0.15]; Mn[1.05,1.05]; P<=0.015; S<=0.01; Ti[0.05,0.05] | 80 | Q390B | B 低合金钢-低合金高强结构钢-B16 Q390B
85 | Q390B-3 | C | 0.16 |  | 0.155 | 0.070194 | 0.111075 | 0.111075 | 0 | OK | OK | ok | 是 |  | C<=0.155; Si[0.15,0.15]; Mn[1.1,1.1]; P<=0.015; S<=0.006; Nb[0.015,0.015]; Ti[0.045,0.045] | 81 | Q390B | B 低合金钢-低合金高强结构钢-B16 Q390B
85 | Q390B-3 | Si | 0.15 | 0.15 | 0.15 | 0 | 0.15 | 0.15 | 0 | OK | OK | ok | 是 |  | C<=0.155; Si[0.15,0.15]; Mn[1.1,1.1]; P<=0.015; S<=0.006; Nb[0.015,0.015]; Ti[0.045,0.045] | 81 | Q390B | B 低合金钢-低合金高强结构钢-B16 Q390B
85 | Q390B-3 | Mn | 1.1 | 1.1 | 1.1 | 0.120806 | 1.1 | 1.1 | 0 | OK | OK | ok | 是 |  | C<=0.155; Si[0.15,0.15]; Mn[1.1,1.1]; P<=0.015; S<=0.006; Nb[0.015,0.015]; Ti[0.045,0.045] | 81 | Q390B | B 低合金钢-低合金高强结构钢-B16 Q390B
85 | Q390B-3 | P | 0.015 |  | 0.015 | 0 | 0 | 0 | 0 | OK | OK | ok | 是 |  | C<=0.155; Si[0.15,0.15]; Mn[1.1,1.1]; P<=0.015; S<=0.006; Nb[0.015,0.015]; Ti[0.045,0.045] | 81 | Q390B | B 低合金钢-低合金高强结构钢-B16 Q390B
85 | Q390B-3 | S | 0.006 |  | 0.006 | 0 | 0 | 0 | 0 | OK | OK | ok | 是 |  | C<=0.155; Si[0.15,0.15]; Mn[1.1,1.1]; P<=0.015; S<=0.006; Nb[0.015,0.015]; Ti[0.045,0.045] | 81 | Q390B | B 低合金钢-低合金高强结构钢-B16 Q390B
85 | Q390B-3 | V |  |  |  | 0 | 0 | 0 | 0 | 无约束 | 无约束 | ok | 是 |  | C<=0.155; Si[0.15,0.15]; Mn[1.1,1.1]; P<=0.015; S<=0.006; Nb[0.015,0.015]; Ti[0.045,0.045] | 81 | Q390B | B 低合金钢-低合金高强结构钢-B16 Q390B
85 | Q390B-3 | Nb | 0.015 | 0.015 | 0.015 | 0 | 0.015 | 0.015 | 0 | OK | OK | ok | 是 |  | C<=0.155; Si[0.15,0.15]; Mn[1.1,1.1]; P<=0.015; S<=0.006; Nb[0.015,0.015]; Ti[0.045,0.045] | 81 | Q390B | B 低合金钢-低合金高强结构钢-B16 Q390B
85 | Q390B-3 | Ti | 0.04 | 0.045 | 0.045 | 0 | 0.045 | 0.045 | 0 | OK | OK | ok | 是 |  | C<=0.155; Si[0.15,0.15]; Mn[1.1,1.1]; P<=0.015; S<=0.006; Nb[0.015,0.015]; Ti[0.045,0.045] | 81 | Q390B | B 低合金钢-低合金高强结构钢-B16 Q390B
85 | Q390B-3 | Als | 0.02 |  |  | 0 | 0.019751 | 0.019751 | 0 | 无约束 | 无约束 | ok | 是 |  | C<=0.155; Si[0.15,0.15]; Mn[1.1,1.1]; P<=0.015; S<=0.006; Nb[0.015,0.015]; Ti[0.045,0.045] | 81 | Q390B | B 低合金钢-低合金高强结构钢-B16 Q390B
85 | Q390B-3 | Alt |  |  |  | 0 | 0.019751 | 0.019751 | 0 | 无约束 | 无约束 | ok | 是 |  | C<=0.155; Si[0.15,0.15]; Mn[1.1,1.1]; P<=0.015; S<=0.006; Nb[0.015,0.015]; Ti[0.045,0.045] | 81 | Q390B | B 低合金钢-低合金高强结构钢-B16 Q390B
85 | Q390B-3 | Cr |  |  |  | 0 | 0 | 0 | 0 | 无约束 | 无约束 | ok | 是 |  | C<=0.155; Si[0.15,0.15]; Mn[1.1,1.1]; P<=0.015; S<=0.006; Nb[0.015,0.015]; Ti[0.045,0.045] | 81 | Q390B | B 低合金钢-低合金高强结构钢-B16 Q390B
85 | Q390B-3 | Ni |  |  |  | 0 | 0 | 0 | 0 | 无约束 | 无约束 | ok | 是 |  | C<=0.155; Si[0.15,0.15]; Mn[1.1,1.1]; P<=0.015; S<=0.006; Nb[0.015,0.015]; Ti[0.045,0.045] | 81 | Q390B | B 低合金钢-低合金高强结构钢-B16 Q390B
85 | Q390B-3 | Cu |  |  |  | 0 | 0 | 0 | 0 | 无约束 | 无约束 | ok | 是 |  | C<=0.155; Si[0.15,0.15]; Mn[1.1,1.1]; P<=0.015; S<=0.006; Nb[0.015,0.015]; Ti[0.045,0.045] | 81 | Q390B | B 低合金钢-低合金高强结构钢-B16 Q390B
85 | Q390B-3 | Mo |  |  |  | 0 | 0 | 0 | 0 | 无约束 | 无约束 | ok | 是 |  | C<=0.155; Si[0.15,0.15]; Mn[1.1,1.1]; P<=0.015; S<=0.006; Nb[0.015,0.015]; Ti[0.045,0.045] | 81 | Q390B | B 低合金钢-低合金高强结构钢-B16 Q390B
85 | Q390B-3 | B |  |  |  | 0 | 0 | 0 | 0 | 无约束 | 无约束 | ok | 是 |  | C<=0.155; Si[0.15,0.15]; Mn[1.1,1.1]; P<=0.015; S<=0.006; Nb[0.015,0.015]; Ti[0.045,0.045] | 81 | Q390B | B 低合金钢-低合金高强结构钢-B16 Q390B
85 | Q390B-3 | Sb |  |  |  | 0 | 0 | 0 | 0 | 无约束 | 无约束 | ok | 是 |  | C<=0.155; Si[0.15,0.15]; Mn[1.1,1.1]; P<=0.015; S<=0.006; Nb[0.015,0.015]; Ti[0.045,0.045] | 81 | Q390B | B 低合金钢-低合金高强结构钢-B16 Q390B
86 | Q420B-1 | C | 0.14 |  | 0.135 | 0.063846 | 0.105491 | 0.105491 | 0 | OK | OK | ok | 是 |  | C<=0.135; Si[0.15,0.15]; Mn[1.1,1.1]; P<=0.015; S<=0.01; Nb[0.012,0.012]; Ti[0.045,0.045] | 82 | Q420B | B 低合金钢-低合金高强结构钢-B02 Q420B
86 | Q420B-1 | Si | 0.15 | 0.15 | 0.15 | 0 | 0.15 | 0.15 | 0 | OK | OK | ok | 是 |  | C<=0.135; Si[0.15,0.15]; Mn[1.1,1.1]; P<=0.015; S<=0.01; Nb[0.012,0.012]; Ti[0.045,0.045] | 82 | Q420B | B 低合金钢-低合金高强结构钢-B02 Q420B
86 | Q420B-1 | Mn | 1.1 | 1.1 | 1.1 | 0.111538 | 1.1 | 1.1 | 0 | OK | OK | ok | 是 |  | C<=0.135; Si[0.15,0.15]; Mn[1.1,1.1]; P<=0.015; S<=0.01; Nb[0.012,0.012]; Ti[0.045,0.045] | 82 | Q420B | B 低合金钢-低合金高强结构钢-B02 Q420B
86 | Q420B-1 | P | 0.015 |  | 0.015 | 0 | 0 | 0 | 0 | OK | OK | ok | 是 |  | C<=0.135; Si[0.15,0.15]; Mn[1.1,1.1]; P<=0.015; S<=0.01; Nb[0.012,0.012]; Ti[0.045,0.045] | 82 | Q420B | B 低合金钢-低合金高强结构钢-B02 Q420B
86 | Q420B-1 | S | 0.01 |  | 0.01 | 0 | 0 | 0 | 0 | OK | OK | ok | 是 |  | C<=0.135; Si[0.15,0.15]; Mn[1.1,1.1]; P<=0.015; S<=0.01; Nb[0.012,0.012]; Ti[0.045,0.045] | 82 | Q420B | B 低合金钢-低合金高强结构钢-B02 Q420B
86 | Q420B-1 | V |  |  |  | 0 | 0 | 0 | 0 | 无约束 | 无约束 | ok | 是 |  | C<=0.135; Si[0.15,0.15]; Mn[1.1,1.1]; P<=0.015; S<=0.01; Nb[0.012,0.012]; Ti[0.045,0.045] | 82 | Q420B | B 低合金钢-低合金高强结构钢-B02 Q420B
86 | Q420B-1 | Nb | 0.012 | 0.012 | 0.012 | 0 | 0.012 | 0.012 | 0 | OK | OK | ok | 是 |  | C<=0.135; Si[0.15,0.15]; Mn[1.1,1.1]; P<=0.015; S<=0.01; Nb[0.012,0.012]; Ti[0.045,0.045] | 82 | Q420B | B 低合金钢-低合金高强结构钢-B02 Q420B
86 | Q420B-1 | Ti | 0.04 | 0.045 | 0.045 | 0 | 0.045 | 0.045 | 0 | OK | OK | ok | 是 |  | C<=0.135; Si[0.15,0.15]; Mn[1.1,1.1]; P<=0.015; S<=0.01; Nb[0.012,0.012]; Ti[0.045,0.045] | 82 | Q420B | B 低合金钢-低合金高强结构钢-B02 Q420B
86 | Q420B-1 | Als | 0.02 |  |  | 0 | 0.020061 | 0.020061 | 0 | 无约束 | 无约束 | ok | 是 |  | C<=0.135; Si[0.15,0.15]; Mn[1.1,1.1]; P<=0.015; S<=0.01; Nb[0.012,0.012]; Ti[0.045,0.045] | 82 | Q420B | B 低合金钢-低合金高强结构钢-B02 Q420B
86 | Q420B-1 | Alt |  |  |  | 0 | 0.020061 | 0.020061 | 0 | 无约束 | 无约束 | ok | 是 |  | C<=0.135; Si[0.15,0.15]; Mn[1.1,1.1]; P<=0.015; S<=0.01; Nb[0.012,0.012]; Ti[0.045,0.045] | 82 | Q420B | B 低合金钢-低合金高强结构钢-B02 Q420B
86 | Q420B-1 | Cr |  |  |  | 0 | 0 | 0 | 0 | 无约束 | 无约束 | ok | 是 |  | C<=0.135; Si[0.15,0.15]; Mn[1.1,1.1]; P<=0.015; S<=0.01; Nb[0.012,0.012]; Ti[0.045,0.045] | 82 | Q420B | B 低合金钢-低合金高强结构钢-B02 Q420B
86 | Q420B-1 | Ni |  |  |  | 0 | 0 | 0 | 0 | 无约束 | 无约束 | ok | 是 |  | C<=0.135; Si[0.15,0.15]; Mn[1.1,1.1]; P<=0.015; S<=0.01; Nb[0.012,0.012]; Ti[0.045,0.045] | 82 | Q420B | B 低合金钢-低合金高强结构钢-B02 Q420B
86 | Q420B-1 | Cu |  |  |  | 0 | 0 | 0 | 0 | 无约束 | 无约束 | ok | 是 |  | C<=0.135; Si[0.15,0.15]; Mn[1.1,1.1]; P<=0.015; S<=0.01; Nb[0.012,0.012]; Ti[0.045,0.045] | 82 | Q420B | B 低合金钢-低合金高强结构钢-B02 Q420B
86 | Q420B-1 | Mo |  |  |  | 0 | 0 | 0 | 0 | 无约束 | 无约束 | ok | 是 |  | C<=0.135; Si[0.15,0.15]; Mn[1.1,1.1]; P<=0.015; S<=0.01; Nb[0.012,0.012]; Ti[0.045,0.045] | 82 | Q420B | B 低合金钢-低合金高强结构钢-B02 Q420B
86 | Q420B-1 | B |  |  |  | 0 | 0 | 0 | 0 | 无约束 | 无约束 | ok | 是 |  | C<=0.135; Si[0.15,0.15]; Mn[1.1,1.1]; P<=0.015; S<=0.01; Nb[0.012,0.012]; Ti[0.045,0.045] | 82 | Q420B | B 低合金钢-低合金高强结构钢-B02 Q420B
86 | Q420B-1 | Sb |  |  |  | 0 | 0 | 0 | 0 | 无约束 | 无约束 | ok | 是 |  | C<=0.135; Si[0.15,0.15]; Mn[1.1,1.1]; P<=0.015; S<=0.01; Nb[0.012,0.012]; Ti[0.045,0.045] | 82 | Q420B | B 低合金钢-低合金高强结构钢-B02 Q420B
87 | Q420B-2 | C | 0.14 |  | 0.135 | 0.059185 | 0.108984 | 0.108984 | 0 | OK | OK | ok | 是 |  | C<=0.135; Si[0.15,0.15]; Mn[1.2,1.2]; P<=0.015; S<=0.01; Nb[0.012,0.012]; Ti[0.045,0.045] | 83 | Q420B | B 低合金钢-低合金高强结构钢-B02 Q420B
87 | Q420B-2 | Si | 0.15 | 0.15 | 0.15 | 0 | 0.15 | 0.15 | 0 | OK | OK | ok | 是 |  | C<=0.135; Si[0.15,0.15]; Mn[1.2,1.2]; P<=0.015; S<=0.01; Nb[0.012,0.012]; Ti[0.045,0.045] | 83 | Q420B | B 低合金钢-低合金高强结构钢-B02 Q420B
87 | Q420B-2 | Mn | 1.2 | 1.2 | 1.2 | 0.112533 | 1.2 | 1.2 | 0 | OK | OK | ok | 是 |  | C<=0.135; Si[0.15,0.15]; Mn[1.2,1.2]; P<=0.015; S<=0.01; Nb[0.012,0.012]; Ti[0.045,0.045] | 83 | Q420B | B 低合金钢-低合金高强结构钢-B02 Q420B
87 | Q420B-2 | P | 0.015 |  | 0.015 | 0 | 0 | 0 | 0 | OK | OK | ok | 是 |  | C<=0.135; Si[0.15,0.15]; Mn[1.2,1.2]; P<=0.015; S<=0.01; Nb[0.012,0.012]; Ti[0.045,0.045] | 83 | Q420B | B 低合金钢-低合金高强结构钢-B02 Q420B
87 | Q420B-2 | S | 0.01 |  | 0.01 | 0 | 0 | 0 | 0 | OK | OK | ok | 是 |  | C<=0.135; Si[0.15,0.15]; Mn[1.2,1.2]; P<=0.015; S<=0.01; Nb[0.012,0.012]; Ti[0.045,0.045] | 83 | Q420B | B 低合金钢-低合金高强结构钢-B02 Q420B
87 | Q420B-2 | V |  |  |  | 0 | 0 | 0 | 0 | 无约束 | 无约束 | ok | 是 |  | C<=0.135; Si[0.15,0.15]; Mn[1.2,1.2]; P<=0.015; S<=0.01; Nb[0.012,0.012]; Ti[0.045,0.045] | 83 | Q420B | B 低合金钢-低合金高强结构钢-B02 Q420B
87 | Q420B-2 | Nb | 0.012 | 0.012 | 0.012 | 0 | 0.012 | 0.012 | 0 | OK | OK | ok | 是 |  | C<=0.135; Si[0.15,0.15]; Mn[1.2,1.2]; P<=0.015; S<=0.01; Nb[0.012,0.012]; Ti[0.045,0.045] | 83 | Q420B | B 低合金钢-低合金高强结构钢-B02 Q420B
87 | Q420B-2 | Ti | 0.04 | 0.045 | 0.045 | 0 | 0.045 | 0.045 | 0 | OK | OK | ok | 是 |  | C<=0.135; Si[0.15,0.15]; Mn[1.2,1.2]; P<=0.015; S<=0.01; Nb[0.012,0.012]; Ti[0.045,0.045] | 83 | Q420B | B 低合金钢-低合金高强结构钢-B02 Q420B
87 | Q420B-2 | Als | 0.02 |  |  | 0 | 0.019751 | 0.019751 | 0 | 无约束 | 无约束 | ok | 是 |  | C<=0.135; Si[0.15,0.15]; Mn[1.2,1.2]; P<=0.015; S<=0.01; Nb[0.012,0.012]; Ti[0.045,0.045] | 83 | Q420B | B 低合金钢-低合金高强结构钢-B02 Q420B
87 | Q420B-2 | Alt |  |  |  | 0 | 0.019751 | 0.019751 | 0 | 无约束 | 无约束 | ok | 是 |  | C<=0.135; Si[0.15,0.15]; Mn[1.2,1.2]; P<=0.015; S<=0.01; Nb[0.012,0.012]; Ti[0.045,0.045] | 83 | Q420B | B 低合金钢-低合金高强结构钢-B02 Q420B
87 | Q420B-2 | Cr |  |  |  | 0 | 0 | 0 | 0 | 无约束 | 无约束 | ok | 是 |  | C<=0.135; Si[0.15,0.15]; Mn[1.2,1.2]; P<=0.015; S<=0.01; Nb[0.012,0.012]; Ti[0.045,0.045] | 83 | Q420B | B 低合金钢-低合金高强结构钢-B02 Q420B
87 | Q420B-2 | Ni |  |  |  | 0 | 0 | 0 | 0 | 无约束 | 无约束 | ok | 是 |  | C<=0.135; Si[0.15,0.15]; Mn[1.2,1.2]; P<=0.015; S<=0.01; Nb[0.012,0.012]; Ti[0.045,0.045] | 83 | Q420B | B 低合金钢-低合金高强结构钢-B02 Q420B
87 | Q420B-2 | Cu |  |  |  | 0 | 0 | 0 | 0 | 无约束 | 无约束 | ok | 是 |  | C<=0.135; Si[0.15,0.15]; Mn[1.2,1.2]; P<=0.015; S<=0.01; Nb[0.012,0.012]; Ti[0.045,0.045] | 83 | Q420B | B 低合金钢-低合金高强结构钢-B02 Q420B
87 | Q420B-2 | Mo |  |  |  | 0 | 0 | 0 | 0 | 无约束 | 无约束 | ok | 是 |  | C<=0.135; Si[0.15,0.15]; Mn[1.2,1.2]; P<=0.015; S<=0.01; Nb[0.012,0.012]; Ti[0.045,0.045] | 83 | Q420B | B 低合金钢-低合金高强结构钢-B02 Q420B
87 | Q420B-2 | B |  |  |  | 0 | 0 | 0 | 0 | 无约束 | 无约束 | ok | 是 |  | C<=0.135; Si[0.15,0.15]; Mn[1.2,1.2]; P<=0.015; S<=0.01; Nb[0.012,0.012]; Ti[0.045,0.045] | 83 | Q420B | B 低合金钢-低合金高强结构钢-B02 Q420B
87 | Q420B-2 | Sb |  |  |  | 0 | 0 | 0 | 0 | 无约束 | 无约束 | ok | 是 |  | C<=0.135; Si[0.15,0.15]; Mn[1.2,1.2]; P<=0.015; S<=0.01; Nb[0.012,0.012]; Ti[0.045,0.045] | 83 | Q420B | B 低合金钢-低合金高强结构钢-B02 Q420B
88 | Q420B-1 | C | 0.14 |  | 0.135 | 0.063846 | 0.105491 | 0.105491 | 0 | OK | OK | ok | 是 |  | C<=0.135; Si[0.15,0.15]; Mn[1.1,1.1]; P<=0.015; S<=0.01; Nb[0.012,0.012]; Ti[0.045,0.045] | 84 | Q420MB | B 低合金钢-低合金高强结构钢-B02 Q420B
88 | Q420B-1 | Si | 0.15 | 0.15 | 0.15 | 0 | 0.15 | 0.15 | 0 | OK | OK | ok | 是 |  | C<=0.135; Si[0.15,0.15]; Mn[1.1,1.1]; P<=0.015; S<=0.01; Nb[0.012,0.012]; Ti[0.045,0.045] | 84 | Q420MB | B 低合金钢-低合金高强结构钢-B02 Q420B
88 | Q420B-1 | Mn | 1.1 | 1.1 | 1.1 | 0.111538 | 1.1 | 1.1 | 0 | OK | OK | ok | 是 |  | C<=0.135; Si[0.15,0.15]; Mn[1.1,1.1]; P<=0.015; S<=0.01; Nb[0.012,0.012]; Ti[0.045,0.045] | 84 | Q420MB | B 低合金钢-低合金高强结构钢-B02 Q420B
88 | Q420B-1 | P | 0.015 |  | 0.015 | 0 | 0 | 0 | 0 | OK | OK | ok | 是 |  | C<=0.135; Si[0.15,0.15]; Mn[1.1,1.1]; P<=0.015; S<=0.01; Nb[0.012,0.012]; Ti[0.045,0.045] | 84 | Q420MB | B 低合金钢-低合金高强结构钢-B02 Q420B
88 | Q420B-1 | S | 0.01 |  | 0.01 | 0 | 0 | 0 | 0 | OK | OK | ok | 是 |  | C<=0.135; Si[0.15,0.15]; Mn[1.1,1.1]; P<=0.015; S<=0.01; Nb[0.012,0.012]; Ti[0.045,0.045] | 84 | Q420MB | B 低合金钢-低合金高强结构钢-B02 Q420B
88 | Q420B-1 | V |  |  |  | 0 | 0 | 0 | 0 | 无约束 | 无约束 | ok | 是 |  | C<=0.135; Si[0.15,0.15]; Mn[1.1,1.1]; P<=0.015; S<=0.01; Nb[0.012,0.012]; Ti[0.045,0.045] | 84 | Q420MB | B 低合金钢-低合金高强结构钢-B02 Q420B
88 | Q420B-1 | Nb | 0.012 | 0.012 | 0.012 | 0 | 0.012 | 0.012 | 0 | OK | OK | ok | 是 |  | C<=0.135; Si[0.15,0.15]; Mn[1.1,1.1]; P<=0.015; S<=0.01; Nb[0.012,0.012]; Ti[0.045,0.045] | 84 | Q420MB | B 低合金钢-低合金高强结构钢-B02 Q420B
88 | Q420B-1 | Ti | 0.04 | 0.045 | 0.045 | 0 | 0.045 | 0.045 | 0 | OK | OK | ok | 是 |  | C<=0.135; Si[0.15,0.15]; Mn[1.1,1.1]; P<=0.015; S<=0.01; Nb[0.012,0.012]; Ti[0.045,0.045] | 84 | Q420MB | B 低合金钢-低合金高强结构钢-B02 Q420B
88 | Q420B-1 | Als | 0.02 |  |  | 0 | 0.020061 | 0.020061 | 0 | 无约束 | 无约束 | ok | 是 |  | C<=0.135; Si[0.15,0.15]; Mn[1.1,1.1]; P<=0.015; S<=0.01; Nb[0.012,0.012]; Ti[0.045,0.045] | 84 | Q420MB | B 低合金钢-低合金高强结构钢-B02 Q420B
88 | Q420B-1 | Alt |  |  |  | 0 | 0.020061 | 0.020061 | 0 | 无约束 | 无约束 | ok | 是 |  | C<=0.135; Si[0.15,0.15]; Mn[1.1,1.1]; P<=0.015; S<=0.01; Nb[0.012,0.012]; Ti[0.045,0.045] | 84 | Q420MB | B 低合金钢-低合金高强结构钢-B02 Q420B
88 | Q420B-1 | Cr |  |  |  | 0 | 0 | 0 | 0 | 无约束 | 无约束 | ok | 是 |  | C<=0.135; Si[0.15,0.15]; Mn[1.1,1.1]; P<=0.015; S<=0.01; Nb[0.012,0.012]; Ti[0.045,0.045] | 84 | Q420MB | B 低合金钢-低合金高强结构钢-B02 Q420B
88 | Q420B-1 | Ni |  |  |  | 0 | 0 | 0 | 0 | 无约束 | 无约束 | ok | 是 |  | C<=0.135; Si[0.15,0.15]; Mn[1.1,1.1]; P<=0.015; S<=0.01; Nb[0.012,0.012]; Ti[0.045,0.045] | 84 | Q420MB | B 低合金钢-低合金高强结构钢-B02 Q420B
88 | Q420B-1 | Cu |  |  |  | 0 | 0 | 0 | 0 | 无约束 | 无约束 | ok | 是 |  | C<=0.135; Si[0.15,0.15]; Mn[1.1,1.1]; P<=0.015; S<=0.01; Nb[0.012,0.012]; Ti[0.045,0.045] | 84 | Q420MB | B 低合金钢-低合金高强结构钢-B02 Q420B
88 | Q420B-1 | Mo |  |  |  | 0 | 0 | 0 | 0 | 无约束 | 无约束 | ok | 是 |  | C<=0.135; Si[0.15,0.15]; Mn[1.1,1.1]; P<=0.015; S<=0.01; Nb[0.012,0.012]; Ti[0.045,0.045] | 84 | Q420MB | B 低合金钢-低合金高强结构钢-B02 Q420B
88 | Q420B-1 | B |  |  |  | 0 | 0 | 0 | 0 | 无约束 | 无约束 | ok | 是 |  | C<=0.135; Si[0.15,0.15]; Mn[1.1,1.1]; P<=0.015; S<=0.01; Nb[0.012,0.012]; Ti[0.045,0.045] | 84 | Q420MB | B 低合金钢-低合金高强结构钢-B02 Q420B
88 | Q420B-1 | Sb |  |  |  | 0 | 0 | 0 | 0 | 无约束 | 无约束 | ok | 是 |  | C<=0.135; Si[0.15,0.15]; Mn[1.1,1.1]; P<=0.015; S<=0.01; Nb[0.012,0.012]; Ti[0.045,0.045] | 84 | Q420MB | B 低合金钢-低合金高强结构钢-B02 Q420B
89 | Q420B-2 | C | 0.14 |  | 0.135 | 0.059185 | 0.108984 | 0.108984 | 0 | OK | OK | ok | 是 |  | C<=0.135; Si[0.15,0.15]; Mn[1.2,1.2]; P<=0.015; S<=0.01; Nb[0.012,0.012]; Ti[0.045,0.045] | 85 | Q420MB | B 低合金钢-低合金高强结构钢-B02 Q420B
89 | Q420B-2 | Si | 0.15 | 0.15 | 0.15 | 0 | 0.15 | 0.15 | 0 | OK | OK | ok | 是 |  | C<=0.135; Si[0.15,0.15]; Mn[1.2,1.2]; P<=0.015; S<=0.01; Nb[0.012,0.012]; Ti[0.045,0.045] | 85 | Q420MB | B 低合金钢-低合金高强结构钢-B02 Q420B
89 | Q420B-2 | Mn | 1.2 | 1.2 | 1.2 | 0.112533 | 1.2 | 1.2 | 0 | OK | OK | ok | 是 |  | C<=0.135; Si[0.15,0.15]; Mn[1.2,1.2]; P<=0.015; S<=0.01; Nb[0.012,0.012]; Ti[0.045,0.045] | 85 | Q420MB | B 低合金钢-低合金高强结构钢-B02 Q420B
89 | Q420B-2 | P | 0.015 |  | 0.015 | 0 | 0 | 0 | 0 | OK | OK | ok | 是 |  | C<=0.135; Si[0.15,0.15]; Mn[1.2,1.2]; P<=0.015; S<=0.01; Nb[0.012,0.012]; Ti[0.045,0.045] | 85 | Q420MB | B 低合金钢-低合金高强结构钢-B02 Q420B
89 | Q420B-2 | S | 0.01 |  | 0.01 | 0 | 0 | 0 | 0 | OK | OK | ok | 是 |  | C<=0.135; Si[0.15,0.15]; Mn[1.2,1.2]; P<=0.015; S<=0.01; Nb[0.012,0.012]; Ti[0.045,0.045] | 85 | Q420MB | B 低合金钢-低合金高强结构钢-B02 Q420B
89 | Q420B-2 | V |  |  |  | 0 | 0 | 0 | 0 | 无约束 | 无约束 | ok | 是 |  | C<=0.135; Si[0.15,0.15]; Mn[1.2,1.2]; P<=0.015; S<=0.01; Nb[0.012,0.012]; Ti[0.045,0.045] | 85 | Q420MB | B 低合金钢-低合金高强结构钢-B02 Q420B
89 | Q420B-2 | Nb | 0.012 | 0.012 | 0.012 | 0 | 0.012 | 0.012 | 0 | OK | OK | ok | 是 |  | C<=0.135; Si[0.15,0.15]; Mn[1.2,1.2]; P<=0.015; S<=0.01; Nb[0.012,0.012]; Ti[0.045,0.045] | 85 | Q420MB | B 低合金钢-低合金高强结构钢-B02 Q420B
89 | Q420B-2 | Ti | 0.04 | 0.045 | 0.045 | 0 | 0.045 | 0.045 | 0 | OK | OK | ok | 是 |  | C<=0.135; Si[0.15,0.15]; Mn[1.2,1.2]; P<=0.015; S<=0.01; Nb[0.012,0.012]; Ti[0.045,0.045] | 85 | Q420MB | B 低合金钢-低合金高强结构钢-B02 Q420B
89 | Q420B-2 | Als | 0.02 |  |  | 0 | 0.019751 | 0.019751 | 0 | 无约束 | 无约束 | ok | 是 |  | C<=0.135; Si[0.15,0.15]; Mn[1.2,1.2]; P<=0.015; S<=0.01; Nb[0.012,0.012]; Ti[0.045,0.045] | 85 | Q420MB | B 低合金钢-低合金高强结构钢-B02 Q420B
89 | Q420B-2 | Alt |  |  |  | 0 | 0.019751 | 0.019751 | 0 | 无约束 | 无约束 | ok | 是 |  | C<=0.135; Si[0.15,0.15]; Mn[1.2,1.2]; P<=0.015; S<=0.01; Nb[0.012,0.012]; Ti[0.045,0.045] | 85 | Q420MB | B 低合金钢-低合金高强结构钢-B02 Q420B
89 | Q420B-2 | Cr |  |  |  | 0 | 0 | 0 | 0 | 无约束 | 无约束 | ok | 是 |  | C<=0.135; Si[0.15,0.15]; Mn[1.2,1.2]; P<=0.015; S<=0.01; Nb[0.012,0.012]; Ti[0.045,0.045] | 85 | Q420MB | B 低合金钢-低合金高强结构钢-B02 Q420B
89 | Q420B-2 | Ni |  |  |  | 0 | 0 | 0 | 0 | 无约束 | 无约束 | ok | 是 |  | C<=0.135; Si[0.15,0.15]; Mn[1.2,1.2]; P<=0.015; S<=0.01; Nb[0.012,0.012]; Ti[0.045,0.045] | 85 | Q420MB | B 低合金钢-低合金高强结构钢-B02 Q420B
89 | Q420B-2 | Cu |  |  |  | 0 | 0 | 0 | 0 | 无约束 | 无约束 | ok | 是 |  | C<=0.135; Si[0.15,0.15]; Mn[1.2,1.2]; P<=0.015; S<=0.01; Nb[0.012,0.012]; Ti[0.045,0.045] | 85 | Q420MB | B 低合金钢-低合金高强结构钢-B02 Q420B
89 | Q420B-2 | Mo |  |  |  | 0 | 0 | 0 | 0 | 无约束 | 无约束 | ok | 是 |  | C<=0.135; Si[0.15,0.15]; Mn[1.2,1.2]; P<=0.015; S<=0.01; Nb[0.012,0.012]; Ti[0.045,0.045] | 85 | Q420MB | B 低合金钢-低合金高强结构钢-B02 Q420B
89 | Q420B-2 | B |  |  |  | 0 | 0 | 0 | 0 | 无约束 | 无约束 | ok | 是 |  | C<=0.135; Si[0.15,0.15]; Mn[1.2,1.2]; P<=0.015; S<=0.01; Nb[0.012,0.012]; Ti[0.045,0.045] | 85 | Q420MB | B 低合金钢-低合金高强结构钢-B02 Q420B
89 | Q420B-2 | Sb |  |  |  | 0 | 0 | 0 | 0 | 无约束 | 无约束 | ok | 是 |  | C<=0.135; Si[0.15,0.15]; Mn[1.2,1.2]; P<=0.015; S<=0.01; Nb[0.012,0.012]; Ti[0.045,0.045] | 85 | Q420MB | B 低合金钢-低合金高强结构钢-B02 Q420B
90 | Q420B-1 | C | 0.14 |  | 0.135 | 0.063846 | 0.105491 | 0.105491 | 0 | OK | OK | ok | 是 |  | C<=0.135; Si[0.15,0.15]; Mn[1.1,1.1]; P<=0.015; S<=0.01; Nb[0.012,0.012]; Ti[0.045,0.045] | 86 | Q420B-HL1 | B 低合金钢-低合金高强结构钢-B02 Q420B
90 | Q420B-1 | Si | 0.15 | 0.15 | 0.15 | 0 | 0.15 | 0.15 | 0 | OK | OK | ok | 是 |  | C<=0.135; Si[0.15,0.15]; Mn[1.1,1.1]; P<=0.015; S<=0.01; Nb[0.012,0.012]; Ti[0.045,0.045] | 86 | Q420B-HL1 | B 低合金钢-低合金高强结构钢-B02 Q420B
90 | Q420B-1 | Mn | 1.1 | 1.1 | 1.1 | 0.111538 | 1.1 | 1.1 | 0 | OK | OK | ok | 是 |  | C<=0.135; Si[0.15,0.15]; Mn[1.1,1.1]; P<=0.015; S<=0.01; Nb[0.012,0.012]; Ti[0.045,0.045] | 86 | Q420B-HL1 | B 低合金钢-低合金高强结构钢-B02 Q420B
90 | Q420B-1 | P | 0.015 |  | 0.015 | 0 | 0 | 0 | 0 | OK | OK | ok | 是 |  | C<=0.135; Si[0.15,0.15]; Mn[1.1,1.1]; P<=0.015; S<=0.01; Nb[0.012,0.012]; Ti[0.045,0.045] | 86 | Q420B-HL1 | B 低合金钢-低合金高强结构钢-B02 Q420B
90 | Q420B-1 | S | 0.01 |  | 0.01 | 0 | 0 | 0 | 0 | OK | OK | ok | 是 |  | C<=0.135; Si[0.15,0.15]; Mn[1.1,1.1]; P<=0.015; S<=0.01; Nb[0.012,0.012]; Ti[0.045,0.045] | 86 | Q420B-HL1 | B 低合金钢-低合金高强结构钢-B02 Q420B
90 | Q420B-1 | V |  |  |  | 0 | 0 | 0 | 0 | 无约束 | 无约束 | ok | 是 |  | C<=0.135; Si[0.15,0.15]; Mn[1.1,1.1]; P<=0.015; S<=0.01; Nb[0.012,0.012]; Ti[0.045,0.045] | 86 | Q420B-HL1 | B 低合金钢-低合金高强结构钢-B02 Q420B
90 | Q420B-1 | Nb | 0.012 | 0.012 | 0.012 | 0 | 0.012 | 0.012 | 0 | OK | OK | ok | 是 |  | C<=0.135; Si[0.15,0.15]; Mn[1.1,1.1]; P<=0.015; S<=0.01; Nb[0.012,0.012]; Ti[0.045,0.045] | 86 | Q420B-HL1 | B 低合金钢-低合金高强结构钢-B02 Q420B
90 | Q420B-1 | Ti | 0.04 | 0.045 | 0.045 | 0 | 0.045 | 0.045 | 0 | OK | OK | ok | 是 |  | C<=0.135; Si[0.15,0.15]; Mn[1.1,1.1]; P<=0.015; S<=0.01; Nb[0.012,0.012]; Ti[0.045,0.045] | 86 | Q420B-HL1 | B 低合金钢-低合金高强结构钢-B02 Q420B
90 | Q420B-1 | Als | 0.02 |  |  | 0 | 0.020061 | 0.020061 | 0 | 无约束 | 无约束 | ok | 是 |  | C<=0.135; Si[0.15,0.15]; Mn[1.1,1.1]; P<=0.015; S<=0.01; Nb[0.012,0.012]; Ti[0.045,0.045] | 86 | Q420B-HL1 | B 低合金钢-低合金高强结构钢-B02 Q420B
90 | Q420B-1 | Alt |  |  |  | 0 | 0.020061 | 0.020061 | 0 | 无约束 | 无约束 | ok | 是 |  | C<=0.135; Si[0.15,0.15]; Mn[1.1,1.1]; P<=0.015; S<=0.01; Nb[0.012,0.012]; Ti[0.045,0.045] | 86 | Q420B-HL1 | B 低合金钢-低合金高强结构钢-B02 Q420B
90 | Q420B-1 | Cr |  |  |  | 0 | 0 | 0 | 0 | 无约束 | 无约束 | ok | 是 |  | C<=0.135; Si[0.15,0.15]; Mn[1.1,1.1]; P<=0.015; S<=0.01; Nb[0.012,0.012]; Ti[0.045,0.045] | 86 | Q420B-HL1 | B 低合金钢-低合金高强结构钢-B02 Q420B
90 | Q420B-1 | Ni |  |  |  | 0 | 0 | 0 | 0 | 无约束 | 无约束 | ok | 是 |  | C<=0.135; Si[0.15,0.15]; Mn[1.1,1.1]; P<=0.015; S<=0.01; Nb[0.012,0.012]; Ti[0.045,0.045] | 86 | Q420B-HL1 | B 低合金钢-低合金高强结构钢-B02 Q420B
90 | Q420B-1 | Cu |  |  |  | 0 | 0 | 0 | 0 | 无约束 | 无约束 | ok | 是 |  | C<=0.135; Si[0.15,0.15]; Mn[1.1,1.1]; P<=0.015; S<=0.01; Nb[0.012,0.012]; Ti[0.045,0.045] | 86 | Q420B-HL1 | B 低合金钢-低合金高强结构钢-B02 Q420B
90 | Q420B-1 | Mo |  |  |  | 0 | 0 | 0 | 0 | 无约束 | 无约束 | ok | 是 |  | C<=0.135; Si[0.15,0.15]; Mn[1.1,1.1]; P<=0.015; S<=0.01; Nb[0.012,0.012]; Ti[0.045,0.045] | 86 | Q420B-HL1 | B 低合金钢-低合金高强结构钢-B02 Q420B
90 | Q420B-1 | B |  |  |  | 0 | 0 | 0 | 0 | 无约束 | 无约束 | ok | 是 |  | C<=0.135; Si[0.15,0.15]; Mn[1.1,1.1]; P<=0.015; S<=0.01; Nb[0.012,0.012]; Ti[0.045,0.045] | 86 | Q420B-HL1 | B 低合金钢-低合金高强结构钢-B02 Q420B
90 | Q420B-1 | Sb |  |  |  | 0 | 0 | 0 | 0 | 无约束 | 无约束 | ok | 是 |  | C<=0.135; Si[0.15,0.15]; Mn[1.1,1.1]; P<=0.015; S<=0.01; Nb[0.012,0.012]; Ti[0.045,0.045] | 86 | Q420B-HL1 | B 低合金钢-低合金高强结构钢-B02 Q420B
91 | Q420B-2 | C | 0.14 |  | 0.135 | 0.059185 | 0.108984 | 0.108984 | 0 | OK | OK | ok | 是 |  | C<=0.135; Si[0.15,0.15]; Mn[1.2,1.2]; P<=0.015; S<=0.01; Nb[0.012,0.012]; Ti[0.045,0.045] | 87 | Q420B-HL1 | B 低合金钢-低合金高强结构钢-B02 Q420B
91 | Q420B-2 | Si | 0.15 | 0.15 | 0.15 | 0 | 0.15 | 0.15 | 0 | OK | OK | ok | 是 |  | C<=0.135; Si[0.15,0.15]; Mn[1.2,1.2]; P<=0.015; S<=0.01; Nb[0.012,0.012]; Ti[0.045,0.045] | 87 | Q420B-HL1 | B 低合金钢-低合金高强结构钢-B02 Q420B
91 | Q420B-2 | Mn | 1.2 | 1.2 | 1.2 | 0.112533 | 1.2 | 1.2 | 0 | OK | OK | ok | 是 |  | C<=0.135; Si[0.15,0.15]; Mn[1.2,1.2]; P<=0.015; S<=0.01; Nb[0.012,0.012]; Ti[0.045,0.045] | 87 | Q420B-HL1 | B 低合金钢-低合金高强结构钢-B02 Q420B
91 | Q420B-2 | P | 0.015 |  | 0.015 | 0 | 0 | 0 | 0 | OK | OK | ok | 是 |  | C<=0.135; Si[0.15,0.15]; Mn[1.2,1.2]; P<=0.015; S<=0.01; Nb[0.012,0.012]; Ti[0.045,0.045] | 87 | Q420B-HL1 | B 低合金钢-低合金高强结构钢-B02 Q420B
91 | Q420B-2 | S | 0.01 |  | 0.01 | 0 | 0 | 0 | 0 | OK | OK | ok | 是 |  | C<=0.135; Si[0.15,0.15]; Mn[1.2,1.2]; P<=0.015; S<=0.01; Nb[0.012,0.012]; Ti[0.045,0.045] | 87 | Q420B-HL1 | B 低合金钢-低合金高强结构钢-B02 Q420B
91 | Q420B-2 | V |  |  |  | 0 | 0 | 0 | 0 | 无约束 | 无约束 | ok | 是 |  | C<=0.135; Si[0.15,0.15]; Mn[1.2,1.2]; P<=0.015; S<=0.01; Nb[0.012,0.012]; Ti[0.045,0.045] | 87 | Q420B-HL1 | B 低合金钢-低合金高强结构钢-B02 Q420B
91 | Q420B-2 | Nb | 0.012 | 0.012 | 0.012 | 0 | 0.012 | 0.012 | 0 | OK | OK | ok | 是 |  | C<=0.135; Si[0.15,0.15]; Mn[1.2,1.2]; P<=0.015; S<=0.01; Nb[0.012,0.012]; Ti[0.045,0.045] | 87 | Q420B-HL1 | B 低合金钢-低合金高强结构钢-B02 Q420B
91 | Q420B-2 | Ti | 0.04 | 0.045 | 0.045 | 0 | 0.045 | 0.045 | 0 | OK | OK | ok | 是 |  | C<=0.135; Si[0.15,0.15]; Mn[1.2,1.2]; P<=0.015; S<=0.01; Nb[0.012,0.012]; Ti[0.045,0.045] | 87 | Q420B-HL1 | B 低合金钢-低合金高强结构钢-B02 Q420B
91 | Q420B-2 | Als | 0.02 |  |  | 0 | 0.019751 | 0.019751 | 0 | 无约束 | 无约束 | ok | 是 |  | C<=0.135; Si[0.15,0.15]; Mn[1.2,1.2]; P<=0.015; S<=0.01; Nb[0.012,0.012]; Ti[0.045,0.045] | 87 | Q420B-HL1 | B 低合金钢-低合金高强结构钢-B02 Q420B
91 | Q420B-2 | Alt |  |  |  | 0 | 0.019751 | 0.019751 | 0 | 无约束 | 无约束 | ok | 是 |  | C<=0.135; Si[0.15,0.15]; Mn[1.2,1.2]; P<=0.015; S<=0.01; Nb[0.012,0.012]; Ti[0.045,0.045] | 87 | Q420B-HL1 | B 低合金钢-低合金高强结构钢-B02 Q420B
91 | Q420B-2 | Cr |  |  |  | 0 | 0 | 0 | 0 | 无约束 | 无约束 | ok | 是 |  | C<=0.135; Si[0.15,0.15]; Mn[1.2,1.2]; P<=0.015; S<=0.01; Nb[0.012,0.012]; Ti[0.045,0.045] | 87 | Q420B-HL1 | B 低合金钢-低合金高强结构钢-B02 Q420B
91 | Q420B-2 | Ni |  |  |  | 0 | 0 | 0 | 0 | 无约束 | 无约束 | ok | 是 |  | C<=0.135; Si[0.15,0.15]; Mn[1.2,1.2]; P<=0.015; S<=0.01; Nb[0.012,0.012]; Ti[0.045,0.045] | 87 | Q420B-HL1 | B 低合金钢-低合金高强结构钢-B02 Q420B
91 | Q420B-2 | Cu |  |  |  | 0 | 0 | 0 | 0 | 无约束 | 无约束 | ok | 是 |  | C<=0.135; Si[0.15,0.15]; Mn[1.2,1.2]; P<=0.015; S<=0.01; Nb[0.012,0.012]; Ti[0.045,0.045] | 87 | Q420B-HL1 | B 低合金钢-低合金高强结构钢-B02 Q420B
91 | Q420B-2 | Mo |  |  |  | 0 | 0 | 0 | 0 | 无约束 | 无约束 | ok | 是 |  | C<=0.135; Si[0.15,0.15]; Mn[1.2,1.2]; P<=0.015; S<=0.01; Nb[0.012,0.012]; Ti[0.045,0.045] | 87 | Q420B-HL1 | B 低合金钢-低合金高强结构钢-B02 Q420B
91 | Q420B-2 | B |  |  |  | 0 | 0 | 0 | 0 | 无约束 | 无约束 | ok | 是 |  | C<=0.135; Si[0.15,0.15]; Mn[1.2,1.2]; P<=0.015; S<=0.01; Nb[0.012,0.012]; Ti[0.045,0.045] | 87 | Q420B-HL1 | B 低合金钢-低合金高强结构钢-B02 Q420B
91 | Q420B-2 | Sb |  |  |  | 0 | 0 | 0 | 0 | 无约束 | 无约束 | ok | 是 |  | C<=0.135; Si[0.15,0.15]; Mn[1.2,1.2]; P<=0.015; S<=0.01; Nb[0.012,0.012]; Ti[0.045,0.045] | 87 | Q420B-HL1 | B 低合金钢-低合金高强结构钢-B02 Q420B
92 | Q420B-1 | C | 0.14 |  | 0.135 | 0.063846 | 0.105491 | 0.105491 | 0 | OK | OK | ok | 是 |  | C<=0.135; Si[0.15,0.15]; Mn[1.1,1.1]; P<=0.015; S<=0.01; Nb[0.012,0.012]; Ti[0.045,0.045] | 88 | Q420B-HL2 | B 低合金钢-低合金高强结构钢-B02 Q420B
92 | Q420B-1 | Si | 0.15 | 0.15 | 0.15 | 0 | 0.15 | 0.15 | 0 | OK | OK | ok | 是 |  | C<=0.135; Si[0.15,0.15]; Mn[1.1,1.1]; P<=0.015; S<=0.01; Nb[0.012,0.012]; Ti[0.045,0.045] | 88 | Q420B-HL2 | B 低合金钢-低合金高强结构钢-B02 Q420B
92 | Q420B-1 | Mn | 1.1 | 1.1 | 1.1 | 0.111538 | 1.1 | 1.1 | 0 | OK | OK | ok | 是 |  | C<=0.135; Si[0.15,0.15]; Mn[1.1,1.1]; P<=0.015; S<=0.01; Nb[0.012,0.012]; Ti[0.045,0.045] | 88 | Q420B-HL2 | B 低合金钢-低合金高强结构钢-B02 Q420B
92 | Q420B-1 | P | 0.015 |  | 0.015 | 0 | 0 | 0 | 0 | OK | OK | ok | 是 |  | C<=0.135; Si[0.15,0.15]; Mn[1.1,1.1]; P<=0.015; S<=0.01; Nb[0.012,0.012]; Ti[0.045,0.045] | 88 | Q420B-HL2 | B 低合金钢-低合金高强结构钢-B02 Q420B
92 | Q420B-1 | S | 0.01 |  | 0.01 | 0 | 0 | 0 | 0 | OK | OK | ok | 是 |  | C<=0.135; Si[0.15,0.15]; Mn[1.1,1.1]; P<=0.015; S<=0.01; Nb[0.012,0.012]; Ti[0.045,0.045] | 88 | Q420B-HL2 | B 低合金钢-低合金高强结构钢-B02 Q420B
92 | Q420B-1 | V |  |  |  | 0 | 0 | 0 | 0 | 无约束 | 无约束 | ok | 是 |  | C<=0.135; Si[0.15,0.15]; Mn[1.1,1.1]; P<=0.015; S<=0.01; Nb[0.012,0.012]; Ti[0.045,0.045] | 88 | Q420B-HL2 | B 低合金钢-低合金高强结构钢-B02 Q420B
92 | Q420B-1 | Nb | 0.012 | 0.012 | 0.012 | 0 | 0.012 | 0.012 | 0 | OK | OK | ok | 是 |  | C<=0.135; Si[0.15,0.15]; Mn[1.1,1.1]; P<=0.015; S<=0.01; Nb[0.012,0.012]; Ti[0.045,0.045] | 88 | Q420B-HL2 | B 低合金钢-低合金高强结构钢-B02 Q420B
92 | Q420B-1 | Ti | 0.04 | 0.045 | 0.045 | 0 | 0.045 | 0.045 | 0 | OK | OK | ok | 是 |  | C<=0.135; Si[0.15,0.15]; Mn[1.1,1.1]; P<=0.015; S<=0.01; Nb[0.012,0.012]; Ti[0.045,0.045] | 88 | Q420B-HL2 | B 低合金钢-低合金高强结构钢-B02 Q420B
92 | Q420B-1 | Als | 0.02 |  |  | 0 | 0.020061 | 0.020061 | 0 | 无约束 | 无约束 | ok | 是 |  | C<=0.135; Si[0.15,0.15]; Mn[1.1,1.1]; P<=0.015; S<=0.01; Nb[0.012,0.012]; Ti[0.045,0.045] | 88 | Q420B-HL2 | B 低合金钢-低合金高强结构钢-B02 Q420B
92 | Q420B-1 | Alt |  |  |  | 0 | 0.020061 | 0.020061 | 0 | 无约束 | 无约束 | ok | 是 |  | C<=0.135; Si[0.15,0.15]; Mn[1.1,1.1]; P<=0.015; S<=0.01; Nb[0.012,0.012]; Ti[0.045,0.045] | 88 | Q420B-HL2 | B 低合金钢-低合金高强结构钢-B02 Q420B
92 | Q420B-1 | Cr |  |  |  | 0 | 0 | 0 | 0 | 无约束 | 无约束 | ok | 是 |  | C<=0.135; Si[0.15,0.15]; Mn[1.1,1.1]; P<=0.015; S<=0.01; Nb[0.012,0.012]; Ti[0.045,0.045] | 88 | Q420B-HL2 | B 低合金钢-低合金高强结构钢-B02 Q420B
92 | Q420B-1 | Ni |  |  |  | 0 | 0 | 0 | 0 | 无约束 | 无约束 | ok | 是 |  | C<=0.135; Si[0.15,0.15]; Mn[1.1,1.1]; P<=0.015; S<=0.01; Nb[0.012,0.012]; Ti[0.045,0.045] | 88 | Q420B-HL2 | B 低合金钢-低合金高强结构钢-B02 Q420B
92 | Q420B-1 | Cu |  |  |  | 0 | 0 | 0 | 0 | 无约束 | 无约束 | ok | 是 |  | C<=0.135; Si[0.15,0.15]; Mn[1.1,1.1]; P<=0.015; S<=0.01; Nb[0.012,0.012]; Ti[0.045,0.045] | 88 | Q420B-HL2 | B 低合金钢-低合金高强结构钢-B02 Q420B
92 | Q420B-1 | Mo |  |  |  | 0 | 0 | 0 | 0 | 无约束 | 无约束 | ok | 是 |  | C<=0.135; Si[0.15,0.15]; Mn[1.1,1.1]; P<=0.015; S<=0.01; Nb[0.012,0.012]; Ti[0.045,0.045] | 88 | Q420B-HL2 | B 低合金钢-低合金高强结构钢-B02 Q420B
92 | Q420B-1 | B |  |  |  | 0 | 0 | 0 | 0 | 无约束 | 无约束 | ok | 是 |  | C<=0.135; Si[0.15,0.15]; Mn[1.1,1.1]; P<=0.015; S<=0.01; Nb[0.012,0.012]; Ti[0.045,0.045] | 88 | Q420B-HL2 | B 低合金钢-低合金高强结构钢-B02 Q420B
92 | Q420B-1 | Sb |  |  |  | 0 | 0 | 0 | 0 | 无约束 | 无约束 | ok | 是 |  | C<=0.135; Si[0.15,0.15]; Mn[1.1,1.1]; P<=0.015; S<=0.01; Nb[0.012,0.012]; Ti[0.045,0.045] | 88 | Q420B-HL2 | B 低合金钢-低合金高强结构钢-B02 Q420B
93 | Q420B-2 | C | 0.14 |  | 0.135 | 0.059185 | 0.108984 | 0.108984 | 0 | OK | OK | ok | 是 |  | C<=0.135; Si[0.15,0.15]; Mn[1.2,1.2]; P<=0.015; S<=0.01; Nb[0.012,0.012]; Ti[0.045,0.045] | 89 | Q420B-HL2 | B 低合金钢-低合金高强结构钢-B02 Q420B
93 | Q420B-2 | Si | 0.15 | 0.15 | 0.15 | 0 | 0.15 | 0.15 | 0 | OK | OK | ok | 是 |  | C<=0.135; Si[0.15,0.15]; Mn[1.2,1.2]; P<=0.015; S<=0.01; Nb[0.012,0.012]; Ti[0.045,0.045] | 89 | Q420B-HL2 | B 低合金钢-低合金高强结构钢-B02 Q420B
93 | Q420B-2 | Mn | 1.2 | 1.2 | 1.2 | 0.112533 | 1.2 | 1.2 | 0 | OK | OK | ok | 是 |  | C<=0.135; Si[0.15,0.15]; Mn[1.2,1.2]; P<=0.015; S<=0.01; Nb[0.012,0.012]; Ti[0.045,0.045] | 89 | Q420B-HL2 | B 低合金钢-低合金高强结构钢-B02 Q420B
93 | Q420B-2 | P | 0.015 |  | 0.015 | 0 | 0 | 0 | 0 | OK | OK | ok | 是 |  | C<=0.135; Si[0.15,0.15]; Mn[1.2,1.2]; P<=0.015; S<=0.01; Nb[0.012,0.012]; Ti[0.045,0.045] | 89 | Q420B-HL2 | B 低合金钢-低合金高强结构钢-B02 Q420B
93 | Q420B-2 | S | 0.01 |  | 0.01 | 0 | 0 | 0 | 0 | OK | OK | ok | 是 |  | C<=0.135; Si[0.15,0.15]; Mn[1.2,1.2]; P<=0.015; S<=0.01; Nb[0.012,0.012]; Ti[0.045,0.045] | 89 | Q420B-HL2 | B 低合金钢-低合金高强结构钢-B02 Q420B
93 | Q420B-2 | V |  |  |  | 0 | 0 | 0 | 0 | 无约束 | 无约束 | ok | 是 |  | C<=0.135; Si[0.15,0.15]; Mn[1.2,1.2]; P<=0.015; S<=0.01; Nb[0.012,0.012]; Ti[0.045,0.045] | 89 | Q420B-HL2 | B 低合金钢-低合金高强结构钢-B02 Q420B
93 | Q420B-2 | Nb | 0.012 | 0.012 | 0.012 | 0 | 0.012 | 0.012 | 0 | OK | OK | ok | 是 |  | C<=0.135; Si[0.15,0.15]; Mn[1.2,1.2]; P<=0.015; S<=0.01; Nb[0.012,0.012]; Ti[0.045,0.045] | 89 | Q420B-HL2 | B 低合金钢-低合金高强结构钢-B02 Q420B
93 | Q420B-2 | Ti | 0.04 | 0.045 | 0.045 | 0 | 0.045 | 0.045 | 0 | OK | OK | ok | 是 |  | C<=0.135; Si[0.15,0.15]; Mn[1.2,1.2]; P<=0.015; S<=0.01; Nb[0.012,0.012]; Ti[0.045,0.045] | 89 | Q420B-HL2 | B 低合金钢-低合金高强结构钢-B02 Q420B
93 | Q420B-2 | Als | 0.02 |  |  | 0 | 0.019751 | 0.019751 | 0 | 无约束 | 无约束 | ok | 是 |  | C<=0.135; Si[0.15,0.15]; Mn[1.2,1.2]; P<=0.015; S<=0.01; Nb[0.012,0.012]; Ti[0.045,0.045] | 89 | Q420B-HL2 | B 低合金钢-低合金高强结构钢-B02 Q420B
93 | Q420B-2 | Alt |  |  |  | 0 | 0.019751 | 0.019751 | 0 | 无约束 | 无约束 | ok | 是 |  | C<=0.135; Si[0.15,0.15]; Mn[1.2,1.2]; P<=0.015; S<=0.01; Nb[0.012,0.012]; Ti[0.045,0.045] | 89 | Q420B-HL2 | B 低合金钢-低合金高强结构钢-B02 Q420B
93 | Q420B-2 | Cr |  |  |  | 0 | 0 | 0 | 0 | 无约束 | 无约束 | ok | 是 |  | C<=0.135; Si[0.15,0.15]; Mn[1.2,1.2]; P<=0.015; S<=0.01; Nb[0.012,0.012]; Ti[0.045,0.045] | 89 | Q420B-HL2 | B 低合金钢-低合金高强结构钢-B02 Q420B
93 | Q420B-2 | Ni |  |  |  | 0 | 0 | 0 | 0 | 无约束 | 无约束 | ok | 是 |  | C<=0.135; Si[0.15,0.15]; Mn[1.2,1.2]; P<=0.015; S<=0.01; Nb[0.012,0.012]; Ti[0.045,0.045] | 89 | Q420B-HL2 | B 低合金钢-低合金高强结构钢-B02 Q420B
93 | Q420B-2 | Cu |  |  |  | 0 | 0 | 0 | 0 | 无约束 | 无约束 | ok | 是 |  | C<=0.135; Si[0.15,0.15]; Mn[1.2,1.2]; P<=0.015; S<=0.01; Nb[0.012,0.012]; Ti[0.045,0.045] | 89 | Q420B-HL2 | B 低合金钢-低合金高强结构钢-B02 Q420B
93 | Q420B-2 | Mo |  |  |  | 0 | 0 | 0 | 0 | 无约束 | 无约束 | ok | 是 |  | C<=0.135; Si[0.15,0.15]; Mn[1.2,1.2]; P<=0.015; S<=0.01; Nb[0.012,0.012]; Ti[0.045,0.045] | 89 | Q420B-HL2 | B 低合金钢-低合金高强结构钢-B02 Q420B
93 | Q420B-2 | B |  |  |  | 0 | 0 | 0 | 0 | 无约束 | 无约束 | ok | 是 |  | C<=0.135; Si[0.15,0.15]; Mn[1.2,1.2]; P<=0.015; S<=0.01; Nb[0.012,0.012]; Ti[0.045,0.045] | 89 | Q420B-HL2 | B 低合金钢-低合金高强结构钢-B02 Q420B
93 | Q420B-2 | Sb |  |  |  | 0 | 0 | 0 | 0 | 无约束 | 无约束 | ok | 是 |  | C<=0.135; Si[0.15,0.15]; Mn[1.2,1.2]; P<=0.015; S<=0.01; Nb[0.012,0.012]; Ti[0.045,0.045] | 89 | Q420B-HL2 | B 低合金钢-低合金高强结构钢-B02 Q420B
94 | Q420C-1 | C | 0.14 |  | 0.135 | 0.071 | 0.111207 | 0.111207 | 0 | OK | OK | ok | 是 |  | C<=0.135; Si[0.15,0.15]; Mn[1.1,1.1]; P<=0.015; S<=0.006; Nb[0.02,0.02]; Ti[0.04,0.04] | 90 | Q420C | B 低合金钢-低合金高强结构钢-B29 Q420C
94 | Q420C-1 | Si | 0.15 | 0.15 | 0.15 | 0 | 0.15 | 0.15 | 0 | OK | OK | ok | 是 |  | C<=0.135; Si[0.15,0.15]; Mn[1.1,1.1]; P<=0.015; S<=0.006; Nb[0.02,0.02]; Ti[0.04,0.04] | 90 | Q420C | B 低合金钢-低合金高强结构钢-B29 Q420C
94 | Q420C-1 | Mn | 1.1 | 1.1 | 1.1 | 0.129 | 1.1 | 1.1 | 0 | OK | OK | ok | 是 |  | C<=0.135; Si[0.15,0.15]; Mn[1.1,1.1]; P<=0.015; S<=0.006; Nb[0.02,0.02]; Ti[0.04,0.04] | 90 | Q420C | B 低合金钢-低合金高强结构钢-B29 Q420C
94 | Q420C-1 | P | 0.015 |  | 0.015 | 0 | 0 | 0 | 0 | OK | OK | ok | 是 |  | C<=0.135; Si[0.15,0.15]; Mn[1.1,1.1]; P<=0.015; S<=0.006; Nb[0.02,0.02]; Ti[0.04,0.04] | 90 | Q420C | B 低合金钢-低合金高强结构钢-B29 Q420C
94 | Q420C-1 | S | 0.006 |  | 0.006 | 0 | 0 | 0 | 0 | OK | OK | ok | 是 |  | C<=0.135; Si[0.15,0.15]; Mn[1.1,1.1]; P<=0.015; S<=0.006; Nb[0.02,0.02]; Ti[0.04,0.04] | 90 | Q420C | B 低合金钢-低合金高强结构钢-B29 Q420C
94 | Q420C-1 | V |  |  |  | 0 | 0 | 0 | 0 | 无约束 | 无约束 | ok | 是 |  | C<=0.135; Si[0.15,0.15]; Mn[1.1,1.1]; P<=0.015; S<=0.006; Nb[0.02,0.02]; Ti[0.04,0.04] | 90 | Q420C | B 低合金钢-低合金高强结构钢-B29 Q420C
94 | Q420C-1 | Nb | 0.02 | 0.02 | 0.02 | 0 | 0.02 | 0.02 | 0 | OK | OK | ok | 是 |  | C<=0.135; Si[0.15,0.15]; Mn[1.1,1.1]; P<=0.015; S<=0.006; Nb[0.02,0.02]; Ti[0.04,0.04] | 90 | Q420C | B 低合金钢-低合金高强结构钢-B29 Q420C
94 | Q420C-1 | Ti | 0.035 | 0.04 | 0.04 | 0 | 0.04 | 0.04 | 0 | OK | OK | ok | 是 |  | C<=0.135; Si[0.15,0.15]; Mn[1.1,1.1]; P<=0.015; S<=0.006; Nb[0.02,0.02]; Ti[0.04,0.04] | 90 | Q420C | B 低合金钢-低合金高强结构钢-B29 Q420C
94 | Q420C-1 | Als | 0.02 |  |  | 0 | 0.020289 | 0.020289 | 0 | 无约束 | 无约束 | ok | 是 |  | C<=0.135; Si[0.15,0.15]; Mn[1.1,1.1]; P<=0.015; S<=0.006; Nb[0.02,0.02]; Ti[0.04,0.04] | 90 | Q420C | B 低合金钢-低合金高强结构钢-B29 Q420C
94 | Q420C-1 | Alt |  |  |  | 0 | 0.020289 | 0.020289 | 0 | 无约束 | 无约束 | ok | 是 |  | C<=0.135; Si[0.15,0.15]; Mn[1.1,1.1]; P<=0.015; S<=0.006; Nb[0.02,0.02]; Ti[0.04,0.04] | 90 | Q420C | B 低合金钢-低合金高强结构钢-B29 Q420C
94 | Q420C-1 | Cr |  |  |  | 0 | 0 | 0 | 0 | 无约束 | 无约束 | ok | 是 |  | C<=0.135; Si[0.15,0.15]; Mn[1.1,1.1]; P<=0.015; S<=0.006; Nb[0.02,0.02]; Ti[0.04,0.04] | 90 | Q420C | B 低合金钢-低合金高强结构钢-B29 Q420C
94 | Q420C-1 | Ni |  |  |  | 0 | 0 | 0 | 0 | 无约束 | 无约束 | ok | 是 |  | C<=0.135; Si[0.15,0.15]; Mn[1.1,1.1]; P<=0.015; S<=0.006; Nb[0.02,0.02]; Ti[0.04,0.04] | 90 | Q420C | B 低合金钢-低合金高强结构钢-B29 Q420C
94 | Q420C-1 | Cu |  |  |  | 0 | 0 | 0 | 0 | 无约束 | 无约束 | ok | 是 |  | C<=0.135; Si[0.15,0.15]; Mn[1.1,1.1]; P<=0.015; S<=0.006; Nb[0.02,0.02]; Ti[0.04,0.04] | 90 | Q420C | B 低合金钢-低合金高强结构钢-B29 Q420C
94 | Q420C-1 | Mo |  |  |  | 0 | 0 | 0 | 0 | 无约束 | 无约束 | ok | 是 |  | C<=0.135; Si[0.15,0.15]; Mn[1.1,1.1]; P<=0.015; S<=0.006; Nb[0.02,0.02]; Ti[0.04,0.04] | 90 | Q420C | B 低合金钢-低合金高强结构钢-B29 Q420C
94 | Q420C-1 | B |  |  |  | 0 | 0 | 0 | 0 | 无约束 | 无约束 | ok | 是 |  | C<=0.135; Si[0.15,0.15]; Mn[1.1,1.1]; P<=0.015; S<=0.006; Nb[0.02,0.02]; Ti[0.04,0.04] | 90 | Q420C | B 低合金钢-低合金高强结构钢-B29 Q420C
94 | Q420C-1 | Sb |  |  |  | 0 | 0 | 0 | 0 | 无约束 | 无约束 | ok | 是 |  | C<=0.135; Si[0.15,0.15]; Mn[1.1,1.1]; P<=0.015; S<=0.006; Nb[0.02,0.02]; Ti[0.04,0.04] | 90 | Q420C | B 低合金钢-低合金高强结构钢-B29 Q420C
95 | Q420C-2 | C | 0.14 |  | 0.135 | 0.079667 | 0.127835 | 0.127835 | 0 | OK | OK | ok | 是 |  | C<=0.135; Si[0.15,0.15]; Mn[1.2,1.2]; P<=0.015; S<=0.005; Nb[0.02,0.02]; Ti[0.04,0.04] | 91 | Q420C | B 低合金钢-低合金高强结构钢-B29 Q420C
95 | Q420C-2 | Si | 0.15 | 0.15 | 0.15 | 0 | 0.15 | 0.15 | 0 | OK | OK | ok | 是 |  | C<=0.135; Si[0.15,0.15]; Mn[1.2,1.2]; P<=0.015; S<=0.005; Nb[0.02,0.02]; Ti[0.04,0.04] | 91 | Q420C | B 低合金钢-低合金高强结构钢-B29 Q420C
95 | Q420C-2 | Mn | 1.2 | 1.2 | 1.2 | 0.132333 | 1.2 | 1.2 | 0 | OK | OK | ok | 是 |  | C<=0.135; Si[0.15,0.15]; Mn[1.2,1.2]; P<=0.015; S<=0.005; Nb[0.02,0.02]; Ti[0.04,0.04] | 91 | Q420C | B 低合金钢-低合金高强结构钢-B29 Q420C
95 | Q420C-2 | P | 0.015 |  | 0.015 | 0 | 0 | 0 | 0 | OK | OK | ok | 是 |  | C<=0.135; Si[0.15,0.15]; Mn[1.2,1.2]; P<=0.015; S<=0.005; Nb[0.02,0.02]; Ti[0.04,0.04] | 91 | Q420C | B 低合金钢-低合金高强结构钢-B29 Q420C
95 | Q420C-2 | S | 0.005 |  | 0.005 | 0 | 0 | 0 | 0 | OK | OK | ok | 是 |  | C<=0.135; Si[0.15,0.15]; Mn[1.2,1.2]; P<=0.015; S<=0.005; Nb[0.02,0.02]; Ti[0.04,0.04] | 91 | Q420C | B 低合金钢-低合金高强结构钢-B29 Q420C
95 | Q420C-2 | V |  |  |  | 0 | 0 | 0 | 0 | 无约束 | 无约束 | ok | 是 |  | C<=0.135; Si[0.15,0.15]; Mn[1.2,1.2]; P<=0.015; S<=0.005; Nb[0.02,0.02]; Ti[0.04,0.04] | 91 | Q420C | B 低合金钢-低合金高强结构钢-B29 Q420C
95 | Q420C-2 | Nb | 0.02 | 0.02 | 0.02 | 0 | 0.02 | 0.02 | 0 | OK | OK | ok | 是 |  | C<=0.135; Si[0.15,0.15]; Mn[1.2,1.2]; P<=0.015; S<=0.005; Nb[0.02,0.02]; Ti[0.04,0.04] | 91 | Q420C | B 低合金钢-低合金高强结构钢-B29 Q420C
95 | Q420C-2 | Ti | 0.035 | 0.04 | 0.04 | 0 | 0.04 | 0.04 | 0 | OK | OK | ok | 是 |  | C<=0.135; Si[0.15,0.15]; Mn[1.2,1.2]; P<=0.015; S<=0.005; Nb[0.02,0.02]; Ti[0.04,0.04] | 91 | Q420C | B 低合金钢-低合金高强结构钢-B29 Q420C
95 | Q420C-2 | Als | 0.02 |  |  | 0 | 0.021087 | 0.021087 | 0 | 无约束 | 无约束 | ok | 是 |  | C<=0.135; Si[0.15,0.15]; Mn[1.2,1.2]; P<=0.015; S<=0.005; Nb[0.02,0.02]; Ti[0.04,0.04] | 91 | Q420C | B 低合金钢-低合金高强结构钢-B29 Q420C
95 | Q420C-2 | Alt |  |  |  | 0 | 0.021087 | 0.021087 | 0 | 无约束 | 无约束 | ok | 是 |  | C<=0.135; Si[0.15,0.15]; Mn[1.2,1.2]; P<=0.015; S<=0.005; Nb[0.02,0.02]; Ti[0.04,0.04] | 91 | Q420C | B 低合金钢-低合金高强结构钢-B29 Q420C
95 | Q420C-2 | Cr |  |  |  | 0 | 0 | 0 | 0 | 无约束 | 无约束 | ok | 是 |  | C<=0.135; Si[0.15,0.15]; Mn[1.2,1.2]; P<=0.015; S<=0.005; Nb[0.02,0.02]; Ti[0.04,0.04] | 91 | Q420C | B 低合金钢-低合金高强结构钢-B29 Q420C
95 | Q420C-2 | Ni |  |  |  | 0 | 0 | 0 | 0 | 无约束 | 无约束 | ok | 是 |  | C<=0.135; Si[0.15,0.15]; Mn[1.2,1.2]; P<=0.015; S<=0.005; Nb[0.02,0.02]; Ti[0.04,0.04] | 91 | Q420C | B 低合金钢-低合金高强结构钢-B29 Q420C
95 | Q420C-2 | Cu |  |  |  | 0 | 0 | 0 | 0 | 无约束 | 无约束 | ok | 是 |  | C<=0.135; Si[0.15,0.15]; Mn[1.2,1.2]; P<=0.015; S<=0.005; Nb[0.02,0.02]; Ti[0.04,0.04] | 91 | Q420C | B 低合金钢-低合金高强结构钢-B29 Q420C
95 | Q420C-2 | Mo |  |  |  | 0 | 0 | 0 | 0 | 无约束 | 无约束 | ok | 是 |  | C<=0.135; Si[0.15,0.15]; Mn[1.2,1.2]; P<=0.015; S<=0.005; Nb[0.02,0.02]; Ti[0.04,0.04] | 91 | Q420C | B 低合金钢-低合金高强结构钢-B29 Q420C
95 | Q420C-2 | B |  |  |  | 0 | 0 | 0 | 0 | 无约束 | 无约束 | ok | 是 |  | C<=0.135; Si[0.15,0.15]; Mn[1.2,1.2]; P<=0.015; S<=0.005; Nb[0.02,0.02]; Ti[0.04,0.04] | 91 | Q420C | B 低合金钢-低合金高强结构钢-B29 Q420C
95 | Q420C-2 | Sb |  |  |  | 0 | 0 | 0 | 0 | 无约束 | 无约束 | ok | 是 |  | C<=0.135; Si[0.15,0.15]; Mn[1.2,1.2]; P<=0.015; S<=0.005; Nb[0.02,0.02]; Ti[0.04,0.04] | 91 | Q420C | B 低合金钢-低合金高强结构钢-B29 Q420C
96 | Q420C-1 | C | 0.14 |  | 0.135 | 0.071 | 0.111207 | 0.111207 | 0 | OK | OK | ok | 是 |  | C<=0.135; Si[0.15,0.15]; Mn[1.1,1.1]; P<=0.015; S<=0.006; Nb[0.02,0.02]; Ti[0.04,0.04] | 92 | Q420C-HL2 | B 低合金钢-低合金高强结构钢-B29 Q420C
96 | Q420C-1 | Si | 0.15 | 0.15 | 0.15 | 0 | 0.15 | 0.15 | 0 | OK | OK | ok | 是 |  | C<=0.135; Si[0.15,0.15]; Mn[1.1,1.1]; P<=0.015; S<=0.006; Nb[0.02,0.02]; Ti[0.04,0.04] | 92 | Q420C-HL2 | B 低合金钢-低合金高强结构钢-B29 Q420C
96 | Q420C-1 | Mn | 1.1 | 1.1 | 1.1 | 0.129 | 1.1 | 1.1 | 0 | OK | OK | ok | 是 |  | C<=0.135; Si[0.15,0.15]; Mn[1.1,1.1]; P<=0.015; S<=0.006; Nb[0.02,0.02]; Ti[0.04,0.04] | 92 | Q420C-HL2 | B 低合金钢-低合金高强结构钢-B29 Q420C
96 | Q420C-1 | P | 0.015 |  | 0.015 | 0 | 0 | 0 | 0 | OK | OK | ok | 是 |  | C<=0.135; Si[0.15,0.15]; Mn[1.1,1.1]; P<=0.015; S<=0.006; Nb[0.02,0.02]; Ti[0.04,0.04] | 92 | Q420C-HL2 | B 低合金钢-低合金高强结构钢-B29 Q420C
96 | Q420C-1 | S | 0.006 |  | 0.006 | 0 | 0 | 0 | 0 | OK | OK | ok | 是 |  | C<=0.135; Si[0.15,0.15]; Mn[1.1,1.1]; P<=0.015; S<=0.006; Nb[0.02,0.02]; Ti[0.04,0.04] | 92 | Q420C-HL2 | B 低合金钢-低合金高强结构钢-B29 Q420C
96 | Q420C-1 | V | 0 |  |  | 0 | 0 | 0 | 0 | 无约束 | 无约束 | ok | 是 |  | C<=0.135; Si[0.15,0.15]; Mn[1.1,1.1]; P<=0.015; S<=0.006; Nb[0.02,0.02]; Ti[0.04,0.04] | 92 | Q420C-HL2 | B 低合金钢-低合金高强结构钢-B29 Q420C
96 | Q420C-1 | Nb | 0.02 | 0.02 | 0.02 | 0 | 0.02 | 0.02 | 0 | OK | OK | ok | 是 |  | C<=0.135; Si[0.15,0.15]; Mn[1.1,1.1]; P<=0.015; S<=0.006; Nb[0.02,0.02]; Ti[0.04,0.04] | 92 | Q420C-HL2 | B 低合金钢-低合金高强结构钢-B29 Q420C
96 | Q420C-1 | Ti | 0.035 | 0.04 | 0.04 | 0 | 0.04 | 0.04 | 0 | OK | OK | ok | 是 |  | C<=0.135; Si[0.15,0.15]; Mn[1.1,1.1]; P<=0.015; S<=0.006; Nb[0.02,0.02]; Ti[0.04,0.04] | 92 | Q420C-HL2 | B 低合金钢-低合金高强结构钢-B29 Q420C
96 | Q420C-1 | Als | 0.02 |  |  | 0 | 0.020289 | 0.020289 | 0 | 无约束 | 无约束 | ok | 是 |  | C<=0.135; Si[0.15,0.15]; Mn[1.1,1.1]; P<=0.015; S<=0.006; Nb[0.02,0.02]; Ti[0.04,0.04] | 92 | Q420C-HL2 | B 低合金钢-低合金高强结构钢-B29 Q420C
96 | Q420C-1 | Alt |  |  |  | 0 | 0.020289 | 0.020289 | 0 | 无约束 | 无约束 | ok | 是 |  | C<=0.135; Si[0.15,0.15]; Mn[1.1,1.1]; P<=0.015; S<=0.006; Nb[0.02,0.02]; Ti[0.04,0.04] | 92 | Q420C-HL2 | B 低合金钢-低合金高强结构钢-B29 Q420C
96 | Q420C-1 | Cr | 0 |  |  | 0 | 0 | 0 | 0 | 无约束 | 无约束 | ok | 是 |  | C<=0.135; Si[0.15,0.15]; Mn[1.1,1.1]; P<=0.015; S<=0.006; Nb[0.02,0.02]; Ti[0.04,0.04] | 92 | Q420C-HL2 | B 低合金钢-低合金高强结构钢-B29 Q420C
96 | Q420C-1 | Ni | 0 |  |  | 0 | 0 | 0 | 0 | 无约束 | 无约束 | ok | 是 |  | C<=0.135; Si[0.15,0.15]; Mn[1.1,1.1]; P<=0.015; S<=0.006; Nb[0.02,0.02]; Ti[0.04,0.04] | 92 | Q420C-HL2 | B 低合金钢-低合金高强结构钢-B29 Q420C
96 | Q420C-1 | Cu | 0 |  |  | 0 | 0 | 0 | 0 | 无约束 | 无约束 | ok | 是 |  | C<=0.135; Si[0.15,0.15]; Mn[1.1,1.1]; P<=0.015; S<=0.006; Nb[0.02,0.02]; Ti[0.04,0.04] | 92 | Q420C-HL2 | B 低合金钢-低合金高强结构钢-B29 Q420C
96 | Q420C-1 | Mo |  |  |  | 0 | 0 | 0 | 0 | 无约束 | 无约束 | ok | 是 |  | C<=0.135; Si[0.15,0.15]; Mn[1.1,1.1]; P<=0.015; S<=0.006; Nb[0.02,0.02]; Ti[0.04,0.04] | 92 | Q420C-HL2 | B 低合金钢-低合金高强结构钢-B29 Q420C
96 | Q420C-1 | B |  |  |  | 0 | 0 | 0 | 0 | 无约束 | 无约束 | ok | 是 |  | C<=0.135; Si[0.15,0.15]; Mn[1.1,1.1]; P<=0.015; S<=0.006; Nb[0.02,0.02]; Ti[0.04,0.04] | 92 | Q420C-HL2 | B 低合金钢-低合金高强结构钢-B29 Q420C
96 | Q420C-1 | Sb |  |  |  | 0 | 0 | 0 | 0 | 无约束 | 无约束 | ok | 是 |  | C<=0.135; Si[0.15,0.15]; Mn[1.1,1.1]; P<=0.015; S<=0.006; Nb[0.02,0.02]; Ti[0.04,0.04] | 92 | Q420C-HL2 | B 低合金钢-低合金高强结构钢-B29 Q420C
97 | Q420C-2 | C | 0.14 |  | 0.135 | 0.079667 | 0.127835 | 0.127835 | 0 | OK | OK | ok | 是 |  | C<=0.135; Si[0.15,0.15]; Mn[1.2,1.2]; P<=0.015; S<=0.005; Nb[0.02,0.02]; Ti[0.04,0.04] | 93 | Q420C-HL2 | B 低合金钢-低合金高强结构钢-B29 Q420C
97 | Q420C-2 | Si | 0.15 | 0.15 | 0.15 | 0 | 0.15 | 0.15 | 0 | OK | OK | ok | 是 |  | C<=0.135; Si[0.15,0.15]; Mn[1.2,1.2]; P<=0.015; S<=0.005; Nb[0.02,0.02]; Ti[0.04,0.04] | 93 | Q420C-HL2 | B 低合金钢-低合金高强结构钢-B29 Q420C
97 | Q420C-2 | Mn | 1.2 | 1.2 | 1.2 | 0.132333 | 1.2 | 1.2 | 0 | OK | OK | ok | 是 |  | C<=0.135; Si[0.15,0.15]; Mn[1.2,1.2]; P<=0.015; S<=0.005; Nb[0.02,0.02]; Ti[0.04,0.04] | 93 | Q420C-HL2 | B 低合金钢-低合金高强结构钢-B29 Q420C
97 | Q420C-2 | P | 0.015 |  | 0.015 | 0 | 0 | 0 | 0 | OK | OK | ok | 是 |  | C<=0.135; Si[0.15,0.15]; Mn[1.2,1.2]; P<=0.015; S<=0.005; Nb[0.02,0.02]; Ti[0.04,0.04] | 93 | Q420C-HL2 | B 低合金钢-低合金高强结构钢-B29 Q420C
97 | Q420C-2 | S | 0.005 |  | 0.005 | 0 | 0 | 0 | 0 | OK | OK | ok | 是 |  | C<=0.135; Si[0.15,0.15]; Mn[1.2,1.2]; P<=0.015; S<=0.005; Nb[0.02,0.02]; Ti[0.04,0.04] | 93 | Q420C-HL2 | B 低合金钢-低合金高强结构钢-B29 Q420C
97 | Q420C-2 | V | 0 |  |  | 0 | 0 | 0 | 0 | 无约束 | 无约束 | ok | 是 |  | C<=0.135; Si[0.15,0.15]; Mn[1.2,1.2]; P<=0.015; S<=0.005; Nb[0.02,0.02]; Ti[0.04,0.04] | 93 | Q420C-HL2 | B 低合金钢-低合金高强结构钢-B29 Q420C
97 | Q420C-2 | Nb | 0.02 | 0.02 | 0.02 | 0 | 0.02 | 0.02 | 0 | OK | OK | ok | 是 |  | C<=0.135; Si[0.15,0.15]; Mn[1.2,1.2]; P<=0.015; S<=0.005; Nb[0.02,0.02]; Ti[0.04,0.04] | 93 | Q420C-HL2 | B 低合金钢-低合金高强结构钢-B29 Q420C
97 | Q420C-2 | Ti | 0.035 | 0.04 | 0.04 | 0 | 0.04 | 0.04 | 0 | OK | OK | ok | 是 |  | C<=0.135; Si[0.15,0.15]; Mn[1.2,1.2]; P<=0.015; S<=0.005; Nb[0.02,0.02]; Ti[0.04,0.04] | 93 | Q420C-HL2 | B 低合金钢-低合金高强结构钢-B29 Q420C
97 | Q420C-2 | Als | 0.02 |  |  | 0 | 0.021087 | 0.021087 | 0 | 无约束 | 无约束 | ok | 是 |  | C<=0.135; Si[0.15,0.15]; Mn[1.2,1.2]; P<=0.015; S<=0.005; Nb[0.02,0.02]; Ti[0.04,0.04] | 93 | Q420C-HL2 | B 低合金钢-低合金高强结构钢-B29 Q420C
97 | Q420C-2 | Alt |  |  |  | 0 | 0.021087 | 0.021087 | 0 | 无约束 | 无约束 | ok | 是 |  | C<=0.135; Si[0.15,0.15]; Mn[1.2,1.2]; P<=0.015; S<=0.005; Nb[0.02,0.02]; Ti[0.04,0.04] | 93 | Q420C-HL2 | B 低合金钢-低合金高强结构钢-B29 Q420C
97 | Q420C-2 | Cr | 0 |  |  | 0 | 0 | 0 | 0 | 无约束 | 无约束 | ok | 是 |  | C<=0.135; Si[0.15,0.15]; Mn[1.2,1.2]; P<=0.015; S<=0.005; Nb[0.02,0.02]; Ti[0.04,0.04] | 93 | Q420C-HL2 | B 低合金钢-低合金高强结构钢-B29 Q420C
97 | Q420C-2 | Ni | 0 |  |  | 0 | 0 | 0 | 0 | 无约束 | 无约束 | ok | 是 |  | C<=0.135; Si[0.15,0.15]; Mn[1.2,1.2]; P<=0.015; S<=0.005; Nb[0.02,0.02]; Ti[0.04,0.04] | 93 | Q420C-HL2 | B 低合金钢-低合金高强结构钢-B29 Q420C
97 | Q420C-2 | Cu | 0 |  |  | 0 | 0 | 0 | 0 | 无约束 | 无约束 | ok | 是 |  | C<=0.135; Si[0.15,0.15]; Mn[1.2,1.2]; P<=0.015; S<=0.005; Nb[0.02,0.02]; Ti[0.04,0.04] | 93 | Q420C-HL2 | B 低合金钢-低合金高强结构钢-B29 Q420C
97 | Q420C-2 | Mo |  |  |  | 0 | 0 | 0 | 0 | 无约束 | 无约束 | ok | 是 |  | C<=0.135; Si[0.15,0.15]; Mn[1.2,1.2]; P<=0.015; S<=0.005; Nb[0.02,0.02]; Ti[0.04,0.04] | 93 | Q420C-HL2 | B 低合金钢-低合金高强结构钢-B29 Q420C
97 | Q420C-2 | B |  |  |  | 0 | 0 | 0 | 0 | 无约束 | 无约束 | ok | 是 |  | C<=0.135; Si[0.15,0.15]; Mn[1.2,1.2]; P<=0.015; S<=0.005; Nb[0.02,0.02]; Ti[0.04,0.04] | 93 | Q420C-HL2 | B 低合金钢-低合金高强结构钢-B29 Q420C
97 | Q420C-2 | Sb |  |  |  | 0 | 0 | 0 | 0 | 无约束 | 无约束 | ok | 是 |  | C<=0.135; Si[0.15,0.15]; Mn[1.2,1.2]; P<=0.015; S<=0.005; Nb[0.02,0.02]; Ti[0.04,0.04] | 93 | Q420C-HL2 | B 低合金钢-低合金高强结构钢-B29 Q420C
98 | Q420MD-1 | C | 0.14 |  | 0.135 | 0.0485 | 0.092125 | 0.092125 | 0 | OK | OK | ok | 是 |  | C<=0.135; Si[0.15,0.15]; Mn[1.1,1.1]; P<=0.012; S<=0.005; Nb[0.02,0.02]; Ti[0.04,0.04] | 94 | Q420MD | B 低合金钢-低合金高强结构钢-B48 Q420MD-HL2
98 | Q420MD-1 | Si | 0.15 | 0.15 | 0.15 | 0 | 0.15 | 0.15 | 0 | OK | OK | ok | 是 |  | C<=0.135; Si[0.15,0.15]; Mn[1.1,1.1]; P<=0.012; S<=0.005; Nb[0.02,0.02]; Ti[0.04,0.04] | 94 | Q420MD | B 低合金钢-低合金高强结构钢-B48 Q420MD-HL2
98 | Q420MD-1 | Mn | 1.1 | 1.1 | 1.1 | 0.0875 | 1.1 | 1.1 | 0 | OK | OK | ok | 是 |  | C<=0.135; Si[0.15,0.15]; Mn[1.1,1.1]; P<=0.012; S<=0.005; Nb[0.02,0.02]; Ti[0.04,0.04] | 94 | Q420MD | B 低合金钢-低合金高强结构钢-B48 Q420MD-HL2
98 | Q420MD-1 | P | 0.012 |  | 0.012 | 0 | 0 | 0 | 0 | OK | OK | ok | 是 |  | C<=0.135; Si[0.15,0.15]; Mn[1.1,1.1]; P<=0.012; S<=0.005; Nb[0.02,0.02]; Ti[0.04,0.04] | 94 | Q420MD | B 低合金钢-低合金高强结构钢-B48 Q420MD-HL2
98 | Q420MD-1 | S | 0.005 |  | 0.005 | 0 | 0 | 0 | 0 | OK | OK | ok | 是 |  | C<=0.135; Si[0.15,0.15]; Mn[1.1,1.1]; P<=0.012; S<=0.005; Nb[0.02,0.02]; Ti[0.04,0.04] | 94 | Q420MD | B 低合金钢-低合金高强结构钢-B48 Q420MD-HL2
98 | Q420MD-1 | V |  |  |  | 0 | 0 | 0 | 0 | 无约束 | 无约束 | ok | 是 |  | C<=0.135; Si[0.15,0.15]; Mn[1.1,1.1]; P<=0.012; S<=0.005; Nb[0.02,0.02]; Ti[0.04,0.04] | 94 | Q420MD | B 低合金钢-低合金高强结构钢-B48 Q420MD-HL2
98 | Q420MD-1 | Nb | 0.02 | 0.02 | 0.02 | 0 | 0.02 | 0.02 | 0 | OK | OK | ok | 是 |  | C<=0.135; Si[0.15,0.15]; Mn[1.1,1.1]; P<=0.012; S<=0.005; Nb[0.02,0.02]; Ti[0.04,0.04] | 94 | Q420MD | B 低合金钢-低合金高强结构钢-B48 Q420MD-HL2
98 | Q420MD-1 | Ti | 0.035 | 0.04 | 0.04 | 0 | 0.04 | 0.04 | 0 | OK | OK | ok | 是 |  | C<=0.135; Si[0.15,0.15]; Mn[1.1,1.1]; P<=0.012; S<=0.005; Nb[0.02,0.02]; Ti[0.04,0.04] | 94 | Q420MD | B 低合金钢-低合金高强结构钢-B48 Q420MD-HL2
98 | Q420MD-1 | Als | 0.02 |  |  | 0 | 0.019751 | 0.019751 | 0 | 无约束 | 无约束 | ok | 是 |  | C<=0.135; Si[0.15,0.15]; Mn[1.1,1.1]; P<=0.012; S<=0.005; Nb[0.02,0.02]; Ti[0.04,0.04] | 94 | Q420MD | B 低合金钢-低合金高强结构钢-B48 Q420MD-HL2
98 | Q420MD-1 | Alt |  |  |  | 0 | 0.019751 | 0.019751 | 0 | 无约束 | 无约束 | ok | 是 |  | C<=0.135; Si[0.15,0.15]; Mn[1.1,1.1]; P<=0.012; S<=0.005; Nb[0.02,0.02]; Ti[0.04,0.04] | 94 | Q420MD | B 低合金钢-低合金高强结构钢-B48 Q420MD-HL2
98 | Q420MD-1 | Cr |  |  |  | 0 | 0 | 0 | 0 | 无约束 | 无约束 | ok | 是 |  | C<=0.135; Si[0.15,0.15]; Mn[1.1,1.1]; P<=0.012; S<=0.005; Nb[0.02,0.02]; Ti[0.04,0.04] | 94 | Q420MD | B 低合金钢-低合金高强结构钢-B48 Q420MD-HL2
98 | Q420MD-1 | Ni |  |  |  | 0 | 0 | 0 | 0 | 无约束 | 无约束 | ok | 是 |  | C<=0.135; Si[0.15,0.15]; Mn[1.1,1.1]; P<=0.012; S<=0.005; Nb[0.02,0.02]; Ti[0.04,0.04] | 94 | Q420MD | B 低合金钢-低合金高强结构钢-B48 Q420MD-HL2
98 | Q420MD-1 | Cu |  |  |  | 0 | 0 | 0 | 0 | 无约束 | 无约束 | ok | 是 |  | C<=0.135; Si[0.15,0.15]; Mn[1.1,1.1]; P<=0.012; S<=0.005; Nb[0.02,0.02]; Ti[0.04,0.04] | 94 | Q420MD | B 低合金钢-低合金高强结构钢-B48 Q420MD-HL2
98 | Q420MD-1 | Mo |  |  |  | 0 | 0 | 0 | 0 | 无约束 | 无约束 | ok | 是 |  | C<=0.135; Si[0.15,0.15]; Mn[1.1,1.1]; P<=0.012; S<=0.005; Nb[0.02,0.02]; Ti[0.04,0.04] | 94 | Q420MD | B 低合金钢-低合金高强结构钢-B48 Q420MD-HL2
98 | Q420MD-1 | B |  |  |  | 0 | 0 | 0 | 0 | 无约束 | 无约束 | ok | 是 |  | C<=0.135; Si[0.15,0.15]; Mn[1.1,1.1]; P<=0.012; S<=0.005; Nb[0.02,0.02]; Ti[0.04,0.04] | 94 | Q420MD | B 低合金钢-低合金高强结构钢-B48 Q420MD-HL2
98 | Q420MD-1 | Sb |  |  |  | 0 | 0 | 0 | 0 | 无约束 | 无约束 | ok | 是 |  | C<=0.135; Si[0.15,0.15]; Mn[1.1,1.1]; P<=0.012; S<=0.005; Nb[0.02,0.02]; Ti[0.04,0.04] | 94 | Q420MD | B 低合金钢-低合金高强结构钢-B48 Q420MD-HL2
99 | Q420MD-2 | C | 0.14 |  | 0.135 | 0.057 | 0.108119 | 0.108119 | 0 | OK | OK | ok | 是 |  | C<=0.135; Si[0.15,0.15]; Mn[1.2,1.2]; P<=0.012; S<=0.005; Nb[0.02,0.02]; Ti[0.04,0.04] | 95 | Q420MD | B 低合金钢-低合金高强结构钢-B48 Q420MD-HL2
99 | Q420MD-2 | Si | 0.15 | 0.15 | 0.15 | 0 | 0.15 | 0.15 | 0 | OK | OK | ok | 是 |  | C<=0.135; Si[0.15,0.15]; Mn[1.2,1.2]; P<=0.012; S<=0.005; Nb[0.02,0.02]; Ti[0.04,0.04] | 95 | Q420MD | B 低合金钢-低合金高强结构钢-B48 Q420MD-HL2
99 | Q420MD-2 | Mn | 1.2 | 1.2 | 1.2 | 0.0965 | 1.2 | 1.2 | 0 | OK | OK | ok | 是 |  | C<=0.135; Si[0.15,0.15]; Mn[1.2,1.2]; P<=0.012; S<=0.005; Nb[0.02,0.02]; Ti[0.04,0.04] | 95 | Q420MD | B 低合金钢-低合金高强结构钢-B48 Q420MD-HL2
99 | Q420MD-2 | P | 0.012 |  | 0.012 | 0 | 0 | 0 | 0 | OK | OK | ok | 是 |  | C<=0.135; Si[0.15,0.15]; Mn[1.2,1.2]; P<=0.012; S<=0.005; Nb[0.02,0.02]; Ti[0.04,0.04] | 95 | Q420MD | B 低合金钢-低合金高强结构钢-B48 Q420MD-HL2
99 | Q420MD-2 | S | 0.005 |  | 0.005 | 0 | 0 | 0 | 0 | OK | OK | ok | 是 |  | C<=0.135; Si[0.15,0.15]; Mn[1.2,1.2]; P<=0.012; S<=0.005; Nb[0.02,0.02]; Ti[0.04,0.04] | 95 | Q420MD | B 低合金钢-低合金高强结构钢-B48 Q420MD-HL2
99 | Q420MD-2 | V |  |  |  | 0 | 0 | 0 | 0 | 无约束 | 无约束 | ok | 是 |  | C<=0.135; Si[0.15,0.15]; Mn[1.2,1.2]; P<=0.012; S<=0.005; Nb[0.02,0.02]; Ti[0.04,0.04] | 95 | Q420MD | B 低合金钢-低合金高强结构钢-B48 Q420MD-HL2
99 | Q420MD-2 | Nb | 0.02 | 0.02 | 0.02 | 0 | 0.02 | 0.02 | 0 | OK | OK | ok | 是 |  | C<=0.135; Si[0.15,0.15]; Mn[1.2,1.2]; P<=0.012; S<=0.005; Nb[0.02,0.02]; Ti[0.04,0.04] | 95 | Q420MD | B 低合金钢-低合金高强结构钢-B48 Q420MD-HL2
99 | Q420MD-2 | Ti | 0.035 | 0.04 | 0.04 | 0 | 0.04 | 0.04 | 0 | OK | OK | ok | 是 |  | C<=0.135; Si[0.15,0.15]; Mn[1.2,1.2]; P<=0.012; S<=0.005; Nb[0.02,0.02]; Ti[0.04,0.04] | 95 | Q420MD | B 低合金钢-低合金高强结构钢-B48 Q420MD-HL2
99 | Q420MD-2 | Als | 0.02 |  |  | 0 | 0.019751 | 0.019751 | 0 | 无约束 | 无约束 | ok | 是 |  | C<=0.135; Si[0.15,0.15]; Mn[1.2,1.2]; P<=0.012; S<=0.005; Nb[0.02,0.02]; Ti[0.04,0.04] | 95 | Q420MD | B 低合金钢-低合金高强结构钢-B48 Q420MD-HL2
99 | Q420MD-2 | Alt |  |  |  | 0 | 0.019751 | 0.019751 | 0 | 无约束 | 无约束 | ok | 是 |  | C<=0.135; Si[0.15,0.15]; Mn[1.2,1.2]; P<=0.012; S<=0.005; Nb[0.02,0.02]; Ti[0.04,0.04] | 95 | Q420MD | B 低合金钢-低合金高强结构钢-B48 Q420MD-HL2
99 | Q420MD-2 | Cr |  |  |  | 0 | 0 | 0 | 0 | 无约束 | 无约束 | ok | 是 |  | C<=0.135; Si[0.15,0.15]; Mn[1.2,1.2]; P<=0.012; S<=0.005; Nb[0.02,0.02]; Ti[0.04,0.04] | 95 | Q420MD | B 低合金钢-低合金高强结构钢-B48 Q420MD-HL2
99 | Q420MD-2 | Ni |  |  |  | 0 | 0 | 0 | 0 | 无约束 | 无约束 | ok | 是 |  | C<=0.135; Si[0.15,0.15]; Mn[1.2,1.2]; P<=0.012; S<=0.005; Nb[0.02,0.02]; Ti[0.04,0.04] | 95 | Q420MD | B 低合金钢-低合金高强结构钢-B48 Q420MD-HL2
99 | Q420MD-2 | Cu |  |  |  | 0 | 0 | 0 | 0 | 无约束 | 无约束 | ok | 是 |  | C<=0.135; Si[0.15,0.15]; Mn[1.2,1.2]; P<=0.012; S<=0.005; Nb[0.02,0.02]; Ti[0.04,0.04] | 95 | Q420MD | B 低合金钢-低合金高强结构钢-B48 Q420MD-HL2
99 | Q420MD-2 | Mo |  |  |  | 0 | 0 | 0 | 0 | 无约束 | 无约束 | ok | 是 |  | C<=0.135; Si[0.15,0.15]; Mn[1.2,1.2]; P<=0.012; S<=0.005; Nb[0.02,0.02]; Ti[0.04,0.04] | 95 | Q420MD | B 低合金钢-低合金高强结构钢-B48 Q420MD-HL2
99 | Q420MD-2 | B |  |  |  | 0 | 0 | 0 | 0 | 无约束 | 无约束 | ok | 是 |  | C<=0.135; Si[0.15,0.15]; Mn[1.2,1.2]; P<=0.012; S<=0.005; Nb[0.02,0.02]; Ti[0.04,0.04] | 95 | Q420MD | B 低合金钢-低合金高强结构钢-B48 Q420MD-HL2
99 | Q420MD-2 | Sb |  |  |  | 0 | 0 | 0 | 0 | 无约束 | 无约束 | ok | 是 |  | C<=0.135; Si[0.15,0.15]; Mn[1.2,1.2]; P<=0.012; S<=0.005; Nb[0.02,0.02]; Ti[0.04,0.04] | 95 | Q420MD | B 低合金钢-低合金高强结构钢-B48 Q420MD-HL2
100 | Q420MD-1 | C | 0.14 |  | 0.135 | 0.0485 | 0.092125 | 0.092125 | 0 | OK | OK | ok | 是 |  | C<=0.135; Si[0.15,0.15]; Mn[1.1,1.1]; P<=0.012; S<=0.005; Nb[0.02,0.02]; Ti[0.04,0.04] | 96 | Q420MD-HL1 | B 低合金钢-低合金高强结构钢-B48 Q420MD-HL2
100 | Q420MD-1 | Si | 0.15 | 0.15 | 0.15 | 0 | 0.15 | 0.15 | 0 | OK | OK | ok | 是 |  | C<=0.135; Si[0.15,0.15]; Mn[1.1,1.1]; P<=0.012; S<=0.005; Nb[0.02,0.02]; Ti[0.04,0.04] | 96 | Q420MD-HL1 | B 低合金钢-低合金高强结构钢-B48 Q420MD-HL2
100 | Q420MD-1 | Mn | 1.1 | 1.1 | 1.1 | 0.0875 | 1.1 | 1.1 | 0 | OK | OK | ok | 是 |  | C<=0.135; Si[0.15,0.15]; Mn[1.1,1.1]; P<=0.012; S<=0.005; Nb[0.02,0.02]; Ti[0.04,0.04] | 96 | Q420MD-HL1 | B 低合金钢-低合金高强结构钢-B48 Q420MD-HL2
100 | Q420MD-1 | P | 0.012 |  | 0.012 | 0 | 0 | 0 | 0 | OK | OK | ok | 是 |  | C<=0.135; Si[0.15,0.15]; Mn[1.1,1.1]; P<=0.012; S<=0.005; Nb[0.02,0.02]; Ti[0.04,0.04] | 96 | Q420MD-HL1 | B 低合金钢-低合金高强结构钢-B48 Q420MD-HL2
100 | Q420MD-1 | S | 0.005 |  | 0.005 | 0 | 0 | 0 | 0 | OK | OK | ok | 是 |  | C<=0.135; Si[0.15,0.15]; Mn[1.1,1.1]; P<=0.012; S<=0.005; Nb[0.02,0.02]; Ti[0.04,0.04] | 96 | Q420MD-HL1 | B 低合金钢-低合金高强结构钢-B48 Q420MD-HL2
100 | Q420MD-1 | V |  |  |  | 0 | 0 | 0 | 0 | 无约束 | 无约束 | ok | 是 |  | C<=0.135; Si[0.15,0.15]; Mn[1.1,1.1]; P<=0.012; S<=0.005; Nb[0.02,0.02]; Ti[0.04,0.04] | 96 | Q420MD-HL1 | B 低合金钢-低合金高强结构钢-B48 Q420MD-HL2
100 | Q420MD-1 | Nb | 0.02 | 0.02 | 0.02 | 0 | 0.02 | 0.02 | 0 | OK | OK | ok | 是 |  | C<=0.135; Si[0.15,0.15]; Mn[1.1,1.1]; P<=0.012; S<=0.005; Nb[0.02,0.02]; Ti[0.04,0.04] | 96 | Q420MD-HL1 | B 低合金钢-低合金高强结构钢-B48 Q420MD-HL2
100 | Q420MD-1 | Ti | 0.035 | 0.04 | 0.04 | 0 | 0.04 | 0.04 | 0 | OK | OK | ok | 是 |  | C<=0.135; Si[0.15,0.15]; Mn[1.1,1.1]; P<=0.012; S<=0.005; Nb[0.02,0.02]; Ti[0.04,0.04] | 96 | Q420MD-HL1 | B 低合金钢-低合金高强结构钢-B48 Q420MD-HL2
100 | Q420MD-1 | Als | 0.02 |  |  | 0 | 0.019751 | 0.019751 | 0 | 无约束 | 无约束 | ok | 是 |  | C<=0.135; Si[0.15,0.15]; Mn[1.1,1.1]; P<=0.012; S<=0.005; Nb[0.02,0.02]; Ti[0.04,0.04] | 96 | Q420MD-HL1 | B 低合金钢-低合金高强结构钢-B48 Q420MD-HL2
100 | Q420MD-1 | Alt |  |  |  | 0 | 0.019751 | 0.019751 | 0 | 无约束 | 无约束 | ok | 是 |  | C<=0.135; Si[0.15,0.15]; Mn[1.1,1.1]; P<=0.012; S<=0.005; Nb[0.02,0.02]; Ti[0.04,0.04] | 96 | Q420MD-HL1 | B 低合金钢-低合金高强结构钢-B48 Q420MD-HL2
100 | Q420MD-1 | Cr |  |  |  | 0 | 0 | 0 | 0 | 无约束 | 无约束 | ok | 是 |  | C<=0.135; Si[0.15,0.15]; Mn[1.1,1.1]; P<=0.012; S<=0.005; Nb[0.02,0.02]; Ti[0.04,0.04] | 96 | Q420MD-HL1 | B 低合金钢-低合金高强结构钢-B48 Q420MD-HL2
100 | Q420MD-1 | Ni |  |  |  | 0 | 0 | 0 | 0 | 无约束 | 无约束 | ok | 是 |  | C<=0.135; Si[0.15,0.15]; Mn[1.1,1.1]; P<=0.012; S<=0.005; Nb[0.02,0.02]; Ti[0.04,0.04] | 96 | Q420MD-HL1 | B 低合金钢-低合金高强结构钢-B48 Q420MD-HL2
100 | Q420MD-1 | Cu |  |  |  | 0 | 0 | 0 | 0 | 无约束 | 无约束 | ok | 是 |  | C<=0.135; Si[0.15,0.15]; Mn[1.1,1.1]; P<=0.012; S<=0.005; Nb[0.02,0.02]; Ti[0.04,0.04] | 96 | Q420MD-HL1 | B 低合金钢-低合金高强结构钢-B48 Q420MD-HL2
100 | Q420MD-1 | Mo |  |  |  | 0 | 0 | 0 | 0 | 无约束 | 无约束 | ok | 是 |  | C<=0.135; Si[0.15,0.15]; Mn[1.1,1.1]; P<=0.012; S<=0.005; Nb[0.02,0.02]; Ti[0.04,0.04] | 96 | Q420MD-HL1 | B 低合金钢-低合金高强结构钢-B48 Q420MD-HL2
100 | Q420MD-1 | B |  |  |  | 0 | 0 | 0 | 0 | 无约束 | 无约束 | ok | 是 |  | C<=0.135; Si[0.15,0.15]; Mn[1.1,1.1]; P<=0.012; S<=0.005; Nb[0.02,0.02]; Ti[0.04,0.04] | 96 | Q420MD-HL1 | B 低合金钢-低合金高强结构钢-B48 Q420MD-HL2
100 | Q420MD-1 | Sb |  |  |  | 0 | 0 | 0 | 0 | 无约束 | 无约束 | ok | 是 |  | C<=0.135; Si[0.15,0.15]; Mn[1.1,1.1]; P<=0.012; S<=0.005; Nb[0.02,0.02]; Ti[0.04,0.04] | 96 | Q420MD-HL1 | B 低合金钢-低合金高强结构钢-B48 Q420MD-HL2
101 | Q420MD-2 | C | 0.14 |  | 0.135 | 0.057 | 0.108119 | 0.108119 | 0 | OK | OK | ok | 是 |  | C<=0.135; Si[0.15,0.15]; Mn[1.2,1.2]; P<=0.012; S<=0.005; Nb[0.02,0.02]; Ti[0.04,0.04] | 97 | Q420MD-HL1 | B 低合金钢-低合金高强结构钢-B48 Q420MD-HL2
101 | Q420MD-2 | Si | 0.15 | 0.15 | 0.15 | 0 | 0.15 | 0.15 | 0 | OK | OK | ok | 是 |  | C<=0.135; Si[0.15,0.15]; Mn[1.2,1.2]; P<=0.012; S<=0.005; Nb[0.02,0.02]; Ti[0.04,0.04] | 97 | Q420MD-HL1 | B 低合金钢-低合金高强结构钢-B48 Q420MD-HL2
101 | Q420MD-2 | Mn | 1.2 | 1.2 | 1.2 | 0.0965 | 1.2 | 1.2 | 0 | OK | OK | ok | 是 |  | C<=0.135; Si[0.15,0.15]; Mn[1.2,1.2]; P<=0.012; S<=0.005; Nb[0.02,0.02]; Ti[0.04,0.04] | 97 | Q420MD-HL1 | B 低合金钢-低合金高强结构钢-B48 Q420MD-HL2
101 | Q420MD-2 | P | 0.012 |  | 0.012 | 0 | 0 | 0 | 0 | OK | OK | ok | 是 |  | C<=0.135; Si[0.15,0.15]; Mn[1.2,1.2]; P<=0.012; S<=0.005; Nb[0.02,0.02]; Ti[0.04,0.04] | 97 | Q420MD-HL1 | B 低合金钢-低合金高强结构钢-B48 Q420MD-HL2
101 | Q420MD-2 | S | 0.005 |  | 0.005 | 0 | 0 | 0 | 0 | OK | OK | ok | 是 |  | C<=0.135; Si[0.15,0.15]; Mn[1.2,1.2]; P<=0.012; S<=0.005; Nb[0.02,0.02]; Ti[0.04,0.04] | 97 | Q420MD-HL1 | B 低合金钢-低合金高强结构钢-B48 Q420MD-HL2
101 | Q420MD-2 | V |  |  |  | 0 | 0 | 0 | 0 | 无约束 | 无约束 | ok | 是 |  | C<=0.135; Si[0.15,0.15]; Mn[1.2,1.2]; P<=0.012; S<=0.005; Nb[0.02,0.02]; Ti[0.04,0.04] | 97 | Q420MD-HL1 | B 低合金钢-低合金高强结构钢-B48 Q420MD-HL2
101 | Q420MD-2 | Nb | 0.02 | 0.02 | 0.02 | 0 | 0.02 | 0.02 | 0 | OK | OK | ok | 是 |  | C<=0.135; Si[0.15,0.15]; Mn[1.2,1.2]; P<=0.012; S<=0.005; Nb[0.02,0.02]; Ti[0.04,0.04] | 97 | Q420MD-HL1 | B 低合金钢-低合金高强结构钢-B48 Q420MD-HL2
101 | Q420MD-2 | Ti | 0.035 | 0.04 | 0.04 | 0 | 0.04 | 0.04 | 0 | OK | OK | ok | 是 |  | C<=0.135; Si[0.15,0.15]; Mn[1.2,1.2]; P<=0.012; S<=0.005; Nb[0.02,0.02]; Ti[0.04,0.04] | 97 | Q420MD-HL1 | B 低合金钢-低合金高强结构钢-B48 Q420MD-HL2
101 | Q420MD-2 | Als | 0.02 |  |  | 0 | 0.019751 | 0.019751 | 0 | 无约束 | 无约束 | ok | 是 |  | C<=0.135; Si[0.15,0.15]; Mn[1.2,1.2]; P<=0.012; S<=0.005; Nb[0.02,0.02]; Ti[0.04,0.04] | 97 | Q420MD-HL1 | B 低合金钢-低合金高强结构钢-B48 Q420MD-HL2
101 | Q420MD-2 | Alt |  |  |  | 0 | 0.019751 | 0.019751 | 0 | 无约束 | 无约束 | ok | 是 |  | C<=0.135; Si[0.15,0.15]; Mn[1.2,1.2]; P<=0.012; S<=0.005; Nb[0.02,0.02]; Ti[0.04,0.04] | 97 | Q420MD-HL1 | B 低合金钢-低合金高强结构钢-B48 Q420MD-HL2
101 | Q420MD-2 | Cr |  |  |  | 0 | 0 | 0 | 0 | 无约束 | 无约束 | ok | 是 |  | C<=0.135; Si[0.15,0.15]; Mn[1.2,1.2]; P<=0.012; S<=0.005; Nb[0.02,0.02]; Ti[0.04,0.04] | 97 | Q420MD-HL1 | B 低合金钢-低合金高强结构钢-B48 Q420MD-HL2
101 | Q420MD-2 | Ni |  |  |  | 0 | 0 | 0 | 0 | 无约束 | 无约束 | ok | 是 |  | C<=0.135; Si[0.15,0.15]; Mn[1.2,1.2]; P<=0.012; S<=0.005; Nb[0.02,0.02]; Ti[0.04,0.04] | 97 | Q420MD-HL1 | B 低合金钢-低合金高强结构钢-B48 Q420MD-HL2
101 | Q420MD-2 | Cu |  |  |  | 0 | 0 | 0 | 0 | 无约束 | 无约束 | ok | 是 |  | C<=0.135; Si[0.15,0.15]; Mn[1.2,1.2]; P<=0.012; S<=0.005; Nb[0.02,0.02]; Ti[0.04,0.04] | 97 | Q420MD-HL1 | B 低合金钢-低合金高强结构钢-B48 Q420MD-HL2
101 | Q420MD-2 | Mo |  |  |  | 0 | 0 | 0 | 0 | 无约束 | 无约束 | ok | 是 |  | C<=0.135; Si[0.15,0.15]; Mn[1.2,1.2]; P<=0.012; S<=0.005; Nb[0.02,0.02]; Ti[0.04,0.04] | 97 | Q420MD-HL1 | B 低合金钢-低合金高强结构钢-B48 Q420MD-HL2
101 | Q420MD-2 | B |  |  |  | 0 | 0 | 0 | 0 | 无约束 | 无约束 | ok | 是 |  | C<=0.135; Si[0.15,0.15]; Mn[1.2,1.2]; P<=0.012; S<=0.005; Nb[0.02,0.02]; Ti[0.04,0.04] | 97 | Q420MD-HL1 | B 低合金钢-低合金高强结构钢-B48 Q420MD-HL2
101 | Q420MD-2 | Sb |  |  |  | 0 | 0 | 0 | 0 | 无约束 | 无约束 | ok | 是 |  | C<=0.135; Si[0.15,0.15]; Mn[1.2,1.2]; P<=0.012; S<=0.005; Nb[0.02,0.02]; Ti[0.04,0.04] | 97 | Q420MD-HL1 | B 低合金钢-低合金高强结构钢-B48 Q420MD-HL2
102 | Q420MD-1 | C | 0.14 |  | 0.135 | 0.0485 | 0.092125 | 0.092125 | 0 | OK | OK | ok | 是 |  | C<=0.135; Si[0.15,0.15]; Mn[1.1,1.1]; P<=0.012; S<=0.005; Nb[0.02,0.02]; Ti[0.04,0.04] | 98 | Q420MD-HL2 | B 低合金钢-低合金高强结构钢-B48 Q420MD-HL2
102 | Q420MD-1 | Si | 0.15 | 0.15 | 0.15 | 0 | 0.15 | 0.15 | 0 | OK | OK | ok | 是 |  | C<=0.135; Si[0.15,0.15]; Mn[1.1,1.1]; P<=0.012; S<=0.005; Nb[0.02,0.02]; Ti[0.04,0.04] | 98 | Q420MD-HL2 | B 低合金钢-低合金高强结构钢-B48 Q420MD-HL2
102 | Q420MD-1 | Mn | 1.1 | 1.1 | 1.1 | 0.0875 | 1.1 | 1.1 | 0 | OK | OK | ok | 是 |  | C<=0.135; Si[0.15,0.15]; Mn[1.1,1.1]; P<=0.012; S<=0.005; Nb[0.02,0.02]; Ti[0.04,0.04] | 98 | Q420MD-HL2 | B 低合金钢-低合金高强结构钢-B48 Q420MD-HL2
102 | Q420MD-1 | P | 0.012 |  | 0.012 | 0 | 0 | 0 | 0 | OK | OK | ok | 是 |  | C<=0.135; Si[0.15,0.15]; Mn[1.1,1.1]; P<=0.012; S<=0.005; Nb[0.02,0.02]; Ti[0.04,0.04] | 98 | Q420MD-HL2 | B 低合金钢-低合金高强结构钢-B48 Q420MD-HL2
102 | Q420MD-1 | S | 0.005 |  | 0.005 | 0 | 0 | 0 | 0 | OK | OK | ok | 是 |  | C<=0.135; Si[0.15,0.15]; Mn[1.1,1.1]; P<=0.012; S<=0.005; Nb[0.02,0.02]; Ti[0.04,0.04] | 98 | Q420MD-HL2 | B 低合金钢-低合金高强结构钢-B48 Q420MD-HL2
102 | Q420MD-1 | V |  |  |  | 0 | 0 | 0 | 0 | 无约束 | 无约束 | ok | 是 |  | C<=0.135; Si[0.15,0.15]; Mn[1.1,1.1]; P<=0.012; S<=0.005; Nb[0.02,0.02]; Ti[0.04,0.04] | 98 | Q420MD-HL2 | B 低合金钢-低合金高强结构钢-B48 Q420MD-HL2
102 | Q420MD-1 | Nb | 0.02 | 0.02 | 0.02 | 0 | 0.02 | 0.02 | 0 | OK | OK | ok | 是 |  | C<=0.135; Si[0.15,0.15]; Mn[1.1,1.1]; P<=0.012; S<=0.005; Nb[0.02,0.02]; Ti[0.04,0.04] | 98 | Q420MD-HL2 | B 低合金钢-低合金高强结构钢-B48 Q420MD-HL2
102 | Q420MD-1 | Ti | 0.035 | 0.04 | 0.04 | 0 | 0.04 | 0.04 | 0 | OK | OK | ok | 是 |  | C<=0.135; Si[0.15,0.15]; Mn[1.1,1.1]; P<=0.012; S<=0.005; Nb[0.02,0.02]; Ti[0.04,0.04] | 98 | Q420MD-HL2 | B 低合金钢-低合金高强结构钢-B48 Q420MD-HL2
102 | Q420MD-1 | Als | 0.02 |  |  | 0 | 0.019751 | 0.019751 | 0 | 无约束 | 无约束 | ok | 是 |  | C<=0.135; Si[0.15,0.15]; Mn[1.1,1.1]; P<=0.012; S<=0.005; Nb[0.02,0.02]; Ti[0.04,0.04] | 98 | Q420MD-HL2 | B 低合金钢-低合金高强结构钢-B48 Q420MD-HL2
102 | Q420MD-1 | Alt |  |  |  | 0 | 0.019751 | 0.019751 | 0 | 无约束 | 无约束 | ok | 是 |  | C<=0.135; Si[0.15,0.15]; Mn[1.1,1.1]; P<=0.012; S<=0.005; Nb[0.02,0.02]; Ti[0.04,0.04] | 98 | Q420MD-HL2 | B 低合金钢-低合金高强结构钢-B48 Q420MD-HL2
102 | Q420MD-1 | Cr |  |  |  | 0 | 0 | 0 | 0 | 无约束 | 无约束 | ok | 是 |  | C<=0.135; Si[0.15,0.15]; Mn[1.1,1.1]; P<=0.012; S<=0.005; Nb[0.02,0.02]; Ti[0.04,0.04] | 98 | Q420MD-HL2 | B 低合金钢-低合金高强结构钢-B48 Q420MD-HL2
102 | Q420MD-1 | Ni |  |  |  | 0 | 0 | 0 | 0 | 无约束 | 无约束 | ok | 是 |  | C<=0.135; Si[0.15,0.15]; Mn[1.1,1.1]; P<=0.012; S<=0.005; Nb[0.02,0.02]; Ti[0.04,0.04] | 98 | Q420MD-HL2 | B 低合金钢-低合金高强结构钢-B48 Q420MD-HL2
102 | Q420MD-1 | Cu |  |  |  | 0 | 0 | 0 | 0 | 无约束 | 无约束 | ok | 是 |  | C<=0.135; Si[0.15,0.15]; Mn[1.1,1.1]; P<=0.012; S<=0.005; Nb[0.02,0.02]; Ti[0.04,0.04] | 98 | Q420MD-HL2 | B 低合金钢-低合金高强结构钢-B48 Q420MD-HL2
102 | Q420MD-1 | Mo |  |  |  | 0 | 0 | 0 | 0 | 无约束 | 无约束 | ok | 是 |  | C<=0.135; Si[0.15,0.15]; Mn[1.1,1.1]; P<=0.012; S<=0.005; Nb[0.02,0.02]; Ti[0.04,0.04] | 98 | Q420MD-HL2 | B 低合金钢-低合金高强结构钢-B48 Q420MD-HL2
102 | Q420MD-1 | B |  |  |  | 0 | 0 | 0 | 0 | 无约束 | 无约束 | ok | 是 |  | C<=0.135; Si[0.15,0.15]; Mn[1.1,1.1]; P<=0.012; S<=0.005; Nb[0.02,0.02]; Ti[0.04,0.04] | 98 | Q420MD-HL2 | B 低合金钢-低合金高强结构钢-B48 Q420MD-HL2
102 | Q420MD-1 | Sb |  |  |  | 0 | 0 | 0 | 0 | 无约束 | 无约束 | ok | 是 |  | C<=0.135; Si[0.15,0.15]; Mn[1.1,1.1]; P<=0.012; S<=0.005; Nb[0.02,0.02]; Ti[0.04,0.04] | 98 | Q420MD-HL2 | B 低合金钢-低合金高强结构钢-B48 Q420MD-HL2
103 | Q420MD-2 | C | 0.14 |  | 0.135 | 0.057 | 0.108119 | 0.108119 | 0 | OK | OK | ok | 是 |  | C<=0.135; Si[0.15,0.15]; Mn[1.2,1.2]; P<=0.012; S<=0.005; Nb[0.02,0.02]; Ti[0.04,0.04] | 99 | Q420MD-HL2 | B 低合金钢-低合金高强结构钢-B48 Q420MD-HL2
103 | Q420MD-2 | Si | 0.15 | 0.15 | 0.15 | 0 | 0.15 | 0.15 | 0 | OK | OK | ok | 是 |  | C<=0.135; Si[0.15,0.15]; Mn[1.2,1.2]; P<=0.012; S<=0.005; Nb[0.02,0.02]; Ti[0.04,0.04] | 99 | Q420MD-HL2 | B 低合金钢-低合金高强结构钢-B48 Q420MD-HL2
103 | Q420MD-2 | Mn | 1.2 | 1.2 | 1.2 | 0.0965 | 1.2 | 1.2 | 0 | OK | OK | ok | 是 |  | C<=0.135; Si[0.15,0.15]; Mn[1.2,1.2]; P<=0.012; S<=0.005; Nb[0.02,0.02]; Ti[0.04,0.04] | 99 | Q420MD-HL2 | B 低合金钢-低合金高强结构钢-B48 Q420MD-HL2
103 | Q420MD-2 | P | 0.012 |  | 0.012 | 0 | 0 | 0 | 0 | OK | OK | ok | 是 |  | C<=0.135; Si[0.15,0.15]; Mn[1.2,1.2]; P<=0.012; S<=0.005; Nb[0.02,0.02]; Ti[0.04,0.04] | 99 | Q420MD-HL2 | B 低合金钢-低合金高强结构钢-B48 Q420MD-HL2
103 | Q420MD-2 | S | 0.005 |  | 0.005 | 0 | 0 | 0 | 0 | OK | OK | ok | 是 |  | C<=0.135; Si[0.15,0.15]; Mn[1.2,1.2]; P<=0.012; S<=0.005; Nb[0.02,0.02]; Ti[0.04,0.04] | 99 | Q420MD-HL2 | B 低合金钢-低合金高强结构钢-B48 Q420MD-HL2
103 | Q420MD-2 | V |  |  |  | 0 | 0 | 0 | 0 | 无约束 | 无约束 | ok | 是 |  | C<=0.135; Si[0.15,0.15]; Mn[1.2,1.2]; P<=0.012; S<=0.005; Nb[0.02,0.02]; Ti[0.04,0.04] | 99 | Q420MD-HL2 | B 低合金钢-低合金高强结构钢-B48 Q420MD-HL2
103 | Q420MD-2 | Nb | 0.02 | 0.02 | 0.02 | 0 | 0.02 | 0.02 | 0 | OK | OK | ok | 是 |  | C<=0.135; Si[0.15,0.15]; Mn[1.2,1.2]; P<=0.012; S<=0.005; Nb[0.02,0.02]; Ti[0.04,0.04] | 99 | Q420MD-HL2 | B 低合金钢-低合金高强结构钢-B48 Q420MD-HL2
103 | Q420MD-2 | Ti | 0.035 | 0.04 | 0.04 | 0 | 0.04 | 0.04 | 0 | OK | OK | ok | 是 |  | C<=0.135; Si[0.15,0.15]; Mn[1.2,1.2]; P<=0.012; S<=0.005; Nb[0.02,0.02]; Ti[0.04,0.04] | 99 | Q420MD-HL2 | B 低合金钢-低合金高强结构钢-B48 Q420MD-HL2
103 | Q420MD-2 | Als | 0.02 |  |  | 0 | 0.019751 | 0.019751 | 0 | 无约束 | 无约束 | ok | 是 |  | C<=0.135; Si[0.15,0.15]; Mn[1.2,1.2]; P<=0.012; S<=0.005; Nb[0.02,0.02]; Ti[0.04,0.04] | 99 | Q420MD-HL2 | B 低合金钢-低合金高强结构钢-B48 Q420MD-HL2
103 | Q420MD-2 | Alt |  |  |  | 0 | 0.019751 | 0.019751 | 0 | 无约束 | 无约束 | ok | 是 |  | C<=0.135; Si[0.15,0.15]; Mn[1.2,1.2]; P<=0.012; S<=0.005; Nb[0.02,0.02]; Ti[0.04,0.04] | 99 | Q420MD-HL2 | B 低合金钢-低合金高强结构钢-B48 Q420MD-HL2
103 | Q420MD-2 | Cr |  |  |  | 0 | 0 | 0 | 0 | 无约束 | 无约束 | ok | 是 |  | C<=0.135; Si[0.15,0.15]; Mn[1.2,1.2]; P<=0.012; S<=0.005; Nb[0.02,0.02]; Ti[0.04,0.04] | 99 | Q420MD-HL2 | B 低合金钢-低合金高强结构钢-B48 Q420MD-HL2
103 | Q420MD-2 | Ni |  |  |  | 0 | 0 | 0 | 0 | 无约束 | 无约束 | ok | 是 |  | C<=0.135; Si[0.15,0.15]; Mn[1.2,1.2]; P<=0.012; S<=0.005; Nb[0.02,0.02]; Ti[0.04,0.04] | 99 | Q420MD-HL2 | B 低合金钢-低合金高强结构钢-B48 Q420MD-HL2
103 | Q420MD-2 | Cu |  |  |  | 0 | 0 | 0 | 0 | 无约束 | 无约束 | ok | 是 |  | C<=0.135; Si[0.15,0.15]; Mn[1.2,1.2]; P<=0.012; S<=0.005; Nb[0.02,0.02]; Ti[0.04,0.04] | 99 | Q420MD-HL2 | B 低合金钢-低合金高强结构钢-B48 Q420MD-HL2
103 | Q420MD-2 | Mo |  |  |  | 0 | 0 | 0 | 0 | 无约束 | 无约束 | ok | 是 |  | C<=0.135; Si[0.15,0.15]; Mn[1.2,1.2]; P<=0.012; S<=0.005; Nb[0.02,0.02]; Ti[0.04,0.04] | 99 | Q420MD-HL2 | B 低合金钢-低合金高强结构钢-B48 Q420MD-HL2
103 | Q420MD-2 | B |  |  |  | 0 | 0 | 0 | 0 | 无约束 | 无约束 | ok | 是 |  | C<=0.135; Si[0.15,0.15]; Mn[1.2,1.2]; P<=0.012; S<=0.005; Nb[0.02,0.02]; Ti[0.04,0.04] | 99 | Q420MD-HL2 | B 低合金钢-低合金高强结构钢-B48 Q420MD-HL2
103 | Q420MD-2 | Sb |  |  |  | 0 | 0 | 0 | 0 | 无约束 | 无约束 | ok | 是 |  | C<=0.135; Si[0.15,0.15]; Mn[1.2,1.2]; P<=0.012; S<=0.005; Nb[0.02,0.02]; Ti[0.04,0.04] | 99 | Q420MD-HL2 | B 低合金钢-低合金高强结构钢-B48 Q420MD-HL2
104 | Q420ME-1 | C | 0.13 |  | 0.125 | 0.045 | 0.108761 | 0.108761 | 0 | OK | OK | ok | 是 |  | C<=0.125; Si[0.15,0.15]; Mn[1.35,1.35]; P<=0.01; S<=0.004; Nb[0.025,0.025]; Ti[0.02,0.02] | 100 | Q420ME | B 低合金钢-低合金高强结构钢-B44 Q420ME
104 | Q420ME-1 | Si | 0.15 | 0.15 | 0.15 | 0 | 0.15 | 0.15 | 0 | OK | OK | ok | 是 |  | C<=0.125; Si[0.15,0.15]; Mn[1.35,1.35]; P<=0.01; S<=0.004; Nb[0.025,0.025]; Ti[0.02,0.02] | 100 | Q420ME | B 低合金钢-低合金高强结构钢-B44 Q420ME
104 | Q420ME-1 | Mn | 1.35 | 1.35 | 1.35 | 0.093 | 1.35 | 1.35 | 0 | OK | OK | ok | 是 |  | C<=0.125; Si[0.15,0.15]; Mn[1.35,1.35]; P<=0.01; S<=0.004; Nb[0.025,0.025]; Ti[0.02,0.02] | 100 | Q420ME | B 低合金钢-低合金高强结构钢-B44 Q420ME
104 | Q420ME-1 | P | 0.01 |  | 0.01 | 0 | 0 | 0 | 0 | OK | OK | ok | 是 |  | C<=0.125; Si[0.15,0.15]; Mn[1.35,1.35]; P<=0.01; S<=0.004; Nb[0.025,0.025]; Ti[0.02,0.02] | 100 | Q420ME | B 低合金钢-低合金高强结构钢-B44 Q420ME
104 | Q420ME-1 | S | 0.004 |  | 0.004 | 0 | 0 | 0 | 0 | OK | OK | ok | 是 |  | C<=0.125; Si[0.15,0.15]; Mn[1.35,1.35]; P<=0.01; S<=0.004; Nb[0.025,0.025]; Ti[0.02,0.02] | 100 | Q420ME | B 低合金钢-低合金高强结构钢-B44 Q420ME
104 | Q420ME-1 | V |  |  |  | 0 | 0 | 0 | 0 | 无约束 | 无约束 | ok | 是 |  | C<=0.125; Si[0.15,0.15]; Mn[1.35,1.35]; P<=0.01; S<=0.004; Nb[0.025,0.025]; Ti[0.02,0.02] | 100 | Q420ME | B 低合金钢-低合金高强结构钢-B44 Q420ME
104 | Q420ME-1 | Nb | 0.025 | 0.025 | 0.025 | 0 | 0.025 | 0.025 | 0 | OK | OK | ok | 是 |  | C<=0.125; Si[0.15,0.15]; Mn[1.35,1.35]; P<=0.01; S<=0.004; Nb[0.025,0.025]; Ti[0.02,0.02] | 100 | Q420ME | B 低合金钢-低合金高强结构钢-B44 Q420ME
104 | Q420ME-1 | Ti | 0.015 | 0.02 | 0.02 | 0 | 0.02 | 0.02 | 0 | OK | OK | ok | 是 |  | C<=0.125; Si[0.15,0.15]; Mn[1.35,1.35]; P<=0.01; S<=0.004; Nb[0.025,0.025]; Ti[0.02,0.02] | 100 | Q420ME | B 低合金钢-低合金高强结构钢-B44 Q420ME
104 | Q420ME-1 | Als | 0.02 |  |  | 0 | 0.019751 | 0.019751 | 0 | 无约束 | 无约束 | ok | 是 |  | C<=0.125; Si[0.15,0.15]; Mn[1.35,1.35]; P<=0.01; S<=0.004; Nb[0.025,0.025]; Ti[0.02,0.02] | 100 | Q420ME | B 低合金钢-低合金高强结构钢-B44 Q420ME
104 | Q420ME-1 | Alt |  |  |  | 0 | 0.019751 | 0.019751 | 0 | 无约束 | 无约束 | ok | 是 |  | C<=0.125; Si[0.15,0.15]; Mn[1.35,1.35]; P<=0.01; S<=0.004; Nb[0.025,0.025]; Ti[0.02,0.02] | 100 | Q420ME | B 低合金钢-低合金高强结构钢-B44 Q420ME
104 | Q420ME-1 | Cr |  |  |  | 0 | 0 | 0 | 0 | 无约束 | 无约束 | ok | 是 |  | C<=0.125; Si[0.15,0.15]; Mn[1.35,1.35]; P<=0.01; S<=0.004; Nb[0.025,0.025]; Ti[0.02,0.02] | 100 | Q420ME | B 低合金钢-低合金高强结构钢-B44 Q420ME
104 | Q420ME-1 | Ni |  |  |  | 0 | 0 | 0 | 0 | 无约束 | 无约束 | ok | 是 |  | C<=0.125; Si[0.15,0.15]; Mn[1.35,1.35]; P<=0.01; S<=0.004; Nb[0.025,0.025]; Ti[0.02,0.02] | 100 | Q420ME | B 低合金钢-低合金高强结构钢-B44 Q420ME
104 | Q420ME-1 | Cu |  |  |  | 0 | 0 | 0 | 0 | 无约束 | 无约束 | ok | 是 |  | C<=0.125; Si[0.15,0.15]; Mn[1.35,1.35]; P<=0.01; S<=0.004; Nb[0.025,0.025]; Ti[0.02,0.02] | 100 | Q420ME | B 低合金钢-低合金高强结构钢-B44 Q420ME
104 | Q420ME-1 | Mo |  |  |  | 0 | 0 | 0 | 0 | 无约束 | 无约束 | ok | 是 |  | C<=0.125; Si[0.15,0.15]; Mn[1.35,1.35]; P<=0.01; S<=0.004; Nb[0.025,0.025]; Ti[0.02,0.02] | 100 | Q420ME | B 低合金钢-低合金高强结构钢-B44 Q420ME
104 | Q420ME-1 | B |  |  |  | 0 | 0 | 0 | 0 | 无约束 | 无约束 | ok | 是 |  | C<=0.125; Si[0.15,0.15]; Mn[1.35,1.35]; P<=0.01; S<=0.004; Nb[0.025,0.025]; Ti[0.02,0.02] | 100 | Q420ME | B 低合金钢-低合金高强结构钢-B44 Q420ME
104 | Q420ME-1 | Sb |  |  |  | 0 | 0 | 0 | 0 | 无约束 | 无约束 | ok | 是 |  | C<=0.125; Si[0.15,0.15]; Mn[1.35,1.35]; P<=0.01; S<=0.004; Nb[0.025,0.025]; Ti[0.02,0.02] | 100 | Q420ME | B 低合金钢-低合金高强结构钢-B44 Q420ME
105 | Q420ME-2 | C | 0.13 |  | 0.125 | 0.05 | 0.121997 | 0.121997 | 0 | OK | OK | ok | 是 |  | C<=0.125; Si[0.15,0.15]; Mn[1.45,1.45]; P<=0.01; S<=0.004; Nb[0.03,0.03]; Ti[0.02,0.02] | 101 | Q420ME | B 低合金钢-低合金高强结构钢-B44 Q420ME
105 | Q420ME-2 | Si | 0.15 | 0.15 | 0.15 | 0 | 0.15 | 0.15 | 0 | OK | OK | ok | 是 |  | C<=0.125; Si[0.15,0.15]; Mn[1.45,1.45]; P<=0.01; S<=0.004; Nb[0.03,0.03]; Ti[0.02,0.02] | 101 | Q420ME | B 低合金钢-低合金高强结构钢-B44 Q420ME
105 | Q420ME-2 | Mn | 1.45 | 1.45 | 1.45 | 0.093 | 1.45 | 1.45 | 0 | OK | OK | ok | 是 |  | C<=0.125; Si[0.15,0.15]; Mn[1.45,1.45]; P<=0.01; S<=0.004; Nb[0.03,0.03]; Ti[0.02,0.02] | 101 | Q420ME | B 低合金钢-低合金高强结构钢-B44 Q420ME
105 | Q420ME-2 | P | 0.01 |  | 0.01 | 0 | 0 | 0 | 0 | OK | OK | ok | 是 |  | C<=0.125; Si[0.15,0.15]; Mn[1.45,1.45]; P<=0.01; S<=0.004; Nb[0.03,0.03]; Ti[0.02,0.02] | 101 | Q420ME | B 低合金钢-低合金高强结构钢-B44 Q420ME
105 | Q420ME-2 | S | 0.004 |  | 0.004 | 0 | 0 | 0 | 0 | OK | OK | ok | 是 |  | C<=0.125; Si[0.15,0.15]; Mn[1.45,1.45]; P<=0.01; S<=0.004; Nb[0.03,0.03]; Ti[0.02,0.02] | 101 | Q420ME | B 低合金钢-低合金高强结构钢-B44 Q420ME
105 | Q420ME-2 | V |  |  |  | 0 | 0 | 0 | 0 | 无约束 | 无约束 | ok | 是 |  | C<=0.125; Si[0.15,0.15]; Mn[1.45,1.45]; P<=0.01; S<=0.004; Nb[0.03,0.03]; Ti[0.02,0.02] | 101 | Q420ME | B 低合金钢-低合金高强结构钢-B44 Q420ME
105 | Q420ME-2 | Nb | 0.03 | 0.03 | 0.03 | 0 | 0.03 | 0.03 | 0 | OK | OK | ok | 是 |  | C<=0.125; Si[0.15,0.15]; Mn[1.45,1.45]; P<=0.01; S<=0.004; Nb[0.03,0.03]; Ti[0.02,0.02] | 101 | Q420ME | B 低合金钢-低合金高强结构钢-B44 Q420ME
105 | Q420ME-2 | Ti | 0.015 | 0.02 | 0.02 | 0 | 0.02 | 0.02 | 0 | OK | OK | ok | 是 |  | C<=0.125; Si[0.15,0.15]; Mn[1.45,1.45]; P<=0.01; S<=0.004; Nb[0.03,0.03]; Ti[0.02,0.02] | 101 | Q420ME | B 低合金钢-低合金高强结构钢-B44 Q420ME
105 | Q420ME-2 | Als | 0.02 |  |  | 0 | 0.019751 | 0.019751 | 0 | 无约束 | 无约束 | ok | 是 |  | C<=0.125; Si[0.15,0.15]; Mn[1.45,1.45]; P<=0.01; S<=0.004; Nb[0.03,0.03]; Ti[0.02,0.02] | 101 | Q420ME | B 低合金钢-低合金高强结构钢-B44 Q420ME
105 | Q420ME-2 | Alt |  |  |  | 0 | 0.019751 | 0.019751 | 0 | 无约束 | 无约束 | ok | 是 |  | C<=0.125; Si[0.15,0.15]; Mn[1.45,1.45]; P<=0.01; S<=0.004; Nb[0.03,0.03]; Ti[0.02,0.02] | 101 | Q420ME | B 低合金钢-低合金高强结构钢-B44 Q420ME
105 | Q420ME-2 | Cr |  |  |  | 0 | 0 | 0 | 0 | 无约束 | 无约束 | ok | 是 |  | C<=0.125; Si[0.15,0.15]; Mn[1.45,1.45]; P<=0.01; S<=0.004; Nb[0.03,0.03]; Ti[0.02,0.02] | 101 | Q420ME | B 低合金钢-低合金高强结构钢-B44 Q420ME
105 | Q420ME-2 | Ni |  |  |  | 0 | 0 | 0 | 0 | 无约束 | 无约束 | ok | 是 |  | C<=0.125; Si[0.15,0.15]; Mn[1.45,1.45]; P<=0.01; S<=0.004; Nb[0.03,0.03]; Ti[0.02,0.02] | 101 | Q420ME | B 低合金钢-低合金高强结构钢-B44 Q420ME
105 | Q420ME-2 | Cu |  |  |  | 0 | 0 | 0 | 0 | 无约束 | 无约束 | ok | 是 |  | C<=0.125; Si[0.15,0.15]; Mn[1.45,1.45]; P<=0.01; S<=0.004; Nb[0.03,0.03]; Ti[0.02,0.02] | 101 | Q420ME | B 低合金钢-低合金高强结构钢-B44 Q420ME
105 | Q420ME-2 | Mo |  |  |  | 0 | 0 | 0 | 0 | 无约束 | 无约束 | ok | 是 |  | C<=0.125; Si[0.15,0.15]; Mn[1.45,1.45]; P<=0.01; S<=0.004; Nb[0.03,0.03]; Ti[0.02,0.02] | 101 | Q420ME | B 低合金钢-低合金高强结构钢-B44 Q420ME
105 | Q420ME-2 | B |  |  |  | 0 | 0 | 0 | 0 | 无约束 | 无约束 | ok | 是 |  | C<=0.125; Si[0.15,0.15]; Mn[1.45,1.45]; P<=0.01; S<=0.004; Nb[0.03,0.03]; Ti[0.02,0.02] | 101 | Q420ME | B 低合金钢-低合金高强结构钢-B44 Q420ME
105 | Q420ME-2 | Sb |  |  |  | 0 | 0 | 0 | 0 | 无约束 | 无约束 | ok | 是 |  | C<=0.125; Si[0.15,0.15]; Mn[1.45,1.45]; P<=0.01; S<=0.004; Nb[0.03,0.03]; Ti[0.02,0.02] | 101 | Q420ME | B 低合金钢-低合金高强结构钢-B44 Q420ME
106 | Q460C-1 | C | 0.07 |  | 0.065 | 0.05 | 0.057652 | 0.065 | 0.007348 | OK | OK | ok | 是 |  | C<=0.065; Si[0.16,0.16]; Mn[1.15,1.15]; P<=0.018; S<=0.005; Nb[0.015,0.015]; Ti[0.055,0.055] | 102 | Q460C | B 低合金钢-低合金高强结构钢-B22 Q460C
106 | Q460C-1 | Si | 0.16 | 0.16 | 0.16 | 0 | 0.16 | 0.16 | 0 | OK | OK | ok | 是 |  | C<=0.065; Si[0.16,0.16]; Mn[1.15,1.15]; P<=0.018; S<=0.005; Nb[0.015,0.015]; Ti[0.055,0.055] | 102 | Q460C | B 低合金钢-低合金高强结构钢-B22 Q460C
106 | Q460C-1 | Mn | 1.15 | 1.15 | 1.15 | 0.093 | 1.15 | 1.15 | 0 | OK | OK | ok | 是 |  | C<=0.065; Si[0.16,0.16]; Mn[1.15,1.15]; P<=0.018; S<=0.005; Nb[0.015,0.015]; Ti[0.055,0.055] | 102 | Q460C | B 低合金钢-低合金高强结构钢-B22 Q460C
106 | Q460C-1 | P | 0.018 |  | 0.018 | 0 | 0 | 0 | 0 | OK | OK | ok | 是 |  | C<=0.065; Si[0.16,0.16]; Mn[1.15,1.15]; P<=0.018; S<=0.005; Nb[0.015,0.015]; Ti[0.055,0.055] | 102 | Q460C | B 低合金钢-低合金高强结构钢-B22 Q460C
106 | Q460C-1 | S | 0.005 |  | 0.005 | 0 | 0 | 0 | 0 | OK | OK | ok | 是 |  | C<=0.065; Si[0.16,0.16]; Mn[1.15,1.15]; P<=0.018; S<=0.005; Nb[0.015,0.015]; Ti[0.055,0.055] | 102 | Q460C | B 低合金钢-低合金高强结构钢-B22 Q460C
106 | Q460C-1 | V |  |  |  | 0 | 0 | 0 | 0 | 无约束 | 无约束 | ok | 是 |  | C<=0.065; Si[0.16,0.16]; Mn[1.15,1.15]; P<=0.018; S<=0.005; Nb[0.015,0.015]; Ti[0.055,0.055] | 102 | Q460C | B 低合金钢-低合金高强结构钢-B22 Q460C
106 | Q460C-1 | Nb | 0.015 | 0.015 | 0.015 | 0 | 0.015 | 0.015 | 0 | OK | OK | ok | 是 |  | C<=0.065; Si[0.16,0.16]; Mn[1.15,1.15]; P<=0.018; S<=0.005; Nb[0.015,0.015]; Ti[0.055,0.055] | 102 | Q460C | B 低合金钢-低合金高强结构钢-B22 Q460C
106 | Q460C-1 | Ti | 0.05 | 0.055 | 0.055 | 0 | 0.055 | 0.055 | 0 | OK | OK | ok | 是 |  | C<=0.065; Si[0.16,0.16]; Mn[1.15,1.15]; P<=0.018; S<=0.005; Nb[0.015,0.015]; Ti[0.055,0.055] | 102 | Q460C | B 低合金钢-低合金高强结构钢-B22 Q460C
106 | Q460C-1 | Als | 0.025 |  |  | 0 | 0.028215 | 0.028215 | 0 | 无约束 | 无约束 | ok | 是 |  | C<=0.065; Si[0.16,0.16]; Mn[1.15,1.15]; P<=0.018; S<=0.005; Nb[0.015,0.015]; Ti[0.055,0.055] | 102 | Q460C | B 低合金钢-低合金高强结构钢-B22 Q460C
106 | Q460C-1 | Alt |  |  |  | 0 | 0.028215 | 0.028215 | 0 | 无约束 | 无约束 | ok | 是 |  | C<=0.065; Si[0.16,0.16]; Mn[1.15,1.15]; P<=0.018; S<=0.005; Nb[0.015,0.015]; Ti[0.055,0.055] | 102 | Q460C | B 低合金钢-低合金高强结构钢-B22 Q460C
106 | Q460C-1 | Cr |  |  |  | 0 | 0 | 0 | 0 | 无约束 | 无约束 | ok | 是 |  | C<=0.065; Si[0.16,0.16]; Mn[1.15,1.15]; P<=0.018; S<=0.005; Nb[0.015,0.015]; Ti[0.055,0.055] | 102 | Q460C | B 低合金钢-低合金高强结构钢-B22 Q460C
106 | Q460C-1 | Ni |  |  |  | 0 | 0 | 0 | 0 | 无约束 | 无约束 | ok | 是 |  | C<=0.065; Si[0.16,0.16]; Mn[1.15,1.15]; P<=0.018; S<=0.005; Nb[0.015,0.015]; Ti[0.055,0.055] | 102 | Q460C | B 低合金钢-低合金高强结构钢-B22 Q460C
106 | Q460C-1 | Cu |  |  |  | 0 | 0 | 0 | 0 | 无约束 | 无约束 | ok | 是 |  | C<=0.065; Si[0.16,0.16]; Mn[1.15,1.15]; P<=0.018; S<=0.005; Nb[0.015,0.015]; Ti[0.055,0.055] | 102 | Q460C | B 低合金钢-低合金高强结构钢-B22 Q460C
106 | Q460C-1 | Mo |  |  |  | 0 | 0 | 0 | 0 | 无约束 | 无约束 | ok | 是 |  | C<=0.065; Si[0.16,0.16]; Mn[1.15,1.15]; P<=0.018; S<=0.005; Nb[0.015,0.015]; Ti[0.055,0.055] | 102 | Q460C | B 低合金钢-低合金高强结构钢-B22 Q460C
106 | Q460C-1 | B |  |  |  | 0 | 0 | 0 | 0 | 无约束 | 无约束 | ok | 是 |  | C<=0.065; Si[0.16,0.16]; Mn[1.15,1.15]; P<=0.018; S<=0.005; Nb[0.015,0.015]; Ti[0.055,0.055] | 102 | Q460C | B 低合金钢-低合金高强结构钢-B22 Q460C
106 | Q460C-1 | Sb |  |  |  | 0 | 0 | 0 | 0 | 无约束 | 无约束 | ok | 是 |  | C<=0.065; Si[0.16,0.16]; Mn[1.15,1.15]; P<=0.018; S<=0.005; Nb[0.015,0.015]; Ti[0.055,0.055] | 102 | Q460C | B 低合金钢-低合金高强结构钢-B22 Q460C
107 | Q460C-2 | C | 0.07 |  | 0.065 | 0.05 | 0.057577 | 0.065 | 0.007423 | OK | OK | ok | 是 |  | C<=0.065; Si[0.16,0.16]; Mn[1.15,1.15]; P<=0.018; S<=0.005; Nb[0.02,0.02]; Ti[0.06,0.06] | 103 | Q460C | B 低合金钢-低合金高强结构钢-B22 Q460C
107 | Q460C-2 | Si | 0.16 | 0.16 | 0.16 | 0 | 0.16 | 0.16 | 0 | OK | OK | ok | 是 |  | C<=0.065; Si[0.16,0.16]; Mn[1.15,1.15]; P<=0.018; S<=0.005; Nb[0.02,0.02]; Ti[0.06,0.06] | 103 | Q460C | B 低合金钢-低合金高强结构钢-B22 Q460C
107 | Q460C-2 | Mn | 1.15 | 1.15 | 1.15 | 0.103333 | 1.15 | 1.15 | 0 | OK | OK | ok | 是 |  | C<=0.065; Si[0.16,0.16]; Mn[1.15,1.15]; P<=0.018; S<=0.005; Nb[0.02,0.02]; Ti[0.06,0.06] | 103 | Q460C | B 低合金钢-低合金高强结构钢-B22 Q460C
107 | Q460C-2 | P | 0.018 |  | 0.018 | 0 | 0 | 0 | 0 | OK | OK | ok | 是 |  | C<=0.065; Si[0.16,0.16]; Mn[1.15,1.15]; P<=0.018; S<=0.005; Nb[0.02,0.02]; Ti[0.06,0.06] | 103 | Q460C | B 低合金钢-低合金高强结构钢-B22 Q460C
107 | Q460C-2 | S | 0.005 |  | 0.005 | 0 | 0 | 0 | 0 | OK | OK | ok | 是 |  | C<=0.065; Si[0.16,0.16]; Mn[1.15,1.15]; P<=0.018; S<=0.005; Nb[0.02,0.02]; Ti[0.06,0.06] | 103 | Q460C | B 低合金钢-低合金高强结构钢-B22 Q460C
107 | Q460C-2 | V |  |  |  | 0 | 0 | 0 | 0 | 无约束 | 无约束 | ok | 是 |  | C<=0.065; Si[0.16,0.16]; Mn[1.15,1.15]; P<=0.018; S<=0.005; Nb[0.02,0.02]; Ti[0.06,0.06] | 103 | Q460C | B 低合金钢-低合金高强结构钢-B22 Q460C
107 | Q460C-2 | Nb | 0.02 | 0.02 | 0.02 | 0 | 0.02 | 0.02 | 0 | OK | OK | ok | 是 |  | C<=0.065; Si[0.16,0.16]; Mn[1.15,1.15]; P<=0.018; S<=0.005; Nb[0.02,0.02]; Ti[0.06,0.06] | 103 | Q460C | B 低合金钢-低合金高强结构钢-B22 Q460C
107 | Q460C-2 | Ti | 0.055 | 0.06 | 0.06 | 0 | 0.06 | 0.06 | 0 | OK | OK | ok | 是 |  | C<=0.065; Si[0.16,0.16]; Mn[1.15,1.15]; P<=0.018; S<=0.005; Nb[0.02,0.02]; Ti[0.06,0.06] | 103 | Q460C | B 低合金钢-低合金高强结构钢-B22 Q460C
107 | Q460C-2 | Als | 0.025 |  |  | 0 | 0.028215 | 0.028215 | 0 | 无约束 | 无约束 | ok | 是 |  | C<=0.065; Si[0.16,0.16]; Mn[1.15,1.15]; P<=0.018; S<=0.005; Nb[0.02,0.02]; Ti[0.06,0.06] | 103 | Q460C | B 低合金钢-低合金高强结构钢-B22 Q460C
107 | Q460C-2 | Alt |  |  |  | 0 | 0.028215 | 0.028215 | 0 | 无约束 | 无约束 | ok | 是 |  | C<=0.065; Si[0.16,0.16]; Mn[1.15,1.15]; P<=0.018; S<=0.005; Nb[0.02,0.02]; Ti[0.06,0.06] | 103 | Q460C | B 低合金钢-低合金高强结构钢-B22 Q460C
107 | Q460C-2 | Cr |  |  |  | 0 | 0 | 0 | 0 | 无约束 | 无约束 | ok | 是 |  | C<=0.065; Si[0.16,0.16]; Mn[1.15,1.15]; P<=0.018; S<=0.005; Nb[0.02,0.02]; Ti[0.06,0.06] | 103 | Q460C | B 低合金钢-低合金高强结构钢-B22 Q460C
107 | Q460C-2 | Ni |  |  |  | 0 | 0 | 0 | 0 | 无约束 | 无约束 | ok | 是 |  | C<=0.065; Si[0.16,0.16]; Mn[1.15,1.15]; P<=0.018; S<=0.005; Nb[0.02,0.02]; Ti[0.06,0.06] | 103 | Q460C | B 低合金钢-低合金高强结构钢-B22 Q460C
107 | Q460C-2 | Cu |  |  |  | 0 | 0 | 0 | 0 | 无约束 | 无约束 | ok | 是 |  | C<=0.065; Si[0.16,0.16]; Mn[1.15,1.15]; P<=0.018; S<=0.005; Nb[0.02,0.02]; Ti[0.06,0.06] | 103 | Q460C | B 低合金钢-低合金高强结构钢-B22 Q460C
107 | Q460C-2 | Mo |  |  |  | 0 | 0 | 0 | 0 | 无约束 | 无约束 | ok | 是 |  | C<=0.065; Si[0.16,0.16]; Mn[1.15,1.15]; P<=0.018; S<=0.005; Nb[0.02,0.02]; Ti[0.06,0.06] | 103 | Q460C | B 低合金钢-低合金高强结构钢-B22 Q460C
107 | Q460C-2 | B |  |  |  | 0 | 0 | 0 | 0 | 无约束 | 无约束 | ok | 是 |  | C<=0.065; Si[0.16,0.16]; Mn[1.15,1.15]; P<=0.018; S<=0.005; Nb[0.02,0.02]; Ti[0.06,0.06] | 103 | Q460C | B 低合金钢-低合金高强结构钢-B22 Q460C
107 | Q460C-2 | Sb |  |  |  | 0 | 0 | 0 | 0 | 无约束 | 无约束 | ok | 是 |  | C<=0.065; Si[0.16,0.16]; Mn[1.15,1.15]; P<=0.018; S<=0.005; Nb[0.02,0.02]; Ti[0.06,0.06] | 103 | Q460C | B 低合金钢-低合金高强结构钢-B22 Q460C
108 | Q460MC-1 | C | 0.07 |  | 0.065 | 0.049 | 0.067259 | 0.065 | -0.002259 | NG | OK | ok | 否 | C高于上限：0.0673% > 0.0650% | C<=0.065; Si[0.16,0.16]; Mn[1.15,1.15]; P<=0.018; S<=0.005; Nb[0.015,0.015]; Ti[0.055,0.055] | 104 | Q460MC | B 低合金钢-低合金高强结构钢-B06 Q460MC
108 | Q460MC-1 | Si | 0.16 | 0.16 | 0.16 | 0 | 0.16 | 0.16 | 0 | OK | OK | ok | 否 | C高于上限：0.0673% > 0.0650% | C<=0.065; Si[0.16,0.16]; Mn[1.15,1.15]; P<=0.018; S<=0.005; Nb[0.015,0.015]; Ti[0.055,0.055] | 104 | Q460MC | B 低合金钢-低合金高强结构钢-B06 Q460MC
108 | Q460MC-1 | Mn | 1.15 | 1.15 | 1.15 | 0.109 | 1.15 | 1.15 | 0 | OK | OK | ok | 否 | C高于上限：0.0673% > 0.0650% | C<=0.065; Si[0.16,0.16]; Mn[1.15,1.15]; P<=0.018; S<=0.005; Nb[0.015,0.015]; Ti[0.055,0.055] | 104 | Q460MC | B 低合金钢-低合金高强结构钢-B06 Q460MC
108 | Q460MC-1 | P | 0.018 |  | 0.018 | 0 | 0 | 0 | 0 | OK | OK | ok | 否 | C高于上限：0.0673% > 0.0650% | C<=0.065; Si[0.16,0.16]; Mn[1.15,1.15]; P<=0.018; S<=0.005; Nb[0.015,0.015]; Ti[0.055,0.055] | 104 | Q460MC | B 低合金钢-低合金高强结构钢-B06 Q460MC
108 | Q460MC-1 | S | 0.005 |  | 0.005 | 0 | 0 | 0 | 0 | OK | OK | ok | 否 | C高于上限：0.0673% > 0.0650% | C<=0.065; Si[0.16,0.16]; Mn[1.15,1.15]; P<=0.018; S<=0.005; Nb[0.015,0.015]; Ti[0.055,0.055] | 104 | Q460MC | B 低合金钢-低合金高强结构钢-B06 Q460MC
108 | Q460MC-1 | V |  |  |  | 0 | 0 | 0 | 0 | 无约束 | 无约束 | ok | 否 | C高于上限：0.0673% > 0.0650% | C<=0.065; Si[0.16,0.16]; Mn[1.15,1.15]; P<=0.018; S<=0.005; Nb[0.015,0.015]; Ti[0.055,0.055] | 104 | Q460MC | B 低合金钢-低合金高强结构钢-B06 Q460MC
108 | Q460MC-1 | Nb | 0.015 | 0.015 | 0.015 | 0 | 0.015 | 0.015 | 0 | OK | OK | ok | 否 | C高于上限：0.0673% > 0.0650% | C<=0.065; Si[0.16,0.16]; Mn[1.15,1.15]; P<=0.018; S<=0.005; Nb[0.015,0.015]; Ti[0.055,0.055] | 104 | Q460MC | B 低合金钢-低合金高强结构钢-B06 Q460MC
108 | Q460MC-1 | Ti | 0.05 | 0.055 | 0.055 | 0 | 0.055 | 0.055 | 0 | OK | OK | ok | 否 | C高于上限：0.0673% > 0.0650% | C<=0.065; Si[0.16,0.16]; Mn[1.15,1.15]; P<=0.018; S<=0.005; Nb[0.015,0.015]; Ti[0.055,0.055] | 104 | Q460MC | B 低合金钢-低合金高强结构钢-B06 Q460MC
108 | Q460MC-1 | Als | 0.025 |  |  | 0 | 0.028215 | 0.028215 | 0 | 无约束 | 无约束 | ok | 否 | C高于上限：0.0673% > 0.0650% | C<=0.065; Si[0.16,0.16]; Mn[1.15,1.15]; P<=0.018; S<=0.005; Nb[0.015,0.015]; Ti[0.055,0.055] | 104 | Q460MC | B 低合金钢-低合金高强结构钢-B06 Q460MC
108 | Q460MC-1 | Alt |  |  |  | 0 | 0.028215 | 0.028215 | 0 | 无约束 | 无约束 | ok | 否 | C高于上限：0.0673% > 0.0650% | C<=0.065; Si[0.16,0.16]; Mn[1.15,1.15]; P<=0.018; S<=0.005; Nb[0.015,0.015]; Ti[0.055,0.055] | 104 | Q460MC | B 低合金钢-低合金高强结构钢-B06 Q460MC
108 | Q460MC-1 | Cr |  |  |  | 0 | 0 | 0 | 0 | 无约束 | 无约束 | ok | 否 | C高于上限：0.0673% > 0.0650% | C<=0.065; Si[0.16,0.16]; Mn[1.15,1.15]; P<=0.018; S<=0.005; Nb[0.015,0.015]; Ti[0.055,0.055] | 104 | Q460MC | B 低合金钢-低合金高强结构钢-B06 Q460MC
108 | Q460MC-1 | Ni |  |  |  | 0 | 0 | 0 | 0 | 无约束 | 无约束 | ok | 否 | C高于上限：0.0673% > 0.0650% | C<=0.065; Si[0.16,0.16]; Mn[1.15,1.15]; P<=0.018; S<=0.005; Nb[0.015,0.015]; Ti[0.055,0.055] | 104 | Q460MC | B 低合金钢-低合金高强结构钢-B06 Q460MC
108 | Q460MC-1 | Cu |  |  |  | 0 | 0 | 0 | 0 | 无约束 | 无约束 | ok | 否 | C高于上限：0.0673% > 0.0650% | C<=0.065; Si[0.16,0.16]; Mn[1.15,1.15]; P<=0.018; S<=0.005; Nb[0.015,0.015]; Ti[0.055,0.055] | 104 | Q460MC | B 低合金钢-低合金高强结构钢-B06 Q460MC
108 | Q460MC-1 | Mo |  |  |  | 0 | 0 | 0 | 0 | 无约束 | 无约束 | ok | 否 | C高于上限：0.0673% > 0.0650% | C<=0.065; Si[0.16,0.16]; Mn[1.15,1.15]; P<=0.018; S<=0.005; Nb[0.015,0.015]; Ti[0.055,0.055] | 104 | Q460MC | B 低合金钢-低合金高强结构钢-B06 Q460MC
108 | Q460MC-1 | B |  |  |  | 0 | 0 | 0 | 0 | 无约束 | 无约束 | ok | 否 | C高于上限：0.0673% > 0.0650% | C<=0.065; Si[0.16,0.16]; Mn[1.15,1.15]; P<=0.018; S<=0.005; Nb[0.015,0.015]; Ti[0.055,0.055] | 104 | Q460MC | B 低合金钢-低合金高强结构钢-B06 Q460MC
108 | Q460MC-1 | Sb |  |  |  | 0 | 0 | 0 | 0 | 无约束 | 无约束 | ok | 否 | C高于上限：0.0673% > 0.0650% | C<=0.065; Si[0.16,0.16]; Mn[1.15,1.15]; P<=0.018; S<=0.005; Nb[0.015,0.015]; Ti[0.055,0.055] | 104 | Q460MC | B 低合金钢-低合金高强结构钢-B06 Q460MC
109 | Q460MC-2 | C | 0.07 |  | 0.065 | 0.046333 | 0.064259 | 0.065 | 0.000741 | OK | OK | ok | 是 |  | C<=0.065; Si[0.16,0.16]; Mn[1.15,1.15]; P<=0.018; S<=0.005; Nb[0.02,0.02]; Ti[0.06,0.06] | 105 | Q460MC | B 低合金钢-低合金高强结构钢-B06 Q460MC
109 | Q460MC-2 | Si | 0.16 | 0.16 | 0.16 | 0 | 0.16 | 0.16 | 0 | OK | OK | ok | 是 |  | C<=0.065; Si[0.16,0.16]; Mn[1.15,1.15]; P<=0.018; S<=0.005; Nb[0.02,0.02]; Ti[0.06,0.06] | 105 | Q460MC | B 低合金钢-低合金高强结构钢-B06 Q460MC
109 | Q460MC-2 | Mn | 1.15 | 1.15 | 1.15 | 0.128 | 1.15 | 1.15 | 0 | OK | OK | ok | 是 |  | C<=0.065; Si[0.16,0.16]; Mn[1.15,1.15]; P<=0.018; S<=0.005; Nb[0.02,0.02]; Ti[0.06,0.06] | 105 | Q460MC | B 低合金钢-低合金高强结构钢-B06 Q460MC
109 | Q460MC-2 | P | 0.018 |  | 0.018 | 0 | 0 | 0 | 0 | OK | OK | ok | 是 |  | C<=0.065; Si[0.16,0.16]; Mn[1.15,1.15]; P<=0.018; S<=0.005; Nb[0.02,0.02]; Ti[0.06,0.06] | 105 | Q460MC | B 低合金钢-低合金高强结构钢-B06 Q460MC
109 | Q460MC-2 | S | 0.005 |  | 0.005 | 0 | 0 | 0 | 0 | OK | OK | ok | 是 |  | C<=0.065; Si[0.16,0.16]; Mn[1.15,1.15]; P<=0.018; S<=0.005; Nb[0.02,0.02]; Ti[0.06,0.06] | 105 | Q460MC | B 低合金钢-低合金高强结构钢-B06 Q460MC
109 | Q460MC-2 | V |  |  |  | 0 | 0 | 0 | 0 | 无约束 | 无约束 | ok | 是 |  | C<=0.065; Si[0.16,0.16]; Mn[1.15,1.15]; P<=0.018; S<=0.005; Nb[0.02,0.02]; Ti[0.06,0.06] | 105 | Q460MC | B 低合金钢-低合金高强结构钢-B06 Q460MC
109 | Q460MC-2 | Nb | 0.02 | 0.02 | 0.02 | 0 | 0.02 | 0.02 | 0 | OK | OK | ok | 是 |  | C<=0.065; Si[0.16,0.16]; Mn[1.15,1.15]; P<=0.018; S<=0.005; Nb[0.02,0.02]; Ti[0.06,0.06] | 105 | Q460MC | B 低合金钢-低合金高强结构钢-B06 Q460MC
109 | Q460MC-2 | Ti | 0.055 | 0.06 | 0.06 | 0 | 0.06 | 0.06 | 0 | OK | OK | ok | 是 |  | C<=0.065; Si[0.16,0.16]; Mn[1.15,1.15]; P<=0.018; S<=0.005; Nb[0.02,0.02]; Ti[0.06,0.06] | 105 | Q460MC | B 低合金钢-低合金高强结构钢-B06 Q460MC
109 | Q460MC-2 | Als | 0.025 |  |  | 0 | 0.028215 | 0.028215 | 0 | 无约束 | 无约束 | ok | 是 |  | C<=0.065; Si[0.16,0.16]; Mn[1.15,1.15]; P<=0.018; S<=0.005; Nb[0.02,0.02]; Ti[0.06,0.06] | 105 | Q460MC | B 低合金钢-低合金高强结构钢-B06 Q460MC
109 | Q460MC-2 | Alt |  |  |  | 0 | 0.028215 | 0.028215 | 0 | 无约束 | 无约束 | ok | 是 |  | C<=0.065; Si[0.16,0.16]; Mn[1.15,1.15]; P<=0.018; S<=0.005; Nb[0.02,0.02]; Ti[0.06,0.06] | 105 | Q460MC | B 低合金钢-低合金高强结构钢-B06 Q460MC
109 | Q460MC-2 | Cr |  |  |  | 0 | 0 | 0 | 0 | 无约束 | 无约束 | ok | 是 |  | C<=0.065; Si[0.16,0.16]; Mn[1.15,1.15]; P<=0.018; S<=0.005; Nb[0.02,0.02]; Ti[0.06,0.06] | 105 | Q460MC | B 低合金钢-低合金高强结构钢-B06 Q460MC
109 | Q460MC-2 | Ni |  |  |  | 0 | 0 | 0 | 0 | 无约束 | 无约束 | ok | 是 |  | C<=0.065; Si[0.16,0.16]; Mn[1.15,1.15]; P<=0.018; S<=0.005; Nb[0.02,0.02]; Ti[0.06,0.06] | 105 | Q460MC | B 低合金钢-低合金高强结构钢-B06 Q460MC
109 | Q460MC-2 | Cu |  |  |  | 0 | 0 | 0 | 0 | 无约束 | 无约束 | ok | 是 |  | C<=0.065; Si[0.16,0.16]; Mn[1.15,1.15]; P<=0.018; S<=0.005; Nb[0.02,0.02]; Ti[0.06,0.06] | 105 | Q460MC | B 低合金钢-低合金高强结构钢-B06 Q460MC
109 | Q460MC-2 | Mo |  |  |  | 0 | 0 | 0 | 0 | 无约束 | 无约束 | ok | 是 |  | C<=0.065; Si[0.16,0.16]; Mn[1.15,1.15]; P<=0.018; S<=0.005; Nb[0.02,0.02]; Ti[0.06,0.06] | 105 | Q460MC | B 低合金钢-低合金高强结构钢-B06 Q460MC
109 | Q460MC-2 | B |  |  |  | 0 | 0 | 0 | 0 | 无约束 | 无约束 | ok | 是 |  | C<=0.065; Si[0.16,0.16]; Mn[1.15,1.15]; P<=0.018; S<=0.005; Nb[0.02,0.02]; Ti[0.06,0.06] | 105 | Q460MC | B 低合金钢-低合金高强结构钢-B06 Q460MC
109 | Q460MC-2 | Sb |  |  |  | 0 | 0 | 0 | 0 | 无约束 | 无约束 | ok | 是 |  | C<=0.065; Si[0.16,0.16]; Mn[1.15,1.15]; P<=0.018; S<=0.005; Nb[0.02,0.02]; Ti[0.06,0.06] | 105 | Q460MC | B 低合金钢-低合金高强结构钢-B06 Q460MC
110 | Q460MC(YZ)-2 | C | 0.14 |  | 0.135 | 0.0434 | 0.107261 | 0.107261 | 0 | OK | OK | ok | 是 |  | C<=0.135; Si[0.16,0.16]; Mn[1.4,1.4]; P<=0.015; S<=0.005; Nb[0.03,0.03]; Ti[0.035,0.035] | 106 | Q460MC(YZ) | B 低合金钢-低合金高强结构钢-B56 Q460MC(YZ)
110 | Q460MC(YZ)-2 | Si | 0.16 | 0.16 | 0.16 | 0 | 0.16 | 0.16 | 0 | OK | OK | ok | 是 |  | C<=0.135; Si[0.16,0.16]; Mn[1.4,1.4]; P<=0.015; S<=0.005; Nb[0.03,0.03]; Ti[0.035,0.035] | 106 | Q460MC(YZ) | B 低合金钢-低合金高强结构钢-B56 Q460MC(YZ)
110 | Q460MC(YZ)-2 | Mn | 1.4 | 1.4 | 1.4 | 0.1096 | 1.4 | 1.4 | 0 | OK | OK | ok | 是 |  | C<=0.135; Si[0.16,0.16]; Mn[1.4,1.4]; P<=0.015; S<=0.005; Nb[0.03,0.03]; Ti[0.035,0.035] | 106 | Q460MC(YZ) | B 低合金钢-低合金高强结构钢-B56 Q460MC(YZ)
110 | Q460MC(YZ)-2 | P | 0.015 |  | 0.015 | 0 | 0 | 0 | 0 | OK | OK | ok | 是 |  | C<=0.135; Si[0.16,0.16]; Mn[1.4,1.4]; P<=0.015; S<=0.005; Nb[0.03,0.03]; Ti[0.035,0.035] | 106 | Q460MC(YZ) | B 低合金钢-低合金高强结构钢-B56 Q460MC(YZ)
110 | Q460MC(YZ)-2 | S | 0.005 |  | 0.005 | 0 | 0 | 0 | 0 | OK | OK | ok | 是 |  | C<=0.135; Si[0.16,0.16]; Mn[1.4,1.4]; P<=0.015; S<=0.005; Nb[0.03,0.03]; Ti[0.035,0.035] | 106 | Q460MC(YZ) | B 低合金钢-低合金高强结构钢-B56 Q460MC(YZ)
110 | Q460MC(YZ)-2 | V | 0 |  |  | 0 | 0 | 0 | 0 | 无约束 | 无约束 | ok | 是 |  | C<=0.135; Si[0.16,0.16]; Mn[1.4,1.4]; P<=0.015; S<=0.005; Nb[0.03,0.03]; Ti[0.035,0.035] | 106 | Q460MC(YZ) | B 低合金钢-低合金高强结构钢-B56 Q460MC(YZ)
110 | Q460MC(YZ)-2 | Nb | 0.03 | 0.03 | 0.03 | 0 | 0.03 | 0.03 | 0 | OK | OK | ok | 是 |  | C<=0.135; Si[0.16,0.16]; Mn[1.4,1.4]; P<=0.015; S<=0.005; Nb[0.03,0.03]; Ti[0.035,0.035] | 106 | Q460MC(YZ) | B 低合金钢-低合金高强结构钢-B56 Q460MC(YZ)
110 | Q460MC(YZ)-2 | Ti | 0.03 | 0.035 | 0.035 | 0 | 0.035 | 0.035 | 0 | OK | OK | ok | 是 |  | C<=0.135; Si[0.16,0.16]; Mn[1.4,1.4]; P<=0.015; S<=0.005; Nb[0.03,0.03]; Ti[0.035,0.035] | 106 | Q460MC(YZ) | B 低合金钢-低合金高强结构钢-B56 Q460MC(YZ)
110 | Q460MC(YZ)-2 | Als |  |  |  | 0 | 0.02079 | 0.02079 | 0 | 无约束 | 无约束 | ok | 是 |  | C<=0.135; Si[0.16,0.16]; Mn[1.4,1.4]; P<=0.015; S<=0.005; Nb[0.03,0.03]; Ti[0.035,0.035] | 106 | Q460MC(YZ) | B 低合金钢-低合金高强结构钢-B56 Q460MC(YZ)
110 | Q460MC(YZ)-2 | Alt | 0.025 |  |  | 0 | 0.02079 | 0.02079 | 0 | 无约束 | 无约束 | ok | 是 |  | C<=0.135; Si[0.16,0.16]; Mn[1.4,1.4]; P<=0.015; S<=0.005; Nb[0.03,0.03]; Ti[0.035,0.035] | 106 | Q460MC(YZ) | B 低合金钢-低合金高强结构钢-B56 Q460MC(YZ)
110 | Q460MC(YZ)-2 | Cr | 0 |  |  | 0 | 0 | 0 | 0 | 无约束 | 无约束 | ok | 是 |  | C<=0.135; Si[0.16,0.16]; Mn[1.4,1.4]; P<=0.015; S<=0.005; Nb[0.03,0.03]; Ti[0.035,0.035] | 106 | Q460MC(YZ) | B 低合金钢-低合金高强结构钢-B56 Q460MC(YZ)
110 | Q460MC(YZ)-2 | Ni | 0 |  |  | 0 | 0 | 0 | 0 | 无约束 | 无约束 | ok | 是 |  | C<=0.135; Si[0.16,0.16]; Mn[1.4,1.4]; P<=0.015; S<=0.005; Nb[0.03,0.03]; Ti[0.035,0.035] | 106 | Q460MC(YZ) | B 低合金钢-低合金高强结构钢-B56 Q460MC(YZ)
110 | Q460MC(YZ)-2 | Cu | 0 |  |  | 0 | 0 | 0 | 0 | 无约束 | 无约束 | ok | 是 |  | C<=0.135; Si[0.16,0.16]; Mn[1.4,1.4]; P<=0.015; S<=0.005; Nb[0.03,0.03]; Ti[0.035,0.035] | 106 | Q460MC(YZ) | B 低合金钢-低合金高强结构钢-B56 Q460MC(YZ)
110 | Q460MC(YZ)-2 | Mo | 0 |  |  | 0 | 0 | 0 | 0 | 无约束 | 无约束 | ok | 是 |  | C<=0.135; Si[0.16,0.16]; Mn[1.4,1.4]; P<=0.015; S<=0.005; Nb[0.03,0.03]; Ti[0.035,0.035] | 106 | Q460MC(YZ) | B 低合金钢-低合金高强结构钢-B56 Q460MC(YZ)
110 | Q460MC(YZ)-2 | B |  |  |  | 0 | 0 | 0 | 0 | 无约束 | 无约束 | ok | 是 |  | C<=0.135; Si[0.16,0.16]; Mn[1.4,1.4]; P<=0.015; S<=0.005; Nb[0.03,0.03]; Ti[0.035,0.035] | 106 | Q460MC(YZ) | B 低合金钢-低合金高强结构钢-B56 Q460MC(YZ)
110 | Q460MC(YZ)-2 | Sb |  |  |  | 0 | 0 | 0 | 0 | 无约束 | 无约束 | ok | 是 |  | C<=0.135; Si[0.16,0.16]; Mn[1.4,1.4]; P<=0.015; S<=0.005; Nb[0.03,0.03]; Ti[0.035,0.035] | 106 | Q460MC(YZ) | B 低合金钢-低合金高强结构钢-B56 Q460MC(YZ)
111 | Q460MD-1 | C | 0.07 |  | 0.065 | 0.0434 | 0.064279 | 0.065 | 0.000721 | OK | OK | ok | 是 |  | C<=0.065; Si[0.16,0.16]; Mn[1.3,1.3]; P<=0.018; S<=0.003; Nb[0.015,0.015]; Ti[0.06,0.06] | 107 | Q460MD | B 低合金钢-低合金高强结构钢-B07 Q460MD
111 | Q460MD-1 | Si | 0.16 | 0.16 | 0.16 | 0 | 0.16 | 0.16 | 0 | OK | OK | ok | 是 |  | C<=0.065; Si[0.16,0.16]; Mn[1.3,1.3]; P<=0.018; S<=0.003; Nb[0.015,0.015]; Ti[0.06,0.06] | 107 | Q460MD | B 低合金钢-低合金高强结构钢-B07 Q460MD
111 | Q460MD-1 | Mn | 1.3 | 1.3 | 1.3 | 0.1096 | 1.3 | 1.3 | 0 | OK | OK | ok | 是 |  | C<=0.065; Si[0.16,0.16]; Mn[1.3,1.3]; P<=0.018; S<=0.003; Nb[0.015,0.015]; Ti[0.06,0.06] | 107 | Q460MD | B 低合金钢-低合金高强结构钢-B07 Q460MD
111 | Q460MD-1 | P | 0.018 |  | 0.018 | 0 | 0 | 0 | 0 | OK | OK | ok | 是 |  | C<=0.065; Si[0.16,0.16]; Mn[1.3,1.3]; P<=0.018; S<=0.003; Nb[0.015,0.015]; Ti[0.06,0.06] | 107 | Q460MD | B 低合金钢-低合金高强结构钢-B07 Q460MD
111 | Q460MD-1 | S | 0.003 |  | 0.003 | 0 | 0 | 0 | 0 | OK | OK | ok | 是 |  | C<=0.065; Si[0.16,0.16]; Mn[1.3,1.3]; P<=0.018; S<=0.003; Nb[0.015,0.015]; Ti[0.06,0.06] | 107 | Q460MD | B 低合金钢-低合金高强结构钢-B07 Q460MD
111 | Q460MD-1 | V |  |  |  | 0 | 0 | 0 | 0 | 无约束 | 无约束 | ok | 是 |  | C<=0.065; Si[0.16,0.16]; Mn[1.3,1.3]; P<=0.018; S<=0.003; Nb[0.015,0.015]; Ti[0.06,0.06] | 107 | Q460MD | B 低合金钢-低合金高强结构钢-B07 Q460MD
111 | Q460MD-1 | Nb | 0.015 | 0.015 | 0.015 | 0 | 0.015 | 0.015 | 0 | OK | OK | ok | 是 |  | C<=0.065; Si[0.16,0.16]; Mn[1.3,1.3]; P<=0.018; S<=0.003; Nb[0.015,0.015]; Ti[0.06,0.06] | 107 | Q460MD | B 低合金钢-低合金高强结构钢-B07 Q460MD
111 | Q460MD-1 | Ti | 0.055 | 0.06 | 0.06 | 0 | 0.06 | 0.06 | 0 | OK | OK | ok | 是 |  | C<=0.065; Si[0.16,0.16]; Mn[1.3,1.3]; P<=0.018; S<=0.003; Nb[0.015,0.015]; Ti[0.06,0.06] | 107 | Q460MD | B 低合金钢-低合金高强结构钢-B07 Q460MD
111 | Q460MD-1 | Als | 0.025 |  |  | 0 | 0.028215 | 0.028215 | 0 | 无约束 | 无约束 | ok | 是 |  | C<=0.065; Si[0.16,0.16]; Mn[1.3,1.3]; P<=0.018; S<=0.003; Nb[0.015,0.015]; Ti[0.06,0.06] | 107 | Q460MD | B 低合金钢-低合金高强结构钢-B07 Q460MD
111 | Q460MD-1 | Alt |  |  |  | 0 | 0.028215 | 0.028215 | 0 | 无约束 | 无约束 | ok | 是 |  | C<=0.065; Si[0.16,0.16]; Mn[1.3,1.3]; P<=0.018; S<=0.003; Nb[0.015,0.015]; Ti[0.06,0.06] | 107 | Q460MD | B 低合金钢-低合金高强结构钢-B07 Q460MD
111 | Q460MD-1 | Cr |  |  |  | 0 | 0 | 0 | 0 | 无约束 | 无约束 | ok | 是 |  | C<=0.065; Si[0.16,0.16]; Mn[1.3,1.3]; P<=0.018; S<=0.003; Nb[0.015,0.015]; Ti[0.06,0.06] | 107 | Q460MD | B 低合金钢-低合金高强结构钢-B07 Q460MD
111 | Q460MD-1 | Ni |  |  |  | 0 | 0 | 0 | 0 | 无约束 | 无约束 | ok | 是 |  | C<=0.065; Si[0.16,0.16]; Mn[1.3,1.3]; P<=0.018; S<=0.003; Nb[0.015,0.015]; Ti[0.06,0.06] | 107 | Q460MD | B 低合金钢-低合金高强结构钢-B07 Q460MD
111 | Q460MD-1 | Cu |  |  |  | 0 | 0 | 0 | 0 | 无约束 | 无约束 | ok | 是 |  | C<=0.065; Si[0.16,0.16]; Mn[1.3,1.3]; P<=0.018; S<=0.003; Nb[0.015,0.015]; Ti[0.06,0.06] | 107 | Q460MD | B 低合金钢-低合金高强结构钢-B07 Q460MD
111 | Q460MD-1 | Mo |  |  |  | 0 | 0 | 0 | 0 | 无约束 | 无约束 | ok | 是 |  | C<=0.065; Si[0.16,0.16]; Mn[1.3,1.3]; P<=0.018; S<=0.003; Nb[0.015,0.015]; Ti[0.06,0.06] | 107 | Q460MD | B 低合金钢-低合金高强结构钢-B07 Q460MD
111 | Q460MD-1 | B |  |  |  | 0 | 0 | 0 | 0 | 无约束 | 无约束 | ok | 是 |  | C<=0.065; Si[0.16,0.16]; Mn[1.3,1.3]; P<=0.018; S<=0.003; Nb[0.015,0.015]; Ti[0.06,0.06] | 107 | Q460MD | B 低合金钢-低合金高强结构钢-B07 Q460MD
111 | Q460MD-1 | Sb |  |  |  | 0 | 0 | 0 | 0 | 无约束 | 无约束 | ok | 是 |  | C<=0.065; Si[0.16,0.16]; Mn[1.3,1.3]; P<=0.018; S<=0.003; Nb[0.015,0.015]; Ti[0.06,0.06] | 107 | Q460MD | B 低合金钢-低合金高强结构钢-B07 Q460MD
112 | Q460MD-2 | C | 0.07 |  | 0.065 | 0.0434 | 0.065156 | 0.065 | -0.000156 | NG | OK | ok | 否 | C高于上限：0.0652% > 0.0650% | C<=0.065; Si[0.16,0.16]; Mn[1.35,1.35]; P<=0.018; S<=0.003; Nb[0.015,0.015]; Ti[0.07,0.07] | 108 | Q460MD | B 低合金钢-低合金高强结构钢-B07 Q460MD
112 | Q460MD-2 | Si | 0.16 | 0.16 | 0.16 | 0 | 0.16 | 0.16 | 0 | OK | OK | ok | 否 | C高于上限：0.0652% > 0.0650% | C<=0.065; Si[0.16,0.16]; Mn[1.35,1.35]; P<=0.018; S<=0.003; Nb[0.015,0.015]; Ti[0.07,0.07] | 108 | Q460MD | B 低合金钢-低合金高强结构钢-B07 Q460MD
112 | Q460MD-2 | Mn | 1.35 | 1.35 | 1.35 | 0.1096 | 1.35 | 1.35 | 0 | OK | OK | ok | 否 | C高于上限：0.0652% > 0.0650% | C<=0.065; Si[0.16,0.16]; Mn[1.35,1.35]; P<=0.018; S<=0.003; Nb[0.015,0.015]; Ti[0.07,0.07] | 108 | Q460MD | B 低合金钢-低合金高强结构钢-B07 Q460MD
112 | Q460MD-2 | P | 0.018 |  | 0.018 | 0 | 0 | 0 | 0 | OK | OK | ok | 否 | C高于上限：0.0652% > 0.0650% | C<=0.065; Si[0.16,0.16]; Mn[1.35,1.35]; P<=0.018; S<=0.003; Nb[0.015,0.015]; Ti[0.07,0.07] | 108 | Q460MD | B 低合金钢-低合金高强结构钢-B07 Q460MD
112 | Q460MD-2 | S | 0.003 |  | 0.003 | 0 | 0 | 0 | 0 | OK | OK | ok | 否 | C高于上限：0.0652% > 0.0650% | C<=0.065; Si[0.16,0.16]; Mn[1.35,1.35]; P<=0.018; S<=0.003; Nb[0.015,0.015]; Ti[0.07,0.07] | 108 | Q460MD | B 低合金钢-低合金高强结构钢-B07 Q460MD
112 | Q460MD-2 | V |  |  |  | 0 | 0 | 0 | 0 | 无约束 | 无约束 | ok | 否 | C高于上限：0.0652% > 0.0650% | C<=0.065; Si[0.16,0.16]; Mn[1.35,1.35]; P<=0.018; S<=0.003; Nb[0.015,0.015]; Ti[0.07,0.07] | 108 | Q460MD | B 低合金钢-低合金高强结构钢-B07 Q460MD
112 | Q460MD-2 | Nb | 0.015 | 0.015 | 0.015 | 0 | 0.015 | 0.015 | 0 | OK | OK | ok | 否 | C高于上限：0.0652% > 0.0650% | C<=0.065; Si[0.16,0.16]; Mn[1.35,1.35]; P<=0.018; S<=0.003; Nb[0.015,0.015]; Ti[0.07,0.07] | 108 | Q460MD | B 低合金钢-低合金高强结构钢-B07 Q460MD
112 | Q460MD-2 | Ti | 0.065 | 0.07 | 0.07 | 0 | 0.07 | 0.07 | 0 | OK | OK | ok | 否 | C高于上限：0.0652% > 0.0650% | C<=0.065; Si[0.16,0.16]; Mn[1.35,1.35]; P<=0.018; S<=0.003; Nb[0.015,0.015]; Ti[0.07,0.07] | 108 | Q460MD | B 低合金钢-低合金高强结构钢-B07 Q460MD
112 | Q460MD-2 | Als | 0.025 |  |  | 0 | 0.028215 | 0.028215 | 0 | 无约束 | 无约束 | ok | 否 | C高于上限：0.0652% > 0.0650% | C<=0.065; Si[0.16,0.16]; Mn[1.35,1.35]; P<=0.018; S<=0.003; Nb[0.015,0.015]; Ti[0.07,0.07] | 108 | Q460MD | B 低合金钢-低合金高强结构钢-B07 Q460MD
112 | Q460MD-2 | Alt |  |  |  | 0 | 0.028215 | 0.028215 | 0 | 无约束 | 无约束 | ok | 否 | C高于上限：0.0652% > 0.0650% | C<=0.065; Si[0.16,0.16]; Mn[1.35,1.35]; P<=0.018; S<=0.003; Nb[0.015,0.015]; Ti[0.07,0.07] | 108 | Q460MD | B 低合金钢-低合金高强结构钢-B07 Q460MD
112 | Q460MD-2 | Cr |  |  |  | 0 | 0 | 0 | 0 | 无约束 | 无约束 | ok | 否 | C高于上限：0.0652% > 0.0650% | C<=0.065; Si[0.16,0.16]; Mn[1.35,1.35]; P<=0.018; S<=0.003; Nb[0.015,0.015]; Ti[0.07,0.07] | 108 | Q460MD | B 低合金钢-低合金高强结构钢-B07 Q460MD
112 | Q460MD-2 | Ni |  |  |  | 0 | 0 | 0 | 0 | 无约束 | 无约束 | ok | 否 | C高于上限：0.0652% > 0.0650% | C<=0.065; Si[0.16,0.16]; Mn[1.35,1.35]; P<=0.018; S<=0.003; Nb[0.015,0.015]; Ti[0.07,0.07] | 108 | Q460MD | B 低合金钢-低合金高强结构钢-B07 Q460MD
112 | Q460MD-2 | Cu |  |  |  | 0 | 0 | 0 | 0 | 无约束 | 无约束 | ok | 否 | C高于上限：0.0652% > 0.0650% | C<=0.065; Si[0.16,0.16]; Mn[1.35,1.35]; P<=0.018; S<=0.003; Nb[0.015,0.015]; Ti[0.07,0.07] | 108 | Q460MD | B 低合金钢-低合金高强结构钢-B07 Q460MD
112 | Q460MD-2 | Mo |  |  |  | 0 | 0 | 0 | 0 | 无约束 | 无约束 | ok | 否 | C高于上限：0.0652% > 0.0650% | C<=0.065; Si[0.16,0.16]; Mn[1.35,1.35]; P<=0.018; S<=0.003; Nb[0.015,0.015]; Ti[0.07,0.07] | 108 | Q460MD | B 低合金钢-低合金高强结构钢-B07 Q460MD
112 | Q460MD-2 | B |  |  |  | 0 | 0 | 0 | 0 | 无约束 | 无约束 | ok | 否 | C高于上限：0.0652% > 0.0650% | C<=0.065; Si[0.16,0.16]; Mn[1.35,1.35]; P<=0.018; S<=0.003; Nb[0.015,0.015]; Ti[0.07,0.07] | 108 | Q460MD | B 低合金钢-低合金高强结构钢-B07 Q460MD
112 | Q460MD-2 | Sb |  |  |  | 0 | 0 | 0 | 0 | 无约束 | 无约束 | ok | 否 | C高于上限：0.0652% > 0.0650% | C<=0.065; Si[0.16,0.16]; Mn[1.35,1.35]; P<=0.018; S<=0.003; Nb[0.015,0.015]; Ti[0.07,0.07] | 108 | Q460MD | B 低合金钢-低合金高强结构钢-B07 Q460MD
113 | Q500MC-1 | C | 0.07 |  | 0.065 | 0.0434 | 0.066033 | 0.065 | -0.001033 | NG | OK | ok | 否 | C高于上限：0.0660% > 0.0650% | C<=0.065; Si[0.15,0.15]; Mn[1.4,1.4]; P<=0.02; S<=0.01; Nb[0.02,0.02]; Ti[0.06,0.06] | 109 | Q500MC | B 低合金钢-低合金高强结构钢-B49 Q500MC
113 | Q500MC-1 | Si | 0.15 | 0.15 | 0.15 | 0 | 0.15 | 0.15 | 0 | OK | OK | ok | 否 | C高于上限：0.0660% > 0.0650% | C<=0.065; Si[0.15,0.15]; Mn[1.4,1.4]; P<=0.02; S<=0.01; Nb[0.02,0.02]; Ti[0.06,0.06] | 109 | Q500MC | B 低合金钢-低合金高强结构钢-B49 Q500MC
113 | Q500MC-1 | Mn | 1.4 | 1.4 | 1.4 | 0.1096 | 1.4 | 1.4 | 0 | OK | OK | ok | 否 | C高于上限：0.0660% > 0.0650% | C<=0.065; Si[0.15,0.15]; Mn[1.4,1.4]; P<=0.02; S<=0.01; Nb[0.02,0.02]; Ti[0.06,0.06] | 109 | Q500MC | B 低合金钢-低合金高强结构钢-B49 Q500MC
113 | Q500MC-1 | P | 0.02 |  | 0.02 | 0 | 0 | 0 | 0 | OK | OK | ok | 否 | C高于上限：0.0660% > 0.0650% | C<=0.065; Si[0.15,0.15]; Mn[1.4,1.4]; P<=0.02; S<=0.01; Nb[0.02,0.02]; Ti[0.06,0.06] | 109 | Q500MC | B 低合金钢-低合金高强结构钢-B49 Q500MC
113 | Q500MC-1 | S | 0.01 |  | 0.01 | 0 | 0 | 0 | 0 | OK | OK | ok | 否 | C高于上限：0.0660% > 0.0650% | C<=0.065; Si[0.15,0.15]; Mn[1.4,1.4]; P<=0.02; S<=0.01; Nb[0.02,0.02]; Ti[0.06,0.06] | 109 | Q500MC | B 低合金钢-低合金高强结构钢-B49 Q500MC
113 | Q500MC-1 | V |  |  |  | 0 | 0 | 0 | 0 | 无约束 | 无约束 | ok | 否 | C高于上限：0.0660% > 0.0650% | C<=0.065; Si[0.15,0.15]; Mn[1.4,1.4]; P<=0.02; S<=0.01; Nb[0.02,0.02]; Ti[0.06,0.06] | 109 | Q500MC | B 低合金钢-低合金高强结构钢-B49 Q500MC
113 | Q500MC-1 | Nb | 0.02 | 0.02 | 0.02 | 0 | 0.02 | 0.02 | 0 | OK | OK | ok | 否 | C高于上限：0.0660% > 0.0650% | C<=0.065; Si[0.15,0.15]; Mn[1.4,1.4]; P<=0.02; S<=0.01; Nb[0.02,0.02]; Ti[0.06,0.06] | 109 | Q500MC | B 低合金钢-低合金高强结构钢-B49 Q500MC
113 | Q500MC-1 | Ti | 0.055 | 0.06 | 0.06 | 0 | 0.06 | 0.06 | 0 | OK | OK | ok | 否 | C高于上限：0.0660% > 0.0650% | C<=0.065; Si[0.15,0.15]; Mn[1.4,1.4]; P<=0.02; S<=0.01; Nb[0.02,0.02]; Ti[0.06,0.06] | 109 | Q500MC | B 低合金钢-低合金高强结构钢-B49 Q500MC
113 | Q500MC-1 | Als | 0.025 |  |  | 0 | 0.028215 | 0.028215 | 0 | 无约束 | 无约束 | ok | 否 | C高于上限：0.0660% > 0.0650% | C<=0.065; Si[0.15,0.15]; Mn[1.4,1.4]; P<=0.02; S<=0.01; Nb[0.02,0.02]; Ti[0.06,0.06] | 109 | Q500MC | B 低合金钢-低合金高强结构钢-B49 Q500MC
113 | Q500MC-1 | Alt |  |  |  | 0 | 0.028215 | 0.028215 | 0 | 无约束 | 无约束 | ok | 否 | C高于上限：0.0660% > 0.0650% | C<=0.065; Si[0.15,0.15]; Mn[1.4,1.4]; P<=0.02; S<=0.01; Nb[0.02,0.02]; Ti[0.06,0.06] | 109 | Q500MC | B 低合金钢-低合金高强结构钢-B49 Q500MC
113 | Q500MC-1 | Cr |  |  |  | 0 | 0 | 0 | 0 | 无约束 | 无约束 | ok | 否 | C高于上限：0.0660% > 0.0650% | C<=0.065; Si[0.15,0.15]; Mn[1.4,1.4]; P<=0.02; S<=0.01; Nb[0.02,0.02]; Ti[0.06,0.06] | 109 | Q500MC | B 低合金钢-低合金高强结构钢-B49 Q500MC
113 | Q500MC-1 | Ni |  |  |  | 0 | 0 | 0 | 0 | 无约束 | 无约束 | ok | 否 | C高于上限：0.0660% > 0.0650% | C<=0.065; Si[0.15,0.15]; Mn[1.4,1.4]; P<=0.02; S<=0.01; Nb[0.02,0.02]; Ti[0.06,0.06] | 109 | Q500MC | B 低合金钢-低合金高强结构钢-B49 Q500MC
113 | Q500MC-1 | Cu |  |  |  | 0 | 0 | 0 | 0 | 无约束 | 无约束 | ok | 否 | C高于上限：0.0660% > 0.0650% | C<=0.065; Si[0.15,0.15]; Mn[1.4,1.4]; P<=0.02; S<=0.01; Nb[0.02,0.02]; Ti[0.06,0.06] | 109 | Q500MC | B 低合金钢-低合金高强结构钢-B49 Q500MC
113 | Q500MC-1 | Mo |  |  |  | 0 | 0 | 0 | 0 | 无约束 | 无约束 | ok | 否 | C高于上限：0.0660% > 0.0650% | C<=0.065; Si[0.15,0.15]; Mn[1.4,1.4]; P<=0.02; S<=0.01; Nb[0.02,0.02]; Ti[0.06,0.06] | 109 | Q500MC | B 低合金钢-低合金高强结构钢-B49 Q500MC
113 | Q500MC-1 | B |  |  |  | 0 | 0 | 0 | 0 | 无约束 | 无约束 | ok | 否 | C高于上限：0.0660% > 0.0650% | C<=0.065; Si[0.15,0.15]; Mn[1.4,1.4]; P<=0.02; S<=0.01; Nb[0.02,0.02]; Ti[0.06,0.06] | 109 | Q500MC | B 低合金钢-低合金高强结构钢-B49 Q500MC
113 | Q500MC-1 | Sb |  |  |  | 0 | 0 | 0 | 0 | 无约束 | 无约束 | ok | 否 | C高于上限：0.0660% > 0.0650% | C<=0.065; Si[0.15,0.15]; Mn[1.4,1.4]; P<=0.02; S<=0.01; Nb[0.02,0.02]; Ti[0.06,0.06] | 109 | Q500MC | B 低合金钢-低合金高强结构钢-B49 Q500MC
114 | Q500MC-2 | C | 0.07 |  | 0.065 | 0.035 | 0.064167 | 0.065 | 0.000833 | OK | OK | ok | 是 |  | C<=0.065; Si[0.15,0.15]; Mn[1.5,1.5]; P<=0.02; S<=0.01; Nb[0.02,0.02]; Ti[0.06,0.06] | 110 | Q500MC | B 低合金钢-低合金高强结构钢-B49 Q500MC
114 | Q500MC-2 | Si | 0.15 | 0.15 | 0.15 | 0 | 0.15 | 0.15 | 0 | OK | OK | ok | 是 |  | C<=0.065; Si[0.15,0.15]; Mn[1.5,1.5]; P<=0.02; S<=0.01; Nb[0.02,0.02]; Ti[0.06,0.06] | 110 | Q500MC | B 低合金钢-低合金高强结构钢-B49 Q500MC
114 | Q500MC-2 | Mn | 1.5 | 1.5 | 1.5 | 0.0905 | 1.5 | 1.5 | 0 | OK | OK | ok | 是 |  | C<=0.065; Si[0.15,0.15]; Mn[1.5,1.5]; P<=0.02; S<=0.01; Nb[0.02,0.02]; Ti[0.06,0.06] | 110 | Q500MC | B 低合金钢-低合金高强结构钢-B49 Q500MC
114 | Q500MC-2 | P | 0.02 |  | 0.02 | 0 | 0 | 0 | 0 | OK | OK | ok | 是 |  | C<=0.065; Si[0.15,0.15]; Mn[1.5,1.5]; P<=0.02; S<=0.01; Nb[0.02,0.02]; Ti[0.06,0.06] | 110 | Q500MC | B 低合金钢-低合金高强结构钢-B49 Q500MC
114 | Q500MC-2 | S | 0.01 |  | 0.01 | 0 | 0 | 0 | 0 | OK | OK | ok | 是 |  | C<=0.065; Si[0.15,0.15]; Mn[1.5,1.5]; P<=0.02; S<=0.01; Nb[0.02,0.02]; Ti[0.06,0.06] | 110 | Q500MC | B 低合金钢-低合金高强结构钢-B49 Q500MC
114 | Q500MC-2 | V |  |  |  | 0 | 0 | 0 | 0 | 无约束 | 无约束 | ok | 是 |  | C<=0.065; Si[0.15,0.15]; Mn[1.5,1.5]; P<=0.02; S<=0.01; Nb[0.02,0.02]; Ti[0.06,0.06] | 110 | Q500MC | B 低合金钢-低合金高强结构钢-B49 Q500MC
114 | Q500MC-2 | Nb | 0.02 | 0.02 | 0.02 | 0 | 0.02 | 0.02 | 0 | OK | OK | ok | 是 |  | C<=0.065; Si[0.15,0.15]; Mn[1.5,1.5]; P<=0.02; S<=0.01; Nb[0.02,0.02]; Ti[0.06,0.06] | 110 | Q500MC | B 低合金钢-低合金高强结构钢-B49 Q500MC
114 | Q500MC-2 | Ti | 0.055 | 0.06 | 0.06 | 0 | 0.06 | 0.06 | 0 | OK | OK | ok | 是 |  | C<=0.065; Si[0.15,0.15]; Mn[1.5,1.5]; P<=0.02; S<=0.01; Nb[0.02,0.02]; Ti[0.06,0.06] | 110 | Q500MC | B 低合金钢-低合金高强结构钢-B49 Q500MC
114 | Q500MC-2 | Als | 0.025 |  |  | 0 | 0.028215 | 0.028215 | 0 | 无约束 | 无约束 | ok | 是 |  | C<=0.065; Si[0.15,0.15]; Mn[1.5,1.5]; P<=0.02; S<=0.01; Nb[0.02,0.02]; Ti[0.06,0.06] | 110 | Q500MC | B 低合金钢-低合金高强结构钢-B49 Q500MC
114 | Q500MC-2 | Alt |  |  |  | 0 | 0.028215 | 0.028215 | 0 | 无约束 | 无约束 | ok | 是 |  | C<=0.065; Si[0.15,0.15]; Mn[1.5,1.5]; P<=0.02; S<=0.01; Nb[0.02,0.02]; Ti[0.06,0.06] | 110 | Q500MC | B 低合金钢-低合金高强结构钢-B49 Q500MC
114 | Q500MC-2 | Cr |  |  |  | 0 | 0 | 0 | 0 | 无约束 | 无约束 | ok | 是 |  | C<=0.065; Si[0.15,0.15]; Mn[1.5,1.5]; P<=0.02; S<=0.01; Nb[0.02,0.02]; Ti[0.06,0.06] | 110 | Q500MC | B 低合金钢-低合金高强结构钢-B49 Q500MC
114 | Q500MC-2 | Ni |  |  |  | 0 | 0 | 0 | 0 | 无约束 | 无约束 | ok | 是 |  | C<=0.065; Si[0.15,0.15]; Mn[1.5,1.5]; P<=0.02; S<=0.01; Nb[0.02,0.02]; Ti[0.06,0.06] | 110 | Q500MC | B 低合金钢-低合金高强结构钢-B49 Q500MC
114 | Q500MC-2 | Cu |  |  |  | 0 | 0 | 0 | 0 | 无约束 | 无约束 | ok | 是 |  | C<=0.065; Si[0.15,0.15]; Mn[1.5,1.5]; P<=0.02; S<=0.01; Nb[0.02,0.02]; Ti[0.06,0.06] | 110 | Q500MC | B 低合金钢-低合金高强结构钢-B49 Q500MC
114 | Q500MC-2 | Mo |  |  |  | 0 | 0 | 0 | 0 | 无约束 | 无约束 | ok | 是 |  | C<=0.065; Si[0.15,0.15]; Mn[1.5,1.5]; P<=0.02; S<=0.01; Nb[0.02,0.02]; Ti[0.06,0.06] | 110 | Q500MC | B 低合金钢-低合金高强结构钢-B49 Q500MC
114 | Q500MC-2 | B |  |  |  | 0 | 0 | 0 | 0 | 无约束 | 无约束 | ok | 是 |  | C<=0.065; Si[0.15,0.15]; Mn[1.5,1.5]; P<=0.02; S<=0.01; Nb[0.02,0.02]; Ti[0.06,0.06] | 110 | Q500MC | B 低合金钢-低合金高强结构钢-B49 Q500MC
114 | Q500MC-2 | Sb |  |  |  | 0 | 0 | 0 | 0 | 无约束 | 无约束 | ok | 是 |  | C<=0.065; Si[0.15,0.15]; Mn[1.5,1.5]; P<=0.02; S<=0.01; Nb[0.02,0.02]; Ti[0.06,0.06] | 110 | Q500MC | B 低合金钢-低合金高强结构钢-B49 Q500MC
115 | Q500MD-1 | C | 0.07 |  | 0.065 | 0.035 | 0.058905 | 0.065 | 0.006095 | OK | OK | ok | 是 |  | C<=0.065; Si[0.15,0.15]; Mn[1.2,1.2]; P<=0.015; S<=0.005; Nb[0.03,0.03]; Ti[0.045,0.045] | 111 | Q500MD | B 低合金钢-低合金高强结构钢-B50 Q500MD
115 | Q500MD-1 | Si | 0.15 | 0.15 | 0.15 | 0 | 0.15 | 0.15 | 0 | OK | OK | ok | 是 |  | C<=0.065; Si[0.15,0.15]; Mn[1.2,1.2]; P<=0.015; S<=0.005; Nb[0.03,0.03]; Ti[0.045,0.045] | 111 | Q500MD | B 低合金钢-低合金高强结构钢-B50 Q500MD
115 | Q500MD-1 | Mn | 1.2 | 1.2 | 1.2 | 0.0905 | 1.2 | 1.2 | 0 | OK | OK | ok | 是 |  | C<=0.065; Si[0.15,0.15]; Mn[1.2,1.2]; P<=0.015; S<=0.005; Nb[0.03,0.03]; Ti[0.045,0.045] | 111 | Q500MD | B 低合金钢-低合金高强结构钢-B50 Q500MD
115 | Q500MD-1 | P | 0.015 |  | 0.015 | 0 | 0 | 0 | 0 | OK | OK | ok | 是 |  | C<=0.065; Si[0.15,0.15]; Mn[1.2,1.2]; P<=0.015; S<=0.005; Nb[0.03,0.03]; Ti[0.045,0.045] | 111 | Q500MD | B 低合金钢-低合金高强结构钢-B50 Q500MD
115 | Q500MD-1 | S | 0.005 |  | 0.005 | 0 | 0 | 0 | 0 | OK | OK | ok | 是 |  | C<=0.065; Si[0.15,0.15]; Mn[1.2,1.2]; P<=0.015; S<=0.005; Nb[0.03,0.03]; Ti[0.045,0.045] | 111 | Q500MD | B 低合金钢-低合金高强结构钢-B50 Q500MD
115 | Q500MD-1 | V |  |  |  | 0 | 0 | 0 | 0 | 无约束 | 无约束 | ok | 是 |  | C<=0.065; Si[0.15,0.15]; Mn[1.2,1.2]; P<=0.015; S<=0.005; Nb[0.03,0.03]; Ti[0.045,0.045] | 111 | Q500MD | B 低合金钢-低合金高强结构钢-B50 Q500MD
115 | Q500MD-1 | Nb | 0.03 | 0.03 | 0.03 | 0 | 0.03 | 0.03 | 0 | OK | OK | ok | 是 |  | C<=0.065; Si[0.15,0.15]; Mn[1.2,1.2]; P<=0.015; S<=0.005; Nb[0.03,0.03]; Ti[0.045,0.045] | 111 | Q500MD | B 低合金钢-低合金高强结构钢-B50 Q500MD
115 | Q500MD-1 | Ti | 0.04 | 0.045 | 0.045 | 0 | 0.045 | 0.045 | 0 | OK | OK | ok | 是 |  | C<=0.065; Si[0.15,0.15]; Mn[1.2,1.2]; P<=0.015; S<=0.005; Nb[0.03,0.03]; Ti[0.045,0.045] | 111 | Q500MD | B 低合金钢-低合金高强结构钢-B50 Q500MD
115 | Q500MD-1 | Als | 0.025 |  |  | 0 | 0.028215 | 0.028215 | 0 | 无约束 | 无约束 | ok | 是 |  | C<=0.065; Si[0.15,0.15]; Mn[1.2,1.2]; P<=0.015; S<=0.005; Nb[0.03,0.03]; Ti[0.045,0.045] | 111 | Q500MD | B 低合金钢-低合金高强结构钢-B50 Q500MD
115 | Q500MD-1 | Alt |  |  |  | 0 | 0.028215 | 0.028215 | 0 | 无约束 | 无约束 | ok | 是 |  | C<=0.065; Si[0.15,0.15]; Mn[1.2,1.2]; P<=0.015; S<=0.005; Nb[0.03,0.03]; Ti[0.045,0.045] | 111 | Q500MD | B 低合金钢-低合金高强结构钢-B50 Q500MD
115 | Q500MD-1 | Cr |  |  |  | 0 | 0 | 0 | 0 | 无约束 | 无约束 | ok | 是 |  | C<=0.065; Si[0.15,0.15]; Mn[1.2,1.2]; P<=0.015; S<=0.005; Nb[0.03,0.03]; Ti[0.045,0.045] | 111 | Q500MD | B 低合金钢-低合金高强结构钢-B50 Q500MD
115 | Q500MD-1 | Ni |  |  |  | 0 | 0 | 0 | 0 | 无约束 | 无约束 | ok | 是 |  | C<=0.065; Si[0.15,0.15]; Mn[1.2,1.2]; P<=0.015; S<=0.005; Nb[0.03,0.03]; Ti[0.045,0.045] | 111 | Q500MD | B 低合金钢-低合金高强结构钢-B50 Q500MD
115 | Q500MD-1 | Cu |  |  |  | 0 | 0 | 0 | 0 | 无约束 | 无约束 | ok | 是 |  | C<=0.065; Si[0.15,0.15]; Mn[1.2,1.2]; P<=0.015; S<=0.005; Nb[0.03,0.03]; Ti[0.045,0.045] | 111 | Q500MD | B 低合金钢-低合金高强结构钢-B50 Q500MD
115 | Q500MD-1 | Mo |  |  |  | 0 | 0 | 0 | 0 | 无约束 | 无约束 | ok | 是 |  | C<=0.065; Si[0.15,0.15]; Mn[1.2,1.2]; P<=0.015; S<=0.005; Nb[0.03,0.03]; Ti[0.045,0.045] | 111 | Q500MD | B 低合金钢-低合金高强结构钢-B50 Q500MD
115 | Q500MD-1 | B |  |  |  | 0 | 0 | 0 | 0 | 无约束 | 无约束 | ok | 是 |  | C<=0.065; Si[0.15,0.15]; Mn[1.2,1.2]; P<=0.015; S<=0.005; Nb[0.03,0.03]; Ti[0.045,0.045] | 111 | Q500MD | B 低合金钢-低合金高强结构钢-B50 Q500MD
115 | Q500MD-1 | Sb |  |  |  | 0 | 0 | 0 | 0 | 无约束 | 无约束 | ok | 是 |  | C<=0.065; Si[0.15,0.15]; Mn[1.2,1.2]; P<=0.015; S<=0.005; Nb[0.03,0.03]; Ti[0.045,0.045] | 111 | Q500MD | B 低合金钢-低合金高强结构钢-B50 Q500MD
116 | Q500MD-2 | C | 0.07 |  | 0.065 | 0.035 | 0.060659 | 0.065 | 0.004341 | OK | OK | ok | 是 |  | C<=0.065; Si[0.15,0.15]; Mn[1.3,1.3]; P<=0.015; S<=0.005; Nb[0.03,0.03]; Ti[0.045,0.045] | 112 | Q500MD | B 低合金钢-低合金高强结构钢-B50 Q500MD
116 | Q500MD-2 | Si | 0.15 | 0.15 | 0.15 | 0 | 0.15 | 0.15 | 0 | OK | OK | ok | 是 |  | C<=0.065; Si[0.15,0.15]; Mn[1.3,1.3]; P<=0.015; S<=0.005; Nb[0.03,0.03]; Ti[0.045,0.045] | 112 | Q500MD | B 低合金钢-低合金高强结构钢-B50 Q500MD
116 | Q500MD-2 | Mn | 1.3 | 1.3 | 1.3 | 0.0905 | 1.3 | 1.3 | 0 | OK | OK | ok | 是 |  | C<=0.065; Si[0.15,0.15]; Mn[1.3,1.3]; P<=0.015; S<=0.005; Nb[0.03,0.03]; Ti[0.045,0.045] | 112 | Q500MD | B 低合金钢-低合金高强结构钢-B50 Q500MD
116 | Q500MD-2 | P | 0.015 |  | 0.015 | 0 | 0 | 0 | 0 | OK | OK | ok | 是 |  | C<=0.065; Si[0.15,0.15]; Mn[1.3,1.3]; P<=0.015; S<=0.005; Nb[0.03,0.03]; Ti[0.045,0.045] | 112 | Q500MD | B 低合金钢-低合金高强结构钢-B50 Q500MD
116 | Q500MD-2 | S | 0.005 |  | 0.005 | 0 | 0 | 0 | 0 | OK | OK | ok | 是 |  | C<=0.065; Si[0.15,0.15]; Mn[1.3,1.3]; P<=0.015; S<=0.005; Nb[0.03,0.03]; Ti[0.045,0.045] | 112 | Q500MD | B 低合金钢-低合金高强结构钢-B50 Q500MD
116 | Q500MD-2 | V |  |  |  | 0 | 0 | 0 | 0 | 无约束 | 无约束 | ok | 是 |  | C<=0.065; Si[0.15,0.15]; Mn[1.3,1.3]; P<=0.015; S<=0.005; Nb[0.03,0.03]; Ti[0.045,0.045] | 112 | Q500MD | B 低合金钢-低合金高强结构钢-B50 Q500MD
116 | Q500MD-2 | Nb | 0.03 | 0.03 | 0.03 | 0 | 0.03 | 0.03 | 0 | OK | OK | ok | 是 |  | C<=0.065; Si[0.15,0.15]; Mn[1.3,1.3]; P<=0.015; S<=0.005; Nb[0.03,0.03]; Ti[0.045,0.045] | 112 | Q500MD | B 低合金钢-低合金高强结构钢-B50 Q500MD
116 | Q500MD-2 | Ti | 0.04 | 0.045 | 0.045 | 0 | 0.045 | 0.045 | 0 | OK | OK | ok | 是 |  | C<=0.065; Si[0.15,0.15]; Mn[1.3,1.3]; P<=0.015; S<=0.005; Nb[0.03,0.03]; Ti[0.045,0.045] | 112 | Q500MD | B 低合金钢-低合金高强结构钢-B50 Q500MD
116 | Q500MD-2 | Als | 0.025 |  |  | 0 | 0.028215 | 0.028215 | 0 | 无约束 | 无约束 | ok | 是 |  | C<=0.065; Si[0.15,0.15]; Mn[1.3,1.3]; P<=0.015; S<=0.005; Nb[0.03,0.03]; Ti[0.045,0.045] | 112 | Q500MD | B 低合金钢-低合金高强结构钢-B50 Q500MD
116 | Q500MD-2 | Alt |  |  |  | 0 | 0.028215 | 0.028215 | 0 | 无约束 | 无约束 | ok | 是 |  | C<=0.065; Si[0.15,0.15]; Mn[1.3,1.3]; P<=0.015; S<=0.005; Nb[0.03,0.03]; Ti[0.045,0.045] | 112 | Q500MD | B 低合金钢-低合金高强结构钢-B50 Q500MD
116 | Q500MD-2 | Cr |  |  |  | 0 | 0 | 0 | 0 | 无约束 | 无约束 | ok | 是 |  | C<=0.065; Si[0.15,0.15]; Mn[1.3,1.3]; P<=0.015; S<=0.005; Nb[0.03,0.03]; Ti[0.045,0.045] | 112 | Q500MD | B 低合金钢-低合金高强结构钢-B50 Q500MD
116 | Q500MD-2 | Ni |  |  |  | 0 | 0 | 0 | 0 | 无约束 | 无约束 | ok | 是 |  | C<=0.065; Si[0.15,0.15]; Mn[1.3,1.3]; P<=0.015; S<=0.005; Nb[0.03,0.03]; Ti[0.045,0.045] | 112 | Q500MD | B 低合金钢-低合金高强结构钢-B50 Q500MD
116 | Q500MD-2 | Cu |  |  |  | 0 | 0 | 0 | 0 | 无约束 | 无约束 | ok | 是 |  | C<=0.065; Si[0.15,0.15]; Mn[1.3,1.3]; P<=0.015; S<=0.005; Nb[0.03,0.03]; Ti[0.045,0.045] | 112 | Q500MD | B 低合金钢-低合金高强结构钢-B50 Q500MD
116 | Q500MD-2 | Mo |  |  |  | 0 | 0 | 0 | 0 | 无约束 | 无约束 | ok | 是 |  | C<=0.065; Si[0.15,0.15]; Mn[1.3,1.3]; P<=0.015; S<=0.005; Nb[0.03,0.03]; Ti[0.045,0.045] | 112 | Q500MD | B 低合金钢-低合金高强结构钢-B50 Q500MD
116 | Q500MD-2 | B |  |  |  | 0 | 0 | 0 | 0 | 无约束 | 无约束 | ok | 是 |  | C<=0.065; Si[0.15,0.15]; Mn[1.3,1.3]; P<=0.015; S<=0.005; Nb[0.03,0.03]; Ti[0.045,0.045] | 112 | Q500MD | B 低合金钢-低合金高强结构钢-B50 Q500MD
116 | Q500MD-2 | Sb |  |  |  | 0 | 0 | 0 | 0 | 无约束 | 无约束 | ok | 是 |  | C<=0.065; Si[0.15,0.15]; Mn[1.3,1.3]; P<=0.015; S<=0.005; Nb[0.03,0.03]; Ti[0.045,0.045] | 112 | Q500MD | B 低合金钢-低合金高强结构钢-B50 Q500MD
117 | Q550MD | C | 0.07 |  | 0.065 | 0.035 | 0.06329 | 0.065 | 0.00171 | OK | OK | ok | 是 |  | C<=0.065; Si[0.15,0.15]; Mn[1.45,1.45]; P<=0.015; S<=0.004; Nb[0.02,0.02]; Ti[0.085,0.085] | 113 | Q550MD | B 低合金钢-低合金高强结构钢-B38 Q550MD
117 | Q550MD | Si | 0.15 | 0.15 | 0.15 | 0 | 0.15 | 0.15 | 0 | OK | OK | ok | 是 |  | C<=0.065; Si[0.15,0.15]; Mn[1.45,1.45]; P<=0.015; S<=0.004; Nb[0.02,0.02]; Ti[0.085,0.085] | 113 | Q550MD | B 低合金钢-低合金高强结构钢-B38 Q550MD
117 | Q550MD | Mn | 1.45 | 1.45 | 1.45 | 0.0905 | 1.45 | 1.45 | 0 | OK | OK | ok | 是 |  | C<=0.065; Si[0.15,0.15]; Mn[1.45,1.45]; P<=0.015; S<=0.004; Nb[0.02,0.02]; Ti[0.085,0.085] | 113 | Q550MD | B 低合金钢-低合金高强结构钢-B38 Q550MD
117 | Q550MD | P | 0.015 |  | 0.015 | 0 | 0 | 0 | 0 | OK | OK | ok | 是 |  | C<=0.065; Si[0.15,0.15]; Mn[1.45,1.45]; P<=0.015; S<=0.004; Nb[0.02,0.02]; Ti[0.085,0.085] | 113 | Q550MD | B 低合金钢-低合金高强结构钢-B38 Q550MD
117 | Q550MD | S | 0.004 |  | 0.004 | 0 | 0 | 0 | 0 | OK | OK | ok | 是 |  | C<=0.065; Si[0.15,0.15]; Mn[1.45,1.45]; P<=0.015; S<=0.004; Nb[0.02,0.02]; Ti[0.085,0.085] | 113 | Q550MD | B 低合金钢-低合金高强结构钢-B38 Q550MD
117 | Q550MD | V |  |  |  | 0 | 0 | 0 | 0 | 无约束 | 无约束 | ok | 是 |  | C<=0.065; Si[0.15,0.15]; Mn[1.45,1.45]; P<=0.015; S<=0.004; Nb[0.02,0.02]; Ti[0.085,0.085] | 113 | Q550MD | B 低合金钢-低合金高强结构钢-B38 Q550MD
117 | Q550MD | Nb | 0.02 | 0.02 | 0.02 | 0 | 0.02 | 0.02 | 0 | OK | OK | ok | 是 |  | C<=0.065; Si[0.15,0.15]; Mn[1.45,1.45]; P<=0.015; S<=0.004; Nb[0.02,0.02]; Ti[0.085,0.085] | 113 | Q550MD | B 低合金钢-低合金高强结构钢-B38 Q550MD
117 | Q550MD | Ti | 0.08 | 0.085 | 0.085 | 0 | 0.085 | 0.085 | 0 | OK | OK | ok | 是 |  | C<=0.065; Si[0.15,0.15]; Mn[1.45,1.45]; P<=0.015; S<=0.004; Nb[0.02,0.02]; Ti[0.085,0.085] | 113 | Q550MD | B 低合金钢-低合金高强结构钢-B38 Q550MD
117 | Q550MD | Als | 0.025 |  |  | 0 | 0.028215 | 0.028215 | 0 | 无约束 | 无约束 | ok | 是 |  | C<=0.065; Si[0.15,0.15]; Mn[1.45,1.45]; P<=0.015; S<=0.004; Nb[0.02,0.02]; Ti[0.085,0.085] | 113 | Q550MD | B 低合金钢-低合金高强结构钢-B38 Q550MD
117 | Q550MD | Alt |  |  |  | 0 | 0.028215 | 0.028215 | 0 | 无约束 | 无约束 | ok | 是 |  | C<=0.065; Si[0.15,0.15]; Mn[1.45,1.45]; P<=0.015; S<=0.004; Nb[0.02,0.02]; Ti[0.085,0.085] | 113 | Q550MD | B 低合金钢-低合金高强结构钢-B38 Q550MD
117 | Q550MD | Cr |  |  |  | 0 | 0 | 0 | 0 | 无约束 | 无约束 | ok | 是 |  | C<=0.065; Si[0.15,0.15]; Mn[1.45,1.45]; P<=0.015; S<=0.004; Nb[0.02,0.02]; Ti[0.085,0.085] | 113 | Q550MD | B 低合金钢-低合金高强结构钢-B38 Q550MD
117 | Q550MD | Ni |  |  |  | 0 | 0 | 0 | 0 | 无约束 | 无约束 | ok | 是 |  | C<=0.065; Si[0.15,0.15]; Mn[1.45,1.45]; P<=0.015; S<=0.004; Nb[0.02,0.02]; Ti[0.085,0.085] | 113 | Q550MD | B 低合金钢-低合金高强结构钢-B38 Q550MD
117 | Q550MD | Cu |  |  |  | 0 | 0 | 0 | 0 | 无约束 | 无约束 | ok | 是 |  | C<=0.065; Si[0.15,0.15]; Mn[1.45,1.45]; P<=0.015; S<=0.004; Nb[0.02,0.02]; Ti[0.085,0.085] | 113 | Q550MD | B 低合金钢-低合金高强结构钢-B38 Q550MD
117 | Q550MD | Mo |  |  |  | 0 | 0 | 0 | 0 | 无约束 | 无约束 | ok | 是 |  | C<=0.065; Si[0.15,0.15]; Mn[1.45,1.45]; P<=0.015; S<=0.004; Nb[0.02,0.02]; Ti[0.085,0.085] | 113 | Q550MD | B 低合金钢-低合金高强结构钢-B38 Q550MD
117 | Q550MD | B |  |  |  | 0 | 0 | 0 | 0 | 无约束 | 无约束 | ok | 是 |  | C<=0.065; Si[0.15,0.15]; Mn[1.45,1.45]; P<=0.015; S<=0.004; Nb[0.02,0.02]; Ti[0.085,0.085] | 113 | Q550MD | B 低合金钢-低合金高强结构钢-B38 Q550MD
117 | Q550MD | Sb |  |  |  | 0 | 0 | 0 | 0 | 无约束 | 无约束 | ok | 是 |  | C<=0.065; Si[0.15,0.15]; Mn[1.45,1.45]; P<=0.015; S<=0.004; Nb[0.02,0.02]; Ti[0.085,0.085] | 113 | Q550MD | B 低合金钢-低合金高强结构钢-B38 Q550MD
118 | Q390GJB-1 | C | 0.15 |  | 0.145 | 0.055 | 0.104478 | 0.104478 | 0 | OK | OK | ok | 是 |  | C<=0.145; Si[0.2,0.2]; Mn[1.35,1.35]; P<=0.015; S<=0.005; Nb[0.015,0.015]; Ti[0.02,0.02] | 114 | Q390GJB | B 低合金钢-低合金高强结构钢-B40 Q390GJB
118 | Q390GJB-1 | Si | 0.2 | 0.2 | 0.2 | 0 | 0.2 | 0.2 | 0 | OK | OK | ok | 是 |  | C<=0.145; Si[0.2,0.2]; Mn[1.35,1.35]; P<=0.015; S<=0.005; Nb[0.015,0.015]; Ti[0.02,0.02] | 114 | Q390GJB | B 低合金钢-低合金高强结构钢-B40 Q390GJB
118 | Q390GJB-1 | Mn | 1.35 | 1.35 | 1.35 | 0.1055 | 1.35 | 1.35 | 0 | OK | OK | ok | 是 |  | C<=0.145; Si[0.2,0.2]; Mn[1.35,1.35]; P<=0.015; S<=0.005; Nb[0.015,0.015]; Ti[0.02,0.02] | 114 | Q390GJB | B 低合金钢-低合金高强结构钢-B40 Q390GJB
118 | Q390GJB-1 | P | 0.015 |  | 0.015 | 0 | 0 | 0 | 0 | OK | OK | ok | 是 |  | C<=0.145; Si[0.2,0.2]; Mn[1.35,1.35]; P<=0.015; S<=0.005; Nb[0.015,0.015]; Ti[0.02,0.02] | 114 | Q390GJB | B 低合金钢-低合金高强结构钢-B40 Q390GJB
118 | Q390GJB-1 | S | 0.005 |  | 0.005 | 0 | 0 | 0 | 0 | OK | OK | ok | 是 |  | C<=0.145; Si[0.2,0.2]; Mn[1.35,1.35]; P<=0.015; S<=0.005; Nb[0.015,0.015]; Ti[0.02,0.02] | 114 | Q390GJB | B 低合金钢-低合金高强结构钢-B40 Q390GJB
118 | Q390GJB-1 | V |  |  |  | 0 | 0 | 0 | 0 | 无约束 | 无约束 | ok | 是 |  | C<=0.145; Si[0.2,0.2]; Mn[1.35,1.35]; P<=0.015; S<=0.005; Nb[0.015,0.015]; Ti[0.02,0.02] | 114 | Q390GJB | B 低合金钢-低合金高强结构钢-B40 Q390GJB
118 | Q390GJB-1 | Nb | 0.015 | 0.015 | 0.015 | 0 | 0.015 | 0.015 | 0 | OK | OK | ok | 是 |  | C<=0.145; Si[0.2,0.2]; Mn[1.35,1.35]; P<=0.015; S<=0.005; Nb[0.015,0.015]; Ti[0.02,0.02] | 114 | Q390GJB | B 低合金钢-低合金高强结构钢-B40 Q390GJB
118 | Q390GJB-1 | Ti | 0.015 | 0.02 | 0.02 | 0 | 0.02 | 0.02 | 0 | OK | OK | ok | 是 |  | C<=0.145; Si[0.2,0.2]; Mn[1.35,1.35]; P<=0.015; S<=0.005; Nb[0.015,0.015]; Ti[0.02,0.02] | 114 | Q390GJB | B 低合金钢-低合金高强结构钢-B40 Q390GJB
118 | Q390GJB-1 | Als | 0.025 |  |  | 0 | 0.02079 | 0.02079 | 0 | 无约束 | 无约束 | ok | 是 |  | C<=0.145; Si[0.2,0.2]; Mn[1.35,1.35]; P<=0.015; S<=0.005; Nb[0.015,0.015]; Ti[0.02,0.02] | 114 | Q390GJB | B 低合金钢-低合金高强结构钢-B40 Q390GJB
118 | Q390GJB-1 | Alt |  |  |  | 0 | 0.02079 | 0.02079 | 0 | 无约束 | 无约束 | ok | 是 |  | C<=0.145; Si[0.2,0.2]; Mn[1.35,1.35]; P<=0.015; S<=0.005; Nb[0.015,0.015]; Ti[0.02,0.02] | 114 | Q390GJB | B 低合金钢-低合金高强结构钢-B40 Q390GJB
118 | Q390GJB-1 | Cr |  |  |  | 0 | 0 | 0 | 0 | 无约束 | 无约束 | ok | 是 |  | C<=0.145; Si[0.2,0.2]; Mn[1.35,1.35]; P<=0.015; S<=0.005; Nb[0.015,0.015]; Ti[0.02,0.02] | 114 | Q390GJB | B 低合金钢-低合金高强结构钢-B40 Q390GJB
118 | Q390GJB-1 | Ni |  |  |  | 0 | 0 | 0 | 0 | 无约束 | 无约束 | ok | 是 |  | C<=0.145; Si[0.2,0.2]; Mn[1.35,1.35]; P<=0.015; S<=0.005; Nb[0.015,0.015]; Ti[0.02,0.02] | 114 | Q390GJB | B 低合金钢-低合金高强结构钢-B40 Q390GJB
118 | Q390GJB-1 | Cu |  |  |  | 0 | 0 | 0 | 0 | 无约束 | 无约束 | ok | 是 |  | C<=0.145; Si[0.2,0.2]; Mn[1.35,1.35]; P<=0.015; S<=0.005; Nb[0.015,0.015]; Ti[0.02,0.02] | 114 | Q390GJB | B 低合金钢-低合金高强结构钢-B40 Q390GJB
118 | Q390GJB-1 | Mo |  |  |  | 0 | 0 | 0 | 0 | 无约束 | 无约束 | ok | 是 |  | C<=0.145; Si[0.2,0.2]; Mn[1.35,1.35]; P<=0.015; S<=0.005; Nb[0.015,0.015]; Ti[0.02,0.02] | 114 | Q390GJB | B 低合金钢-低合金高强结构钢-B40 Q390GJB
118 | Q390GJB-1 | B |  |  |  | 0 | 0 | 0 | 0 | 无约束 | 无约束 | ok | 是 |  | C<=0.145; Si[0.2,0.2]; Mn[1.35,1.35]; P<=0.015; S<=0.005; Nb[0.015,0.015]; Ti[0.02,0.02] | 114 | Q390GJB | B 低合金钢-低合金高强结构钢-B40 Q390GJB
118 | Q390GJB-1 | Sb |  |  |  | 0 | 0 | 0 | 0 | 无约束 | 无约束 | ok | 是 |  | C<=0.145; Si[0.2,0.2]; Mn[1.35,1.35]; P<=0.015; S<=0.005; Nb[0.015,0.015]; Ti[0.02,0.02] | 114 | Q390GJB | B 低合金钢-低合金高强结构钢-B40 Q390GJB
119 | Q390GJB-2 | C | 0.15 |  | 0.145 | 0.055457 | 0.113619 | 0.113619 | 0 | OK | OK | ok | 是 |  | C<=0.145; Si[0.2,0.2]; Mn[1.45,1.45]; P<=0.015; S<=0.005; Nb[0.018,0.018]; Ti[0.02,0.02] | 115 | Q390GJB | B 低合金钢-低合金高强结构钢-B40 Q390GJB
119 | Q390GJB-2 | Si | 0.2 | 0.2 | 0.2 | 0 | 0.2 | 0.2 | 0 | OK | OK | ok | 是 |  | C<=0.145; Si[0.2,0.2]; Mn[1.45,1.45]; P<=0.015; S<=0.005; Nb[0.018,0.018]; Ti[0.02,0.02] | 115 | Q390GJB | B 低合金钢-低合金高强结构钢-B40 Q390GJB
119 | Q390GJB-2 | Mn | 1.45 | 1.45 | 1.45 | 0.100057 | 1.45 | 1.45 | 0 | OK | OK | ok | 是 |  | C<=0.145; Si[0.2,0.2]; Mn[1.45,1.45]; P<=0.015; S<=0.005; Nb[0.018,0.018]; Ti[0.02,0.02] | 115 | Q390GJB | B 低合金钢-低合金高强结构钢-B40 Q390GJB
119 | Q390GJB-2 | P | 0.015 |  | 0.015 | 0 | 0 | 0 | 0 | OK | OK | ok | 是 |  | C<=0.145; Si[0.2,0.2]; Mn[1.45,1.45]; P<=0.015; S<=0.005; Nb[0.018,0.018]; Ti[0.02,0.02] | 115 | Q390GJB | B 低合金钢-低合金高强结构钢-B40 Q390GJB
119 | Q390GJB-2 | S | 0.005 |  | 0.005 | 0 | 0 | 0 | 0 | OK | OK | ok | 是 |  | C<=0.145; Si[0.2,0.2]; Mn[1.45,1.45]; P<=0.015; S<=0.005; Nb[0.018,0.018]; Ti[0.02,0.02] | 115 | Q390GJB | B 低合金钢-低合金高强结构钢-B40 Q390GJB
119 | Q390GJB-2 | V |  |  |  | 0 | 0 | 0 | 0 | 无约束 | 无约束 | ok | 是 |  | C<=0.145; Si[0.2,0.2]; Mn[1.45,1.45]; P<=0.015; S<=0.005; Nb[0.018,0.018]; Ti[0.02,0.02] | 115 | Q390GJB | B 低合金钢-低合金高强结构钢-B40 Q390GJB
119 | Q390GJB-2 | Nb | 0.018 | 0.018 | 0.018 | 0 | 0.018 | 0.018 | 0 | OK | OK | ok | 是 |  | C<=0.145; Si[0.2,0.2]; Mn[1.45,1.45]; P<=0.015; S<=0.005; Nb[0.018,0.018]; Ti[0.02,0.02] | 115 | Q390GJB | B 低合金钢-低合金高强结构钢-B40 Q390GJB
119 | Q390GJB-2 | Ti | 0.015 | 0.02 | 0.02 | 0 | 0.02 | 0.02 | 0 | OK | OK | ok | 是 |  | C<=0.145; Si[0.2,0.2]; Mn[1.45,1.45]; P<=0.015; S<=0.005; Nb[0.018,0.018]; Ti[0.02,0.02] | 115 | Q390GJB | B 低合金钢-低合金高强结构钢-B40 Q390GJB
119 | Q390GJB-2 | Als | 0.025 |  |  | 0 | 0.02079 | 0.02079 | 0 | 无约束 | 无约束 | ok | 是 |  | C<=0.145; Si[0.2,0.2]; Mn[1.45,1.45]; P<=0.015; S<=0.005; Nb[0.018,0.018]; Ti[0.02,0.02] | 115 | Q390GJB | B 低合金钢-低合金高强结构钢-B40 Q390GJB
119 | Q390GJB-2 | Alt |  |  |  | 0 | 0.02079 | 0.02079 | 0 | 无约束 | 无约束 | ok | 是 |  | C<=0.145; Si[0.2,0.2]; Mn[1.45,1.45]; P<=0.015; S<=0.005; Nb[0.018,0.018]; Ti[0.02,0.02] | 115 | Q390GJB | B 低合金钢-低合金高强结构钢-B40 Q390GJB
119 | Q390GJB-2 | Cr |  |  |  | 0 | 0 | 0 | 0 | 无约束 | 无约束 | ok | 是 |  | C<=0.145; Si[0.2,0.2]; Mn[1.45,1.45]; P<=0.015; S<=0.005; Nb[0.018,0.018]; Ti[0.02,0.02] | 115 | Q390GJB | B 低合金钢-低合金高强结构钢-B40 Q390GJB
119 | Q390GJB-2 | Ni |  |  |  | 0 | 0 | 0 | 0 | 无约束 | 无约束 | ok | 是 |  | C<=0.145; Si[0.2,0.2]; Mn[1.45,1.45]; P<=0.015; S<=0.005; Nb[0.018,0.018]; Ti[0.02,0.02] | 115 | Q390GJB | B 低合金钢-低合金高强结构钢-B40 Q390GJB
119 | Q390GJB-2 | Cu |  |  |  | 0 | 0 | 0 | 0 | 无约束 | 无约束 | ok | 是 |  | C<=0.145; Si[0.2,0.2]; Mn[1.45,1.45]; P<=0.015; S<=0.005; Nb[0.018,0.018]; Ti[0.02,0.02] | 115 | Q390GJB | B 低合金钢-低合金高强结构钢-B40 Q390GJB
119 | Q390GJB-2 | Mo |  |  |  | 0 | 0 | 0 | 0 | 无约束 | 无约束 | ok | 是 |  | C<=0.145; Si[0.2,0.2]; Mn[1.45,1.45]; P<=0.015; S<=0.005; Nb[0.018,0.018]; Ti[0.02,0.02] | 115 | Q390GJB | B 低合金钢-低合金高强结构钢-B40 Q390GJB
119 | Q390GJB-2 | B |  |  |  | 0 | 0 | 0 | 0 | 无约束 | 无约束 | ok | 是 |  | C<=0.145; Si[0.2,0.2]; Mn[1.45,1.45]; P<=0.015; S<=0.005; Nb[0.018,0.018]; Ti[0.02,0.02] | 115 | Q390GJB | B 低合金钢-低合金高强结构钢-B40 Q390GJB
119 | Q390GJB-2 | Sb |  |  |  | 0 | 0 | 0 | 0 | 无约束 | 无约束 | ok | 是 |  | C<=0.145; Si[0.2,0.2]; Mn[1.45,1.45]; P<=0.015; S<=0.005; Nb[0.018,0.018]; Ti[0.02,0.02] | 115 | Q390GJB | B 低合金钢-低合金高强结构钢-B40 Q390GJB
120 | A572Gr50-1 | C | 0.16 |  | 0.155 | 0.07222 | 0.093823 | 0.093823 | 0 | OK | OK | ok | 是 |  | C<=0.155; Si[0.1,0.1]; Mn[0.7,0.7]; P<=0.015; S<=0.008; Nb[0.006,0.006]; Ti[0.035,0.035] | 116 | A572Gr50 | B 低合金钢-低合金高强结构钢-B25 A572Gr50
120 | A572Gr50-1 | Si | 0.1 | 0.1 | 0.1 | 0 | 0.1 | 0.1 | 0 | OK | OK | ok | 是 |  | C<=0.155; Si[0.1,0.1]; Mn[0.7,0.7]; P<=0.015; S<=0.008; Nb[0.006,0.006]; Ti[0.035,0.035] | 116 | A572Gr50 | B 低合金钢-低合金高强结构钢-B25 A572Gr50
120 | A572Gr50-1 | Mn | 0.7 | 0.7 | 0.7 | 0.115824 | 0.7 | 0.7 | 0 | OK | OK | ok | 是 |  | C<=0.155; Si[0.1,0.1]; Mn[0.7,0.7]; P<=0.015; S<=0.008; Nb[0.006,0.006]; Ti[0.035,0.035] | 116 | A572Gr50 | B 低合金钢-低合金高强结构钢-B25 A572Gr50
120 | A572Gr50-1 | P | 0.015 |  | 0.015 | 0 | 0 | 0 | 0 | OK | OK | ok | 是 |  | C<=0.155; Si[0.1,0.1]; Mn[0.7,0.7]; P<=0.015; S<=0.008; Nb[0.006,0.006]; Ti[0.035,0.035] | 116 | A572Gr50 | B 低合金钢-低合金高强结构钢-B25 A572Gr50
120 | A572Gr50-1 | S | 0.008 |  | 0.008 | 0 | 0 | 0 | 0 | OK | OK | ok | 是 |  | C<=0.155; Si[0.1,0.1]; Mn[0.7,0.7]; P<=0.015; S<=0.008; Nb[0.006,0.006]; Ti[0.035,0.035] | 116 | A572Gr50 | B 低合金钢-低合金高强结构钢-B25 A572Gr50
120 | A572Gr50-1 | V |  |  |  | 0 | 0 | 0 | 0 | 无约束 | 无约束 | ok | 是 |  | C<=0.155; Si[0.1,0.1]; Mn[0.7,0.7]; P<=0.015; S<=0.008; Nb[0.006,0.006]; Ti[0.035,0.035] | 116 | A572Gr50 | B 低合金钢-低合金高强结构钢-B25 A572Gr50
120 | A572Gr50-1 | Nb | 0.006 | 0.006 | 0.006 | 0 | 0.006 | 0.006 | 0 | OK | OK | ok | 是 |  | C<=0.155; Si[0.1,0.1]; Mn[0.7,0.7]; P<=0.015; S<=0.008; Nb[0.006,0.006]; Ti[0.035,0.035] | 116 | A572Gr50 | B 低合金钢-低合金高强结构钢-B25 A572Gr50
120 | A572Gr50-1 | Ti | 0.03 | 0.035 | 0.035 | 0 | 0.035 | 0.035 | 0 | OK | OK | ok | 是 |  | C<=0.155; Si[0.1,0.1]; Mn[0.7,0.7]; P<=0.015; S<=0.008; Nb[0.006,0.006]; Ti[0.035,0.035] | 116 | A572Gr50 | B 低合金钢-低合金高强结构钢-B25 A572Gr50
120 | A572Gr50-1 | Als | 0.02 |  |  | 0 | 0.02079 | 0.02079 | 0 | 无约束 | 无约束 | ok | 是 |  | C<=0.155; Si[0.1,0.1]; Mn[0.7,0.7]; P<=0.015; S<=0.008; Nb[0.006,0.006]; Ti[0.035,0.035] | 116 | A572Gr50 | B 低合金钢-低合金高强结构钢-B25 A572Gr50
120 | A572Gr50-1 | Alt |  |  |  | 0 | 0.02079 | 0.02079 | 0 | 无约束 | 无约束 | ok | 是 |  | C<=0.155; Si[0.1,0.1]; Mn[0.7,0.7]; P<=0.015; S<=0.008; Nb[0.006,0.006]; Ti[0.035,0.035] | 116 | A572Gr50 | B 低合金钢-低合金高强结构钢-B25 A572Gr50
120 | A572Gr50-1 | Cr |  |  |  | 0 | 0 | 0 | 0 | 无约束 | 无约束 | ok | 是 |  | C<=0.155; Si[0.1,0.1]; Mn[0.7,0.7]; P<=0.015; S<=0.008; Nb[0.006,0.006]; Ti[0.035,0.035] | 116 | A572Gr50 | B 低合金钢-低合金高强结构钢-B25 A572Gr50
120 | A572Gr50-1 | Ni |  |  |  | 0 | 0 | 0 | 0 | 无约束 | 无约束 | ok | 是 |  | C<=0.155; Si[0.1,0.1]; Mn[0.7,0.7]; P<=0.015; S<=0.008; Nb[0.006,0.006]; Ti[0.035,0.035] | 116 | A572Gr50 | B 低合金钢-低合金高强结构钢-B25 A572Gr50
120 | A572Gr50-1 | Cu |  |  |  | 0 | 0 | 0 | 0 | 无约束 | 无约束 | ok | 是 |  | C<=0.155; Si[0.1,0.1]; Mn[0.7,0.7]; P<=0.015; S<=0.008; Nb[0.006,0.006]; Ti[0.035,0.035] | 116 | A572Gr50 | B 低合金钢-低合金高强结构钢-B25 A572Gr50
120 | A572Gr50-1 | Mo |  |  |  | 0 | 0 | 0 | 0 | 无约束 | 无约束 | ok | 是 |  | C<=0.155; Si[0.1,0.1]; Mn[0.7,0.7]; P<=0.015; S<=0.008; Nb[0.006,0.006]; Ti[0.035,0.035] | 116 | A572Gr50 | B 低合金钢-低合金高强结构钢-B25 A572Gr50
120 | A572Gr50-1 | B |  |  |  | 0 | 0 | 0 | 0 | 无约束 | 无约束 | ok | 是 |  | C<=0.155; Si[0.1,0.1]; Mn[0.7,0.7]; P<=0.015; S<=0.008; Nb[0.006,0.006]; Ti[0.035,0.035] | 116 | A572Gr50 | B 低合金钢-低合金高强结构钢-B25 A572Gr50
120 | A572Gr50-1 | Sb |  |  |  | 0 | 0 | 0 | 0 | 无约束 | 无约束 | ok | 是 |  | C<=0.155; Si[0.1,0.1]; Mn[0.7,0.7]; P<=0.015; S<=0.008; Nb[0.006,0.006]; Ti[0.035,0.035] | 116 | A572Gr50 | B 低合金钢-低合金高强结构钢-B25 A572Gr50
121 | A572Gr50-2 | C | 0.16 |  | 0.155 | 0.068746 | 0.102602 | 0.102602 | 0 | OK | OK | ok | 是 |  | C<=0.155; Si[0.1,0.1]; Mn[0.85,0.85]; P<=0.015; S<=0.01; Nb[0.006,0.006]; Ti[0.035,0.035] | 117 | A572Gr50 | B 低合金钢-低合金高强结构钢-B25 A572Gr50
121 | A572Gr50-2 | Si | 0.1 | 0.1 | 0.1 | 0 | 0.1 | 0.1 | 0 | OK | OK | ok | 是 |  | C<=0.155; Si[0.1,0.1]; Mn[0.85,0.85]; P<=0.015; S<=0.01; Nb[0.006,0.006]; Ti[0.035,0.035] | 117 | A572Gr50 | B 低合金钢-低合金高强结构钢-B25 A572Gr50
121 | A572Gr50-2 | Mn | 0.85 | 0.85 | 0.85 | 0.117045 | 0.85 | 0.85 | 0 | OK | OK | ok | 是 |  | C<=0.155; Si[0.1,0.1]; Mn[0.85,0.85]; P<=0.015; S<=0.01; Nb[0.006,0.006]; Ti[0.035,0.035] | 117 | A572Gr50 | B 低合金钢-低合金高强结构钢-B25 A572Gr50
121 | A572Gr50-2 | P | 0.015 |  | 0.015 | 0 | 0 | 0 | 0 | OK | OK | ok | 是 |  | C<=0.155; Si[0.1,0.1]; Mn[0.85,0.85]; P<=0.015; S<=0.01; Nb[0.006,0.006]; Ti[0.035,0.035] | 117 | A572Gr50 | B 低合金钢-低合金高强结构钢-B25 A572Gr50
121 | A572Gr50-2 | S | 0.01 |  | 0.01 | 0 | 0 | 0 | 0 | OK | OK | ok | 是 |  | C<=0.155; Si[0.1,0.1]; Mn[0.85,0.85]; P<=0.015; S<=0.01; Nb[0.006,0.006]; Ti[0.035,0.035] | 117 | A572Gr50 | B 低合金钢-低合金高强结构钢-B25 A572Gr50
121 | A572Gr50-2 | V |  |  |  | 0 | 0 | 0 | 0 | 无约束 | 无约束 | ok | 是 |  | C<=0.155; Si[0.1,0.1]; Mn[0.85,0.85]; P<=0.015; S<=0.01; Nb[0.006,0.006]; Ti[0.035,0.035] | 117 | A572Gr50 | B 低合金钢-低合金高强结构钢-B25 A572Gr50
121 | A572Gr50-2 | Nb | 0.006 | 0.006 | 0.006 | 0 | 0.006 | 0.006 | 0 | OK | OK | ok | 是 |  | C<=0.155; Si[0.1,0.1]; Mn[0.85,0.85]; P<=0.015; S<=0.01; Nb[0.006,0.006]; Ti[0.035,0.035] | 117 | A572Gr50 | B 低合金钢-低合金高强结构钢-B25 A572Gr50
121 | A572Gr50-2 | Ti | 0.03 | 0.035 | 0.035 | 0 | 0.035 | 0.035 | 0 | OK | OK | ok | 是 |  | C<=0.155; Si[0.1,0.1]; Mn[0.85,0.85]; P<=0.015; S<=0.01; Nb[0.006,0.006]; Ti[0.035,0.035] | 117 | A572Gr50 | B 低合金钢-低合金高强结构钢-B25 A572Gr50
121 | A572Gr50-2 | Als | 0.02 |  |  | 0 | 0.02079 | 0.02079 | 0 | 无约束 | 无约束 | ok | 是 |  | C<=0.155; Si[0.1,0.1]; Mn[0.85,0.85]; P<=0.015; S<=0.01; Nb[0.006,0.006]; Ti[0.035,0.035] | 117 | A572Gr50 | B 低合金钢-低合金高强结构钢-B25 A572Gr50
121 | A572Gr50-2 | Alt |  |  |  | 0 | 0.02079 | 0.02079 | 0 | 无约束 | 无约束 | ok | 是 |  | C<=0.155; Si[0.1,0.1]; Mn[0.85,0.85]; P<=0.015; S<=0.01; Nb[0.006,0.006]; Ti[0.035,0.035] | 117 | A572Gr50 | B 低合金钢-低合金高强结构钢-B25 A572Gr50
121 | A572Gr50-2 | Cr |  |  |  | 0 | 0 | 0 | 0 | 无约束 | 无约束 | ok | 是 |  | C<=0.155; Si[0.1,0.1]; Mn[0.85,0.85]; P<=0.015; S<=0.01; Nb[0.006,0.006]; Ti[0.035,0.035] | 117 | A572Gr50 | B 低合金钢-低合金高强结构钢-B25 A572Gr50
121 | A572Gr50-2 | Ni |  |  |  | 0 | 0 | 0 | 0 | 无约束 | 无约束 | ok | 是 |  | C<=0.155; Si[0.1,0.1]; Mn[0.85,0.85]; P<=0.015; S<=0.01; Nb[0.006,0.006]; Ti[0.035,0.035] | 117 | A572Gr50 | B 低合金钢-低合金高强结构钢-B25 A572Gr50
121 | A572Gr50-2 | Cu |  |  |  | 0 | 0 | 0 | 0 | 无约束 | 无约束 | ok | 是 |  | C<=0.155; Si[0.1,0.1]; Mn[0.85,0.85]; P<=0.015; S<=0.01; Nb[0.006,0.006]; Ti[0.035,0.035] | 117 | A572Gr50 | B 低合金钢-低合金高强结构钢-B25 A572Gr50
121 | A572Gr50-2 | Mo |  |  |  | 0 | 0 | 0 | 0 | 无约束 | 无约束 | ok | 是 |  | C<=0.155; Si[0.1,0.1]; Mn[0.85,0.85]; P<=0.015; S<=0.01; Nb[0.006,0.006]; Ti[0.035,0.035] | 117 | A572Gr50 | B 低合金钢-低合金高强结构钢-B25 A572Gr50
121 | A572Gr50-2 | B |  |  |  | 0 | 0 | 0 | 0 | 无约束 | 无约束 | ok | 是 |  | C<=0.155; Si[0.1,0.1]; Mn[0.85,0.85]; P<=0.015; S<=0.01; Nb[0.006,0.006]; Ti[0.035,0.035] | 117 | A572Gr50 | B 低合金钢-低合金高强结构钢-B25 A572Gr50
121 | A572Gr50-2 | Sb |  |  |  | 0 | 0 | 0 | 0 | 无约束 | 无约束 | ok | 是 |  | C<=0.155; Si[0.1,0.1]; Mn[0.85,0.85]; P<=0.015; S<=0.01; Nb[0.006,0.006]; Ti[0.035,0.035] | 117 | A572Gr50 | B 低合金钢-低合金高强结构钢-B25 A572Gr50
122 | A572Gr50-3 | C | 0.16 |  | 0.155 | 0.076913 | 0.134506 | 0.134506 | 0 | OK | OK | ok | 是 |  | C<=0.155; Si[0.1,0.1]; Mn[1.15,1.15]; P<=0.015; S<=0.008; Nb[0.015,0.015]; Ti[0.03,0.03] | 118 | A572Gr50 | B 低合金钢-低合金高强结构钢-B25 A572Gr50
122 | A572Gr50-3 | Si | 0.1 | 0.1 | 0.1 | 0 | 0.1 | 0.1 | 0 | OK | OK | ok | 是 |  | C<=0.155; Si[0.1,0.1]; Mn[1.15,1.15]; P<=0.015; S<=0.008; Nb[0.015,0.015]; Ti[0.03,0.03] | 118 | A572Gr50 | B 低合金钢-低合金高强结构钢-B25 A572Gr50
122 | A572Gr50-3 | Mn | 1.15 | 1.15 | 1.15 | 0.128826 | 1.15 | 1.15 | 0 | OK | OK | ok | 是 |  | C<=0.155; Si[0.1,0.1]; Mn[1.15,1.15]; P<=0.015; S<=0.008; Nb[0.015,0.015]; Ti[0.03,0.03] | 118 | A572Gr50 | B 低合金钢-低合金高强结构钢-B25 A572Gr50
122 | A572Gr50-3 | P | 0.015 |  | 0.015 | 0 | 0 | 0 | 0 | OK | OK | ok | 是 |  | C<=0.155; Si[0.1,0.1]; Mn[1.15,1.15]; P<=0.015; S<=0.008; Nb[0.015,0.015]; Ti[0.03,0.03] | 118 | A572Gr50 | B 低合金钢-低合金高强结构钢-B25 A572Gr50
122 | A572Gr50-3 | S | 0.008 |  | 0.008 | 0 | 0 | 0 | 0 | OK | OK | ok | 是 |  | C<=0.155; Si[0.1,0.1]; Mn[1.15,1.15]; P<=0.015; S<=0.008; Nb[0.015,0.015]; Ti[0.03,0.03] | 118 | A572Gr50 | B 低合金钢-低合金高强结构钢-B25 A572Gr50
122 | A572Gr50-3 | V |  |  |  | 0 | 0 | 0 | 0 | 无约束 | 无约束 | ok | 是 |  | C<=0.155; Si[0.1,0.1]; Mn[1.15,1.15]; P<=0.015; S<=0.008; Nb[0.015,0.015]; Ti[0.03,0.03] | 118 | A572Gr50 | B 低合金钢-低合金高强结构钢-B25 A572Gr50
122 | A572Gr50-3 | Nb | 0.015 | 0.015 | 0.015 | 0 | 0.015 | 0.015 | 0 | OK | OK | ok | 是 |  | C<=0.155; Si[0.1,0.1]; Mn[1.15,1.15]; P<=0.015; S<=0.008; Nb[0.015,0.015]; Ti[0.03,0.03] | 118 | A572Gr50 | B 低合金钢-低合金高强结构钢-B25 A572Gr50
122 | A572Gr50-3 | Ti | 0.025 | 0.03 | 0.03 | 0 | 0.03 | 0.03 | 0 | OK | OK | ok | 是 |  | C<=0.155; Si[0.1,0.1]; Mn[1.15,1.15]; P<=0.015; S<=0.008; Nb[0.015,0.015]; Ti[0.03,0.03] | 118 | A572Gr50 | B 低合金钢-低合金高强结构钢-B25 A572Gr50
122 | A572Gr50-3 | Als | 0.02 |  |  | 0 | 0.020846 | 0.020846 | 0 | 无约束 | 无约束 | ok | 是 |  | C<=0.155; Si[0.1,0.1]; Mn[1.15,1.15]; P<=0.015; S<=0.008; Nb[0.015,0.015]; Ti[0.03,0.03] | 118 | A572Gr50 | B 低合金钢-低合金高强结构钢-B25 A572Gr50
122 | A572Gr50-3 | Alt |  |  |  | 0 | 0.020846 | 0.020846 | 0 | 无约束 | 无约束 | ok | 是 |  | C<=0.155; Si[0.1,0.1]; Mn[1.15,1.15]; P<=0.015; S<=0.008; Nb[0.015,0.015]; Ti[0.03,0.03] | 118 | A572Gr50 | B 低合金钢-低合金高强结构钢-B25 A572Gr50
122 | A572Gr50-3 | Cr |  |  |  | 0 | 0 | 0 | 0 | 无约束 | 无约束 | ok | 是 |  | C<=0.155; Si[0.1,0.1]; Mn[1.15,1.15]; P<=0.015; S<=0.008; Nb[0.015,0.015]; Ti[0.03,0.03] | 118 | A572Gr50 | B 低合金钢-低合金高强结构钢-B25 A572Gr50
122 | A572Gr50-3 | Ni |  |  |  | 0 | 0 | 0 | 0 | 无约束 | 无约束 | ok | 是 |  | C<=0.155; Si[0.1,0.1]; Mn[1.15,1.15]; P<=0.015; S<=0.008; Nb[0.015,0.015]; Ti[0.03,0.03] | 118 | A572Gr50 | B 低合金钢-低合金高强结构钢-B25 A572Gr50
122 | A572Gr50-3 | Cu |  |  |  | 0 | 0 | 0 | 0 | 无约束 | 无约束 | ok | 是 |  | C<=0.155; Si[0.1,0.1]; Mn[1.15,1.15]; P<=0.015; S<=0.008; Nb[0.015,0.015]; Ti[0.03,0.03] | 118 | A572Gr50 | B 低合金钢-低合金高强结构钢-B25 A572Gr50
122 | A572Gr50-3 | Mo |  |  |  | 0 | 0 | 0 | 0 | 无约束 | 无约束 | ok | 是 |  | C<=0.155; Si[0.1,0.1]; Mn[1.15,1.15]; P<=0.015; S<=0.008; Nb[0.015,0.015]; Ti[0.03,0.03] | 118 | A572Gr50 | B 低合金钢-低合金高强结构钢-B25 A572Gr50
122 | A572Gr50-3 | B |  |  |  | 0 | 0 | 0 | 0 | 无约束 | 无约束 | ok | 是 |  | C<=0.155; Si[0.1,0.1]; Mn[1.15,1.15]; P<=0.015; S<=0.008; Nb[0.015,0.015]; Ti[0.03,0.03] | 118 | A572Gr50 | B 低合金钢-低合金高强结构钢-B25 A572Gr50
122 | A572Gr50-3 | Sb |  |  |  | 0 | 0 | 0 | 0 | 无约束 | 无约束 | ok | 是 |  | C<=0.155; Si[0.1,0.1]; Mn[1.15,1.15]; P<=0.015; S<=0.008; Nb[0.015,0.015]; Ti[0.03,0.03] | 118 | A572Gr50 | B 低合金钢-低合金高强结构钢-B25 A572Gr50
123 | A572Gr50-DX1 | C | 0.16 |  | 0.155 | 0.069333 | 0.118199 | 0.118199 | 0 | OK | OK | ok | 是 |  | C<=0.155; Si<=0.02; Mn[0.7,0.7]; P<=0.015; S<=0.008; Nb[0.006,0.006]; Ti[0.035,0.035] | 119 | A572Gr50-DX | B 低合金钢-低合金高强结构钢-B55 A572Gr50-DX
123 | A572Gr50-DX1 | Si | 0.02 |  | 0.02 | 0 | 0 | 0 | 0 | OK | OK | ok | 是 |  | C<=0.155; Si<=0.02; Mn[0.7,0.7]; P<=0.015; S<=0.008; Nb[0.006,0.006]; Ti[0.035,0.035] | 119 | A572Gr50-DX | B 低合金钢-低合金高强结构钢-B55 A572Gr50-DX
123 | A572Gr50-DX1 | Mn | 0.7 | 0.7 | 0.7 | 0.106667 | 0.7 | 0.7 | 0 | OK | OK | ok | 是 |  | C<=0.155; Si<=0.02; Mn[0.7,0.7]; P<=0.015; S<=0.008; Nb[0.006,0.006]; Ti[0.035,0.035] | 119 | A572Gr50-DX | B 低合金钢-低合金高强结构钢-B55 A572Gr50-DX
123 | A572Gr50-DX1 | P | 0.015 |  | 0.015 | 0 | 0 | 0 | 0 | OK | OK | ok | 是 |  | C<=0.155; Si<=0.02; Mn[0.7,0.7]; P<=0.015; S<=0.008; Nb[0.006,0.006]; Ti[0.035,0.035] | 119 | A572Gr50-DX | B 低合金钢-低合金高强结构钢-B55 A572Gr50-DX
123 | A572Gr50-DX1 | S | 0.008 |  | 0.008 | 0 | 0 | 0 | 0 | OK | OK | ok | 是 |  | C<=0.155; Si<=0.02; Mn[0.7,0.7]; P<=0.015; S<=0.008; Nb[0.006,0.006]; Ti[0.035,0.035] | 119 | A572Gr50-DX | B 低合金钢-低合金高强结构钢-B55 A572Gr50-DX
123 | A572Gr50-DX1 | V |  |  |  | 0 | 0 | 0 | 0 | 无约束 | 无约束 | ok | 是 |  | C<=0.155; Si<=0.02; Mn[0.7,0.7]; P<=0.015; S<=0.008; Nb[0.006,0.006]; Ti[0.035,0.035] | 119 | A572Gr50-DX | B 低合金钢-低合金高强结构钢-B55 A572Gr50-DX
123 | A572Gr50-DX1 | Nb | 0.006 | 0.006 | 0.006 | 0 | 0.006 | 0.006 | 0 | OK | OK | ok | 是 |  | C<=0.155; Si<=0.02; Mn[0.7,0.7]; P<=0.015; S<=0.008; Nb[0.006,0.006]; Ti[0.035,0.035] | 119 | A572Gr50-DX | B 低合金钢-低合金高强结构钢-B55 A572Gr50-DX
123 | A572Gr50-DX1 | Ti | 0.03 | 0.035 | 0.035 | 0 | 0.035 | 0.035 | 0 | OK | OK | ok | 是 |  | C<=0.155; Si<=0.02; Mn[0.7,0.7]; P<=0.015; S<=0.008; Nb[0.006,0.006]; Ti[0.035,0.035] | 119 | A572Gr50-DX | B 低合金钢-低合金高强结构钢-B55 A572Gr50-DX
123 | A572Gr50-DX1 | Als | 0.02 |  |  | 0 | 0.02673 | 0.02673 | 0 | 无约束 | 无约束 | ok | 是 |  | C<=0.155; Si<=0.02; Mn[0.7,0.7]; P<=0.015; S<=0.008; Nb[0.006,0.006]; Ti[0.035,0.035] | 119 | A572Gr50-DX | B 低合金钢-低合金高强结构钢-B55 A572Gr50-DX
123 | A572Gr50-DX1 | Alt |  |  |  | 0 | 0.02673 | 0.02673 | 0 | 无约束 | 无约束 | ok | 是 |  | C<=0.155; Si<=0.02; Mn[0.7,0.7]; P<=0.015; S<=0.008; Nb[0.006,0.006]; Ti[0.035,0.035] | 119 | A572Gr50-DX | B 低合金钢-低合金高强结构钢-B55 A572Gr50-DX
123 | A572Gr50-DX1 | Cr |  |  |  | 0 | 0 | 0 | 0 | 无约束 | 无约束 | ok | 是 |  | C<=0.155; Si<=0.02; Mn[0.7,0.7]; P<=0.015; S<=0.008; Nb[0.006,0.006]; Ti[0.035,0.035] | 119 | A572Gr50-DX | B 低合金钢-低合金高强结构钢-B55 A572Gr50-DX
123 | A572Gr50-DX1 | Ni |  |  |  | 0 | 0 | 0 | 0 | 无约束 | 无约束 | ok | 是 |  | C<=0.155; Si<=0.02; Mn[0.7,0.7]; P<=0.015; S<=0.008; Nb[0.006,0.006]; Ti[0.035,0.035] | 119 | A572Gr50-DX | B 低合金钢-低合金高强结构钢-B55 A572Gr50-DX
123 | A572Gr50-DX1 | Cu |  |  |  | 0 | 0 | 0 | 0 | 无约束 | 无约束 | ok | 是 |  | C<=0.155; Si<=0.02; Mn[0.7,0.7]; P<=0.015; S<=0.008; Nb[0.006,0.006]; Ti[0.035,0.035] | 119 | A572Gr50-DX | B 低合金钢-低合金高强结构钢-B55 A572Gr50-DX
123 | A572Gr50-DX1 | Mo |  |  |  | 0 | 0 | 0 | 0 | 无约束 | 无约束 | ok | 是 |  | C<=0.155; Si<=0.02; Mn[0.7,0.7]; P<=0.015; S<=0.008; Nb[0.006,0.006]; Ti[0.035,0.035] | 119 | A572Gr50-DX | B 低合金钢-低合金高强结构钢-B55 A572Gr50-DX
123 | A572Gr50-DX1 | B |  |  |  | 0 | 0 | 0 | 0 | 无约束 | 无约束 | ok | 是 |  | C<=0.155; Si<=0.02; Mn[0.7,0.7]; P<=0.015; S<=0.008; Nb[0.006,0.006]; Ti[0.035,0.035] | 119 | A572Gr50-DX | B 低合金钢-低合金高强结构钢-B55 A572Gr50-DX
123 | A572Gr50-DX1 | Sb |  |  |  | 0 | 0 | 0 | 0 | 无约束 | 无约束 | ok | 是 |  | C<=0.155; Si<=0.02; Mn[0.7,0.7]; P<=0.015; S<=0.008; Nb[0.006,0.006]; Ti[0.035,0.035] | 119 | A572Gr50-DX | B 低合金钢-低合金高强结构钢-B55 A572Gr50-DX
124 | A572Gr50-DX2 | C | 0.16 |  | 0.155 | 0.069333 | 0.130552 | 0.130552 | 0 | OK | OK | ok | 是 |  | C<=0.155; Si<=0.02; Mn[0.85,0.85]; P<=0.015; S<=0.01; Nb[0.006,0.006]; Ti[0.035,0.035] | 120 | A572Gr50-DX | B 低合金钢-低合金高强结构钢-B55 A572Gr50-DX
124 | A572Gr50-DX2 | Si | 0.02 |  | 0.02 | 0 | 0 | 0 | 0 | OK | OK | ok | 是 |  | C<=0.155; Si<=0.02; Mn[0.85,0.85]; P<=0.015; S<=0.01; Nb[0.006,0.006]; Ti[0.035,0.035] | 120 | A572Gr50-DX | B 低合金钢-低合金高强结构钢-B55 A572Gr50-DX
124 | A572Gr50-DX2 | Mn | 0.85 | 0.85 | 0.85 | 0.106667 | 0.85 | 0.85 | 0 | OK | OK | ok | 是 |  | C<=0.155; Si<=0.02; Mn[0.85,0.85]; P<=0.015; S<=0.01; Nb[0.006,0.006]; Ti[0.035,0.035] | 120 | A572Gr50-DX | B 低合金钢-低合金高强结构钢-B55 A572Gr50-DX
124 | A572Gr50-DX2 | P | 0.015 |  | 0.015 | 0 | 0 | 0 | 0 | OK | OK | ok | 是 |  | C<=0.155; Si<=0.02; Mn[0.85,0.85]; P<=0.015; S<=0.01; Nb[0.006,0.006]; Ti[0.035,0.035] | 120 | A572Gr50-DX | B 低合金钢-低合金高强结构钢-B55 A572Gr50-DX
124 | A572Gr50-DX2 | S | 0.01 |  | 0.01 | 0 | 0 | 0 | 0 | OK | OK | ok | 是 |  | C<=0.155; Si<=0.02; Mn[0.85,0.85]; P<=0.015; S<=0.01; Nb[0.006,0.006]; Ti[0.035,0.035] | 120 | A572Gr50-DX | B 低合金钢-低合金高强结构钢-B55 A572Gr50-DX
124 | A572Gr50-DX2 | V |  |  |  | 0 | 0 | 0 | 0 | 无约束 | 无约束 | ok | 是 |  | C<=0.155; Si<=0.02; Mn[0.85,0.85]; P<=0.015; S<=0.01; Nb[0.006,0.006]; Ti[0.035,0.035] | 120 | A572Gr50-DX | B 低合金钢-低合金高强结构钢-B55 A572Gr50-DX
124 | A572Gr50-DX2 | Nb | 0.006 | 0.006 | 0.006 | 0 | 0.006 | 0.006 | 0 | OK | OK | ok | 是 |  | C<=0.155; Si<=0.02; Mn[0.85,0.85]; P<=0.015; S<=0.01; Nb[0.006,0.006]; Ti[0.035,0.035] | 120 | A572Gr50-DX | B 低合金钢-低合金高强结构钢-B55 A572Gr50-DX
124 | A572Gr50-DX2 | Ti | 0.03 | 0.035 | 0.035 | 0 | 0.035 | 0.035 | 0 | OK | OK | ok | 是 |  | C<=0.155; Si<=0.02; Mn[0.85,0.85]; P<=0.015; S<=0.01; Nb[0.006,0.006]; Ti[0.035,0.035] | 120 | A572Gr50-DX | B 低合金钢-低合金高强结构钢-B55 A572Gr50-DX
124 | A572Gr50-DX2 | Als | 0.02 |  |  | 0 | 0.02673 | 0.02673 | 0 | 无约束 | 无约束 | ok | 是 |  | C<=0.155; Si<=0.02; Mn[0.85,0.85]; P<=0.015; S<=0.01; Nb[0.006,0.006]; Ti[0.035,0.035] | 120 | A572Gr50-DX | B 低合金钢-低合金高强结构钢-B55 A572Gr50-DX
124 | A572Gr50-DX2 | Alt |  |  |  | 0 | 0.02673 | 0.02673 | 0 | 无约束 | 无约束 | ok | 是 |  | C<=0.155; Si<=0.02; Mn[0.85,0.85]; P<=0.015; S<=0.01; Nb[0.006,0.006]; Ti[0.035,0.035] | 120 | A572Gr50-DX | B 低合金钢-低合金高强结构钢-B55 A572Gr50-DX
124 | A572Gr50-DX2 | Cr |  |  |  | 0 | 0 | 0 | 0 | 无约束 | 无约束 | ok | 是 |  | C<=0.155; Si<=0.02; Mn[0.85,0.85]; P<=0.015; S<=0.01; Nb[0.006,0.006]; Ti[0.035,0.035] | 120 | A572Gr50-DX | B 低合金钢-低合金高强结构钢-B55 A572Gr50-DX
124 | A572Gr50-DX2 | Ni |  |  |  | 0 | 0 | 0 | 0 | 无约束 | 无约束 | ok | 是 |  | C<=0.155; Si<=0.02; Mn[0.85,0.85]; P<=0.015; S<=0.01; Nb[0.006,0.006]; Ti[0.035,0.035] | 120 | A572Gr50-DX | B 低合金钢-低合金高强结构钢-B55 A572Gr50-DX
124 | A572Gr50-DX2 | Cu |  |  |  | 0 | 0 | 0 | 0 | 无约束 | 无约束 | ok | 是 |  | C<=0.155; Si<=0.02; Mn[0.85,0.85]; P<=0.015; S<=0.01; Nb[0.006,0.006]; Ti[0.035,0.035] | 120 | A572Gr50-DX | B 低合金钢-低合金高强结构钢-B55 A572Gr50-DX
124 | A572Gr50-DX2 | Mo |  |  |  | 0 | 0 | 0 | 0 | 无约束 | 无约束 | ok | 是 |  | C<=0.155; Si<=0.02; Mn[0.85,0.85]; P<=0.015; S<=0.01; Nb[0.006,0.006]; Ti[0.035,0.035] | 120 | A572Gr50-DX | B 低合金钢-低合金高强结构钢-B55 A572Gr50-DX
124 | A572Gr50-DX2 | B |  |  |  | 0 | 0 | 0 | 0 | 无约束 | 无约束 | ok | 是 |  | C<=0.155; Si<=0.02; Mn[0.85,0.85]; P<=0.015; S<=0.01; Nb[0.006,0.006]; Ti[0.035,0.035] | 120 | A572Gr50-DX | B 低合金钢-低合金高强结构钢-B55 A572Gr50-DX
124 | A572Gr50-DX2 | Sb |  |  |  | 0 | 0 | 0 | 0 | 无约束 | 无约束 | ok | 是 |  | C<=0.155; Si<=0.02; Mn[0.85,0.85]; P<=0.015; S<=0.01; Nb[0.006,0.006]; Ti[0.035,0.035] | 120 | A572Gr50-DX | B 低合金钢-低合金高强结构钢-B55 A572Gr50-DX
125 | A572Gr50-DX3 | C | 0.16 |  | 0.155 | 0.069333 | 0.15526 | 0.155 | -0.00026 | NG | OK | ok | 否 | C高于上限：0.1553% > 0.1550% | C<=0.155; Si<=0.02; Mn[1.15,1.15]; P<=0.015; S<=0.008; Nb[0.015,0.015]; Ti[0.03,0.03] | 121 | A572Gr50-DX | B 低合金钢-低合金高强结构钢-B55 A572Gr50-DX
125 | A572Gr50-DX3 | Si | 0.02 |  | 0.02 | 0 | 0 | 0 | 0 | OK | OK | ok | 否 | C高于上限：0.1553% > 0.1550% | C<=0.155; Si<=0.02; Mn[1.15,1.15]; P<=0.015; S<=0.008; Nb[0.015,0.015]; Ti[0.03,0.03] | 121 | A572Gr50-DX | B 低合金钢-低合金高强结构钢-B55 A572Gr50-DX
125 | A572Gr50-DX3 | Mn | 1.15 | 1.15 | 1.15 | 0.106667 | 1.15 | 1.15 | 0 | OK | OK | ok | 否 | C高于上限：0.1553% > 0.1550% | C<=0.155; Si<=0.02; Mn[1.15,1.15]; P<=0.015; S<=0.008; Nb[0.015,0.015]; Ti[0.03,0.03] | 121 | A572Gr50-DX | B 低合金钢-低合金高强结构钢-B55 A572Gr50-DX
125 | A572Gr50-DX3 | P | 0.015 |  | 0.015 | 0 | 0 | 0 | 0 | OK | OK | ok | 否 | C高于上限：0.1553% > 0.1550% | C<=0.155; Si<=0.02; Mn[1.15,1.15]; P<=0.015; S<=0.008; Nb[0.015,0.015]; Ti[0.03,0.03] | 121 | A572Gr50-DX | B 低合金钢-低合金高强结构钢-B55 A572Gr50-DX
125 | A572Gr50-DX3 | S | 0.008 |  | 0.008 | 0 | 0 | 0 | 0 | OK | OK | ok | 否 | C高于上限：0.1553% > 0.1550% | C<=0.155; Si<=0.02; Mn[1.15,1.15]; P<=0.015; S<=0.008; Nb[0.015,0.015]; Ti[0.03,0.03] | 121 | A572Gr50-DX | B 低合金钢-低合金高强结构钢-B55 A572Gr50-DX
125 | A572Gr50-DX3 | V |  |  |  | 0 | 0 | 0 | 0 | 无约束 | 无约束 | ok | 否 | C高于上限：0.1553% > 0.1550% | C<=0.155; Si<=0.02; Mn[1.15,1.15]; P<=0.015; S<=0.008; Nb[0.015,0.015]; Ti[0.03,0.03] | 121 | A572Gr50-DX | B 低合金钢-低合金高强结构钢-B55 A572Gr50-DX
125 | A572Gr50-DX3 | Nb | 0.015 | 0.015 | 0.015 | 0 | 0.015 | 0.015 | 0 | OK | OK | ok | 否 | C高于上限：0.1553% > 0.1550% | C<=0.155; Si<=0.02; Mn[1.15,1.15]; P<=0.015; S<=0.008; Nb[0.015,0.015]; Ti[0.03,0.03] | 121 | A572Gr50-DX | B 低合金钢-低合金高强结构钢-B55 A572Gr50-DX
125 | A572Gr50-DX3 | Ti | 0.025 | 0.03 | 0.03 | 0 | 0.03 | 0.03 | 0 | OK | OK | ok | 否 | C高于上限：0.1553% > 0.1550% | C<=0.155; Si<=0.02; Mn[1.15,1.15]; P<=0.015; S<=0.008; Nb[0.015,0.015]; Ti[0.03,0.03] | 121 | A572Gr50-DX | B 低合金钢-低合金高强结构钢-B55 A572Gr50-DX
125 | A572Gr50-DX3 | Als | 0.02 |  |  | 0 | 0.02673 | 0.02673 | 0 | 无约束 | 无约束 | ok | 否 | C高于上限：0.1553% > 0.1550% | C<=0.155; Si<=0.02; Mn[1.15,1.15]; P<=0.015; S<=0.008; Nb[0.015,0.015]; Ti[0.03,0.03] | 121 | A572Gr50-DX | B 低合金钢-低合金高强结构钢-B55 A572Gr50-DX
125 | A572Gr50-DX3 | Alt |  |  |  | 0 | 0.02673 | 0.02673 | 0 | 无约束 | 无约束 | ok | 否 | C高于上限：0.1553% > 0.1550% | C<=0.155; Si<=0.02; Mn[1.15,1.15]; P<=0.015; S<=0.008; Nb[0.015,0.015]; Ti[0.03,0.03] | 121 | A572Gr50-DX | B 低合金钢-低合金高强结构钢-B55 A572Gr50-DX
125 | A572Gr50-DX3 | Cr |  |  |  | 0 | 0 | 0 | 0 | 无约束 | 无约束 | ok | 否 | C高于上限：0.1553% > 0.1550% | C<=0.155; Si<=0.02; Mn[1.15,1.15]; P<=0.015; S<=0.008; Nb[0.015,0.015]; Ti[0.03,0.03] | 121 | A572Gr50-DX | B 低合金钢-低合金高强结构钢-B55 A572Gr50-DX
125 | A572Gr50-DX3 | Ni |  |  |  | 0 | 0 | 0 | 0 | 无约束 | 无约束 | ok | 否 | C高于上限：0.1553% > 0.1550% | C<=0.155; Si<=0.02; Mn[1.15,1.15]; P<=0.015; S<=0.008; Nb[0.015,0.015]; Ti[0.03,0.03] | 121 | A572Gr50-DX | B 低合金钢-低合金高强结构钢-B55 A572Gr50-DX
125 | A572Gr50-DX3 | Cu |  |  |  | 0 | 0 | 0 | 0 | 无约束 | 无约束 | ok | 否 | C高于上限：0.1553% > 0.1550% | C<=0.155; Si<=0.02; Mn[1.15,1.15]; P<=0.015; S<=0.008; Nb[0.015,0.015]; Ti[0.03,0.03] | 121 | A572Gr50-DX | B 低合金钢-低合金高强结构钢-B55 A572Gr50-DX
125 | A572Gr50-DX3 | Mo |  |  |  | 0 | 0 | 0 | 0 | 无约束 | 无约束 | ok | 否 | C高于上限：0.1553% > 0.1550% | C<=0.155; Si<=0.02; Mn[1.15,1.15]; P<=0.015; S<=0.008; Nb[0.015,0.015]; Ti[0.03,0.03] | 121 | A572Gr50-DX | B 低合金钢-低合金高强结构钢-B55 A572Gr50-DX
125 | A572Gr50-DX3 | B |  |  |  | 0 | 0 | 0 | 0 | 无约束 | 无约束 | ok | 否 | C高于上限：0.1553% > 0.1550% | C<=0.155; Si<=0.02; Mn[1.15,1.15]; P<=0.015; S<=0.008; Nb[0.015,0.015]; Ti[0.03,0.03] | 121 | A572Gr50-DX | B 低合金钢-低合金高强结构钢-B55 A572Gr50-DX
125 | A572Gr50-DX3 | Sb |  |  |  | 0 | 0 | 0 | 0 | 无约束 | 无约束 | ok | 否 | C高于上限：0.1553% > 0.1550% | C<=0.155; Si<=0.02; Mn[1.15,1.15]; P<=0.015; S<=0.008; Nb[0.015,0.015]; Ti[0.03,0.03] | 121 | A572Gr50-DX | B 低合金钢-低合金高强结构钢-B55 A572Gr50-DX
126 | A572GR60-1 | C | 0.16 |  | 0.155 | 0.069333 | 0.104044 | 0.104044 | 0 | OK | OK | ok | 是 |  | C<=0.155; Si[0.1,0.1]; Mn[0.85,0.85]; P<=0.015; S<=0.008; Nb[0.015,0.015]; Ti[0.035,0.035] | 122 | A572GR60 | B 低合金钢-低合金高强结构钢-B54 A572GR60
126 | A572GR60-1 | Si | 0.1 | 0.1 | 0.1 | 0 | 0.1 | 0.1 | 0 | OK | OK | ok | 是 |  | C<=0.155; Si[0.1,0.1]; Mn[0.85,0.85]; P<=0.015; S<=0.008; Nb[0.015,0.015]; Ti[0.035,0.035] | 122 | A572GR60 | B 低合金钢-低合金高强结构钢-B54 A572GR60
126 | A572GR60-1 | Mn | 0.85 | 0.85 | 0.85 | 0.106667 | 0.85 | 0.85 | 0 | OK | OK | ok | 是 |  | C<=0.155; Si[0.1,0.1]; Mn[0.85,0.85]; P<=0.015; S<=0.008; Nb[0.015,0.015]; Ti[0.035,0.035] | 122 | A572GR60 | B 低合金钢-低合金高强结构钢-B54 A572GR60
126 | A572GR60-1 | P | 0.015 |  | 0.015 | 0 | 0 | 0 | 0 | OK | OK | ok | 是 |  | C<=0.155; Si[0.1,0.1]; Mn[0.85,0.85]; P<=0.015; S<=0.008; Nb[0.015,0.015]; Ti[0.035,0.035] | 122 | A572GR60 | B 低合金钢-低合金高强结构钢-B54 A572GR60
126 | A572GR60-1 | S | 0.008 |  | 0.008 | 0 | 0 | 0 | 0 | OK | OK | ok | 是 |  | C<=0.155; Si[0.1,0.1]; Mn[0.85,0.85]; P<=0.015; S<=0.008; Nb[0.015,0.015]; Ti[0.035,0.035] | 122 | A572GR60 | B 低合金钢-低合金高强结构钢-B54 A572GR60
126 | A572GR60-1 | V |  |  |  | 0 | 0 | 0 | 0 | 无约束 | 无约束 | ok | 是 |  | C<=0.155; Si[0.1,0.1]; Mn[0.85,0.85]; P<=0.015; S<=0.008; Nb[0.015,0.015]; Ti[0.035,0.035] | 122 | A572GR60 | B 低合金钢-低合金高强结构钢-B54 A572GR60
126 | A572GR60-1 | Nb | 0.015 | 0.015 | 0.015 | 0 | 0.015 | 0.015 | 0 | OK | OK | ok | 是 |  | C<=0.155; Si[0.1,0.1]; Mn[0.85,0.85]; P<=0.015; S<=0.008; Nb[0.015,0.015]; Ti[0.035,0.035] | 122 | A572GR60 | B 低合金钢-低合金高强结构钢-B54 A572GR60
126 | A572GR60-1 | Ti | 0.03 | 0.035 | 0.035 | 0 | 0.035 | 0.035 | 0 | OK | OK | ok | 是 |  | C<=0.155; Si[0.1,0.1]; Mn[0.85,0.85]; P<=0.015; S<=0.008; Nb[0.015,0.015]; Ti[0.035,0.035] | 122 | A572GR60 | B 低合金钢-低合金高强结构钢-B54 A572GR60
126 | A572GR60-1 | Als | 0.02 |  |  | 0 | 0.02376 | 0.02376 | 0 | 无约束 | 无约束 | ok | 是 |  | C<=0.155; Si[0.1,0.1]; Mn[0.85,0.85]; P<=0.015; S<=0.008; Nb[0.015,0.015]; Ti[0.035,0.035] | 122 | A572GR60 | B 低合金钢-低合金高强结构钢-B54 A572GR60
126 | A572GR60-1 | Alt |  |  |  | 0 | 0.02376 | 0.02376 | 0 | 无约束 | 无约束 | ok | 是 |  | C<=0.155; Si[0.1,0.1]; Mn[0.85,0.85]; P<=0.015; S<=0.008; Nb[0.015,0.015]; Ti[0.035,0.035] | 122 | A572GR60 | B 低合金钢-低合金高强结构钢-B54 A572GR60
126 | A572GR60-1 | Cr |  |  |  | 0 | 0 | 0 | 0 | 无约束 | 无约束 | ok | 是 |  | C<=0.155; Si[0.1,0.1]; Mn[0.85,0.85]; P<=0.015; S<=0.008; Nb[0.015,0.015]; Ti[0.035,0.035] | 122 | A572GR60 | B 低合金钢-低合金高强结构钢-B54 A572GR60
126 | A572GR60-1 | Ni |  |  |  | 0 | 0 | 0 | 0 | 无约束 | 无约束 | ok | 是 |  | C<=0.155; Si[0.1,0.1]; Mn[0.85,0.85]; P<=0.015; S<=0.008; Nb[0.015,0.015]; Ti[0.035,0.035] | 122 | A572GR60 | B 低合金钢-低合金高强结构钢-B54 A572GR60
126 | A572GR60-1 | Cu |  |  |  | 0 | 0 | 0 | 0 | 无约束 | 无约束 | ok | 是 |  | C<=0.155; Si[0.1,0.1]; Mn[0.85,0.85]; P<=0.015; S<=0.008; Nb[0.015,0.015]; Ti[0.035,0.035] | 122 | A572GR60 | B 低合金钢-低合金高强结构钢-B54 A572GR60
126 | A572GR60-1 | Mo |  |  |  | 0 | 0 | 0 | 0 | 无约束 | 无约束 | ok | 是 |  | C<=0.155; Si[0.1,0.1]; Mn[0.85,0.85]; P<=0.015; S<=0.008; Nb[0.015,0.015]; Ti[0.035,0.035] | 122 | A572GR60 | B 低合金钢-低合金高强结构钢-B54 A572GR60
126 | A572GR60-1 | B |  |  |  | 0 | 0 | 0 | 0 | 无约束 | 无约束 | ok | 是 |  | C<=0.155; Si[0.1,0.1]; Mn[0.85,0.85]; P<=0.015; S<=0.008; Nb[0.015,0.015]; Ti[0.035,0.035] | 122 | A572GR60 | B 低合金钢-低合金高强结构钢-B54 A572GR60
126 | A572GR60-1 | Sb |  |  |  | 0 | 0 | 0 | 0 | 无约束 | 无约束 | ok | 是 |  | C<=0.155; Si[0.1,0.1]; Mn[0.85,0.85]; P<=0.015; S<=0.008; Nb[0.015,0.015]; Ti[0.035,0.035] | 122 | A572GR60 | B 低合金钢-低合金高强结构钢-B54 A572GR60
127 | A572GR60-2 | C | 0.16 |  | 0.155 | 0.042 | 0.084919 | 0.084919 | 0 | OK | OK | ok | 是 |  | C<=0.155; Si[0.1,0.1]; Mn[0.95,0.95]; P<=0.015; S<=0.008; Nb[0.02,0.02]; Ti[0.035,0.035] | 123 | A572GR60 | B 低合金钢-低合金高强结构钢-B54 A572GR60
127 | A572GR60-2 | Si | 0.1 | 0.1 | 0.1 | 0 | 0.1 | 0.1 | 0 | OK | OK | ok | 是 |  | C<=0.155; Si[0.1,0.1]; Mn[0.95,0.95]; P<=0.015; S<=0.008; Nb[0.02,0.02]; Ti[0.035,0.035] | 123 | A572GR60 | B 低合金钢-低合金高强结构钢-B54 A572GR60
127 | A572GR60-2 | Mn | 0.95 | 0.95 | 0.95 | 0.107 | 0.95 | 0.95 | 0 | OK | OK | ok | 是 |  | C<=0.155; Si[0.1,0.1]; Mn[0.95,0.95]; P<=0.015; S<=0.008; Nb[0.02,0.02]; Ti[0.035,0.035] | 123 | A572GR60 | B 低合金钢-低合金高强结构钢-B54 A572GR60
127 | A572GR60-2 | P | 0.015 |  | 0.015 | 0 | 0 | 0 | 0 | OK | OK | ok | 是 |  | C<=0.155; Si[0.1,0.1]; Mn[0.95,0.95]; P<=0.015; S<=0.008; Nb[0.02,0.02]; Ti[0.035,0.035] | 123 | A572GR60 | B 低合金钢-低合金高强结构钢-B54 A572GR60
127 | A572GR60-2 | S | 0.008 |  | 0.008 | 0 | 0 | 0 | 0 | OK | OK | ok | 是 |  | C<=0.155; Si[0.1,0.1]; Mn[0.95,0.95]; P<=0.015; S<=0.008; Nb[0.02,0.02]; Ti[0.035,0.035] | 123 | A572GR60 | B 低合金钢-低合金高强结构钢-B54 A572GR60
127 | A572GR60-2 | V |  |  |  | 0 | 0 | 0 | 0 | 无约束 | 无约束 | ok | 是 |  | C<=0.155; Si[0.1,0.1]; Mn[0.95,0.95]; P<=0.015; S<=0.008; Nb[0.02,0.02]; Ti[0.035,0.035] | 123 | A572GR60 | B 低合金钢-低合金高强结构钢-B54 A572GR60
127 | A572GR60-2 | Nb | 0.02 | 0.02 | 0.02 | 0 | 0.02 | 0.02 | 0 | OK | OK | ok | 是 |  | C<=0.155; Si[0.1,0.1]; Mn[0.95,0.95]; P<=0.015; S<=0.008; Nb[0.02,0.02]; Ti[0.035,0.035] | 123 | A572GR60 | B 低合金钢-低合金高强结构钢-B54 A572GR60
127 | A572GR60-2 | Ti | 0.03 | 0.035 | 0.035 | 0 | 0.035 | 0.035 | 0 | OK | OK | ok | 是 |  | C<=0.155; Si[0.1,0.1]; Mn[0.95,0.95]; P<=0.015; S<=0.008; Nb[0.02,0.02]; Ti[0.035,0.035] | 123 | A572GR60 | B 低合金钢-低合金高强结构钢-B54 A572GR60
127 | A572GR60-2 | Als | 0.02 |  |  | 0 | 0.02376 | 0.02376 | 0 | 无约束 | 无约束 | ok | 是 |  | C<=0.155; Si[0.1,0.1]; Mn[0.95,0.95]; P<=0.015; S<=0.008; Nb[0.02,0.02]; Ti[0.035,0.035] | 123 | A572GR60 | B 低合金钢-低合金高强结构钢-B54 A572GR60
127 | A572GR60-2 | Alt |  |  |  | 0 | 0.02376 | 0.02376 | 0 | 无约束 | 无约束 | ok | 是 |  | C<=0.155; Si[0.1,0.1]; Mn[0.95,0.95]; P<=0.015; S<=0.008; Nb[0.02,0.02]; Ti[0.035,0.035] | 123 | A572GR60 | B 低合金钢-低合金高强结构钢-B54 A572GR60
127 | A572GR60-2 | Cr |  |  |  | 0 | 0 | 0 | 0 | 无约束 | 无约束 | ok | 是 |  | C<=0.155; Si[0.1,0.1]; Mn[0.95,0.95]; P<=0.015; S<=0.008; Nb[0.02,0.02]; Ti[0.035,0.035] | 123 | A572GR60 | B 低合金钢-低合金高强结构钢-B54 A572GR60
127 | A572GR60-2 | Ni |  |  |  | 0 | 0 | 0 | 0 | 无约束 | 无约束 | ok | 是 |  | C<=0.155; Si[0.1,0.1]; Mn[0.95,0.95]; P<=0.015; S<=0.008; Nb[0.02,0.02]; Ti[0.035,0.035] | 123 | A572GR60 | B 低合金钢-低合金高强结构钢-B54 A572GR60
127 | A572GR60-2 | Cu |  |  |  | 0 | 0 | 0 | 0 | 无约束 | 无约束 | ok | 是 |  | C<=0.155; Si[0.1,0.1]; Mn[0.95,0.95]; P<=0.015; S<=0.008; Nb[0.02,0.02]; Ti[0.035,0.035] | 123 | A572GR60 | B 低合金钢-低合金高强结构钢-B54 A572GR60
127 | A572GR60-2 | Mo |  |  |  | 0 | 0 | 0 | 0 | 无约束 | 无约束 | ok | 是 |  | C<=0.155; Si[0.1,0.1]; Mn[0.95,0.95]; P<=0.015; S<=0.008; Nb[0.02,0.02]; Ti[0.035,0.035] | 123 | A572GR60 | B 低合金钢-低合金高强结构钢-B54 A572GR60
127 | A572GR60-2 | B |  |  |  | 0 | 0 | 0 | 0 | 无约束 | 无约束 | ok | 是 |  | C<=0.155; Si[0.1,0.1]; Mn[0.95,0.95]; P<=0.015; S<=0.008; Nb[0.02,0.02]; Ti[0.035,0.035] | 123 | A572GR60 | B 低合金钢-低合金高强结构钢-B54 A572GR60
127 | A572GR60-2 | Sb |  |  |  | 0 | 0 | 0 | 0 | 无约束 | 无约束 | ok | 是 |  | C<=0.155; Si[0.1,0.1]; Mn[0.95,0.95]; P<=0.015; S<=0.008; Nb[0.02,0.02]; Ti[0.035,0.035] | 123 | A572GR60 | B 低合金钢-低合金高强结构钢-B54 A572GR60
128 | A572GR60-3 | C | 0.16 |  | 0.155 | 0.042 | 0.101391 | 0.101391 | 0 | OK | OK | ok | 是 |  | C<=0.155; Si[0.1,0.1]; Mn[1.15,1.15]; P<=0.015; S<=0.008; Nb[0.02,0.02]; Ti[0.035,0.035] | 124 | A572GR60 | B 低合金钢-低合金高强结构钢-B54 A572GR60
128 | A572GR60-3 | Si | 0.1 | 0.1 | 0.1 | 0 | 0.1 | 0.1 | 0 | OK | OK | ok | 是 |  | C<=0.155; Si[0.1,0.1]; Mn[1.15,1.15]; P<=0.015; S<=0.008; Nb[0.02,0.02]; Ti[0.035,0.035] | 124 | A572GR60 | B 低合金钢-低合金高强结构钢-B54 A572GR60
128 | A572GR60-3 | Mn | 1.15 | 1.15 | 1.15 | 0.107 | 1.15 | 1.15 | 0 | OK | OK | ok | 是 |  | C<=0.155; Si[0.1,0.1]; Mn[1.15,1.15]; P<=0.015; S<=0.008; Nb[0.02,0.02]; Ti[0.035,0.035] | 124 | A572GR60 | B 低合金钢-低合金高强结构钢-B54 A572GR60
128 | A572GR60-3 | P | 0.015 |  | 0.015 | 0 | 0 | 0 | 0 | OK | OK | ok | 是 |  | C<=0.155; Si[0.1,0.1]; Mn[1.15,1.15]; P<=0.015; S<=0.008; Nb[0.02,0.02]; Ti[0.035,0.035] | 124 | A572GR60 | B 低合金钢-低合金高强结构钢-B54 A572GR60
128 | A572GR60-3 | S | 0.008 |  | 0.008 | 0 | 0 | 0 | 0 | OK | OK | ok | 是 |  | C<=0.155; Si[0.1,0.1]; Mn[1.15,1.15]; P<=0.015; S<=0.008; Nb[0.02,0.02]; Ti[0.035,0.035] | 124 | A572GR60 | B 低合金钢-低合金高强结构钢-B54 A572GR60
128 | A572GR60-3 | V |  |  |  | 0 | 0 | 0 | 0 | 无约束 | 无约束 | ok | 是 |  | C<=0.155; Si[0.1,0.1]; Mn[1.15,1.15]; P<=0.015; S<=0.008; Nb[0.02,0.02]; Ti[0.035,0.035] | 124 | A572GR60 | B 低合金钢-低合金高强结构钢-B54 A572GR60
128 | A572GR60-3 | Nb | 0.02 | 0.02 | 0.02 | 0 | 0.02 | 0.02 | 0 | OK | OK | ok | 是 |  | C<=0.155; Si[0.1,0.1]; Mn[1.15,1.15]; P<=0.015; S<=0.008; Nb[0.02,0.02]; Ti[0.035,0.035] | 124 | A572GR60 | B 低合金钢-低合金高强结构钢-B54 A572GR60
128 | A572GR60-3 | Ti | 0.03 | 0.035 | 0.035 | 0 | 0.035 | 0.035 | 0 | OK | OK | ok | 是 |  | C<=0.155; Si[0.1,0.1]; Mn[1.15,1.15]; P<=0.015; S<=0.008; Nb[0.02,0.02]; Ti[0.035,0.035] | 124 | A572GR60 | B 低合金钢-低合金高强结构钢-B54 A572GR60
128 | A572GR60-3 | Als | 0.02 |  |  | 0 | 0.02376 | 0.02376 | 0 | 无约束 | 无约束 | ok | 是 |  | C<=0.155; Si[0.1,0.1]; Mn[1.15,1.15]; P<=0.015; S<=0.008; Nb[0.02,0.02]; Ti[0.035,0.035] | 124 | A572GR60 | B 低合金钢-低合金高强结构钢-B54 A572GR60
128 | A572GR60-3 | Alt |  |  |  | 0 | 0.02376 | 0.02376 | 0 | 无约束 | 无约束 | ok | 是 |  | C<=0.155; Si[0.1,0.1]; Mn[1.15,1.15]; P<=0.015; S<=0.008; Nb[0.02,0.02]; Ti[0.035,0.035] | 124 | A572GR60 | B 低合金钢-低合金高强结构钢-B54 A572GR60
128 | A572GR60-3 | Cr |  |  |  | 0 | 0 | 0 | 0 | 无约束 | 无约束 | ok | 是 |  | C<=0.155; Si[0.1,0.1]; Mn[1.15,1.15]; P<=0.015; S<=0.008; Nb[0.02,0.02]; Ti[0.035,0.035] | 124 | A572GR60 | B 低合金钢-低合金高强结构钢-B54 A572GR60
128 | A572GR60-3 | Ni |  |  |  | 0 | 0 | 0 | 0 | 无约束 | 无约束 | ok | 是 |  | C<=0.155; Si[0.1,0.1]; Mn[1.15,1.15]; P<=0.015; S<=0.008; Nb[0.02,0.02]; Ti[0.035,0.035] | 124 | A572GR60 | B 低合金钢-低合金高强结构钢-B54 A572GR60
128 | A572GR60-3 | Cu |  |  |  | 0 | 0 | 0 | 0 | 无约束 | 无约束 | ok | 是 |  | C<=0.155; Si[0.1,0.1]; Mn[1.15,1.15]; P<=0.015; S<=0.008; Nb[0.02,0.02]; Ti[0.035,0.035] | 124 | A572GR60 | B 低合金钢-低合金高强结构钢-B54 A572GR60
128 | A572GR60-3 | Mo |  |  |  | 0 | 0 | 0 | 0 | 无约束 | 无约束 | ok | 是 |  | C<=0.155; Si[0.1,0.1]; Mn[1.15,1.15]; P<=0.015; S<=0.008; Nb[0.02,0.02]; Ti[0.035,0.035] | 124 | A572GR60 | B 低合金钢-低合金高强结构钢-B54 A572GR60
128 | A572GR60-3 | B |  |  |  | 0 | 0 | 0 | 0 | 无约束 | 无约束 | ok | 是 |  | C<=0.155; Si[0.1,0.1]; Mn[1.15,1.15]; P<=0.015; S<=0.008; Nb[0.02,0.02]; Ti[0.035,0.035] | 124 | A572GR60 | B 低合金钢-低合金高强结构钢-B54 A572GR60
128 | A572GR60-3 | Sb |  |  |  | 0 | 0 | 0 | 0 | 无约束 | 无约束 | ok | 是 |  | C<=0.155; Si[0.1,0.1]; Mn[1.15,1.15]; P<=0.015; S<=0.008; Nb[0.02,0.02]; Ti[0.035,0.035] | 124 | A572GR60 | B 低合金钢-低合金高强结构钢-B54 A572GR60
129 | A572GR65-1 | C | 0.15 |  | 0.145 | 0.07025 | 0.112542 | 0.112542 | 0 | OK | OK | ok | 是 |  | C<=0.145; Si[0.2,0.2]; Mn[1.25,1.25]; P<=0.01; S<=0.004; Nb[0.025,0.025]; Ti[0.03,0.03] | 125 | A572GR65 | B 低合金钢-低合金高强结构钢-B37 A572GR65
129 | A572GR65-1 | Si | 0.2 | 0.2 | 0.2 | 0 | 0.2 | 0.2 | 0 | OK | OK | ok | 是 |  | C<=0.145; Si[0.2,0.2]; Mn[1.25,1.25]; P<=0.01; S<=0.004; Nb[0.025,0.025]; Ti[0.03,0.03] | 125 | A572GR65 | B 低合金钢-低合金高强结构钢-B37 A572GR65
129 | A572GR65-1 | Mn | 1.25 | 1.25 | 1.25 | 0.09275 | 1.25 | 1.25 | 0 | OK | OK | ok | 是 |  | C<=0.145; Si[0.2,0.2]; Mn[1.25,1.25]; P<=0.01; S<=0.004; Nb[0.025,0.025]; Ti[0.03,0.03] | 125 | A572GR65 | B 低合金钢-低合金高强结构钢-B37 A572GR65
129 | A572GR65-1 | P | 0.01 |  | 0.01 | 0 | 0 | 0 | 0 | OK | OK | ok | 是 |  | C<=0.145; Si[0.2,0.2]; Mn[1.25,1.25]; P<=0.01; S<=0.004; Nb[0.025,0.025]; Ti[0.03,0.03] | 125 | A572GR65 | B 低合金钢-低合金高强结构钢-B37 A572GR65
129 | A572GR65-1 | S | 0.004 |  | 0.004 | 0 | 0 | 0 | 0 | OK | OK | ok | 是 |  | C<=0.145; Si[0.2,0.2]; Mn[1.25,1.25]; P<=0.01; S<=0.004; Nb[0.025,0.025]; Ti[0.03,0.03] | 125 | A572GR65 | B 低合金钢-低合金高强结构钢-B37 A572GR65
129 | A572GR65-1 | V |  |  |  | 0 | 0 | 0 | 0 | 无约束 | 无约束 | ok | 是 |  | C<=0.145; Si[0.2,0.2]; Mn[1.25,1.25]; P<=0.01; S<=0.004; Nb[0.025,0.025]; Ti[0.03,0.03] | 125 | A572GR65 | B 低合金钢-低合金高强结构钢-B37 A572GR65
129 | A572GR65-1 | Nb | 0.025 | 0.025 | 0.025 | 0 | 0.025 | 0.025 | 0 | OK | OK | ok | 是 |  | C<=0.145; Si[0.2,0.2]; Mn[1.25,1.25]; P<=0.01; S<=0.004; Nb[0.025,0.025]; Ti[0.03,0.03] | 125 | A572GR65 | B 低合金钢-低合金高强结构钢-B37 A572GR65
129 | A572GR65-1 | Ti | 0.025 | 0.03 | 0.03 | 0 | 0.03 | 0.03 | 0 | OK | OK | ok | 是 |  | C<=0.145; Si[0.2,0.2]; Mn[1.25,1.25]; P<=0.01; S<=0.004; Nb[0.025,0.025]; Ti[0.03,0.03] | 125 | A572GR65 | B 低合金钢-低合金高强结构钢-B37 A572GR65
129 | A572GR65-1 | Als | 0.02 |  |  | 0 | 0.02079 | 0.02079 | 0 | 无约束 | 无约束 | ok | 是 |  | C<=0.145; Si[0.2,0.2]; Mn[1.25,1.25]; P<=0.01; S<=0.004; Nb[0.025,0.025]; Ti[0.03,0.03] | 125 | A572GR65 | B 低合金钢-低合金高强结构钢-B37 A572GR65
129 | A572GR65-1 | Alt |  |  |  | 0 | 0.02079 | 0.02079 | 0 | 无约束 | 无约束 | ok | 是 |  | C<=0.145; Si[0.2,0.2]; Mn[1.25,1.25]; P<=0.01; S<=0.004; Nb[0.025,0.025]; Ti[0.03,0.03] | 125 | A572GR65 | B 低合金钢-低合金高强结构钢-B37 A572GR65
129 | A572GR65-1 | Cr |  |  |  | 0 | 0 | 0 | 0 | 无约束 | 无约束 | ok | 是 |  | C<=0.145; Si[0.2,0.2]; Mn[1.25,1.25]; P<=0.01; S<=0.004; Nb[0.025,0.025]; Ti[0.03,0.03] | 125 | A572GR65 | B 低合金钢-低合金高强结构钢-B37 A572GR65
129 | A572GR65-1 | Ni |  |  |  | 0 | 0 | 0 | 0 | 无约束 | 无约束 | ok | 是 |  | C<=0.145; Si[0.2,0.2]; Mn[1.25,1.25]; P<=0.01; S<=0.004; Nb[0.025,0.025]; Ti[0.03,0.03] | 125 | A572GR65 | B 低合金钢-低合金高强结构钢-B37 A572GR65
129 | A572GR65-1 | Cu |  |  |  | 0 | 0 | 0 | 0 | 无约束 | 无约束 | ok | 是 |  | C<=0.145; Si[0.2,0.2]; Mn[1.25,1.25]; P<=0.01; S<=0.004; Nb[0.025,0.025]; Ti[0.03,0.03] | 125 | A572GR65 | B 低合金钢-低合金高强结构钢-B37 A572GR65
129 | A572GR65-1 | Mo |  |  |  | 0 | 0 | 0 | 0 | 无约束 | 无约束 | ok | 是 |  | C<=0.145; Si[0.2,0.2]; Mn[1.25,1.25]; P<=0.01; S<=0.004; Nb[0.025,0.025]; Ti[0.03,0.03] | 125 | A572GR65 | B 低合金钢-低合金高强结构钢-B37 A572GR65
129 | A572GR65-1 | B |  |  |  | 0 | 0 | 0 | 0 | 无约束 | 无约束 | ok | 是 |  | C<=0.145; Si[0.2,0.2]; Mn[1.25,1.25]; P<=0.01; S<=0.004; Nb[0.025,0.025]; Ti[0.03,0.03] | 125 | A572GR65 | B 低合金钢-低合金高强结构钢-B37 A572GR65
129 | A572GR65-1 | Sb |  |  |  | 0 | 0 | 0 | 0 | 无约束 | 无约束 | ok | 是 |  | C<=0.145; Si[0.2,0.2]; Mn[1.25,1.25]; P<=0.01; S<=0.004; Nb[0.025,0.025]; Ti[0.03,0.03] | 125 | A572GR65 | B 低合金钢-低合金高强结构钢-B37 A572GR65
130 | A572GR65-2 | C | 0.15 |  | 0.145 | 0.071619 | 0.121173 | 0.121173 | 0 | OK | OK | ok | 是 |  | C<=0.145; Si[0.2,0.2]; Mn[1.35,1.35]; P<=0.01; S<=0.004; Nb[0.03,0.03]; Ti[0.03,0.03] | 126 | A572GR65 | B 低合金钢-低合金高强结构钢-B37 A572GR65
130 | A572GR65-2 | Si | 0.2 | 0.2 | 0.2 | 0 | 0.2 | 0.2 | 0 | OK | OK | ok | 是 |  | C<=0.145; Si[0.2,0.2]; Mn[1.35,1.35]; P<=0.01; S<=0.004; Nb[0.03,0.03]; Ti[0.03,0.03] | 126 | A572GR65 | B 低合金钢-低合金高强结构钢-B37 A572GR65
130 | A572GR65-2 | Mn | 1.35 | 1.35 | 1.35 | 0.104571 | 1.35 | 1.35 | 0 | OK | OK | ok | 是 |  | C<=0.145; Si[0.2,0.2]; Mn[1.35,1.35]; P<=0.01; S<=0.004; Nb[0.03,0.03]; Ti[0.03,0.03] | 126 | A572GR65 | B 低合金钢-低合金高强结构钢-B37 A572GR65
130 | A572GR65-2 | P | 0.01 |  | 0.01 | 0 | 0 | 0 | 0 | OK | OK | ok | 是 |  | C<=0.145; Si[0.2,0.2]; Mn[1.35,1.35]; P<=0.01; S<=0.004; Nb[0.03,0.03]; Ti[0.03,0.03] | 126 | A572GR65 | B 低合金钢-低合金高强结构钢-B37 A572GR65
130 | A572GR65-2 | S | 0.004 |  | 0.004 | 0 | 0 | 0 | 0 | OK | OK | ok | 是 |  | C<=0.145; Si[0.2,0.2]; Mn[1.35,1.35]; P<=0.01; S<=0.004; Nb[0.03,0.03]; Ti[0.03,0.03] | 126 | A572GR65 | B 低合金钢-低合金高强结构钢-B37 A572GR65
130 | A572GR65-2 | V |  |  |  | 0 | 0 | 0 | 0 | 无约束 | 无约束 | ok | 是 |  | C<=0.145; Si[0.2,0.2]; Mn[1.35,1.35]; P<=0.01; S<=0.004; Nb[0.03,0.03]; Ti[0.03,0.03] | 126 | A572GR65 | B 低合金钢-低合金高强结构钢-B37 A572GR65
130 | A572GR65-2 | Nb | 0.03 | 0.03 | 0.03 | 0 | 0.03 | 0.03 | 0 | OK | OK | ok | 是 |  | C<=0.145; Si[0.2,0.2]; Mn[1.35,1.35]; P<=0.01; S<=0.004; Nb[0.03,0.03]; Ti[0.03,0.03] | 126 | A572GR65 | B 低合金钢-低合金高强结构钢-B37 A572GR65
130 | A572GR65-2 | Ti | 0.025 | 0.03 | 0.03 | 0 | 0.03 | 0.03 | 0 | OK | OK | ok | 是 |  | C<=0.145; Si[0.2,0.2]; Mn[1.35,1.35]; P<=0.01; S<=0.004; Nb[0.03,0.03]; Ti[0.03,0.03] | 126 | A572GR65 | B 低合金钢-低合金高强结构钢-B37 A572GR65
130 | A572GR65-2 | Als | 0.02 |  |  | 0 | 0.02079 | 0.02079 | 0 | 无约束 | 无约束 | ok | 是 |  | C<=0.145; Si[0.2,0.2]; Mn[1.35,1.35]; P<=0.01; S<=0.004; Nb[0.03,0.03]; Ti[0.03,0.03] | 126 | A572GR65 | B 低合金钢-低合金高强结构钢-B37 A572GR65
130 | A572GR65-2 | Alt |  |  |  | 0 | 0.02079 | 0.02079 | 0 | 无约束 | 无约束 | ok | 是 |  | C<=0.145; Si[0.2,0.2]; Mn[1.35,1.35]; P<=0.01; S<=0.004; Nb[0.03,0.03]; Ti[0.03,0.03] | 126 | A572GR65 | B 低合金钢-低合金高强结构钢-B37 A572GR65
130 | A572GR65-2 | Cr |  |  |  | 0 | 0 | 0 | 0 | 无约束 | 无约束 | ok | 是 |  | C<=0.145; Si[0.2,0.2]; Mn[1.35,1.35]; P<=0.01; S<=0.004; Nb[0.03,0.03]; Ti[0.03,0.03] | 126 | A572GR65 | B 低合金钢-低合金高强结构钢-B37 A572GR65
130 | A572GR65-2 | Ni |  |  |  | 0 | 0 | 0 | 0 | 无约束 | 无约束 | ok | 是 |  | C<=0.145; Si[0.2,0.2]; Mn[1.35,1.35]; P<=0.01; S<=0.004; Nb[0.03,0.03]; Ti[0.03,0.03] | 126 | A572GR65 | B 低合金钢-低合金高强结构钢-B37 A572GR65
130 | A572GR65-2 | Cu |  |  |  | 0 | 0 | 0 | 0 | 无约束 | 无约束 | ok | 是 |  | C<=0.145; Si[0.2,0.2]; Mn[1.35,1.35]; P<=0.01; S<=0.004; Nb[0.03,0.03]; Ti[0.03,0.03] | 126 | A572GR65 | B 低合金钢-低合金高强结构钢-B37 A572GR65
130 | A572GR65-2 | Mo |  |  |  | 0 | 0 | 0 | 0 | 无约束 | 无约束 | ok | 是 |  | C<=0.145; Si[0.2,0.2]; Mn[1.35,1.35]; P<=0.01; S<=0.004; Nb[0.03,0.03]; Ti[0.03,0.03] | 126 | A572GR65 | B 低合金钢-低合金高强结构钢-B37 A572GR65
130 | A572GR65-2 | B |  |  |  | 0 | 0 | 0 | 0 | 无约束 | 无约束 | ok | 是 |  | C<=0.145; Si[0.2,0.2]; Mn[1.35,1.35]; P<=0.01; S<=0.004; Nb[0.03,0.03]; Ti[0.03,0.03] | 126 | A572GR65 | B 低合金钢-低合金高强结构钢-B37 A572GR65
130 | A572GR65-2 | Sb |  |  |  | 0 | 0 | 0 | 0 | 无约束 | 无约束 | ok | 是 |  | C<=0.145; Si[0.2,0.2]; Mn[1.35,1.35]; P<=0.01; S<=0.004; Nb[0.03,0.03]; Ti[0.03,0.03] | 126 | A572GR65 | B 低合金钢-低合金高强结构钢-B37 A572GR65
131 | A572GR65-T1 | C | 0.15 |  | 0.145 | 0.052 | 0.145188 | 0.145 | -0.000188 | NG | OK | ok | 否 | C高于上限：0.1452% > 0.1450% | C<=0.145; Si<=0.02; Mn[1.25,1.25]; P<=0.01; S<=0.004; Nb[0.025,0.025]; Ti[0.03,0.03] | 127 | A572GR65-T | B 低合金钢-低合金高强结构钢-B30 A572GR65-T
131 | A572GR65-T1 | Si | 0.02 |  | 0.02 | 0 | 0 | 0 | 0 | OK | OK | ok | 否 | C高于上限：0.1452% > 0.1450% | C<=0.145; Si<=0.02; Mn[1.25,1.25]; P<=0.01; S<=0.004; Nb[0.025,0.025]; Ti[0.03,0.03] | 127 | A572GR65-T | B 低合金钢-低合金高强结构钢-B30 A572GR65-T
131 | A572GR65-T1 | Mn | 1.25 | 1.25 | 1.25 | 0.1185 | 1.25 | 1.25 | 0 | OK | OK | ok | 否 | C高于上限：0.1452% > 0.1450% | C<=0.145; Si<=0.02; Mn[1.25,1.25]; P<=0.01; S<=0.004; Nb[0.025,0.025]; Ti[0.03,0.03] | 127 | A572GR65-T | B 低合金钢-低合金高强结构钢-B30 A572GR65-T
131 | A572GR65-T1 | P | 0.01 |  | 0.01 | 0 | 0 | 0 | 0 | OK | OK | ok | 否 | C高于上限：0.1452% > 0.1450% | C<=0.145; Si<=0.02; Mn[1.25,1.25]; P<=0.01; S<=0.004; Nb[0.025,0.025]; Ti[0.03,0.03] | 127 | A572GR65-T | B 低合金钢-低合金高强结构钢-B30 A572GR65-T
131 | A572GR65-T1 | S | 0.004 |  | 0.004 | 0 | 0 | 0 | 0 | OK | OK | ok | 否 | C高于上限：0.1452% > 0.1450% | C<=0.145; Si<=0.02; Mn[1.25,1.25]; P<=0.01; S<=0.004; Nb[0.025,0.025]; Ti[0.03,0.03] | 127 | A572GR65-T | B 低合金钢-低合金高强结构钢-B30 A572GR65-T
131 | A572GR65-T1 | V |  |  |  | 0 | 0 | 0 | 0 | 无约束 | 无约束 | ok | 否 | C高于上限：0.1452% > 0.1450% | C<=0.145; Si<=0.02; Mn[1.25,1.25]; P<=0.01; S<=0.004; Nb[0.025,0.025]; Ti[0.03,0.03] | 127 | A572GR65-T | B 低合金钢-低合金高强结构钢-B30 A572GR65-T
131 | A572GR65-T1 | Nb | 0.025 | 0.025 | 0.025 | 0 | 0.025 | 0.025 | 0 | OK | OK | ok | 否 | C高于上限：0.1452% > 0.1450% | C<=0.145; Si<=0.02; Mn[1.25,1.25]; P<=0.01; S<=0.004; Nb[0.025,0.025]; Ti[0.03,0.03] | 127 | A572GR65-T | B 低合金钢-低合金高强结构钢-B30 A572GR65-T
131 | A572GR65-T1 | Ti | 0.025 | 0.03 | 0.03 | 0 | 0.03 | 0.03 | 0 | OK | OK | ok | 否 | C高于上限：0.1452% > 0.1450% | C<=0.145; Si<=0.02; Mn[1.25,1.25]; P<=0.01; S<=0.004; Nb[0.025,0.025]; Ti[0.03,0.03] | 127 | A572GR65-T | B 低合金钢-低合金高强结构钢-B30 A572GR65-T
131 | A572GR65-T1 | Als | 0.02 |  |  | 0 | 0.03267 | 0.03267 | 0 | 无约束 | 无约束 | ok | 否 | C高于上限：0.1452% > 0.1450% | C<=0.145; Si<=0.02; Mn[1.25,1.25]; P<=0.01; S<=0.004; Nb[0.025,0.025]; Ti[0.03,0.03] | 127 | A572GR65-T | B 低合金钢-低合金高强结构钢-B30 A572GR65-T
131 | A572GR65-T1 | Alt |  |  |  | 0 | 0.03267 | 0.03267 | 0 | 无约束 | 无约束 | ok | 否 | C高于上限：0.1452% > 0.1450% | C<=0.145; Si<=0.02; Mn[1.25,1.25]; P<=0.01; S<=0.004; Nb[0.025,0.025]; Ti[0.03,0.03] | 127 | A572GR65-T | B 低合金钢-低合金高强结构钢-B30 A572GR65-T
131 | A572GR65-T1 | Cr |  |  |  | 0 | 0 | 0 | 0 | 无约束 | 无约束 | ok | 否 | C高于上限：0.1452% > 0.1450% | C<=0.145; Si<=0.02; Mn[1.25,1.25]; P<=0.01; S<=0.004; Nb[0.025,0.025]; Ti[0.03,0.03] | 127 | A572GR65-T | B 低合金钢-低合金高强结构钢-B30 A572GR65-T
131 | A572GR65-T1 | Ni |  |  |  | 0 | 0 | 0 | 0 | 无约束 | 无约束 | ok | 否 | C高于上限：0.1452% > 0.1450% | C<=0.145; Si<=0.02; Mn[1.25,1.25]; P<=0.01; S<=0.004; Nb[0.025,0.025]; Ti[0.03,0.03] | 127 | A572GR65-T | B 低合金钢-低合金高强结构钢-B30 A572GR65-T
131 | A572GR65-T1 | Cu |  |  |  | 0 | 0 | 0 | 0 | 无约束 | 无约束 | ok | 否 | C高于上限：0.1452% > 0.1450% | C<=0.145; Si<=0.02; Mn[1.25,1.25]; P<=0.01; S<=0.004; Nb[0.025,0.025]; Ti[0.03,0.03] | 127 | A572GR65-T | B 低合金钢-低合金高强结构钢-B30 A572GR65-T
131 | A572GR65-T1 | Mo |  |  |  | 0 | 0 | 0 | 0 | 无约束 | 无约束 | ok | 否 | C高于上限：0.1452% > 0.1450% | C<=0.145; Si<=0.02; Mn[1.25,1.25]; P<=0.01; S<=0.004; Nb[0.025,0.025]; Ti[0.03,0.03] | 127 | A572GR65-T | B 低合金钢-低合金高强结构钢-B30 A572GR65-T
131 | A572GR65-T1 | B |  |  |  | 0 | 0 | 0 | 0 | 无约束 | 无约束 | ok | 否 | C高于上限：0.1452% > 0.1450% | C<=0.145; Si<=0.02; Mn[1.25,1.25]; P<=0.01; S<=0.004; Nb[0.025,0.025]; Ti[0.03,0.03] | 127 | A572GR65-T | B 低合金钢-低合金高强结构钢-B30 A572GR65-T
131 | A572GR65-T1 | Sb |  |  |  | 0 | 0 | 0 | 0 | 无约束 | 无约束 | ok | 否 | C高于上限：0.1452% > 0.1450% | C<=0.145; Si<=0.02; Mn[1.25,1.25]; P<=0.01; S<=0.004; Nb[0.025,0.025]; Ti[0.03,0.03] | 127 | A572GR65-T | B 低合金钢-低合金高强结构钢-B30 A572GR65-T
132 | A572GR65-T2 | C | 0.15 |  | 0.145 | 0.0595 | 0.08067 | 0.145 | 0.06433 | OK | OK | ok | 是 |  | C<=0.145; Si<=0.02; Mn[1.35,1.35]; P<=0.01; S<=0.004; Nb[0.03,0.03]; Ti[0.03,0.03] | 128 | A572GR65-T | B 低合金钢-低合金高强结构钢-B30 A572GR65-T
132 | A572GR65-T2 | Si | 0.02 |  | 0.02 | 0 | 0 | 0 | 0 | OK | OK | ok | 是 |  | C<=0.145; Si<=0.02; Mn[1.35,1.35]; P<=0.01; S<=0.004; Nb[0.03,0.03]; Ti[0.03,0.03] | 128 | A572GR65-T | B 低合金钢-低合金高强结构钢-B30 A572GR65-T
132 | A572GR65-T2 | Mn | 1.35 | 1.35 | 1.35 | 0.143 | 1.35 | 1.35 | 0 | OK | OK | ok | 是 |  | C<=0.145; Si<=0.02; Mn[1.35,1.35]; P<=0.01; S<=0.004; Nb[0.03,0.03]; Ti[0.03,0.03] | 128 | A572GR65-T | B 低合金钢-低合金高强结构钢-B30 A572GR65-T
132 | A572GR65-T2 | P | 0.01 |  | 0.01 | 0 | 0 | 0 | 0 | OK | OK | ok | 是 |  | C<=0.145; Si<=0.02; Mn[1.35,1.35]; P<=0.01; S<=0.004; Nb[0.03,0.03]; Ti[0.03,0.03] | 128 | A572GR65-T | B 低合金钢-低合金高强结构钢-B30 A572GR65-T
132 | A572GR65-T2 | S | 0.004 |  | 0.004 | 0 | 0 | 0 | 0 | OK | OK | ok | 是 |  | C<=0.145; Si<=0.02; Mn[1.35,1.35]; P<=0.01; S<=0.004; Nb[0.03,0.03]; Ti[0.03,0.03] | 128 | A572GR65-T | B 低合金钢-低合金高强结构钢-B30 A572GR65-T
132 | A572GR65-T2 | V |  |  |  | 0 | 0 | 0 | 0 | 无约束 | 无约束 | ok | 是 |  | C<=0.145; Si<=0.02; Mn[1.35,1.35]; P<=0.01; S<=0.004; Nb[0.03,0.03]; Ti[0.03,0.03] | 128 | A572GR65-T | B 低合金钢-低合金高强结构钢-B30 A572GR65-T
132 | A572GR65-T2 | Nb | 0.03 | 0.03 | 0.03 | 0 | 0.03 | 0.03 | 0 | OK | OK | ok | 是 |  | C<=0.145; Si<=0.02; Mn[1.35,1.35]; P<=0.01; S<=0.004; Nb[0.03,0.03]; Ti[0.03,0.03] | 128 | A572GR65-T | B 低合金钢-低合金高强结构钢-B30 A572GR65-T
132 | A572GR65-T2 | Ti | 0.025 | 0.03 | 0.03 | 0 | 0.03 | 0.03 | 0 | OK | OK | ok | 是 |  | C<=0.145; Si<=0.02; Mn[1.35,1.35]; P<=0.01; S<=0.004; Nb[0.03,0.03]; Ti[0.03,0.03] | 128 | A572GR65-T | B 低合金钢-低合金高强结构钢-B30 A572GR65-T
132 | A572GR65-T2 | Als | 0.02 |  |  | 0 | 0.03267 | 0.03267 | 0 | 无约束 | 无约束 | ok | 是 |  | C<=0.145; Si<=0.02; Mn[1.35,1.35]; P<=0.01; S<=0.004; Nb[0.03,0.03]; Ti[0.03,0.03] | 128 | A572GR65-T | B 低合金钢-低合金高强结构钢-B30 A572GR65-T
132 | A572GR65-T2 | Alt |  |  |  | 0 | 0.03267 | 0.03267 | 0 | 无约束 | 无约束 | ok | 是 |  | C<=0.145; Si<=0.02; Mn[1.35,1.35]; P<=0.01; S<=0.004; Nb[0.03,0.03]; Ti[0.03,0.03] | 128 | A572GR65-T | B 低合金钢-低合金高强结构钢-B30 A572GR65-T
132 | A572GR65-T2 | Cr |  |  |  | 0 | 0 | 0 | 0 | 无约束 | 无约束 | ok | 是 |  | C<=0.145; Si<=0.02; Mn[1.35,1.35]; P<=0.01; S<=0.004; Nb[0.03,0.03]; Ti[0.03,0.03] | 128 | A572GR65-T | B 低合金钢-低合金高强结构钢-B30 A572GR65-T
132 | A572GR65-T2 | Ni |  |  |  | 0 | 0 | 0 | 0 | 无约束 | 无约束 | ok | 是 |  | C<=0.145; Si<=0.02; Mn[1.35,1.35]; P<=0.01; S<=0.004; Nb[0.03,0.03]; Ti[0.03,0.03] | 128 | A572GR65-T | B 低合金钢-低合金高强结构钢-B30 A572GR65-T
132 | A572GR65-T2 | Cu |  |  |  | 0 | 0 | 0 | 0 | 无约束 | 无约束 | ok | 是 |  | C<=0.145; Si<=0.02; Mn[1.35,1.35]; P<=0.01; S<=0.004; Nb[0.03,0.03]; Ti[0.03,0.03] | 128 | A572GR65-T | B 低合金钢-低合金高强结构钢-B30 A572GR65-T
132 | A572GR65-T2 | Mo |  |  |  | 0 | 0 | 0 | 0 | 无约束 | 无约束 | ok | 是 |  | C<=0.145; Si<=0.02; Mn[1.35,1.35]; P<=0.01; S<=0.004; Nb[0.03,0.03]; Ti[0.03,0.03] | 128 | A572GR65-T | B 低合金钢-低合金高强结构钢-B30 A572GR65-T
132 | A572GR65-T2 | B |  |  |  | 0 | 0 | 0 | 0 | 无约束 | 无约束 | ok | 是 |  | C<=0.145; Si<=0.02; Mn[1.35,1.35]; P<=0.01; S<=0.004; Nb[0.03,0.03]; Ti[0.03,0.03] | 128 | A572GR65-T | B 低合金钢-低合金高强结构钢-B30 A572GR65-T
132 | A572GR65-T2 | Sb |  |  |  | 0 | 0 | 0 | 0 | 无约束 | 无约束 | ok | 是 |  | C<=0.145; Si<=0.02; Mn[1.35,1.35]; P<=0.01; S<=0.004; Nb[0.03,0.03]; Ti[0.03,0.03] | 128 | A572GR65-T | B 低合金钢-低合金高强结构钢-B30 A572GR65-T
133 | 26MnB5 | C | 0.26 |  | 0.255 | 0.135 | 0.192729 | 0.192729 | 0 | OK | OK | ok | 是 |  | C<=0.255; Si[0.23,0.23]; Mn[1.25,1.25]; Ti[0.03,0.03]; Cr[0.16,0.16]; B[0.0023,0.0023] | 129 | 26MnB5 | I 合金结构钢-MnB钢-I02 26MnB5
133 | 26MnB5 | Si | 0.23 | 0.23 | 0.23 | 0 | 0.23 | 0.23 | 0 | OK | OK | ok | 是 |  | C<=0.255; Si[0.23,0.23]; Mn[1.25,1.25]; Ti[0.03,0.03]; Cr[0.16,0.16]; B[0.0023,0.0023] | 129 | 26MnB5 | I 合金结构钢-MnB钢-I02 26MnB5
133 | 26MnB5 | Mn | 1.25 | 1.25 | 1.25 | 0.159 | 1.25 | 1.25 | 0 | OK | OK | ok | 是 |  | C<=0.255; Si[0.23,0.23]; Mn[1.25,1.25]; Ti[0.03,0.03]; Cr[0.16,0.16]; B[0.0023,0.0023] | 129 | 26MnB5 | I 合金结构钢-MnB钢-I02 26MnB5
133 | 26MnB5 | P | 0 |  |  | 0 | 0 | 0 | 0 | 无约束 | 无约束 | ok | 是 |  | C<=0.255; Si[0.23,0.23]; Mn[1.25,1.25]; Ti[0.03,0.03]; Cr[0.16,0.16]; B[0.0023,0.0023] | 129 | 26MnB5 | I 合金结构钢-MnB钢-I02 26MnB5
133 | 26MnB5 | S | 0 |  |  | 0 | 0 | 0 | 0 | 无约束 | 无约束 | ok | 是 |  | C<=0.255; Si[0.23,0.23]; Mn[1.25,1.25]; Ti[0.03,0.03]; Cr[0.16,0.16]; B[0.0023,0.0023] | 129 | 26MnB5 | I 合金结构钢-MnB钢-I02 26MnB5
133 | 26MnB5 | V |  |  |  | 0 | 0 | 0 | 0 | 无约束 | 无约束 | ok | 是 |  | C<=0.255; Si[0.23,0.23]; Mn[1.25,1.25]; Ti[0.03,0.03]; Cr[0.16,0.16]; B[0.0023,0.0023] | 129 | 26MnB5 | I 合金结构钢-MnB钢-I02 26MnB5
133 | 26MnB5 | Nb |  |  |  | 0 | 0 | 0 | 0 | 无约束 | 无约束 | ok | 是 |  | C<=0.255; Si[0.23,0.23]; Mn[1.25,1.25]; Ti[0.03,0.03]; Cr[0.16,0.16]; B[0.0023,0.0023] | 129 | 26MnB5 | I 合金结构钢-MnB钢-I02 26MnB5
133 | 26MnB5 | Ti | 0.025 | 0.03 | 0.03 | 0 | 0.03 | 0.03 | 0 | OK | OK | ok | 是 |  | C<=0.255; Si[0.23,0.23]; Mn[1.25,1.25]; Ti[0.03,0.03]; Cr[0.16,0.16]; B[0.0023,0.0023] | 129 | 26MnB5 | I 合金结构钢-MnB钢-I02 26MnB5
133 | 26MnB5 | Als |  |  |  | 0 | 0.02673 | 0.02673 | 0 | 无约束 | 无约束 | ok | 是 |  | C<=0.255; Si[0.23,0.23]; Mn[1.25,1.25]; Ti[0.03,0.03]; Cr[0.16,0.16]; B[0.0023,0.0023] | 129 | 26MnB5 | I 合金结构钢-MnB钢-I02 26MnB5
133 | 26MnB5 | Alt | 0.03 |  |  | 0 | 0.02673 | 0.02673 | 0 | 无约束 | 无约束 | ok | 是 |  | C<=0.255; Si[0.23,0.23]; Mn[1.25,1.25]; Ti[0.03,0.03]; Cr[0.16,0.16]; B[0.0023,0.0023] | 129 | 26MnB5 | I 合金结构钢-MnB钢-I02 26MnB5
133 | 26MnB5 | Cr | 0.16 | 0.16 | 0.16 | 0 | 0.16 | 0.16 | 0 | OK | OK | ok | 是 |  | C<=0.255; Si[0.23,0.23]; Mn[1.25,1.25]; Ti[0.03,0.03]; Cr[0.16,0.16]; B[0.0023,0.0023] | 129 | 26MnB5 | I 合金结构钢-MnB钢-I02 26MnB5
133 | 26MnB5 | Ni | 0 |  |  | 0 | 0 | 0 | 0 | 无约束 | 无约束 | ok | 是 |  | C<=0.255; Si[0.23,0.23]; Mn[1.25,1.25]; Ti[0.03,0.03]; Cr[0.16,0.16]; B[0.0023,0.0023] | 129 | 26MnB5 | I 合金结构钢-MnB钢-I02 26MnB5
133 | 26MnB5 | Cu | 0 |  |  | 0 | 0 | 0 | 0 | 无约束 | 无约束 | ok | 是 |  | C<=0.255; Si[0.23,0.23]; Mn[1.25,1.25]; Ti[0.03,0.03]; Cr[0.16,0.16]; B[0.0023,0.0023] | 129 | 26MnB5 | I 合金结构钢-MnB钢-I02 26MnB5
133 | 26MnB5 | Mo |  |  |  | 0 | 0 | 0 | 0 | 无约束 | 无约束 | ok | 是 |  | C<=0.255; Si[0.23,0.23]; Mn[1.25,1.25]; Ti[0.03,0.03]; Cr[0.16,0.16]; B[0.0023,0.0023] | 129 | 26MnB5 | I 合金结构钢-MnB钢-I02 26MnB5
133 | 26MnB5 | B | 0.0023 | 0.0023 | 0.0023 | 0 | 0.0023 | 0.0023 | 0 | OK | OK | ok | 是 |  | C<=0.255; Si[0.23,0.23]; Mn[1.25,1.25]; Ti[0.03,0.03]; Cr[0.16,0.16]; B[0.0023,0.0023] | 129 | 26MnB5 | I 合金结构钢-MnB钢-I02 26MnB5
133 | 26MnB5 | Sb |  |  |  | 0 | 0 | 0 | 0 | 无约束 | 无约束 | ok | 是 |  | C<=0.255; Si[0.23,0.23]; Mn[1.25,1.25]; Ti[0.03,0.03]; Cr[0.16,0.16]; B[0.0023,0.0023] | 129 | 26MnB5 | I 合金结构钢-MnB钢-I02 26MnB5
134 | SA516 Gr70-1 | C | 0.16 |  | 0.155 | 0.052 | 0.076815 | 0.076815 | 0 | OK | OK | ok | 是 |  | C<=0.155; Si[0.23,0.23]; Mn[1.15,1.15]; P<=0.015; S<=0.003; Nb[0.01,0.01]; Ti[0.02,0.02] | 130 | SA516 Gr70 | F 压力容器用钢-美标-F05 SA516 Gr70
134 | SA516 Gr70-1 | Si | 0.23 | 0.23 | 0.23 | 0 | 0.23 | 0.23 | 0 | OK | OK | ok | 是 |  | C<=0.155; Si[0.23,0.23]; Mn[1.15,1.15]; P<=0.015; S<=0.003; Nb[0.01,0.01]; Ti[0.02,0.02] | 130 | SA516 Gr70 | F 压力容器用钢-美标-F05 SA516 Gr70
134 | SA516 Gr70-1 | Mn | 1.15 | 1.15 | 1.15 | 0.1185 | 1.15 | 1.15 | 0 | OK | OK | ok | 是 |  | C<=0.155; Si[0.23,0.23]; Mn[1.15,1.15]; P<=0.015; S<=0.003; Nb[0.01,0.01]; Ti[0.02,0.02] | 130 | SA516 Gr70 | F 压力容器用钢-美标-F05 SA516 Gr70
134 | SA516 Gr70-1 | P | 0.015 |  | 0.015 | 0 | 0 | 0 | 0 | OK | OK | ok | 是 |  | C<=0.155; Si[0.23,0.23]; Mn[1.15,1.15]; P<=0.015; S<=0.003; Nb[0.01,0.01]; Ti[0.02,0.02] | 130 | SA516 Gr70 | F 压力容器用钢-美标-F05 SA516 Gr70
134 | SA516 Gr70-1 | S | 0.003 |  | 0.003 | 0 | 0 | 0 | 0 | OK | OK | ok | 是 |  | C<=0.155; Si[0.23,0.23]; Mn[1.15,1.15]; P<=0.015; S<=0.003; Nb[0.01,0.01]; Ti[0.02,0.02] | 130 | SA516 Gr70 | F 压力容器用钢-美标-F05 SA516 Gr70
134 | SA516 Gr70-1 | V |  |  |  | 0 | 0 | 0 | 0 | 无约束 | 无约束 | ok | 是 |  | C<=0.155; Si[0.23,0.23]; Mn[1.15,1.15]; P<=0.015; S<=0.003; Nb[0.01,0.01]; Ti[0.02,0.02] | 130 | SA516 Gr70 | F 压力容器用钢-美标-F05 SA516 Gr70
134 | SA516 Gr70-1 | Nb | 0.01 | 0.01 | 0.01 | 0 | 0.01 | 0.01 | 0 | OK | OK | ok | 是 |  | C<=0.155; Si[0.23,0.23]; Mn[1.15,1.15]; P<=0.015; S<=0.003; Nb[0.01,0.01]; Ti[0.02,0.02] | 130 | SA516 Gr70 | F 压力容器用钢-美标-F05 SA516 Gr70
134 | SA516 Gr70-1 | Ti | 0.015 | 0.02 | 0.02 | 0 | 0.02 | 0.02 | 0 | OK | OK | ok | 是 |  | C<=0.155; Si[0.23,0.23]; Mn[1.15,1.15]; P<=0.015; S<=0.003; Nb[0.01,0.01]; Ti[0.02,0.02] | 130 | SA516 Gr70 | F 压力容器用钢-美标-F05 SA516 Gr70
134 | SA516 Gr70-1 | Als | 0.03 |  |  | 0 | 0.02376 | 0.02376 | 0 | 无约束 | 无约束 | ok | 是 |  | C<=0.155; Si[0.23,0.23]; Mn[1.15,1.15]; P<=0.015; S<=0.003; Nb[0.01,0.01]; Ti[0.02,0.02] | 130 | SA516 Gr70 | F 压力容器用钢-美标-F05 SA516 Gr70
134 | SA516 Gr70-1 | Alt |  |  |  | 0 | 0.02376 | 0.02376 | 0 | 无约束 | 无约束 | ok | 是 |  | C<=0.155; Si[0.23,0.23]; Mn[1.15,1.15]; P<=0.015; S<=0.003; Nb[0.01,0.01]; Ti[0.02,0.02] | 130 | SA516 Gr70 | F 压力容器用钢-美标-F05 SA516 Gr70
134 | SA516 Gr70-1 | Cr |  |  |  | 0 | 0 | 0 | 0 | 无约束 | 无约束 | ok | 是 |  | C<=0.155; Si[0.23,0.23]; Mn[1.15,1.15]; P<=0.015; S<=0.003; Nb[0.01,0.01]; Ti[0.02,0.02] | 130 | SA516 Gr70 | F 压力容器用钢-美标-F05 SA516 Gr70
134 | SA516 Gr70-1 | Ni |  |  |  | 0 | 0 | 0 | 0 | 无约束 | 无约束 | ok | 是 |  | C<=0.155; Si[0.23,0.23]; Mn[1.15,1.15]; P<=0.015; S<=0.003; Nb[0.01,0.01]; Ti[0.02,0.02] | 130 | SA516 Gr70 | F 压力容器用钢-美标-F05 SA516 Gr70
134 | SA516 Gr70-1 | Cu |  |  |  | 0 | 0 | 0 | 0 | 无约束 | 无约束 | ok | 是 |  | C<=0.155; Si[0.23,0.23]; Mn[1.15,1.15]; P<=0.015; S<=0.003; Nb[0.01,0.01]; Ti[0.02,0.02] | 130 | SA516 Gr70 | F 压力容器用钢-美标-F05 SA516 Gr70
134 | SA516 Gr70-1 | Mo |  |  |  | 0 | 0 | 0 | 0 | 无约束 | 无约束 | ok | 是 |  | C<=0.155; Si[0.23,0.23]; Mn[1.15,1.15]; P<=0.015; S<=0.003; Nb[0.01,0.01]; Ti[0.02,0.02] | 130 | SA516 Gr70 | F 压力容器用钢-美标-F05 SA516 Gr70
134 | SA516 Gr70-1 | B |  |  |  | 0 | 0 | 0 | 0 | 无约束 | 无约束 | ok | 是 |  | C<=0.155; Si[0.23,0.23]; Mn[1.15,1.15]; P<=0.015; S<=0.003; Nb[0.01,0.01]; Ti[0.02,0.02] | 130 | SA516 Gr70 | F 压力容器用钢-美标-F05 SA516 Gr70
134 | SA516 Gr70-1 | Sb |  |  |  | 0 | 0 | 0 | 0 | 无约束 | 无约束 | ok | 是 |  | C<=0.155; Si[0.23,0.23]; Mn[1.15,1.15]; P<=0.015; S<=0.003; Nb[0.01,0.01]; Ti[0.02,0.02] | 130 | SA516 Gr70 | F 压力容器用钢-美标-F05 SA516 Gr70
135 | S235JR-1 | C | 0.15 |  | 0.145 | 0.072042 | 0.076276 | 0.076276 | 0 | OK | OK | ok | 是 |  | C<=0.145; Si[0.1,0.1]; Mn[0.3,0.3]; P<=0.02; S<=0.01 | 131 | S235JR | A 碳素钢-碳素结构钢-A17 S235JR
135 | S235JR-1 | Si | 0.1 | 0.1 | 0.1 | 0 | 0.1 | 0.1 | 0 | OK | OK | ok | 是 |  | C<=0.145; Si[0.1,0.1]; Mn[0.3,0.3]; P<=0.02; S<=0.01 | 131 | S235JR | A 碳素钢-碳素结构钢-A17 S235JR
135 | S235JR-1 | Mn | 0.3 | 0.3 | 0.3 | 0.123989 | 0.3 | 0.3 | 0 | OK | OK | ok | 是 |  | C<=0.145; Si[0.1,0.1]; Mn[0.3,0.3]; P<=0.02; S<=0.01 | 131 | S235JR | A 碳素钢-碳素结构钢-A17 S235JR
135 | S235JR-1 | P | 0.02 |  | 0.02 | 0 | 0 | 0 | 0 | OK | OK | ok | 是 |  | C<=0.145; Si[0.1,0.1]; Mn[0.3,0.3]; P<=0.02; S<=0.01 | 131 | S235JR | A 碳素钢-碳素结构钢-A17 S235JR
135 | S235JR-1 | S | 0.01 |  | 0.01 | 0 | 0 | 0 | 0 | OK | OK | ok | 是 |  | C<=0.145; Si[0.1,0.1]; Mn[0.3,0.3]; P<=0.02; S<=0.01 | 131 | S235JR | A 碳素钢-碳素结构钢-A17 S235JR
135 | S235JR-1 | V |  |  |  | 0 | 0 | 0 | 0 | 无约束 | 无约束 | ok | 是 |  | C<=0.145; Si[0.1,0.1]; Mn[0.3,0.3]; P<=0.02; S<=0.01 | 131 | S235JR | A 碳素钢-碳素结构钢-A17 S235JR
135 | S235JR-1 | Nb |  |  |  | 0 | 0 | 0 | 0 | 无约束 | 无约束 | ok | 是 |  | C<=0.145; Si[0.1,0.1]; Mn[0.3,0.3]; P<=0.02; S<=0.01 | 131 | S235JR | A 碳素钢-碳素结构钢-A17 S235JR
135 | S235JR-1 | Ti |  |  |  | 0 | 0 | 0 | 0 | 无约束 | 无约束 | ok | 是 |  | C<=0.145; Si[0.1,0.1]; Mn[0.3,0.3]; P<=0.02; S<=0.01 | 131 | S235JR | A 碳素钢-碳素结构钢-A17 S235JR
135 | S235JR-1 | Als | 0.015 |  |  | 0 | 0.019305 | 0.019305 | 0 | 无约束 | 无约束 | ok | 是 |  | C<=0.145; Si[0.1,0.1]; Mn[0.3,0.3]; P<=0.02; S<=0.01 | 131 | S235JR | A 碳素钢-碳素结构钢-A17 S235JR
135 | S235JR-1 | Alt |  |  |  | 0 | 0.019305 | 0.019305 | 0 | 无约束 | 无约束 | ok | 是 |  | C<=0.145; Si[0.1,0.1]; Mn[0.3,0.3]; P<=0.02; S<=0.01 | 131 | S235JR | A 碳素钢-碳素结构钢-A17 S235JR
135 | S235JR-1 | Cr |  |  |  | 0 | 0 | 0 | 0 | 无约束 | 无约束 | ok | 是 |  | C<=0.145; Si[0.1,0.1]; Mn[0.3,0.3]; P<=0.02; S<=0.01 | 131 | S235JR | A 碳素钢-碳素结构钢-A17 S235JR
135 | S235JR-1 | Ni |  |  |  | 0 | 0 | 0 | 0 | 无约束 | 无约束 | ok | 是 |  | C<=0.145; Si[0.1,0.1]; Mn[0.3,0.3]; P<=0.02; S<=0.01 | 131 | S235JR | A 碳素钢-碳素结构钢-A17 S235JR
135 | S235JR-1 | Cu |  |  |  | 0 | 0 | 0 | 0 | 无约束 | 无约束 | ok | 是 |  | C<=0.145; Si[0.1,0.1]; Mn[0.3,0.3]; P<=0.02; S<=0.01 | 131 | S235JR | A 碳素钢-碳素结构钢-A17 S235JR
135 | S235JR-1 | Mo |  |  |  | 0 | 0 | 0 | 0 | 无约束 | 无约束 | ok | 是 |  | C<=0.145; Si[0.1,0.1]; Mn[0.3,0.3]; P<=0.02; S<=0.01 | 131 | S235JR | A 碳素钢-碳素结构钢-A17 S235JR
135 | S235JR-1 | B |  |  |  | 0 | 0 | 0 | 0 | 无约束 | 无约束 | ok | 是 |  | C<=0.145; Si[0.1,0.1]; Mn[0.3,0.3]; P<=0.02; S<=0.01 | 131 | S235JR | A 碳素钢-碳素结构钢-A17 S235JR
135 | S235JR-1 | Sb |  |  |  | 0 | 0 | 0 | 0 | 无约束 | 无约束 | ok | 是 |  | C<=0.145; Si[0.1,0.1]; Mn[0.3,0.3]; P<=0.02; S<=0.01 | 131 | S235JR | A 碳素钢-碳素结构钢-A17 S235JR
136 | S235JR-2 | C | 0.15 |  | 0.145 | 0.07625 | 0.082312 | 0.082312 | 0 | OK | OK | ok | 是 |  | C<=0.145; Si[0.1,0.1]; Mn[0.4,0.4]; P<=0.02; S<=0.01 | 132 | S235JR | A 碳素钢-碳素结构钢-A17 S235JR
136 | S235JR-2 | Si | 0.1 | 0.1 | 0.1 | 0 | 0.1 | 0.1 | 0 | OK | OK | ok | 是 |  | C<=0.145; Si[0.1,0.1]; Mn[0.4,0.4]; P<=0.02; S<=0.01 | 132 | S235JR | A 碳素钢-碳素结构钢-A17 S235JR
136 | S235JR-2 | Mn | 0.4 | 0.4 | 0.4 | 0.148031 | 0.4 | 0.4 | 0 | OK | OK | ok | 是 |  | C<=0.145; Si[0.1,0.1]; Mn[0.4,0.4]; P<=0.02; S<=0.01 | 132 | S235JR | A 碳素钢-碳素结构钢-A17 S235JR
136 | S235JR-2 | P | 0.02 |  | 0.02 | 0 | 0 | 0 | 0 | OK | OK | ok | 是 |  | C<=0.145; Si[0.1,0.1]; Mn[0.4,0.4]; P<=0.02; S<=0.01 | 132 | S235JR | A 碳素钢-碳素结构钢-A17 S235JR
136 | S235JR-2 | S | 0.01 |  | 0.01 | 0 | 0 | 0 | 0 | OK | OK | ok | 是 |  | C<=0.145; Si[0.1,0.1]; Mn[0.4,0.4]; P<=0.02; S<=0.01 | 132 | S235JR | A 碳素钢-碳素结构钢-A17 S235JR
136 | S235JR-2 | V |  |  |  | 0 | 0 | 0 | 0 | 无约束 | 无约束 | ok | 是 |  | C<=0.145; Si[0.1,0.1]; Mn[0.4,0.4]; P<=0.02; S<=0.01 | 132 | S235JR | A 碳素钢-碳素结构钢-A17 S235JR
136 | S235JR-2 | Nb |  |  |  | 0 | 0 | 0 | 0 | 无约束 | 无约束 | ok | 是 |  | C<=0.145; Si[0.1,0.1]; Mn[0.4,0.4]; P<=0.02; S<=0.01 | 132 | S235JR | A 碳素钢-碳素结构钢-A17 S235JR
136 | S235JR-2 | Ti |  |  |  | 0 | 0 | 0 | 0 | 无约束 | 无约束 | ok | 是 |  | C<=0.145; Si[0.1,0.1]; Mn[0.4,0.4]; P<=0.02; S<=0.01 | 132 | S235JR | A 碳素钢-碳素结构钢-A17 S235JR
136 | S235JR-2 | Als | 0.015 |  |  | 0 | 0.019305 | 0.019305 | 0 | 无约束 | 无约束 | ok | 是 |  | C<=0.145; Si[0.1,0.1]; Mn[0.4,0.4]; P<=0.02; S<=0.01 | 132 | S235JR | A 碳素钢-碳素结构钢-A17 S235JR
136 | S235JR-2 | Alt |  |  |  | 0 | 0.019305 | 0.019305 | 0 | 无约束 | 无约束 | ok | 是 |  | C<=0.145; Si[0.1,0.1]; Mn[0.4,0.4]; P<=0.02; S<=0.01 | 132 | S235JR | A 碳素钢-碳素结构钢-A17 S235JR
136 | S235JR-2 | Cr |  |  |  | 0 | 0 | 0 | 0 | 无约束 | 无约束 | ok | 是 |  | C<=0.145; Si[0.1,0.1]; Mn[0.4,0.4]; P<=0.02; S<=0.01 | 132 | S235JR | A 碳素钢-碳素结构钢-A17 S235JR
136 | S235JR-2 | Ni |  |  |  | 0 | 0 | 0 | 0 | 无约束 | 无约束 | ok | 是 |  | C<=0.145; Si[0.1,0.1]; Mn[0.4,0.4]; P<=0.02; S<=0.01 | 132 | S235JR | A 碳素钢-碳素结构钢-A17 S235JR
136 | S235JR-2 | Cu |  |  |  | 0 | 0 | 0 | 0 | 无约束 | 无约束 | ok | 是 |  | C<=0.145; Si[0.1,0.1]; Mn[0.4,0.4]; P<=0.02; S<=0.01 | 132 | S235JR | A 碳素钢-碳素结构钢-A17 S235JR
136 | S235JR-2 | Mo |  |  |  | 0 | 0 | 0 | 0 | 无约束 | 无约束 | ok | 是 |  | C<=0.145; Si[0.1,0.1]; Mn[0.4,0.4]; P<=0.02; S<=0.01 | 132 | S235JR | A 碳素钢-碳素结构钢-A17 S235JR
136 | S235JR-2 | B |  |  |  | 0 | 0 | 0 | 0 | 无约束 | 无约束 | ok | 是 |  | C<=0.145; Si[0.1,0.1]; Mn[0.4,0.4]; P<=0.02; S<=0.01 | 132 | S235JR | A 碳素钢-碳素结构钢-A17 S235JR
136 | S235JR-2 | Sb |  |  |  | 0 | 0 | 0 | 0 | 无约束 | 无约束 | ok | 是 |  | C<=0.145; Si[0.1,0.1]; Mn[0.4,0.4]; P<=0.02; S<=0.01 | 132 | S235JR | A 碳素钢-碳素结构钢-A17 S235JR
137 | S235JR-DX1 | C | 0.15 |  | 0.145 | 0.098 | 0.11548 | 0.11548 | 0 | OK | OK | ok | 是 |  | C<=0.145; Si<=0.02; Mn[0.35,0.35]; P<=0.02; S<=0.01 | 133 | S235JR-DX | A 碳素钢-碳素结构钢-A40 S235JR-DX
137 | S235JR-DX1 | Si | 0.02 |  | 0.02 | 0 | 0 | 0 | 0 | OK | OK | ok | 是 |  | C<=0.145; Si<=0.02; Mn[0.35,0.35]; P<=0.02; S<=0.01 | 133 | S235JR-DX | A 碳素钢-碳素结构钢-A40 S235JR-DX
137 | S235JR-DX1 | Mn | 0.35 | 0.35 | 0.35 | 0.13775 | 0.35 | 0.35 | 0 | OK | OK | ok | 是 |  | C<=0.145; Si<=0.02; Mn[0.35,0.35]; P<=0.02; S<=0.01 | 133 | S235JR-DX | A 碳素钢-碳素结构钢-A40 S235JR-DX
137 | S235JR-DX1 | P | 0.02 |  | 0.02 | 0 | 0 | 0 | 0 | OK | OK | ok | 是 |  | C<=0.145; Si<=0.02; Mn[0.35,0.35]; P<=0.02; S<=0.01 | 133 | S235JR-DX | A 碳素钢-碳素结构钢-A40 S235JR-DX
137 | S235JR-DX1 | S | 0.01 |  | 0.01 | 0 | 0 | 0 | 0 | OK | OK | ok | 是 |  | C<=0.145; Si<=0.02; Mn[0.35,0.35]; P<=0.02; S<=0.01 | 133 | S235JR-DX | A 碳素钢-碳素结构钢-A40 S235JR-DX
137 | S235JR-DX1 | V |  |  |  | 0 | 0 | 0 | 0 | 无约束 | 无约束 | ok | 是 |  | C<=0.145; Si<=0.02; Mn[0.35,0.35]; P<=0.02; S<=0.01 | 133 | S235JR-DX | A 碳素钢-碳素结构钢-A40 S235JR-DX
137 | S235JR-DX1 | Nb |  |  |  | 0 | 0 | 0 | 0 | 无约束 | 无约束 | ok | 是 |  | C<=0.145; Si<=0.02; Mn[0.35,0.35]; P<=0.02; S<=0.01 | 133 | S235JR-DX | A 碳素钢-碳素结构钢-A40 S235JR-DX
137 | S235JR-DX1 | Ti |  |  |  | 0 | 0 | 0 | 0 | 无约束 | 无约束 | ok | 是 |  | C<=0.145; Si<=0.02; Mn[0.35,0.35]; P<=0.02; S<=0.01 | 133 | S235JR-DX | A 碳素钢-碳素结构钢-A40 S235JR-DX
137 | S235JR-DX1 | Als | 0.015 |  |  | 0 | 0.025245 | 0.025245 | 0 | 无约束 | 无约束 | ok | 是 |  | C<=0.145; Si<=0.02; Mn[0.35,0.35]; P<=0.02; S<=0.01 | 133 | S235JR-DX | A 碳素钢-碳素结构钢-A40 S235JR-DX
137 | S235JR-DX1 | Alt |  |  |  | 0 | 0.025245 | 0.025245 | 0 | 无约束 | 无约束 | ok | 是 |  | C<=0.145; Si<=0.02; Mn[0.35,0.35]; P<=0.02; S<=0.01 | 133 | S235JR-DX | A 碳素钢-碳素结构钢-A40 S235JR-DX
137 | S235JR-DX1 | Cr |  |  |  | 0 | 0 | 0 | 0 | 无约束 | 无约束 | ok | 是 |  | C<=0.145; Si<=0.02; Mn[0.35,0.35]; P<=0.02; S<=0.01 | 133 | S235JR-DX | A 碳素钢-碳素结构钢-A40 S235JR-DX
137 | S235JR-DX1 | Ni |  |  |  | 0 | 0 | 0 | 0 | 无约束 | 无约束 | ok | 是 |  | C<=0.145; Si<=0.02; Mn[0.35,0.35]; P<=0.02; S<=0.01 | 133 | S235JR-DX | A 碳素钢-碳素结构钢-A40 S235JR-DX
137 | S235JR-DX1 | Cu |  |  |  | 0 | 0 | 0 | 0 | 无约束 | 无约束 | ok | 是 |  | C<=0.145; Si<=0.02; Mn[0.35,0.35]; P<=0.02; S<=0.01 | 133 | S235JR-DX | A 碳素钢-碳素结构钢-A40 S235JR-DX
137 | S235JR-DX1 | Mo |  |  |  | 0 | 0 | 0 | 0 | 无约束 | 无约束 | ok | 是 |  | C<=0.145; Si<=0.02; Mn[0.35,0.35]; P<=0.02; S<=0.01 | 133 | S235JR-DX | A 碳素钢-碳素结构钢-A40 S235JR-DX
137 | S235JR-DX1 | B |  |  |  | 0 | 0 | 0 | 0 | 无约束 | 无约束 | ok | 是 |  | C<=0.145; Si<=0.02; Mn[0.35,0.35]; P<=0.02; S<=0.01 | 133 | S235JR-DX | A 碳素钢-碳素结构钢-A40 S235JR-DX
137 | S235JR-DX1 | Sb |  |  |  | 0 | 0 | 0 | 0 | 无约束 | 无约束 | ok | 是 |  | C<=0.145; Si<=0.02; Mn[0.35,0.35]; P<=0.02; S<=0.01 | 133 | S235JR-DX | A 碳素钢-碳素结构钢-A40 S235JR-DX
138 | S235JR-DX2 | C | 0.15 |  | 0.145 | 0.098 | 0.123716 | 0.123716 | 0 | OK | OK | ok | 是 |  | C<=0.145; Si<=0.02; Mn[0.45,0.45]; P<=0.02; S<=0.01 | 134 | S235JR-DX | A 碳素钢-碳素结构钢-A40 S235JR-DX
138 | S235JR-DX2 | Si | 0.02 |  | 0.02 | 0 | 0 | 0 | 0 | OK | OK | ok | 是 |  | C<=0.145; Si<=0.02; Mn[0.45,0.45]; P<=0.02; S<=0.01 | 134 | S235JR-DX | A 碳素钢-碳素结构钢-A40 S235JR-DX
138 | S235JR-DX2 | Mn | 0.45 | 0.45 | 0.45 | 0.13775 | 0.45 | 0.45 | 0 | OK | OK | ok | 是 |  | C<=0.145; Si<=0.02; Mn[0.45,0.45]; P<=0.02; S<=0.01 | 134 | S235JR-DX | A 碳素钢-碳素结构钢-A40 S235JR-DX
138 | S235JR-DX2 | P | 0.02 |  | 0.02 | 0 | 0 | 0 | 0 | OK | OK | ok | 是 |  | C<=0.145; Si<=0.02; Mn[0.45,0.45]; P<=0.02; S<=0.01 | 134 | S235JR-DX | A 碳素钢-碳素结构钢-A40 S235JR-DX
138 | S235JR-DX2 | S | 0.01 |  | 0.01 | 0 | 0 | 0 | 0 | OK | OK | ok | 是 |  | C<=0.145; Si<=0.02; Mn[0.45,0.45]; P<=0.02; S<=0.01 | 134 | S235JR-DX | A 碳素钢-碳素结构钢-A40 S235JR-DX
138 | S235JR-DX2 | V |  |  |  | 0 | 0 | 0 | 0 | 无约束 | 无约束 | ok | 是 |  | C<=0.145; Si<=0.02; Mn[0.45,0.45]; P<=0.02; S<=0.01 | 134 | S235JR-DX | A 碳素钢-碳素结构钢-A40 S235JR-DX
138 | S235JR-DX2 | Nb |  |  |  | 0 | 0 | 0 | 0 | 无约束 | 无约束 | ok | 是 |  | C<=0.145; Si<=0.02; Mn[0.45,0.45]; P<=0.02; S<=0.01 | 134 | S235JR-DX | A 碳素钢-碳素结构钢-A40 S235JR-DX
138 | S235JR-DX2 | Ti |  |  |  | 0 | 0 | 0 | 0 | 无约束 | 无约束 | ok | 是 |  | C<=0.145; Si<=0.02; Mn[0.45,0.45]; P<=0.02; S<=0.01 | 134 | S235JR-DX | A 碳素钢-碳素结构钢-A40 S235JR-DX
138 | S235JR-DX2 | Als | 0.015 |  |  | 0 | 0.025245 | 0.025245 | 0 | 无约束 | 无约束 | ok | 是 |  | C<=0.145; Si<=0.02; Mn[0.45,0.45]; P<=0.02; S<=0.01 | 134 | S235JR-DX | A 碳素钢-碳素结构钢-A40 S235JR-DX
138 | S235JR-DX2 | Alt |  |  |  | 0 | 0.025245 | 0.025245 | 0 | 无约束 | 无约束 | ok | 是 |  | C<=0.145; Si<=0.02; Mn[0.45,0.45]; P<=0.02; S<=0.01 | 134 | S235JR-DX | A 碳素钢-碳素结构钢-A40 S235JR-DX
138 | S235JR-DX2 | Cr |  |  |  | 0 | 0 | 0 | 0 | 无约束 | 无约束 | ok | 是 |  | C<=0.145; Si<=0.02; Mn[0.45,0.45]; P<=0.02; S<=0.01 | 134 | S235JR-DX | A 碳素钢-碳素结构钢-A40 S235JR-DX
138 | S235JR-DX2 | Ni |  |  |  | 0 | 0 | 0 | 0 | 无约束 | 无约束 | ok | 是 |  | C<=0.145; Si<=0.02; Mn[0.45,0.45]; P<=0.02; S<=0.01 | 134 | S235JR-DX | A 碳素钢-碳素结构钢-A40 S235JR-DX
138 | S235JR-DX2 | Cu |  |  |  | 0 | 0 | 0 | 0 | 无约束 | 无约束 | ok | 是 |  | C<=0.145; Si<=0.02; Mn[0.45,0.45]; P<=0.02; S<=0.01 | 134 | S235JR-DX | A 碳素钢-碳素结构钢-A40 S235JR-DX
138 | S235JR-DX2 | Mo |  |  |  | 0 | 0 | 0 | 0 | 无约束 | 无约束 | ok | 是 |  | C<=0.145; Si<=0.02; Mn[0.45,0.45]; P<=0.02; S<=0.01 | 134 | S235JR-DX | A 碳素钢-碳素结构钢-A40 S235JR-DX
138 | S235JR-DX2 | B |  |  |  | 0 | 0 | 0 | 0 | 无约束 | 无约束 | ok | 是 |  | C<=0.145; Si<=0.02; Mn[0.45,0.45]; P<=0.02; S<=0.01 | 134 | S235JR-DX | A 碳素钢-碳素结构钢-A40 S235JR-DX
138 | S235JR-DX2 | Sb |  |  |  | 0 | 0 | 0 | 0 | 无约束 | 无约束 | ok | 是 |  | C<=0.145; Si<=0.02; Mn[0.45,0.45]; P<=0.02; S<=0.01 | 134 | S235JR-DX | A 碳素钢-碳素结构钢-A40 S235JR-DX
139 | S235J0-1 | C | 0.15 |  | 0.145 | 0.098 | 0.104309 | 0.104309 | 0 | OK | OK | ok | 是 |  | C<=0.145; Si[0.1,0.1]; Mn[0.4,0.4]; P<=0.015; S<=0.008 | 135 | S235J0 | A 碳素钢-碳素结构钢-A14 S235J0
139 | S235J0-1 | Si | 0.1 | 0.1 | 0.1 | 0 | 0.1 | 0.1 | 0 | OK | OK | ok | 是 |  | C<=0.145; Si[0.1,0.1]; Mn[0.4,0.4]; P<=0.015; S<=0.008 | 135 | S235J0 | A 碳素钢-碳素结构钢-A14 S235J0
139 | S235J0-1 | Mn | 0.4 | 0.4 | 0.4 | 0.13775 | 0.4 | 0.4 | 0 | OK | OK | ok | 是 |  | C<=0.145; Si[0.1,0.1]; Mn[0.4,0.4]; P<=0.015; S<=0.008 | 135 | S235J0 | A 碳素钢-碳素结构钢-A14 S235J0
139 | S235J0-1 | P | 0.015 |  | 0.015 | 0 | 0 | 0 | 0 | OK | OK | ok | 是 |  | C<=0.145; Si[0.1,0.1]; Mn[0.4,0.4]; P<=0.015; S<=0.008 | 135 | S235J0 | A 碳素钢-碳素结构钢-A14 S235J0
139 | S235J0-1 | S | 0.008 |  | 0.008 | 0 | 0 | 0 | 0 | OK | OK | ok | 是 |  | C<=0.145; Si[0.1,0.1]; Mn[0.4,0.4]; P<=0.015; S<=0.008 | 135 | S235J0 | A 碳素钢-碳素结构钢-A14 S235J0
139 | S235J0-1 | V |  |  |  | 0 | 0 | 0 | 0 | 无约束 | 无约束 | ok | 是 |  | C<=0.145; Si[0.1,0.1]; Mn[0.4,0.4]; P<=0.015; S<=0.008 | 135 | S235J0 | A 碳素钢-碳素结构钢-A14 S235J0
139 | S235J0-1 | Nb |  |  |  | 0 | 0 | 0 | 0 | 无约束 | 无约束 | ok | 是 |  | C<=0.145; Si[0.1,0.1]; Mn[0.4,0.4]; P<=0.015; S<=0.008 | 135 | S235J0 | A 碳素钢-碳素结构钢-A14 S235J0
139 | S235J0-1 | Ti |  |  |  | 0 | 0 | 0 | 0 | 无约束 | 无约束 | ok | 是 |  | C<=0.145; Si[0.1,0.1]; Mn[0.4,0.4]; P<=0.015; S<=0.008 | 135 | S235J0 | A 碳素钢-碳素结构钢-A14 S235J0
139 | S235J0-1 | Als | 0.025 |  |  | 0 | 0.02079 | 0.02079 | 0 | 无约束 | 无约束 | ok | 是 |  | C<=0.145; Si[0.1,0.1]; Mn[0.4,0.4]; P<=0.015; S<=0.008 | 135 | S235J0 | A 碳素钢-碳素结构钢-A14 S235J0
139 | S235J0-1 | Alt |  |  |  | 0 | 0.02079 | 0.02079 | 0 | 无约束 | 无约束 | ok | 是 |  | C<=0.145; Si[0.1,0.1]; Mn[0.4,0.4]; P<=0.015; S<=0.008 | 135 | S235J0 | A 碳素钢-碳素结构钢-A14 S235J0
139 | S235J0-1 | Cr |  |  |  | 0 | 0 | 0 | 0 | 无约束 | 无约束 | ok | 是 |  | C<=0.145; Si[0.1,0.1]; Mn[0.4,0.4]; P<=0.015; S<=0.008 | 135 | S235J0 | A 碳素钢-碳素结构钢-A14 S235J0
139 | S235J0-1 | Ni |  |  |  | 0 | 0 | 0 | 0 | 无约束 | 无约束 | ok | 是 |  | C<=0.145; Si[0.1,0.1]; Mn[0.4,0.4]; P<=0.015; S<=0.008 | 135 | S235J0 | A 碳素钢-碳素结构钢-A14 S235J0
139 | S235J0-1 | Cu |  |  |  | 0 | 0 | 0 | 0 | 无约束 | 无约束 | ok | 是 |  | C<=0.145; Si[0.1,0.1]; Mn[0.4,0.4]; P<=0.015; S<=0.008 | 135 | S235J0 | A 碳素钢-碳素结构钢-A14 S235J0
139 | S235J0-1 | Mo |  |  |  | 0 | 0 | 0 | 0 | 无约束 | 无约束 | ok | 是 |  | C<=0.145; Si[0.1,0.1]; Mn[0.4,0.4]; P<=0.015; S<=0.008 | 135 | S235J0 | A 碳素钢-碳素结构钢-A14 S235J0
139 | S235J0-1 | B |  |  |  | 0 | 0 | 0 | 0 | 无约束 | 无约束 | ok | 是 |  | C<=0.145; Si[0.1,0.1]; Mn[0.4,0.4]; P<=0.015; S<=0.008 | 135 | S235J0 | A 碳素钢-碳素结构钢-A14 S235J0
139 | S235J0-1 | Sb |  |  |  | 0 | 0 | 0 | 0 | 无约束 | 无约束 | ok | 是 |  | C<=0.145; Si[0.1,0.1]; Mn[0.4,0.4]; P<=0.015; S<=0.008 | 135 | S235J0 | A 碳素钢-碳素结构钢-A14 S235J0
140 | S235J0-2 | C | 0.15 |  | 0.145 | 0.098 | 0.106715 | 0.106715 | 0 | OK | OK | ok | 是 |  | C<=0.145; Si[0.1,0.1]; Mn[0.5,0.5]; P<=0.015; S<=0.008 | 136 | S235J0 | A 碳素钢-碳素结构钢-A14 S235J0
140 | S235J0-2 | Si | 0.1 | 0.1 | 0.1 | 0 | 0.1 | 0.1 | 0 | OK | OK | ok | 是 |  | C<=0.145; Si[0.1,0.1]; Mn[0.5,0.5]; P<=0.015; S<=0.008 | 136 | S235J0 | A 碳素钢-碳素结构钢-A14 S235J0
140 | S235J0-2 | Mn | 0.5 | 0.5 | 0.5 | 0.13775 | 0.5 | 0.5 | 0 | OK | OK | ok | 是 |  | C<=0.145; Si[0.1,0.1]; Mn[0.5,0.5]; P<=0.015; S<=0.008 | 136 | S235J0 | A 碳素钢-碳素结构钢-A14 S235J0
140 | S235J0-2 | P | 0.015 |  | 0.015 | 0 | 0 | 0 | 0 | OK | OK | ok | 是 |  | C<=0.145; Si[0.1,0.1]; Mn[0.5,0.5]; P<=0.015; S<=0.008 | 136 | S235J0 | A 碳素钢-碳素结构钢-A14 S235J0
140 | S235J0-2 | S | 0.008 |  | 0.008 | 0 | 0 | 0 | 0 | OK | OK | ok | 是 |  | C<=0.145; Si[0.1,0.1]; Mn[0.5,0.5]; P<=0.015; S<=0.008 | 136 | S235J0 | A 碳素钢-碳素结构钢-A14 S235J0
140 | S235J0-2 | V |  |  |  | 0 | 0 | 0 | 0 | 无约束 | 无约束 | ok | 是 |  | C<=0.145; Si[0.1,0.1]; Mn[0.5,0.5]; P<=0.015; S<=0.008 | 136 | S235J0 | A 碳素钢-碳素结构钢-A14 S235J0
140 | S235J0-2 | Nb |  |  |  | 0 | 0 | 0 | 0 | 无约束 | 无约束 | ok | 是 |  | C<=0.145; Si[0.1,0.1]; Mn[0.5,0.5]; P<=0.015; S<=0.008 | 136 | S235J0 | A 碳素钢-碳素结构钢-A14 S235J0
140 | S235J0-2 | Ti |  |  |  | 0 | 0 | 0 | 0 | 无约束 | 无约束 | ok | 是 |  | C<=0.145; Si[0.1,0.1]; Mn[0.5,0.5]; P<=0.015; S<=0.008 | 136 | S235J0 | A 碳素钢-碳素结构钢-A14 S235J0
140 | S235J0-2 | Als | 0.025 |  |  | 0 | 0.02079 | 0.02079 | 0 | 无约束 | 无约束 | ok | 是 |  | C<=0.145; Si[0.1,0.1]; Mn[0.5,0.5]; P<=0.015; S<=0.008 | 136 | S235J0 | A 碳素钢-碳素结构钢-A14 S235J0
140 | S235J0-2 | Alt |  |  |  | 0 | 0.02079 | 0.02079 | 0 | 无约束 | 无约束 | ok | 是 |  | C<=0.145; Si[0.1,0.1]; Mn[0.5,0.5]; P<=0.015; S<=0.008 | 136 | S235J0 | A 碳素钢-碳素结构钢-A14 S235J0
140 | S235J0-2 | Cr |  |  |  | 0 | 0 | 0 | 0 | 无约束 | 无约束 | ok | 是 |  | C<=0.145; Si[0.1,0.1]; Mn[0.5,0.5]; P<=0.015; S<=0.008 | 136 | S235J0 | A 碳素钢-碳素结构钢-A14 S235J0
140 | S235J0-2 | Ni |  |  |  | 0 | 0 | 0 | 0 | 无约束 | 无约束 | ok | 是 |  | C<=0.145; Si[0.1,0.1]; Mn[0.5,0.5]; P<=0.015; S<=0.008 | 136 | S235J0 | A 碳素钢-碳素结构钢-A14 S235J0
140 | S235J0-2 | Cu |  |  |  | 0 | 0 | 0 | 0 | 无约束 | 无约束 | ok | 是 |  | C<=0.145; Si[0.1,0.1]; Mn[0.5,0.5]; P<=0.015; S<=0.008 | 136 | S235J0 | A 碳素钢-碳素结构钢-A14 S235J0
140 | S235J0-2 | Mo |  |  |  | 0 | 0 | 0 | 0 | 无约束 | 无约束 | ok | 是 |  | C<=0.145; Si[0.1,0.1]; Mn[0.5,0.5]; P<=0.015; S<=0.008 | 136 | S235J0 | A 碳素钢-碳素结构钢-A14 S235J0
140 | S235J0-2 | B |  |  |  | 0 | 0 | 0 | 0 | 无约束 | 无约束 | ok | 是 |  | C<=0.145; Si[0.1,0.1]; Mn[0.5,0.5]; P<=0.015; S<=0.008 | 136 | S235J0 | A 碳素钢-碳素结构钢-A14 S235J0
140 | S235J0-2 | Sb |  |  |  | 0 | 0 | 0 | 0 | 无约束 | 无约束 | ok | 是 |  | C<=0.145; Si[0.1,0.1]; Mn[0.5,0.5]; P<=0.015; S<=0.008 | 136 | S235J0 | A 碳素钢-碳素结构钢-A14 S235J0
141 | S235J2-1 | C | 0.15 |  | 0.145 | 0.098 | 0.104309 | 0.104309 | 0 | OK | OK | ok | 是 |  | C<=0.145; Si[0.1,0.1]; Mn[0.4,0.4]; P<=0.01; S<=0.005 | 137 | S235J2 | A 碳素钢-碳素结构钢-A15 S235J2
141 | S235J2-1 | Si | 0.1 | 0.1 | 0.1 | 0 | 0.1 | 0.1 | 0 | OK | OK | ok | 是 |  | C<=0.145; Si[0.1,0.1]; Mn[0.4,0.4]; P<=0.01; S<=0.005 | 137 | S235J2 | A 碳素钢-碳素结构钢-A15 S235J2
141 | S235J2-1 | Mn | 0.4 | 0.4 | 0.4 | 0.13775 | 0.4 | 0.4 | 0 | OK | OK | ok | 是 |  | C<=0.145; Si[0.1,0.1]; Mn[0.4,0.4]; P<=0.01; S<=0.005 | 137 | S235J2 | A 碳素钢-碳素结构钢-A15 S235J2
141 | S235J2-1 | P | 0.01 |  | 0.01 | 0 | 0 | 0 | 0 | OK | OK | ok | 是 |  | C<=0.145; Si[0.1,0.1]; Mn[0.4,0.4]; P<=0.01; S<=0.005 | 137 | S235J2 | A 碳素钢-碳素结构钢-A15 S235J2
141 | S235J2-1 | S | 0.005 |  | 0.005 | 0 | 0 | 0 | 0 | OK | OK | ok | 是 |  | C<=0.145; Si[0.1,0.1]; Mn[0.4,0.4]; P<=0.01; S<=0.005 | 137 | S235J2 | A 碳素钢-碳素结构钢-A15 S235J2
141 | S235J2-1 | V |  |  |  | 0 | 0 | 0 | 0 | 无约束 | 无约束 | ok | 是 |  | C<=0.145; Si[0.1,0.1]; Mn[0.4,0.4]; P<=0.01; S<=0.005 | 137 | S235J2 | A 碳素钢-碳素结构钢-A15 S235J2
141 | S235J2-1 | Nb |  |  |  | 0 | 0 | 0 | 0 | 无约束 | 无约束 | ok | 是 |  | C<=0.145; Si[0.1,0.1]; Mn[0.4,0.4]; P<=0.01; S<=0.005 | 137 | S235J2 | A 碳素钢-碳素结构钢-A15 S235J2
141 | S235J2-1 | Ti |  |  |  | 0 | 0 | 0 | 0 | 无约束 | 无约束 | ok | 是 |  | C<=0.145; Si[0.1,0.1]; Mn[0.4,0.4]; P<=0.01; S<=0.005 | 137 | S235J2 | A 碳素钢-碳素结构钢-A15 S235J2
141 | S235J2-1 | Als | 0.025 |  |  | 0 | 0.02079 | 0.02079 | 0 | 无约束 | 无约束 | ok | 是 |  | C<=0.145; Si[0.1,0.1]; Mn[0.4,0.4]; P<=0.01; S<=0.005 | 137 | S235J2 | A 碳素钢-碳素结构钢-A15 S235J2
141 | S235J2-1 | Alt |  |  |  | 0 | 0.02079 | 0.02079 | 0 | 无约束 | 无约束 | ok | 是 |  | C<=0.145; Si[0.1,0.1]; Mn[0.4,0.4]; P<=0.01; S<=0.005 | 137 | S235J2 | A 碳素钢-碳素结构钢-A15 S235J2
141 | S235J2-1 | Cr |  |  |  | 0 | 0 | 0 | 0 | 无约束 | 无约束 | ok | 是 |  | C<=0.145; Si[0.1,0.1]; Mn[0.4,0.4]; P<=0.01; S<=0.005 | 137 | S235J2 | A 碳素钢-碳素结构钢-A15 S235J2
141 | S235J2-1 | Ni |  |  |  | 0 | 0 | 0 | 0 | 无约束 | 无约束 | ok | 是 |  | C<=0.145; Si[0.1,0.1]; Mn[0.4,0.4]; P<=0.01; S<=0.005 | 137 | S235J2 | A 碳素钢-碳素结构钢-A15 S235J2
141 | S235J2-1 | Cu |  |  |  | 0 | 0 | 0 | 0 | 无约束 | 无约束 | ok | 是 |  | C<=0.145; Si[0.1,0.1]; Mn[0.4,0.4]; P<=0.01; S<=0.005 | 137 | S235J2 | A 碳素钢-碳素结构钢-A15 S235J2
141 | S235J2-1 | Mo |  |  |  | 0 | 0 | 0 | 0 | 无约束 | 无约束 | ok | 是 |  | C<=0.145; Si[0.1,0.1]; Mn[0.4,0.4]; P<=0.01; S<=0.005 | 137 | S235J2 | A 碳素钢-碳素结构钢-A15 S235J2
141 | S235J2-1 | B |  |  |  | 0 | 0 | 0 | 0 | 无约束 | 无约束 | ok | 是 |  | C<=0.145; Si[0.1,0.1]; Mn[0.4,0.4]; P<=0.01; S<=0.005 | 137 | S235J2 | A 碳素钢-碳素结构钢-A15 S235J2
141 | S235J2-1 | Sb |  |  |  | 0 | 0 | 0 | 0 | 无约束 | 无约束 | ok | 是 |  | C<=0.145; Si[0.1,0.1]; Mn[0.4,0.4]; P<=0.01; S<=0.005 | 137 | S235J2 | A 碳素钢-碳素结构钢-A15 S235J2
142 | S235J2-2 | C | 0.15 |  | 0.145 | 0.098 | 0.106715 | 0.106715 | 0 | OK | OK | ok | 是 |  | C<=0.145; Si[0.1,0.1]; Mn[0.5,0.5]; P<=0.01; S<=0.005 | 138 | S235J2 | A 碳素钢-碳素结构钢-A15 S235J2
142 | S235J2-2 | Si | 0.1 | 0.1 | 0.1 | 0 | 0.1 | 0.1 | 0 | OK | OK | ok | 是 |  | C<=0.145; Si[0.1,0.1]; Mn[0.5,0.5]; P<=0.01; S<=0.005 | 138 | S235J2 | A 碳素钢-碳素结构钢-A15 S235J2
142 | S235J2-2 | Mn | 0.5 | 0.5 | 0.5 | 0.13775 | 0.5 | 0.5 | 0 | OK | OK | ok | 是 |  | C<=0.145; Si[0.1,0.1]; Mn[0.5,0.5]; P<=0.01; S<=0.005 | 138 | S235J2 | A 碳素钢-碳素结构钢-A15 S235J2
142 | S235J2-2 | P | 0.01 |  | 0.01 | 0 | 0 | 0 | 0 | OK | OK | ok | 是 |  | C<=0.145; Si[0.1,0.1]; Mn[0.5,0.5]; P<=0.01; S<=0.005 | 138 | S235J2 | A 碳素钢-碳素结构钢-A15 S235J2
142 | S235J2-2 | S | 0.005 |  | 0.005 | 0 | 0 | 0 | 0 | OK | OK | ok | 是 |  | C<=0.145; Si[0.1,0.1]; Mn[0.5,0.5]; P<=0.01; S<=0.005 | 138 | S235J2 | A 碳素钢-碳素结构钢-A15 S235J2
142 | S235J2-2 | V |  |  |  | 0 | 0 | 0 | 0 | 无约束 | 无约束 | ok | 是 |  | C<=0.145; Si[0.1,0.1]; Mn[0.5,0.5]; P<=0.01; S<=0.005 | 138 | S235J2 | A 碳素钢-碳素结构钢-A15 S235J2
142 | S235J2-2 | Nb |  |  |  | 0 | 0 | 0 | 0 | 无约束 | 无约束 | ok | 是 |  | C<=0.145; Si[0.1,0.1]; Mn[0.5,0.5]; P<=0.01; S<=0.005 | 138 | S235J2 | A 碳素钢-碳素结构钢-A15 S235J2
142 | S235J2-2 | Ti |  |  |  | 0 | 0 | 0 | 0 | 无约束 | 无约束 | ok | 是 |  | C<=0.145; Si[0.1,0.1]; Mn[0.5,0.5]; P<=0.01; S<=0.005 | 138 | S235J2 | A 碳素钢-碳素结构钢-A15 S235J2
142 | S235J2-2 | Als | 0.025 |  |  | 0 | 0.02079 | 0.02079 | 0 | 无约束 | 无约束 | ok | 是 |  | C<=0.145; Si[0.1,0.1]; Mn[0.5,0.5]; P<=0.01; S<=0.005 | 138 | S235J2 | A 碳素钢-碳素结构钢-A15 S235J2
142 | S235J2-2 | Alt |  |  |  | 0 | 0.02079 | 0.02079 | 0 | 无约束 | 无约束 | ok | 是 |  | C<=0.145; Si[0.1,0.1]; Mn[0.5,0.5]; P<=0.01; S<=0.005 | 138 | S235J2 | A 碳素钢-碳素结构钢-A15 S235J2
142 | S235J2-2 | Cr |  |  |  | 0 | 0 | 0 | 0 | 无约束 | 无约束 | ok | 是 |  | C<=0.145; Si[0.1,0.1]; Mn[0.5,0.5]; P<=0.01; S<=0.005 | 138 | S235J2 | A 碳素钢-碳素结构钢-A15 S235J2
142 | S235J2-2 | Ni |  |  |  | 0 | 0 | 0 | 0 | 无约束 | 无约束 | ok | 是 |  | C<=0.145; Si[0.1,0.1]; Mn[0.5,0.5]; P<=0.01; S<=0.005 | 138 | S235J2 | A 碳素钢-碳素结构钢-A15 S235J2
142 | S235J2-2 | Cu |  |  |  | 0 | 0 | 0 | 0 | 无约束 | 无约束 | ok | 是 |  | C<=0.145; Si[0.1,0.1]; Mn[0.5,0.5]; P<=0.01; S<=0.005 | 138 | S235J2 | A 碳素钢-碳素结构钢-A15 S235J2
142 | S235J2-2 | Mo |  |  |  | 0 | 0 | 0 | 0 | 无约束 | 无约束 | ok | 是 |  | C<=0.145; Si[0.1,0.1]; Mn[0.5,0.5]; P<=0.01; S<=0.005 | 138 | S235J2 | A 碳素钢-碳素结构钢-A15 S235J2
142 | S235J2-2 | B |  |  |  | 0 | 0 | 0 | 0 | 无约束 | 无约束 | ok | 是 |  | C<=0.145; Si[0.1,0.1]; Mn[0.5,0.5]; P<=0.01; S<=0.005 | 138 | S235J2 | A 碳素钢-碳素结构钢-A15 S235J2
142 | S235J2-2 | Sb |  |  |  | 0 | 0 | 0 | 0 | 无约束 | 无约束 | ok | 是 |  | C<=0.145; Si[0.1,0.1]; Mn[0.5,0.5]; P<=0.01; S<=0.005 | 138 | S235J2 | A 碳素钢-碳素结构钢-A15 S235J2
143 | S275JR-1 | C | 0.16 |  | 0.155 | 0.09228 | 0.098945 | 0.098945 | 0 | OK | OK | ok | 是 |  | C<=0.155; Si[0.15,0.15]; Mn[0.4,0.4]; P<=0.02; S<=0.01 | 139 | S275JR | A 碳素钢-碳素结构钢-A10 S275JR
143 | S275JR-1 | Si | 0.15 | 0.15 | 0.15 | 0 | 0.15 | 0.15 | 0 | OK | OK | ok | 是 |  | C<=0.155; Si[0.15,0.15]; Mn[0.4,0.4]; P<=0.02; S<=0.01 | 139 | S275JR | A 碳素钢-碳素结构钢-A10 S275JR
143 | S275JR-1 | Mn | 0.4 | 0.4 | 0.4 | 0.12296 | 0.4 | 0.4 | 0 | OK | OK | ok | 是 |  | C<=0.155; Si[0.15,0.15]; Mn[0.4,0.4]; P<=0.02; S<=0.01 | 139 | S275JR | A 碳素钢-碳素结构钢-A10 S275JR
143 | S275JR-1 | P | 0.02 |  | 0.02 | 0 | 0 | 0 | 0 | OK | OK | ok | 是 |  | C<=0.155; Si[0.15,0.15]; Mn[0.4,0.4]; P<=0.02; S<=0.01 | 139 | S275JR | A 碳素钢-碳素结构钢-A10 S275JR
143 | S275JR-1 | S | 0.01 |  | 0.01 | 0 | 0 | 0 | 0 | OK | OK | ok | 是 |  | C<=0.155; Si[0.15,0.15]; Mn[0.4,0.4]; P<=0.02; S<=0.01 | 139 | S275JR | A 碳素钢-碳素结构钢-A10 S275JR
143 | S275JR-1 | V |  |  |  | 0 | 0 | 0 | 0 | 无约束 | 无约束 | ok | 是 |  | C<=0.155; Si[0.15,0.15]; Mn[0.4,0.4]; P<=0.02; S<=0.01 | 139 | S275JR | A 碳素钢-碳素结构钢-A10 S275JR
143 | S275JR-1 | Nb |  |  |  | 0 | 0 | 0 | 0 | 无约束 | 无约束 | ok | 是 |  | C<=0.155; Si[0.15,0.15]; Mn[0.4,0.4]; P<=0.02; S<=0.01 | 139 | S275JR | A 碳素钢-碳素结构钢-A10 S275JR
143 | S275JR-1 | Ti |  |  |  | 0 | 0 | 0 | 0 | 无约束 | 无约束 | ok | 是 |  | C<=0.155; Si[0.15,0.15]; Mn[0.4,0.4]; P<=0.02; S<=0.01 | 139 | S275JR | A 碳素钢-碳素结构钢-A10 S275JR
143 | S275JR-1 | Als | 0.02 |  |  | 0 | 0.020306 | 0.020306 | 0 | 无约束 | 无约束 | ok | 是 |  | C<=0.155; Si[0.15,0.15]; Mn[0.4,0.4]; P<=0.02; S<=0.01 | 139 | S275JR | A 碳素钢-碳素结构钢-A10 S275JR
143 | S275JR-1 | Alt |  |  |  | 0 | 0.020306 | 0.020306 | 0 | 无约束 | 无约束 | ok | 是 |  | C<=0.155; Si[0.15,0.15]; Mn[0.4,0.4]; P<=0.02; S<=0.01 | 139 | S275JR | A 碳素钢-碳素结构钢-A10 S275JR
143 | S275JR-1 | Cr |  |  |  | 0 | 0 | 0 | 0 | 无约束 | 无约束 | ok | 是 |  | C<=0.155; Si[0.15,0.15]; Mn[0.4,0.4]; P<=0.02; S<=0.01 | 139 | S275JR | A 碳素钢-碳素结构钢-A10 S275JR
143 | S275JR-1 | Ni |  |  |  | 0 | 0 | 0 | 0 | 无约束 | 无约束 | ok | 是 |  | C<=0.155; Si[0.15,0.15]; Mn[0.4,0.4]; P<=0.02; S<=0.01 | 139 | S275JR | A 碳素钢-碳素结构钢-A10 S275JR
143 | S275JR-1 | Cu |  |  |  | 0 | 0 | 0 | 0 | 无约束 | 无约束 | ok | 是 |  | C<=0.155; Si[0.15,0.15]; Mn[0.4,0.4]; P<=0.02; S<=0.01 | 139 | S275JR | A 碳素钢-碳素结构钢-A10 S275JR
143 | S275JR-1 | Mo |  |  |  | 0 | 0 | 0 | 0 | 无约束 | 无约束 | ok | 是 |  | C<=0.155; Si[0.15,0.15]; Mn[0.4,0.4]; P<=0.02; S<=0.01 | 139 | S275JR | A 碳素钢-碳素结构钢-A10 S275JR
143 | S275JR-1 | B |  |  |  | 0 | 0 | 0 | 0 | 无约束 | 无约束 | ok | 是 |  | C<=0.155; Si[0.15,0.15]; Mn[0.4,0.4]; P<=0.02; S<=0.01 | 139 | S275JR | A 碳素钢-碳素结构钢-A10 S275JR
143 | S275JR-1 | Sb |  |  |  | 0 | 0 | 0 | 0 | 无约束 | 无约束 | ok | 是 |  | C<=0.155; Si[0.15,0.15]; Mn[0.4,0.4]; P<=0.02; S<=0.01 | 139 | S275JR | A 碳素钢-碳素结构钢-A10 S275JR
144 | S275JR-2 | C | 0.16 |  | 0.155 | 0.076286 | 0.084201 | 0.084201 | 0 | OK | OK | ok | 是 |  | C<=0.155; Si[0.15,0.15]; Mn[0.45,0.45]; P<=0.02; S<=0.01; Ti[0.015,0.015] | 140 | S275JR | A 碳素钢-碳素结构钢-A10 S275JR
144 | S275JR-2 | Si | 0.15 | 0.15 | 0.15 | 0 | 0.15 | 0.15 | 0 | OK | OK | ok | 是 |  | C<=0.155; Si[0.15,0.15]; Mn[0.45,0.45]; P<=0.02; S<=0.01; Ti[0.015,0.015] | 140 | S275JR | A 碳素钢-碳素结构钢-A10 S275JR
144 | S275JR-2 | Mn | 0.45 | 0.45 | 0.45 | 0.121 | 0.45 | 0.45 | 0 | OK | OK | ok | 是 |  | C<=0.155; Si[0.15,0.15]; Mn[0.45,0.45]; P<=0.02; S<=0.01; Ti[0.015,0.015] | 140 | S275JR | A 碳素钢-碳素结构钢-A10 S275JR
144 | S275JR-2 | P | 0.02 |  | 0.02 | 0 | 0 | 0 | 0 | OK | OK | ok | 是 |  | C<=0.155; Si[0.15,0.15]; Mn[0.45,0.45]; P<=0.02; S<=0.01; Ti[0.015,0.015] | 140 | S275JR | A 碳素钢-碳素结构钢-A10 S275JR
144 | S275JR-2 | S | 0.01 |  | 0.01 | 0 | 0 | 0 | 0 | OK | OK | ok | 是 |  | C<=0.155; Si[0.15,0.15]; Mn[0.45,0.45]; P<=0.02; S<=0.01; Ti[0.015,0.015] | 140 | S275JR | A 碳素钢-碳素结构钢-A10 S275JR
144 | S275JR-2 | V |  |  |  | 0 | 0 | 0 | 0 | 无约束 | 无约束 | ok | 是 |  | C<=0.155; Si[0.15,0.15]; Mn[0.45,0.45]; P<=0.02; S<=0.01; Ti[0.015,0.015] | 140 | S275JR | A 碳素钢-碳素结构钢-A10 S275JR
144 | S275JR-2 | Nb |  |  |  | 0 | 0 | 0 | 0 | 无约束 | 无约束 | ok | 是 |  | C<=0.155; Si[0.15,0.15]; Mn[0.45,0.45]; P<=0.02; S<=0.01; Ti[0.015,0.015] | 140 | S275JR | A 碳素钢-碳素结构钢-A10 S275JR
144 | S275JR-2 | Ti | 0.01 | 0.015 | 0.015 | 0 | 0.015 | 0.015 | 0 | OK | OK | ok | 是 |  | C<=0.155; Si[0.15,0.15]; Mn[0.45,0.45]; P<=0.02; S<=0.01; Ti[0.015,0.015] | 140 | S275JR | A 碳素钢-碳素结构钢-A10 S275JR
144 | S275JR-2 | Als | 0.02 |  |  | 0 | 0.020345 | 0.020345 | 0 | 无约束 | 无约束 | ok | 是 |  | C<=0.155; Si[0.15,0.15]; Mn[0.45,0.45]; P<=0.02; S<=0.01; Ti[0.015,0.015] | 140 | S275JR | A 碳素钢-碳素结构钢-A10 S275JR
144 | S275JR-2 | Alt |  |  |  | 0 | 0.020345 | 0.020345 | 0 | 无约束 | 无约束 | ok | 是 |  | C<=0.155; Si[0.15,0.15]; Mn[0.45,0.45]; P<=0.02; S<=0.01; Ti[0.015,0.015] | 140 | S275JR | A 碳素钢-碳素结构钢-A10 S275JR
144 | S275JR-2 | Cr |  |  |  | 0 | 0 | 0 | 0 | 无约束 | 无约束 | ok | 是 |  | C<=0.155; Si[0.15,0.15]; Mn[0.45,0.45]; P<=0.02; S<=0.01; Ti[0.015,0.015] | 140 | S275JR | A 碳素钢-碳素结构钢-A10 S275JR
144 | S275JR-2 | Ni |  |  |  | 0 | 0 | 0 | 0 | 无约束 | 无约束 | ok | 是 |  | C<=0.155; Si[0.15,0.15]; Mn[0.45,0.45]; P<=0.02; S<=0.01; Ti[0.015,0.015] | 140 | S275JR | A 碳素钢-碳素结构钢-A10 S275JR
144 | S275JR-2 | Cu |  |  |  | 0 | 0 | 0 | 0 | 无约束 | 无约束 | ok | 是 |  | C<=0.155; Si[0.15,0.15]; Mn[0.45,0.45]; P<=0.02; S<=0.01; Ti[0.015,0.015] | 140 | S275JR | A 碳素钢-碳素结构钢-A10 S275JR
144 | S275JR-2 | Mo |  |  |  | 0 | 0 | 0 | 0 | 无约束 | 无约束 | ok | 是 |  | C<=0.155; Si[0.15,0.15]; Mn[0.45,0.45]; P<=0.02; S<=0.01; Ti[0.015,0.015] | 140 | S275JR | A 碳素钢-碳素结构钢-A10 S275JR
144 | S275JR-2 | B |  |  |  | 0 | 0 | 0 | 0 | 无约束 | 无约束 | ok | 是 |  | C<=0.155; Si[0.15,0.15]; Mn[0.45,0.45]; P<=0.02; S<=0.01; Ti[0.015,0.015] | 140 | S275JR | A 碳素钢-碳素结构钢-A10 S275JR
144 | S275JR-2 | Sb |  |  |  | 0 | 0 | 0 | 0 | 无约束 | 无约束 | ok | 是 |  | C<=0.155; Si[0.15,0.15]; Mn[0.45,0.45]; P<=0.02; S<=0.01; Ti[0.015,0.015] | 140 | S275JR | A 碳素钢-碳素结构钢-A10 S275JR
145 | S275JR-3 | C | 0.16 |  | 0.155 | 0.066333 | 0.079284 | 0.079284 | 0 | OK | OK | ok | 是 |  | C<=0.155; Si[0.15,0.15]; Mn[0.65,0.65]; P<=0.02; S<=0.01; Ti[0.015,0.015] | 141 | S275JR | A 碳素钢-碳素结构钢-A10 S275JR
145 | S275JR-3 | Si | 0.15 | 0.15 | 0.15 | 0 | 0.15 | 0.15 | 0 | OK | OK | ok | 是 |  | C<=0.155; Si[0.15,0.15]; Mn[0.65,0.65]; P<=0.02; S<=0.01; Ti[0.015,0.015] | 141 | S275JR | A 碳素钢-碳素结构钢-A10 S275JR
145 | S275JR-3 | Mn | 0.65 | 0.65 | 0.65 | 0.111667 | 0.65 | 0.65 | 0 | OK | OK | ok | 是 |  | C<=0.155; Si[0.15,0.15]; Mn[0.65,0.65]; P<=0.02; S<=0.01; Ti[0.015,0.015] | 141 | S275JR | A 碳素钢-碳素结构钢-A10 S275JR
145 | S275JR-3 | P | 0.02 |  | 0.02 | 0 | 0 | 0 | 0 | OK | OK | ok | 是 |  | C<=0.155; Si[0.15,0.15]; Mn[0.65,0.65]; P<=0.02; S<=0.01; Ti[0.015,0.015] | 141 | S275JR | A 碳素钢-碳素结构钢-A10 S275JR
145 | S275JR-3 | S | 0.01 |  | 0.01 | 0 | 0 | 0 | 0 | OK | OK | ok | 是 |  | C<=0.155; Si[0.15,0.15]; Mn[0.65,0.65]; P<=0.02; S<=0.01; Ti[0.015,0.015] | 141 | S275JR | A 碳素钢-碳素结构钢-A10 S275JR
145 | S275JR-3 | V |  |  |  | 0 | 0 | 0 | 0 | 无约束 | 无约束 | ok | 是 |  | C<=0.155; Si[0.15,0.15]; Mn[0.65,0.65]; P<=0.02; S<=0.01; Ti[0.015,0.015] | 141 | S275JR | A 碳素钢-碳素结构钢-A10 S275JR
145 | S275JR-3 | Nb |  |  |  | 0 | 0 | 0 | 0 | 无约束 | 无约束 | ok | 是 |  | C<=0.155; Si[0.15,0.15]; Mn[0.65,0.65]; P<=0.02; S<=0.01; Ti[0.015,0.015] | 141 | S275JR | A 碳素钢-碳素结构钢-A10 S275JR
145 | S275JR-3 | Ti | 0.01 | 0.015 | 0.015 | 0 | 0.015 | 0.015 | 0 | OK | OK | ok | 是 |  | C<=0.155; Si[0.15,0.15]; Mn[0.65,0.65]; P<=0.02; S<=0.01; Ti[0.015,0.015] | 141 | S275JR | A 碳素钢-碳素结构钢-A10 S275JR
145 | S275JR-3 | Als | 0.02 |  |  | 0 | 0.020345 | 0.020345 | 0 | 无约束 | 无约束 | ok | 是 |  | C<=0.155; Si[0.15,0.15]; Mn[0.65,0.65]; P<=0.02; S<=0.01; Ti[0.015,0.015] | 141 | S275JR | A 碳素钢-碳素结构钢-A10 S275JR
145 | S275JR-3 | Alt |  |  |  | 0 | 0.020345 | 0.020345 | 0 | 无约束 | 无约束 | ok | 是 |  | C<=0.155; Si[0.15,0.15]; Mn[0.65,0.65]; P<=0.02; S<=0.01; Ti[0.015,0.015] | 141 | S275JR | A 碳素钢-碳素结构钢-A10 S275JR
145 | S275JR-3 | Cr |  |  |  | 0 | 0 | 0 | 0 | 无约束 | 无约束 | ok | 是 |  | C<=0.155; Si[0.15,0.15]; Mn[0.65,0.65]; P<=0.02; S<=0.01; Ti[0.015,0.015] | 141 | S275JR | A 碳素钢-碳素结构钢-A10 S275JR
145 | S275JR-3 | Ni |  |  |  | 0 | 0 | 0 | 0 | 无约束 | 无约束 | ok | 是 |  | C<=0.155; Si[0.15,0.15]; Mn[0.65,0.65]; P<=0.02; S<=0.01; Ti[0.015,0.015] | 141 | S275JR | A 碳素钢-碳素结构钢-A10 S275JR
145 | S275JR-3 | Cu |  |  |  | 0 | 0 | 0 | 0 | 无约束 | 无约束 | ok | 是 |  | C<=0.155; Si[0.15,0.15]; Mn[0.65,0.65]; P<=0.02; S<=0.01; Ti[0.015,0.015] | 141 | S275JR | A 碳素钢-碳素结构钢-A10 S275JR
145 | S275JR-3 | Mo |  |  |  | 0 | 0 | 0 | 0 | 无约束 | 无约束 | ok | 是 |  | C<=0.155; Si[0.15,0.15]; Mn[0.65,0.65]; P<=0.02; S<=0.01; Ti[0.015,0.015] | 141 | S275JR | A 碳素钢-碳素结构钢-A10 S275JR
145 | S275JR-3 | B |  |  |  | 0 | 0 | 0 | 0 | 无约束 | 无约束 | ok | 是 |  | C<=0.155; Si[0.15,0.15]; Mn[0.65,0.65]; P<=0.02; S<=0.01; Ti[0.015,0.015] | 141 | S275JR | A 碳素钢-碳素结构钢-A10 S275JR
145 | S275JR-3 | Sb |  |  |  | 0 | 0 | 0 | 0 | 无约束 | 无约束 | ok | 是 |  | C<=0.155; Si[0.15,0.15]; Mn[0.65,0.65]; P<=0.02; S<=0.01; Ti[0.015,0.015] | 141 | S275JR | A 碳素钢-碳素结构钢-A10 S275JR
146 | S275JR-DX1 | C | 0.16 |  | 0.155 | 0.072667 | 0.099982 | 0.099982 | 0 | OK | OK | ok | 是 |  | C<=0.155; Si<=0.02; Mn[0.45,0.45]; P<=0.02; S<=0.01 | 142 | S275JR-DX | A 碳素钢-碳素结构钢-A38 S275JR-DX
146 | S275JR-DX1 | Si | 0.02 |  | 0.02 | 0 | 0 | 0 | 0 | OK | OK | ok | 是 |  | C<=0.155; Si<=0.02; Mn[0.45,0.45]; P<=0.02; S<=0.01 | 142 | S275JR-DX | A 碳素钢-碳素结构钢-A38 S275JR-DX
146 | S275JR-DX1 | Mn | 0.45 | 0.45 | 0.45 | 0.118333 | 0.45 | 0.45 | 0 | OK | OK | ok | 是 |  | C<=0.155; Si<=0.02; Mn[0.45,0.45]; P<=0.02; S<=0.01 | 142 | S275JR-DX | A 碳素钢-碳素结构钢-A38 S275JR-DX
146 | S275JR-DX1 | P | 0.02 |  | 0.02 | 0 | 0 | 0 | 0 | OK | OK | ok | 是 |  | C<=0.155; Si<=0.02; Mn[0.45,0.45]; P<=0.02; S<=0.01 | 142 | S275JR-DX | A 碳素钢-碳素结构钢-A38 S275JR-DX
146 | S275JR-DX1 | S | 0.01 |  | 0.01 | 0 | 0 | 0 | 0 | OK | OK | ok | 是 |  | C<=0.155; Si<=0.02; Mn[0.45,0.45]; P<=0.02; S<=0.01 | 142 | S275JR-DX | A 碳素钢-碳素结构钢-A38 S275JR-DX
146 | S275JR-DX1 | V |  |  |  | 0 | 0 | 0 | 0 | 无约束 | 无约束 | ok | 是 |  | C<=0.155; Si<=0.02; Mn[0.45,0.45]; P<=0.02; S<=0.01 | 142 | S275JR-DX | A 碳素钢-碳素结构钢-A38 S275JR-DX
146 | S275JR-DX1 | Nb |  |  |  | 0 | 0 | 0 | 0 | 无约束 | 无约束 | ok | 是 |  | C<=0.155; Si<=0.02; Mn[0.45,0.45]; P<=0.02; S<=0.01 | 142 | S275JR-DX | A 碳素钢-碳素结构钢-A38 S275JR-DX
146 | S275JR-DX1 | Ti |  |  |  | 0 | 0 | 0 | 0 | 无约束 | 无约束 | ok | 是 |  | C<=0.155; Si<=0.02; Mn[0.45,0.45]; P<=0.02; S<=0.01 | 142 | S275JR-DX | A 碳素钢-碳素结构钢-A38 S275JR-DX
146 | S275JR-DX1 | Als | 0.02 |  |  | 0 | 0.024057 | 0.024057 | 0 | 无约束 | 无约束 | ok | 是 |  | C<=0.155; Si<=0.02; Mn[0.45,0.45]; P<=0.02; S<=0.01 | 142 | S275JR-DX | A 碳素钢-碳素结构钢-A38 S275JR-DX
146 | S275JR-DX1 | Alt |  |  |  | 0 | 0.024057 | 0.024057 | 0 | 无约束 | 无约束 | ok | 是 |  | C<=0.155; Si<=0.02; Mn[0.45,0.45]; P<=0.02; S<=0.01 | 142 | S275JR-DX | A 碳素钢-碳素结构钢-A38 S275JR-DX
146 | S275JR-DX1 | Cr |  |  |  | 0 | 0 | 0 | 0 | 无约束 | 无约束 | ok | 是 |  | C<=0.155; Si<=0.02; Mn[0.45,0.45]; P<=0.02; S<=0.01 | 142 | S275JR-DX | A 碳素钢-碳素结构钢-A38 S275JR-DX
146 | S275JR-DX1 | Ni |  |  |  | 0 | 0 | 0 | 0 | 无约束 | 无约束 | ok | 是 |  | C<=0.155; Si<=0.02; Mn[0.45,0.45]; P<=0.02; S<=0.01 | 142 | S275JR-DX | A 碳素钢-碳素结构钢-A38 S275JR-DX
146 | S275JR-DX1 | Cu |  |  |  | 0 | 0 | 0 | 0 | 无约束 | 无约束 | ok | 是 |  | C<=0.155; Si<=0.02; Mn[0.45,0.45]; P<=0.02; S<=0.01 | 142 | S275JR-DX | A 碳素钢-碳素结构钢-A38 S275JR-DX
146 | S275JR-DX1 | Mo |  |  |  | 0 | 0 | 0 | 0 | 无约束 | 无约束 | ok | 是 |  | C<=0.155; Si<=0.02; Mn[0.45,0.45]; P<=0.02; S<=0.01 | 142 | S275JR-DX | A 碳素钢-碳素结构钢-A38 S275JR-DX
146 | S275JR-DX1 | B |  |  |  | 0 | 0 | 0 | 0 | 无约束 | 无约束 | ok | 是 |  | C<=0.155; Si<=0.02; Mn[0.45,0.45]; P<=0.02; S<=0.01 | 142 | S275JR-DX | A 碳素钢-碳素结构钢-A38 S275JR-DX
146 | S275JR-DX1 | Sb |  |  |  | 0 | 0 | 0 | 0 | 无约束 | 无约束 | ok | 是 |  | C<=0.155; Si<=0.02; Mn[0.45,0.45]; P<=0.02; S<=0.01 | 142 | S275JR-DX | A 碳素钢-碳素结构钢-A38 S275JR-DX
147 | S275JR-DX2 | C | 0.16 |  | 0.155 | 0.072667 | 0.1041 | 0.1041 | 0 | OK | OK | ok | 是 |  | C<=0.155; Si<=0.02; Mn[0.5,0.5]; P<=0.02; S<=0.01; Ti[0.015,0.015] | 143 | S275JR-DX | A 碳素钢-碳素结构钢-A38 S275JR-DX
147 | S275JR-DX2 | Si | 0.02 |  | 0.02 | 0 | 0 | 0 | 0 | OK | OK | ok | 是 |  | C<=0.155; Si<=0.02; Mn[0.5,0.5]; P<=0.02; S<=0.01; Ti[0.015,0.015] | 143 | S275JR-DX | A 碳素钢-碳素结构钢-A38 S275JR-DX
147 | S275JR-DX2 | Mn | 0.5 | 0.5 | 0.5 | 0.118333 | 0.5 | 0.5 | 0 | OK | OK | ok | 是 |  | C<=0.155; Si<=0.02; Mn[0.5,0.5]; P<=0.02; S<=0.01; Ti[0.015,0.015] | 143 | S275JR-DX | A 碳素钢-碳素结构钢-A38 S275JR-DX
147 | S275JR-DX2 | P | 0.02 |  | 0.02 | 0 | 0 | 0 | 0 | OK | OK | ok | 是 |  | C<=0.155; Si<=0.02; Mn[0.5,0.5]; P<=0.02; S<=0.01; Ti[0.015,0.015] | 143 | S275JR-DX | A 碳素钢-碳素结构钢-A38 S275JR-DX
147 | S275JR-DX2 | S | 0.01 |  | 0.01 | 0 | 0 | 0 | 0 | OK | OK | ok | 是 |  | C<=0.155; Si<=0.02; Mn[0.5,0.5]; P<=0.02; S<=0.01; Ti[0.015,0.015] | 143 | S275JR-DX | A 碳素钢-碳素结构钢-A38 S275JR-DX
147 | S275JR-DX2 | V |  |  |  | 0 | 0 | 0 | 0 | 无约束 | 无约束 | ok | 是 |  | C<=0.155; Si<=0.02; Mn[0.5,0.5]; P<=0.02; S<=0.01; Ti[0.015,0.015] | 143 | S275JR-DX | A 碳素钢-碳素结构钢-A38 S275JR-DX
147 | S275JR-DX2 | Nb |  |  |  | 0 | 0 | 0 | 0 | 无约束 | 无约束 | ok | 是 |  | C<=0.155; Si<=0.02; Mn[0.5,0.5]; P<=0.02; S<=0.01; Ti[0.015,0.015] | 143 | S275JR-DX | A 碳素钢-碳素结构钢-A38 S275JR-DX
147 | S275JR-DX2 | Ti | 0.01 | 0.015 | 0.015 | 0 | 0.015 | 0.015 | 0 | OK | OK | ok | 是 |  | C<=0.155; Si<=0.02; Mn[0.5,0.5]; P<=0.02; S<=0.01; Ti[0.015,0.015] | 143 | S275JR-DX | A 碳素钢-碳素结构钢-A38 S275JR-DX
147 | S275JR-DX2 | Als | 0.02 |  |  | 0 | 0.024057 | 0.024057 | 0 | 无约束 | 无约束 | ok | 是 |  | C<=0.155; Si<=0.02; Mn[0.5,0.5]; P<=0.02; S<=0.01; Ti[0.015,0.015] | 143 | S275JR-DX | A 碳素钢-碳素结构钢-A38 S275JR-DX
147 | S275JR-DX2 | Alt |  |  |  | 0 | 0.024057 | 0.024057 | 0 | 无约束 | 无约束 | ok | 是 |  | C<=0.155; Si<=0.02; Mn[0.5,0.5]; P<=0.02; S<=0.01; Ti[0.015,0.015] | 143 | S275JR-DX | A 碳素钢-碳素结构钢-A38 S275JR-DX
147 | S275JR-DX2 | Cr |  |  |  | 0 | 0 | 0 | 0 | 无约束 | 无约束 | ok | 是 |  | C<=0.155; Si<=0.02; Mn[0.5,0.5]; P<=0.02; S<=0.01; Ti[0.015,0.015] | 143 | S275JR-DX | A 碳素钢-碳素结构钢-A38 S275JR-DX
147 | S275JR-DX2 | Ni |  |  |  | 0 | 0 | 0 | 0 | 无约束 | 无约束 | ok | 是 |  | C<=0.155; Si<=0.02; Mn[0.5,0.5]; P<=0.02; S<=0.01; Ti[0.015,0.015] | 143 | S275JR-DX | A 碳素钢-碳素结构钢-A38 S275JR-DX
147 | S275JR-DX2 | Cu |  |  |  | 0 | 0 | 0 | 0 | 无约束 | 无约束 | ok | 是 |  | C<=0.155; Si<=0.02; Mn[0.5,0.5]; P<=0.02; S<=0.01; Ti[0.015,0.015] | 143 | S275JR-DX | A 碳素钢-碳素结构钢-A38 S275JR-DX
147 | S275JR-DX2 | Mo |  |  |  | 0 | 0 | 0 | 0 | 无约束 | 无约束 | ok | 是 |  | C<=0.155; Si<=0.02; Mn[0.5,0.5]; P<=0.02; S<=0.01; Ti[0.015,0.015] | 143 | S275JR-DX | A 碳素钢-碳素结构钢-A38 S275JR-DX
147 | S275JR-DX2 | B |  |  |  | 0 | 0 | 0 | 0 | 无约束 | 无约束 | ok | 是 |  | C<=0.155; Si<=0.02; Mn[0.5,0.5]; P<=0.02; S<=0.01; Ti[0.015,0.015] | 143 | S275JR-DX | A 碳素钢-碳素结构钢-A38 S275JR-DX
147 | S275JR-DX2 | Sb |  |  |  | 0 | 0 | 0 | 0 | 无约束 | 无约束 | ok | 是 |  | C<=0.155; Si<=0.02; Mn[0.5,0.5]; P<=0.02; S<=0.01; Ti[0.015,0.015] | 143 | S275JR-DX | A 碳素钢-碳素结构钢-A38 S275JR-DX
148 | S275J0-1 | C | 0.14 |  | 0.135 | 0.072667 | 0.079443 | 0.079443 | 0 | OK | OK | ok | 是 |  | C<=0.135; Si[0.15,0.15]; Mn[0.4,0.4]; P<=0.02; S<=0.01 | 144 | S275J0 | A 碳素钢-碳素结构钢-A28 S275J0
148 | S275J0-1 | Si | 0.15 | 0.15 | 0.15 | 0 | 0.15 | 0.15 | 0 | OK | OK | ok | 是 |  | C<=0.135; Si[0.15,0.15]; Mn[0.4,0.4]; P<=0.02; S<=0.01 | 144 | S275J0 | A 碳素钢-碳素结构钢-A28 S275J0
148 | S275J0-1 | Mn | 0.4 | 0.4 | 0.4 | 0.118333 | 0.4 | 0.4 | 0 | OK | OK | ok | 是 |  | C<=0.135; Si[0.15,0.15]; Mn[0.4,0.4]; P<=0.02; S<=0.01 | 144 | S275J0 | A 碳素钢-碳素结构钢-A28 S275J0
148 | S275J0-1 | P | 0.02 |  | 0.02 | 0 | 0 | 0 | 0 | OK | OK | ok | 是 |  | C<=0.135; Si[0.15,0.15]; Mn[0.4,0.4]; P<=0.02; S<=0.01 | 144 | S275J0 | A 碳素钢-碳素结构钢-A28 S275J0
148 | S275J0-1 | S | 0.01 |  | 0.01 | 0 | 0 | 0 | 0 | OK | OK | ok | 是 |  | C<=0.135; Si[0.15,0.15]; Mn[0.4,0.4]; P<=0.02; S<=0.01 | 144 | S275J0 | A 碳素钢-碳素结构钢-A28 S275J0
148 | S275J0-1 | V |  |  |  | 0 | 0 | 0 | 0 | 无约束 | 无约束 | ok | 是 |  | C<=0.135; Si[0.15,0.15]; Mn[0.4,0.4]; P<=0.02; S<=0.01 | 144 | S275J0 | A 碳素钢-碳素结构钢-A28 S275J0
148 | S275J0-1 | Nb |  |  |  | 0 | 0 | 0 | 0 | 无约束 | 无约束 | ok | 是 |  | C<=0.135; Si[0.15,0.15]; Mn[0.4,0.4]; P<=0.02; S<=0.01 | 144 | S275J0 | A 碳素钢-碳素结构钢-A28 S275J0
148 | S275J0-1 | Ti |  |  |  | 0 | 0 | 0 | 0 | 无约束 | 无约束 | ok | 是 |  | C<=0.135; Si[0.15,0.15]; Mn[0.4,0.4]; P<=0.02; S<=0.01 | 144 | S275J0 | A 碳素钢-碳素结构钢-A28 S275J0
148 | S275J0-1 | Als | 0.02 |  |  | 0 | 0.020196 | 0.020196 | 0 | 无约束 | 无约束 | ok | 是 |  | C<=0.135; Si[0.15,0.15]; Mn[0.4,0.4]; P<=0.02; S<=0.01 | 144 | S275J0 | A 碳素钢-碳素结构钢-A28 S275J0
148 | S275J0-1 | Alt |  |  |  | 0 | 0.020196 | 0.020196 | 0 | 无约束 | 无约束 | ok | 是 |  | C<=0.135; Si[0.15,0.15]; Mn[0.4,0.4]; P<=0.02; S<=0.01 | 144 | S275J0 | A 碳素钢-碳素结构钢-A28 S275J0
148 | S275J0-1 | Cr |  |  |  | 0 | 0 | 0 | 0 | 无约束 | 无约束 | ok | 是 |  | C<=0.135; Si[0.15,0.15]; Mn[0.4,0.4]; P<=0.02; S<=0.01 | 144 | S275J0 | A 碳素钢-碳素结构钢-A28 S275J0
148 | S275J0-1 | Ni |  |  |  | 0 | 0 | 0 | 0 | 无约束 | 无约束 | ok | 是 |  | C<=0.135; Si[0.15,0.15]; Mn[0.4,0.4]; P<=0.02; S<=0.01 | 144 | S275J0 | A 碳素钢-碳素结构钢-A28 S275J0
148 | S275J0-1 | Cu |  |  |  | 0 | 0 | 0 | 0 | 无约束 | 无约束 | ok | 是 |  | C<=0.135; Si[0.15,0.15]; Mn[0.4,0.4]; P<=0.02; S<=0.01 | 144 | S275J0 | A 碳素钢-碳素结构钢-A28 S275J0
148 | S275J0-1 | Mo |  |  |  | 0 | 0 | 0 | 0 | 无约束 | 无约束 | ok | 是 |  | C<=0.135; Si[0.15,0.15]; Mn[0.4,0.4]; P<=0.02; S<=0.01 | 144 | S275J0 | A 碳素钢-碳素结构钢-A28 S275J0
148 | S275J0-1 | B |  |  |  | 0 | 0 | 0 | 0 | 无约束 | 无约束 | ok | 是 |  | C<=0.135; Si[0.15,0.15]; Mn[0.4,0.4]; P<=0.02; S<=0.01 | 144 | S275J0 | A 碳素钢-碳素结构钢-A28 S275J0
148 | S275J0-1 | Sb |  |  |  | 0 | 0 | 0 | 0 | 无约束 | 无约束 | ok | 是 |  | C<=0.135; Si[0.15,0.15]; Mn[0.4,0.4]; P<=0.02; S<=0.01 | 144 | S275J0 | A 碳素钢-碳素结构钢-A28 S275J0
149 | S275J0-2 | C | 0.14 |  | 0.135 | 0.072667 | 0.080646 | 0.080646 | 0 | OK | OK | ok | 是 |  | C<=0.135; Si[0.15,0.15]; Mn[0.45,0.45]; P<=0.02; S<=0.01; Ti[0.015,0.015] | 145 | S275J0 | A 碳素钢-碳素结构钢-A28 S275J0
149 | S275J0-2 | Si | 0.15 | 0.15 | 0.15 | 0 | 0.15 | 0.15 | 0 | OK | OK | ok | 是 |  | C<=0.135; Si[0.15,0.15]; Mn[0.45,0.45]; P<=0.02; S<=0.01; Ti[0.015,0.015] | 145 | S275J0 | A 碳素钢-碳素结构钢-A28 S275J0
149 | S275J0-2 | Mn | 0.45 | 0.45 | 0.45 | 0.118333 | 0.45 | 0.45 | 0 | OK | OK | ok | 是 |  | C<=0.135; Si[0.15,0.15]; Mn[0.45,0.45]; P<=0.02; S<=0.01; Ti[0.015,0.015] | 145 | S275J0 | A 碳素钢-碳素结构钢-A28 S275J0
149 | S275J0-2 | P | 0.02 |  | 0.02 | 0 | 0 | 0 | 0 | OK | OK | ok | 是 |  | C<=0.135; Si[0.15,0.15]; Mn[0.45,0.45]; P<=0.02; S<=0.01; Ti[0.015,0.015] | 145 | S275J0 | A 碳素钢-碳素结构钢-A28 S275J0
149 | S275J0-2 | S | 0.01 |  | 0.01 | 0 | 0 | 0 | 0 | OK | OK | ok | 是 |  | C<=0.135; Si[0.15,0.15]; Mn[0.45,0.45]; P<=0.02; S<=0.01; Ti[0.015,0.015] | 145 | S275J0 | A 碳素钢-碳素结构钢-A28 S275J0
149 | S275J0-2 | V |  |  |  | 0 | 0 | 0 | 0 | 无约束 | 无约束 | ok | 是 |  | C<=0.135; Si[0.15,0.15]; Mn[0.45,0.45]; P<=0.02; S<=0.01; Ti[0.015,0.015] | 145 | S275J0 | A 碳素钢-碳素结构钢-A28 S275J0
149 | S275J0-2 | Nb |  |  |  | 0 | 0 | 0 | 0 | 无约束 | 无约束 | ok | 是 |  | C<=0.135; Si[0.15,0.15]; Mn[0.45,0.45]; P<=0.02; S<=0.01; Ti[0.015,0.015] | 145 | S275J0 | A 碳素钢-碳素结构钢-A28 S275J0
149 | S275J0-2 | Ti | 0.01 | 0.015 | 0.015 | 0 | 0.015 | 0.015 | 0 | OK | OK | ok | 是 |  | C<=0.135; Si[0.15,0.15]; Mn[0.45,0.45]; P<=0.02; S<=0.01; Ti[0.015,0.015] | 145 | S275J0 | A 碳素钢-碳素结构钢-A28 S275J0
149 | S275J0-2 | Als | 0.02 |  |  | 0 | 0.020196 | 0.020196 | 0 | 无约束 | 无约束 | ok | 是 |  | C<=0.135; Si[0.15,0.15]; Mn[0.45,0.45]; P<=0.02; S<=0.01; Ti[0.015,0.015] | 145 | S275J0 | A 碳素钢-碳素结构钢-A28 S275J0
149 | S275J0-2 | Alt |  |  |  | 0 | 0.020196 | 0.020196 | 0 | 无约束 | 无约束 | ok | 是 |  | C<=0.135; Si[0.15,0.15]; Mn[0.45,0.45]; P<=0.02; S<=0.01; Ti[0.015,0.015] | 145 | S275J0 | A 碳素钢-碳素结构钢-A28 S275J0
149 | S275J0-2 | Cr |  |  |  | 0 | 0 | 0 | 0 | 无约束 | 无约束 | ok | 是 |  | C<=0.135; Si[0.15,0.15]; Mn[0.45,0.45]; P<=0.02; S<=0.01; Ti[0.015,0.015] | 145 | S275J0 | A 碳素钢-碳素结构钢-A28 S275J0
149 | S275J0-2 | Ni |  |  |  | 0 | 0 | 0 | 0 | 无约束 | 无约束 | ok | 是 |  | C<=0.135; Si[0.15,0.15]; Mn[0.45,0.45]; P<=0.02; S<=0.01; Ti[0.015,0.015] | 145 | S275J0 | A 碳素钢-碳素结构钢-A28 S275J0
149 | S275J0-2 | Cu |  |  |  | 0 | 0 | 0 | 0 | 无约束 | 无约束 | ok | 是 |  | C<=0.135; Si[0.15,0.15]; Mn[0.45,0.45]; P<=0.02; S<=0.01; Ti[0.015,0.015] | 145 | S275J0 | A 碳素钢-碳素结构钢-A28 S275J0
149 | S275J0-2 | Mo |  |  |  | 0 | 0 | 0 | 0 | 无约束 | 无约束 | ok | 是 |  | C<=0.135; Si[0.15,0.15]; Mn[0.45,0.45]; P<=0.02; S<=0.01; Ti[0.015,0.015] | 145 | S275J0 | A 碳素钢-碳素结构钢-A28 S275J0
149 | S275J0-2 | B |  |  |  | 0 | 0 | 0 | 0 | 无约束 | 无约束 | ok | 是 |  | C<=0.135; Si[0.15,0.15]; Mn[0.45,0.45]; P<=0.02; S<=0.01; Ti[0.015,0.015] | 145 | S275J0 | A 碳素钢-碳素结构钢-A28 S275J0
149 | S275J0-2 | Sb |  |  |  | 0 | 0 | 0 | 0 | 无约束 | 无约束 | ok | 是 |  | C<=0.135; Si[0.15,0.15]; Mn[0.45,0.45]; P<=0.02; S<=0.01; Ti[0.015,0.015] | 145 | S275J0 | A 碳素钢-碳素结构钢-A28 S275J0
150 | S275J2-1 | C | 0.14 |  | 0.135 | 0.072667 | 0.079443 | 0.079443 | 0 | OK | OK | ok | 是 |  | C<=0.135; Si[0.15,0.15]; Mn[0.4,0.4]; P<=0.015; S<=0.01 | 146 | S275J2 | A 碳素钢-碳素结构钢-A29 S275J2
150 | S275J2-1 | Si | 0.15 | 0.15 | 0.15 | 0 | 0.15 | 0.15 | 0 | OK | OK | ok | 是 |  | C<=0.135; Si[0.15,0.15]; Mn[0.4,0.4]; P<=0.015; S<=0.01 | 146 | S275J2 | A 碳素钢-碳素结构钢-A29 S275J2
150 | S275J2-1 | Mn | 0.4 | 0.4 | 0.4 | 0.118333 | 0.4 | 0.4 | 0 | OK | OK | ok | 是 |  | C<=0.135; Si[0.15,0.15]; Mn[0.4,0.4]; P<=0.015; S<=0.01 | 146 | S275J2 | A 碳素钢-碳素结构钢-A29 S275J2
150 | S275J2-1 | P | 0.015 |  | 0.015 | 0 | 0 | 0 | 0 | OK | OK | ok | 是 |  | C<=0.135; Si[0.15,0.15]; Mn[0.4,0.4]; P<=0.015; S<=0.01 | 146 | S275J2 | A 碳素钢-碳素结构钢-A29 S275J2
150 | S275J2-1 | S | 0.01 |  | 0.01 | 0 | 0 | 0 | 0 | OK | OK | ok | 是 |  | C<=0.135; Si[0.15,0.15]; Mn[0.4,0.4]; P<=0.015; S<=0.01 | 146 | S275J2 | A 碳素钢-碳素结构钢-A29 S275J2
150 | S275J2-1 | V |  |  |  | 0 | 0 | 0 | 0 | 无约束 | 无约束 | ok | 是 |  | C<=0.135; Si[0.15,0.15]; Mn[0.4,0.4]; P<=0.015; S<=0.01 | 146 | S275J2 | A 碳素钢-碳素结构钢-A29 S275J2
150 | S275J2-1 | Nb |  |  |  | 0 | 0 | 0 | 0 | 无约束 | 无约束 | ok | 是 |  | C<=0.135; Si[0.15,0.15]; Mn[0.4,0.4]; P<=0.015; S<=0.01 | 146 | S275J2 | A 碳素钢-碳素结构钢-A29 S275J2
150 | S275J2-1 | Ti |  |  |  | 0 | 0 | 0 | 0 | 无约束 | 无约束 | ok | 是 |  | C<=0.135; Si[0.15,0.15]; Mn[0.4,0.4]; P<=0.015; S<=0.01 | 146 | S275J2 | A 碳素钢-碳素结构钢-A29 S275J2
150 | S275J2-1 | Als | 0.02 |  |  | 0 | 0.020196 | 0.020196 | 0 | 无约束 | 无约束 | ok | 是 |  | C<=0.135; Si[0.15,0.15]; Mn[0.4,0.4]; P<=0.015; S<=0.01 | 146 | S275J2 | A 碳素钢-碳素结构钢-A29 S275J2
150 | S275J2-1 | Alt |  |  |  | 0 | 0.020196 | 0.020196 | 0 | 无约束 | 无约束 | ok | 是 |  | C<=0.135; Si[0.15,0.15]; Mn[0.4,0.4]; P<=0.015; S<=0.01 | 146 | S275J2 | A 碳素钢-碳素结构钢-A29 S275J2
150 | S275J2-1 | Cr |  |  |  | 0 | 0 | 0 | 0 | 无约束 | 无约束 | ok | 是 |  | C<=0.135; Si[0.15,0.15]; Mn[0.4,0.4]; P<=0.015; S<=0.01 | 146 | S275J2 | A 碳素钢-碳素结构钢-A29 S275J2
150 | S275J2-1 | Ni |  |  |  | 0 | 0 | 0 | 0 | 无约束 | 无约束 | ok | 是 |  | C<=0.135; Si[0.15,0.15]; Mn[0.4,0.4]; P<=0.015; S<=0.01 | 146 | S275J2 | A 碳素钢-碳素结构钢-A29 S275J2
150 | S275J2-1 | Cu |  |  |  | 0 | 0 | 0 | 0 | 无约束 | 无约束 | ok | 是 |  | C<=0.135; Si[0.15,0.15]; Mn[0.4,0.4]; P<=0.015; S<=0.01 | 146 | S275J2 | A 碳素钢-碳素结构钢-A29 S275J2
150 | S275J2-1 | Mo |  |  |  | 0 | 0 | 0 | 0 | 无约束 | 无约束 | ok | 是 |  | C<=0.135; Si[0.15,0.15]; Mn[0.4,0.4]; P<=0.015; S<=0.01 | 146 | S275J2 | A 碳素钢-碳素结构钢-A29 S275J2
150 | S275J2-1 | B |  |  |  | 0 | 0 | 0 | 0 | 无约束 | 无约束 | ok | 是 |  | C<=0.135; Si[0.15,0.15]; Mn[0.4,0.4]; P<=0.015; S<=0.01 | 146 | S275J2 | A 碳素钢-碳素结构钢-A29 S275J2
150 | S275J2-1 | Sb |  |  |  | 0 | 0 | 0 | 0 | 无约束 | 无约束 | ok | 是 |  | C<=0.135; Si[0.15,0.15]; Mn[0.4,0.4]; P<=0.015; S<=0.01 | 146 | S275J2 | A 碳素钢-碳素结构钢-A29 S275J2
151 | S275J2-2 | C | 0.14 |  | 0.135 | 0.072667 | 0.080646 | 0.080646 | 0 | OK | OK | ok | 是 |  | C<=0.135; Si[0.15,0.15]; Mn[0.45,0.45]; P<=0.015; S<=0.01; Ti[0.015,0.015] | 147 | S275J2 | A 碳素钢-碳素结构钢-A29 S275J2
151 | S275J2-2 | Si | 0.15 | 0.15 | 0.15 | 0 | 0.15 | 0.15 | 0 | OK | OK | ok | 是 |  | C<=0.135; Si[0.15,0.15]; Mn[0.45,0.45]; P<=0.015; S<=0.01; Ti[0.015,0.015] | 147 | S275J2 | A 碳素钢-碳素结构钢-A29 S275J2
151 | S275J2-2 | Mn | 0.45 | 0.45 | 0.45 | 0.118333 | 0.45 | 0.45 | 0 | OK | OK | ok | 是 |  | C<=0.135; Si[0.15,0.15]; Mn[0.45,0.45]; P<=0.015; S<=0.01; Ti[0.015,0.015] | 147 | S275J2 | A 碳素钢-碳素结构钢-A29 S275J2
151 | S275J2-2 | P | 0.015 |  | 0.015 | 0 | 0 | 0 | 0 | OK | OK | ok | 是 |  | C<=0.135; Si[0.15,0.15]; Mn[0.45,0.45]; P<=0.015; S<=0.01; Ti[0.015,0.015] | 147 | S275J2 | A 碳素钢-碳素结构钢-A29 S275J2
151 | S275J2-2 | S | 0.01 |  | 0.01 | 0 | 0 | 0 | 0 | OK | OK | ok | 是 |  | C<=0.135; Si[0.15,0.15]; Mn[0.45,0.45]; P<=0.015; S<=0.01; Ti[0.015,0.015] | 147 | S275J2 | A 碳素钢-碳素结构钢-A29 S275J2
151 | S275J2-2 | V |  |  |  | 0 | 0 | 0 | 0 | 无约束 | 无约束 | ok | 是 |  | C<=0.135; Si[0.15,0.15]; Mn[0.45,0.45]; P<=0.015; S<=0.01; Ti[0.015,0.015] | 147 | S275J2 | A 碳素钢-碳素结构钢-A29 S275J2
151 | S275J2-2 | Nb |  |  |  | 0 | 0 | 0 | 0 | 无约束 | 无约束 | ok | 是 |  | C<=0.135; Si[0.15,0.15]; Mn[0.45,0.45]; P<=0.015; S<=0.01; Ti[0.015,0.015] | 147 | S275J2 | A 碳素钢-碳素结构钢-A29 S275J2
151 | S275J2-2 | Ti | 0.01 | 0.015 | 0.015 | 0 | 0.015 | 0.015 | 0 | OK | OK | ok | 是 |  | C<=0.135; Si[0.15,0.15]; Mn[0.45,0.45]; P<=0.015; S<=0.01; Ti[0.015,0.015] | 147 | S275J2 | A 碳素钢-碳素结构钢-A29 S275J2
151 | S275J2-2 | Als | 0.02 |  |  | 0 | 0.020196 | 0.020196 | 0 | 无约束 | 无约束 | ok | 是 |  | C<=0.135; Si[0.15,0.15]; Mn[0.45,0.45]; P<=0.015; S<=0.01; Ti[0.015,0.015] | 147 | S275J2 | A 碳素钢-碳素结构钢-A29 S275J2
151 | S275J2-2 | Alt |  |  |  | 0 | 0.020196 | 0.020196 | 0 | 无约束 | 无约束 | ok | 是 |  | C<=0.135; Si[0.15,0.15]; Mn[0.45,0.45]; P<=0.015; S<=0.01; Ti[0.015,0.015] | 147 | S275J2 | A 碳素钢-碳素结构钢-A29 S275J2
151 | S275J2-2 | Cr |  |  |  | 0 | 0 | 0 | 0 | 无约束 | 无约束 | ok | 是 |  | C<=0.135; Si[0.15,0.15]; Mn[0.45,0.45]; P<=0.015; S<=0.01; Ti[0.015,0.015] | 147 | S275J2 | A 碳素钢-碳素结构钢-A29 S275J2
151 | S275J2-2 | Ni |  |  |  | 0 | 0 | 0 | 0 | 无约束 | 无约束 | ok | 是 |  | C<=0.135; Si[0.15,0.15]; Mn[0.45,0.45]; P<=0.015; S<=0.01; Ti[0.015,0.015] | 147 | S275J2 | A 碳素钢-碳素结构钢-A29 S275J2
151 | S275J2-2 | Cu |  |  |  | 0 | 0 | 0 | 0 | 无约束 | 无约束 | ok | 是 |  | C<=0.135; Si[0.15,0.15]; Mn[0.45,0.45]; P<=0.015; S<=0.01; Ti[0.015,0.015] | 147 | S275J2 | A 碳素钢-碳素结构钢-A29 S275J2
151 | S275J2-2 | Mo |  |  |  | 0 | 0 | 0 | 0 | 无约束 | 无约束 | ok | 是 |  | C<=0.135; Si[0.15,0.15]; Mn[0.45,0.45]; P<=0.015; S<=0.01; Ti[0.015,0.015] | 147 | S275J2 | A 碳素钢-碳素结构钢-A29 S275J2
151 | S275J2-2 | B |  |  |  | 0 | 0 | 0 | 0 | 无约束 | 无约束 | ok | 是 |  | C<=0.135; Si[0.15,0.15]; Mn[0.45,0.45]; P<=0.015; S<=0.01; Ti[0.015,0.015] | 147 | S275J2 | A 碳素钢-碳素结构钢-A29 S275J2
151 | S275J2-2 | Sb |  |  |  | 0 | 0 | 0 | 0 | 无约束 | 无约束 | ok | 是 |  | C<=0.135; Si[0.15,0.15]; Mn[0.45,0.45]; P<=0.015; S<=0.01; Ti[0.015,0.015] | 147 | S275J2 | A 碳素钢-碳素结构钢-A29 S275J2
152 | S355JR-1 | C | 0.145 |  | 0.14 | 0.069358 | 0.083445 | 0.083445 | 0 | OK | OK | ok | 是 |  | C<=0.14; Si[0.15,0.15]; Mn[0.7,0.7]; P<=0.015; S<=0.01; Nb[0.008,0.008]; Ti[0.035,0.035] | 148 | S355JR | A 碳素钢-碳素结构钢-A21 S355JR
152 | S355JR-1 | Si | 0.15 | 0.15 | 0.15 | 0 | 0.15 | 0.15 | 0 | OK | OK | ok | 是 |  | C<=0.14; Si[0.15,0.15]; Mn[0.7,0.7]; P<=0.015; S<=0.01; Nb[0.008,0.008]; Ti[0.035,0.035] | 148 | S355JR | A 碳素钢-碳素结构钢-A21 S355JR
152 | S355JR-1 | Mn | 0.7 | 0.7 | 0.7 | 0.114425 | 0.7 | 0.7 | 0 | OK | OK | ok | 是 |  | C<=0.14; Si[0.15,0.15]; Mn[0.7,0.7]; P<=0.015; S<=0.01; Nb[0.008,0.008]; Ti[0.035,0.035] | 148 | S355JR | A 碳素钢-碳素结构钢-A21 S355JR
152 | S355JR-1 | P | 0.015 |  | 0.015 | 0 | 0 | 0 | 0 | OK | OK | ok | 是 |  | C<=0.14; Si[0.15,0.15]; Mn[0.7,0.7]; P<=0.015; S<=0.01; Nb[0.008,0.008]; Ti[0.035,0.035] | 148 | S355JR | A 碳素钢-碳素结构钢-A21 S355JR
152 | S355JR-1 | S | 0.01 |  | 0.01 | 0 | 0 | 0 | 0 | OK | OK | ok | 是 |  | C<=0.14; Si[0.15,0.15]; Mn[0.7,0.7]; P<=0.015; S<=0.01; Nb[0.008,0.008]; Ti[0.035,0.035] | 148 | S355JR | A 碳素钢-碳素结构钢-A21 S355JR
152 | S355JR-1 | V |  |  |  | 0 | 0 | 0 | 0 | 无约束 | 无约束 | ok | 是 |  | C<=0.14; Si[0.15,0.15]; Mn[0.7,0.7]; P<=0.015; S<=0.01; Nb[0.008,0.008]; Ti[0.035,0.035] | 148 | S355JR | A 碳素钢-碳素结构钢-A21 S355JR
152 | S355JR-1 | Nb | 0.008 | 0.008 | 0.008 | 0 | 0.008 | 0.008 | 0 | OK | OK | ok | 是 |  | C<=0.14; Si[0.15,0.15]; Mn[0.7,0.7]; P<=0.015; S<=0.01; Nb[0.008,0.008]; Ti[0.035,0.035] | 148 | S355JR | A 碳素钢-碳素结构钢-A21 S355JR
152 | S355JR-1 | Ti | 0.03 | 0.035 | 0.035 | 0 | 0.035 | 0.035 | 0 | OK | OK | ok | 是 |  | C<=0.14; Si[0.15,0.15]; Mn[0.7,0.7]; P<=0.015; S<=0.01; Nb[0.008,0.008]; Ti[0.035,0.035] | 148 | S355JR | A 碳素钢-碳素结构钢-A21 S355JR
152 | S355JR-1 | Als | 0.02 |  |  | 0 | 0.020196 | 0.020196 | 0 | 无约束 | 无约束 | ok | 是 |  | C<=0.14; Si[0.15,0.15]; Mn[0.7,0.7]; P<=0.015; S<=0.01; Nb[0.008,0.008]; Ti[0.035,0.035] | 148 | S355JR | A 碳素钢-碳素结构钢-A21 S355JR
152 | S355JR-1 | Alt |  |  |  | 0 | 0.020196 | 0.020196 | 0 | 无约束 | 无约束 | ok | 是 |  | C<=0.14; Si[0.15,0.15]; Mn[0.7,0.7]; P<=0.015; S<=0.01; Nb[0.008,0.008]; Ti[0.035,0.035] | 148 | S355JR | A 碳素钢-碳素结构钢-A21 S355JR
152 | S355JR-1 | Cr |  |  |  | 0 | 0 | 0 | 0 | 无约束 | 无约束 | ok | 是 |  | C<=0.14; Si[0.15,0.15]; Mn[0.7,0.7]; P<=0.015; S<=0.01; Nb[0.008,0.008]; Ti[0.035,0.035] | 148 | S355JR | A 碳素钢-碳素结构钢-A21 S355JR
152 | S355JR-1 | Ni |  |  |  | 0 | 0 | 0 | 0 | 无约束 | 无约束 | ok | 是 |  | C<=0.14; Si[0.15,0.15]; Mn[0.7,0.7]; P<=0.015; S<=0.01; Nb[0.008,0.008]; Ti[0.035,0.035] | 148 | S355JR | A 碳素钢-碳素结构钢-A21 S355JR
152 | S355JR-1 | Cu |  |  |  | 0 | 0 | 0 | 0 | 无约束 | 无约束 | ok | 是 |  | C<=0.14; Si[0.15,0.15]; Mn[0.7,0.7]; P<=0.015; S<=0.01; Nb[0.008,0.008]; Ti[0.035,0.035] | 148 | S355JR | A 碳素钢-碳素结构钢-A21 S355JR
152 | S355JR-1 | Mo |  |  |  | 0 | 0 | 0 | 0 | 无约束 | 无约束 | ok | 是 |  | C<=0.14; Si[0.15,0.15]; Mn[0.7,0.7]; P<=0.015; S<=0.01; Nb[0.008,0.008]; Ti[0.035,0.035] | 148 | S355JR | A 碳素钢-碳素结构钢-A21 S355JR
152 | S355JR-1 | B |  |  |  | 0 | 0 | 0 | 0 | 无约束 | 无约束 | ok | 是 |  | C<=0.14; Si[0.15,0.15]; Mn[0.7,0.7]; P<=0.015; S<=0.01; Nb[0.008,0.008]; Ti[0.035,0.035] | 148 | S355JR | A 碳素钢-碳素结构钢-A21 S355JR
152 | S355JR-1 | Sb |  |  |  | 0 | 0 | 0 | 0 | 无约束 | 无约束 | ok | 是 |  | C<=0.14; Si[0.15,0.15]; Mn[0.7,0.7]; P<=0.015; S<=0.01; Nb[0.008,0.008]; Ti[0.035,0.035] | 148 | S355JR | A 碳素钢-碳素结构钢-A21 S355JR
153 | S355JR-2 | C | 0.145 |  | 0.14 | 0.072135 | 0.088338 | 0.088338 | 0 | OK | OK | ok | 是 |  | C<=0.14; Si[0.15,0.15]; Mn[0.8,0.8]; P<=0.015; S<=0.01; Nb[0.008,0.008]; Ti[0.035,0.035] | 149 | S355JR | A 碳素钢-碳素结构钢-A21 S355JR
153 | S355JR-2 | Si | 0.15 | 0.15 | 0.15 | 0 | 0.15 | 0.15 | 0 | OK | OK | ok | 是 |  | C<=0.14; Si[0.15,0.15]; Mn[0.8,0.8]; P<=0.015; S<=0.01; Nb[0.008,0.008]; Ti[0.035,0.035] | 149 | S355JR | A 碳素钢-碳素结构钢-A21 S355JR
153 | S355JR-2 | Mn | 0.8 | 0.8 | 0.8 | 0.126442 | 0.8 | 0.8 | 0 | OK | OK | ok | 是 |  | C<=0.14; Si[0.15,0.15]; Mn[0.8,0.8]; P<=0.015; S<=0.01; Nb[0.008,0.008]; Ti[0.035,0.035] | 149 | S355JR | A 碳素钢-碳素结构钢-A21 S355JR
153 | S355JR-2 | P | 0.015 |  | 0.015 | 0 | 0 | 0 | 0 | OK | OK | ok | 是 |  | C<=0.14; Si[0.15,0.15]; Mn[0.8,0.8]; P<=0.015; S<=0.01; Nb[0.008,0.008]; Ti[0.035,0.035] | 149 | S355JR | A 碳素钢-碳素结构钢-A21 S355JR
153 | S355JR-2 | S | 0.01 |  | 0.01 | 0 | 0 | 0 | 0 | OK | OK | ok | 是 |  | C<=0.14; Si[0.15,0.15]; Mn[0.8,0.8]; P<=0.015; S<=0.01; Nb[0.008,0.008]; Ti[0.035,0.035] | 149 | S355JR | A 碳素钢-碳素结构钢-A21 S355JR
153 | S355JR-2 | V |  |  |  | 0 | 0 | 0 | 0 | 无约束 | 无约束 | ok | 是 |  | C<=0.14; Si[0.15,0.15]; Mn[0.8,0.8]; P<=0.015; S<=0.01; Nb[0.008,0.008]; Ti[0.035,0.035] | 149 | S355JR | A 碳素钢-碳素结构钢-A21 S355JR
153 | S355JR-2 | Nb | 0.008 | 0.008 | 0.008 | 0 | 0.008 | 0.008 | 0 | OK | OK | ok | 是 |  | C<=0.14; Si[0.15,0.15]; Mn[0.8,0.8]; P<=0.015; S<=0.01; Nb[0.008,0.008]; Ti[0.035,0.035] | 149 | S355JR | A 碳素钢-碳素结构钢-A21 S355JR
153 | S355JR-2 | Ti | 0.03 | 0.035 | 0.035 | 0 | 0.035 | 0.035 | 0 | OK | OK | ok | 是 |  | C<=0.14; Si[0.15,0.15]; Mn[0.8,0.8]; P<=0.015; S<=0.01; Nb[0.008,0.008]; Ti[0.035,0.035] | 149 | S355JR | A 碳素钢-碳素结构钢-A21 S355JR
153 | S355JR-2 | Als | 0.02 |  |  | 0 | 0.02019 | 0.02019 | 0 | 无约束 | 无约束 | ok | 是 |  | C<=0.14; Si[0.15,0.15]; Mn[0.8,0.8]; P<=0.015; S<=0.01; Nb[0.008,0.008]; Ti[0.035,0.035] | 149 | S355JR | A 碳素钢-碳素结构钢-A21 S355JR
153 | S355JR-2 | Alt |  |  |  | 0 | 0.02019 | 0.02019 | 0 | 无约束 | 无约束 | ok | 是 |  | C<=0.14; Si[0.15,0.15]; Mn[0.8,0.8]; P<=0.015; S<=0.01; Nb[0.008,0.008]; Ti[0.035,0.035] | 149 | S355JR | A 碳素钢-碳素结构钢-A21 S355JR
153 | S355JR-2 | Cr |  |  |  | 0 | 0 | 0 | 0 | 无约束 | 无约束 | ok | 是 |  | C<=0.14; Si[0.15,0.15]; Mn[0.8,0.8]; P<=0.015; S<=0.01; Nb[0.008,0.008]; Ti[0.035,0.035] | 149 | S355JR | A 碳素钢-碳素结构钢-A21 S355JR
153 | S355JR-2 | Ni |  |  |  | 0 | 0 | 0 | 0 | 无约束 | 无约束 | ok | 是 |  | C<=0.14; Si[0.15,0.15]; Mn[0.8,0.8]; P<=0.015; S<=0.01; Nb[0.008,0.008]; Ti[0.035,0.035] | 149 | S355JR | A 碳素钢-碳素结构钢-A21 S355JR
153 | S355JR-2 | Cu |  |  |  | 0 | 0 | 0 | 0 | 无约束 | 无约束 | ok | 是 |  | C<=0.14; Si[0.15,0.15]; Mn[0.8,0.8]; P<=0.015; S<=0.01; Nb[0.008,0.008]; Ti[0.035,0.035] | 149 | S355JR | A 碳素钢-碳素结构钢-A21 S355JR
153 | S355JR-2 | Mo |  |  |  | 0 | 0 | 0 | 0 | 无约束 | 无约束 | ok | 是 |  | C<=0.14; Si[0.15,0.15]; Mn[0.8,0.8]; P<=0.015; S<=0.01; Nb[0.008,0.008]; Ti[0.035,0.035] | 149 | S355JR | A 碳素钢-碳素结构钢-A21 S355JR
153 | S355JR-2 | B |  |  |  | 0 | 0 | 0 | 0 | 无约束 | 无约束 | ok | 是 |  | C<=0.14; Si[0.15,0.15]; Mn[0.8,0.8]; P<=0.015; S<=0.01; Nb[0.008,0.008]; Ti[0.035,0.035] | 149 | S355JR | A 碳素钢-碳素结构钢-A21 S355JR
153 | S355JR-2 | Sb |  |  |  | 0 | 0 | 0 | 0 | 无约束 | 无约束 | ok | 是 |  | C<=0.14; Si[0.15,0.15]; Mn[0.8,0.8]; P<=0.015; S<=0.01; Nb[0.008,0.008]; Ti[0.035,0.035] | 149 | S355JR | A 碳素钢-碳素结构钢-A21 S355JR
154 | S355JR-3 | C | 0.145 |  | 0.14 | 0.082167 | 0.099409 | 0.099409 | 0 | OK | OK | ok | 是 |  | C<=0.14; Si[0.15,0.15]; Mn[0.8,0.8]; P<=0.015; S<=0.01; Nb[0.015,0.015]; Ti[0.03,0.03] | 150 | S355JR | A 碳素钢-碳素结构钢-A21 S355JR
154 | S355JR-3 | Si | 0.15 | 0.15 | 0.15 | 0 | 0.15 | 0.15 | 0 | OK | OK | ok | 是 |  | C<=0.14; Si[0.15,0.15]; Mn[0.8,0.8]; P<=0.015; S<=0.01; Nb[0.015,0.015]; Ti[0.03,0.03] | 150 | S355JR | A 碳素钢-碳素结构钢-A21 S355JR
154 | S355JR-3 | Mn | 0.8 | 0.8 | 0.8 | 0.107833 | 0.8 | 0.8 | 0 | OK | OK | ok | 是 |  | C<=0.14; Si[0.15,0.15]; Mn[0.8,0.8]; P<=0.015; S<=0.01; Nb[0.015,0.015]; Ti[0.03,0.03] | 150 | S355JR | A 碳素钢-碳素结构钢-A21 S355JR
154 | S355JR-3 | P | 0.015 |  | 0.015 | 0 | 0 | 0 | 0 | OK | OK | ok | 是 |  | C<=0.14; Si[0.15,0.15]; Mn[0.8,0.8]; P<=0.015; S<=0.01; Nb[0.015,0.015]; Ti[0.03,0.03] | 150 | S355JR | A 碳素钢-碳素结构钢-A21 S355JR
154 | S355JR-3 | S | 0.01 |  | 0.01 | 0 | 0 | 0 | 0 | OK | OK | ok | 是 |  | C<=0.14; Si[0.15,0.15]; Mn[0.8,0.8]; P<=0.015; S<=0.01; Nb[0.015,0.015]; Ti[0.03,0.03] | 150 | S355JR | A 碳素钢-碳素结构钢-A21 S355JR
154 | S355JR-3 | V |  |  |  | 0 | 0 | 0 | 0 | 无约束 | 无约束 | ok | 是 |  | C<=0.14; Si[0.15,0.15]; Mn[0.8,0.8]; P<=0.015; S<=0.01; Nb[0.015,0.015]; Ti[0.03,0.03] | 150 | S355JR | A 碳素钢-碳素结构钢-A21 S355JR
154 | S355JR-3 | Nb | 0.015 | 0.015 | 0.015 | 0 | 0.015 | 0.015 | 0 | OK | OK | ok | 是 |  | C<=0.14; Si[0.15,0.15]; Mn[0.8,0.8]; P<=0.015; S<=0.01; Nb[0.015,0.015]; Ti[0.03,0.03] | 150 | S355JR | A 碳素钢-碳素结构钢-A21 S355JR
154 | S355JR-3 | Ti | 0.025 | 0.03 | 0.03 | 0 | 0.03 | 0.03 | 0 | OK | OK | ok | 是 |  | C<=0.14; Si[0.15,0.15]; Mn[0.8,0.8]; P<=0.015; S<=0.01; Nb[0.015,0.015]; Ti[0.03,0.03] | 150 | S355JR | A 碳素钢-碳素结构钢-A21 S355JR
154 | S355JR-3 | Als | 0.02 |  |  | 0 | 0.020196 | 0.020196 | 0 | 无约束 | 无约束 | ok | 是 |  | C<=0.14; Si[0.15,0.15]; Mn[0.8,0.8]; P<=0.015; S<=0.01; Nb[0.015,0.015]; Ti[0.03,0.03] | 150 | S355JR | A 碳素钢-碳素结构钢-A21 S355JR
154 | S355JR-3 | Alt |  |  |  | 0 | 0.020196 | 0.020196 | 0 | 无约束 | 无约束 | ok | 是 |  | C<=0.14; Si[0.15,0.15]; Mn[0.8,0.8]; P<=0.015; S<=0.01; Nb[0.015,0.015]; Ti[0.03,0.03] | 150 | S355JR | A 碳素钢-碳素结构钢-A21 S355JR
154 | S355JR-3 | Cr |  |  |  | 0 | 0 | 0 | 0 | 无约束 | 无约束 | ok | 是 |  | C<=0.14; Si[0.15,0.15]; Mn[0.8,0.8]; P<=0.015; S<=0.01; Nb[0.015,0.015]; Ti[0.03,0.03] | 150 | S355JR | A 碳素钢-碳素结构钢-A21 S355JR
154 | S355JR-3 | Ni |  |  |  | 0 | 0 | 0 | 0 | 无约束 | 无约束 | ok | 是 |  | C<=0.14; Si[0.15,0.15]; Mn[0.8,0.8]; P<=0.015; S<=0.01; Nb[0.015,0.015]; Ti[0.03,0.03] | 150 | S355JR | A 碳素钢-碳素结构钢-A21 S355JR
154 | S355JR-3 | Cu |  |  |  | 0 | 0 | 0 | 0 | 无约束 | 无约束 | ok | 是 |  | C<=0.14; Si[0.15,0.15]; Mn[0.8,0.8]; P<=0.015; S<=0.01; Nb[0.015,0.015]; Ti[0.03,0.03] | 150 | S355JR | A 碳素钢-碳素结构钢-A21 S355JR
154 | S355JR-3 | Mo |  |  |  | 0 | 0 | 0 | 0 | 无约束 | 无约束 | ok | 是 |  | C<=0.14; Si[0.15,0.15]; Mn[0.8,0.8]; P<=0.015; S<=0.01; Nb[0.015,0.015]; Ti[0.03,0.03] | 150 | S355JR | A 碳素钢-碳素结构钢-A21 S355JR
154 | S355JR-3 | B |  |  |  | 0 | 0 | 0 | 0 | 无约束 | 无约束 | ok | 是 |  | C<=0.14; Si[0.15,0.15]; Mn[0.8,0.8]; P<=0.015; S<=0.01; Nb[0.015,0.015]; Ti[0.03,0.03] | 150 | S355JR | A 碳素钢-碳素结构钢-A21 S355JR
154 | S355JR-3 | Sb |  |  |  | 0 | 0 | 0 | 0 | 无约束 | 无约束 | ok | 是 |  | C<=0.14; Si[0.15,0.15]; Mn[0.8,0.8]; P<=0.015; S<=0.01; Nb[0.015,0.015]; Ti[0.03,0.03] | 150 | S355JR | A 碳素钢-碳素结构钢-A21 S355JR
155 | S355JR-DX1 | C | 0.15 |  | 0.145 | 0.071643 | 0.12081 | 0.12081 | 0 | OK | OK | ok | 是 |  | C<=0.145; Mn[0.7,0.7]; P<=0.02; S<=0.015; Ti[0.04,0.04] | 151 | S355JR-DX | A 碳素钢-碳素结构钢-A31 S355JR-DX
155 | S355JR-DX1 | Si | 0 |  |  | 0 | 0 | 0 | 0 | 无约束 | 无约束 | ok | 是 |  | C<=0.145; Mn[0.7,0.7]; P<=0.02; S<=0.015; Ti[0.04,0.04] | 151 | S355JR-DX | A 碳素钢-碳素结构钢-A31 S355JR-DX
155 | S355JR-DX1 | Mn | 0.7 | 0.7 | 0.7 | 0.103 | 0.7 | 0.7 | 0 | OK | OK | ok | 是 |  | C<=0.145; Mn[0.7,0.7]; P<=0.02; S<=0.015; Ti[0.04,0.04] | 151 | S355JR-DX | A 碳素钢-碳素结构钢-A31 S355JR-DX
155 | S355JR-DX1 | P | 0.02 |  | 0.02 | 0 | 0 | 0 | 0 | OK | OK | ok | 是 |  | C<=0.145; Mn[0.7,0.7]; P<=0.02; S<=0.015; Ti[0.04,0.04] | 151 | S355JR-DX | A 碳素钢-碳素结构钢-A31 S355JR-DX
155 | S355JR-DX1 | S | 0.015 |  | 0.015 | 0 | 0 | 0 | 0 | OK | OK | ok | 是 |  | C<=0.145; Mn[0.7,0.7]; P<=0.02; S<=0.015; Ti[0.04,0.04] | 151 | S355JR-DX | A 碳素钢-碳素结构钢-A31 S355JR-DX
155 | S355JR-DX1 | V |  |  |  | 0 | 0 | 0 | 0 | 无约束 | 无约束 | ok | 是 |  | C<=0.145; Mn[0.7,0.7]; P<=0.02; S<=0.015; Ti[0.04,0.04] | 151 | S355JR-DX | A 碳素钢-碳素结构钢-A31 S355JR-DX
155 | S355JR-DX1 | Nb |  |  |  | 0 | 0 | 0 | 0 | 无约束 | 无约束 | ok | 是 |  | C<=0.145; Mn[0.7,0.7]; P<=0.02; S<=0.015; Ti[0.04,0.04] | 151 | S355JR-DX | A 碳素钢-碳素结构钢-A31 S355JR-DX
155 | S355JR-DX1 | Ti | 0.035 | 0.04 | 0.04 | 0 | 0.04 | 0.04 | 0 | OK | OK | ok | 是 |  | C<=0.145; Mn[0.7,0.7]; P<=0.02; S<=0.015; Ti[0.04,0.04] | 151 | S355JR-DX | A 碳素钢-碳素结构钢-A31 S355JR-DX
155 | S355JR-DX1 | Als | 0.02 |  |  | 0 | 0.025393 | 0.025393 | 0 | 无约束 | 无约束 | ok | 是 |  | C<=0.145; Mn[0.7,0.7]; P<=0.02; S<=0.015; Ti[0.04,0.04] | 151 | S355JR-DX | A 碳素钢-碳素结构钢-A31 S355JR-DX
155 | S355JR-DX1 | Alt |  |  |  | 0 | 0.025393 | 0.025393 | 0 | 无约束 | 无约束 | ok | 是 |  | C<=0.145; Mn[0.7,0.7]; P<=0.02; S<=0.015; Ti[0.04,0.04] | 151 | S355JR-DX | A 碳素钢-碳素结构钢-A31 S355JR-DX
155 | S355JR-DX1 | Cr |  |  |  | 0 | 0 | 0 | 0 | 无约束 | 无约束 | ok | 是 |  | C<=0.145; Mn[0.7,0.7]; P<=0.02; S<=0.015; Ti[0.04,0.04] | 151 | S355JR-DX | A 碳素钢-碳素结构钢-A31 S355JR-DX
155 | S355JR-DX1 | Ni |  |  |  | 0 | 0 | 0 | 0 | 无约束 | 无约束 | ok | 是 |  | C<=0.145; Mn[0.7,0.7]; P<=0.02; S<=0.015; Ti[0.04,0.04] | 151 | S355JR-DX | A 碳素钢-碳素结构钢-A31 S355JR-DX
155 | S355JR-DX1 | Cu |  |  |  | 0 | 0 | 0 | 0 | 无约束 | 无约束 | ok | 是 |  | C<=0.145; Mn[0.7,0.7]; P<=0.02; S<=0.015; Ti[0.04,0.04] | 151 | S355JR-DX | A 碳素钢-碳素结构钢-A31 S355JR-DX
155 | S355JR-DX1 | Mo |  |  |  | 0 | 0 | 0 | 0 | 无约束 | 无约束 | ok | 是 |  | C<=0.145; Mn[0.7,0.7]; P<=0.02; S<=0.015; Ti[0.04,0.04] | 151 | S355JR-DX | A 碳素钢-碳素结构钢-A31 S355JR-DX
155 | S355JR-DX1 | B |  |  |  | 0 | 0 | 0 | 0 | 无约束 | 无约束 | ok | 是 |  | C<=0.145; Mn[0.7,0.7]; P<=0.02; S<=0.015; Ti[0.04,0.04] | 151 | S355JR-DX | A 碳素钢-碳素结构钢-A31 S355JR-DX
155 | S355JR-DX1 | Sb |  |  |  | 0 | 0 | 0 | 0 | 无约束 | 无约束 | ok | 是 |  | C<=0.145; Mn[0.7,0.7]; P<=0.02; S<=0.015; Ti[0.04,0.04] | 151 | S355JR-DX | A 碳素钢-碳素结构钢-A31 S355JR-DX
156 | S355JR-DX2 | C | 0.15 |  | 0.145 | 0.071643 | 0.129046 | 0.129046 | 0 | OK | OK | ok | 是 |  | C<=0.145; Mn[0.8,0.8]; P<=0.02; S<=0.015; Nb[0.005,0.005]; Ti[0.04,0.04] | 152 | S355JR-DX | A 碳素钢-碳素结构钢-A31 S355JR-DX
156 | S355JR-DX2 | Si | 0 |  |  | 0 | 0 | 0 | 0 | 无约束 | 无约束 | ok | 是 |  | C<=0.145; Mn[0.8,0.8]; P<=0.02; S<=0.015; Nb[0.005,0.005]; Ti[0.04,0.04] | 152 | S355JR-DX | A 碳素钢-碳素结构钢-A31 S355JR-DX
156 | S355JR-DX2 | Mn | 0.8 | 0.8 | 0.8 | 0.103 | 0.8 | 0.8 | 0 | OK | OK | ok | 是 |  | C<=0.145; Mn[0.8,0.8]; P<=0.02; S<=0.015; Nb[0.005,0.005]; Ti[0.04,0.04] | 152 | S355JR-DX | A 碳素钢-碳素结构钢-A31 S355JR-DX
156 | S355JR-DX2 | P | 0.02 |  | 0.02 | 0 | 0 | 0 | 0 | OK | OK | ok | 是 |  | C<=0.145; Mn[0.8,0.8]; P<=0.02; S<=0.015; Nb[0.005,0.005]; Ti[0.04,0.04] | 152 | S355JR-DX | A 碳素钢-碳素结构钢-A31 S355JR-DX
156 | S355JR-DX2 | S | 0.015 |  | 0.015 | 0 | 0 | 0 | 0 | OK | OK | ok | 是 |  | C<=0.145; Mn[0.8,0.8]; P<=0.02; S<=0.015; Nb[0.005,0.005]; Ti[0.04,0.04] | 152 | S355JR-DX | A 碳素钢-碳素结构钢-A31 S355JR-DX
156 | S355JR-DX2 | V |  |  |  | 0 | 0 | 0 | 0 | 无约束 | 无约束 | ok | 是 |  | C<=0.145; Mn[0.8,0.8]; P<=0.02; S<=0.015; Nb[0.005,0.005]; Ti[0.04,0.04] | 152 | S355JR-DX | A 碳素钢-碳素结构钢-A31 S355JR-DX
156 | S355JR-DX2 | Nb | 0.005 | 0.005 | 0.005 | 0 | 0.005 | 0.005 | 0 | OK | OK | ok | 是 |  | C<=0.145; Mn[0.8,0.8]; P<=0.02; S<=0.015; Nb[0.005,0.005]; Ti[0.04,0.04] | 152 | S355JR-DX | A 碳素钢-碳素结构钢-A31 S355JR-DX
156 | S355JR-DX2 | Ti | 0.035 | 0.04 | 0.04 | 0 | 0.04 | 0.04 | 0 | OK | OK | ok | 是 |  | C<=0.145; Mn[0.8,0.8]; P<=0.02; S<=0.015; Nb[0.005,0.005]; Ti[0.04,0.04] | 152 | S355JR-DX | A 碳素钢-碳素结构钢-A31 S355JR-DX
156 | S355JR-DX2 | Als | 0.02 |  |  | 0 | 0.025393 | 0.025393 | 0 | 无约束 | 无约束 | ok | 是 |  | C<=0.145; Mn[0.8,0.8]; P<=0.02; S<=0.015; Nb[0.005,0.005]; Ti[0.04,0.04] | 152 | S355JR-DX | A 碳素钢-碳素结构钢-A31 S355JR-DX
156 | S355JR-DX2 | Alt |  |  |  | 0 | 0.025393 | 0.025393 | 0 | 无约束 | 无约束 | ok | 是 |  | C<=0.145; Mn[0.8,0.8]; P<=0.02; S<=0.015; Nb[0.005,0.005]; Ti[0.04,0.04] | 152 | S355JR-DX | A 碳素钢-碳素结构钢-A31 S355JR-DX
156 | S355JR-DX2 | Cr |  |  |  | 0 | 0 | 0 | 0 | 无约束 | 无约束 | ok | 是 |  | C<=0.145; Mn[0.8,0.8]; P<=0.02; S<=0.015; Nb[0.005,0.005]; Ti[0.04,0.04] | 152 | S355JR-DX | A 碳素钢-碳素结构钢-A31 S355JR-DX
156 | S355JR-DX2 | Ni |  |  |  | 0 | 0 | 0 | 0 | 无约束 | 无约束 | ok | 是 |  | C<=0.145; Mn[0.8,0.8]; P<=0.02; S<=0.015; Nb[0.005,0.005]; Ti[0.04,0.04] | 152 | S355JR-DX | A 碳素钢-碳素结构钢-A31 S355JR-DX
156 | S355JR-DX2 | Cu |  |  |  | 0 | 0 | 0 | 0 | 无约束 | 无约束 | ok | 是 |  | C<=0.145; Mn[0.8,0.8]; P<=0.02; S<=0.015; Nb[0.005,0.005]; Ti[0.04,0.04] | 152 | S355JR-DX | A 碳素钢-碳素结构钢-A31 S355JR-DX
156 | S355JR-DX2 | Mo |  |  |  | 0 | 0 | 0 | 0 | 无约束 | 无约束 | ok | 是 |  | C<=0.145; Mn[0.8,0.8]; P<=0.02; S<=0.015; Nb[0.005,0.005]; Ti[0.04,0.04] | 152 | S355JR-DX | A 碳素钢-碳素结构钢-A31 S355JR-DX
156 | S355JR-DX2 | B |  |  |  | 0 | 0 | 0 | 0 | 无约束 | 无约束 | ok | 是 |  | C<=0.145; Mn[0.8,0.8]; P<=0.02; S<=0.015; Nb[0.005,0.005]; Ti[0.04,0.04] | 152 | S355JR-DX | A 碳素钢-碳素结构钢-A31 S355JR-DX
156 | S355JR-DX2 | Sb |  |  |  | 0 | 0 | 0 | 0 | 无约束 | 无约束 | ok | 是 |  | C<=0.145; Mn[0.8,0.8]; P<=0.02; S<=0.015; Nb[0.005,0.005]; Ti[0.04,0.04] | 152 | S355JR-DX | A 碳素钢-碳素结构钢-A31 S355JR-DX
157 | S355J0-1 | C | 0.145 |  | 0.14 | 0.0835 | 0.101635 | 0.101635 | 0 | OK | OK | ok | 是 |  | C<=0.14; Si[0.15,0.15]; Mn[0.85,0.85]; P<=0.015; S<=0.01; Nb[0.015,0.015]; Ti[0.03,0.03] | 153 | S355J0 | A 碳素钢-碳素结构钢-A26 S355J0
157 | S355J0-1 | Si | 0.15 | 0.15 | 0.15 | 0 | 0.15 | 0.15 | 0 | OK | OK | ok | 是 |  | C<=0.14; Si[0.15,0.15]; Mn[0.85,0.85]; P<=0.015; S<=0.01; Nb[0.015,0.015]; Ti[0.03,0.03] | 153 | S355J0 | A 碳素钢-碳素结构钢-A26 S355J0
157 | S355J0-1 | Mn | 0.85 | 0.85 | 0.85 | 0.147 | 0.85 | 0.85 | 0 | OK | OK | ok | 是 |  | C<=0.14; Si[0.15,0.15]; Mn[0.85,0.85]; P<=0.015; S<=0.01; Nb[0.015,0.015]; Ti[0.03,0.03] | 153 | S355J0 | A 碳素钢-碳素结构钢-A26 S355J0
157 | S355J0-1 | P | 0.015 |  | 0.015 | 0 | 0 | 0 | 0 | OK | OK | ok | 是 |  | C<=0.14; Si[0.15,0.15]; Mn[0.85,0.85]; P<=0.015; S<=0.01; Nb[0.015,0.015]; Ti[0.03,0.03] | 153 | S355J0 | A 碳素钢-碳素结构钢-A26 S355J0
157 | S355J0-1 | S | 0.01 |  | 0.01 | 0 | 0 | 0 | 0 | OK | OK | ok | 是 |  | C<=0.14; Si[0.15,0.15]; Mn[0.85,0.85]; P<=0.015; S<=0.01; Nb[0.015,0.015]; Ti[0.03,0.03] | 153 | S355J0 | A 碳素钢-碳素结构钢-A26 S355J0
157 | S355J0-1 | V |  |  |  | 0 | 0 | 0 | 0 | 无约束 | 无约束 | ok | 是 |  | C<=0.14; Si[0.15,0.15]; Mn[0.85,0.85]; P<=0.015; S<=0.01; Nb[0.015,0.015]; Ti[0.03,0.03] | 153 | S355J0 | A 碳素钢-碳素结构钢-A26 S355J0
157 | S355J0-1 | Nb | 0.015 | 0.015 | 0.015 | 0 | 0.015 | 0.015 | 0 | OK | OK | ok | 是 |  | C<=0.14; Si[0.15,0.15]; Mn[0.85,0.85]; P<=0.015; S<=0.01; Nb[0.015,0.015]; Ti[0.03,0.03] | 153 | S355J0 | A 碳素钢-碳素结构钢-A26 S355J0
157 | S355J0-1 | Ti | 0.025 | 0.03 | 0.03 | 0 | 0.03 | 0.03 | 0 | OK | OK | ok | 是 |  | C<=0.14; Si[0.15,0.15]; Mn[0.85,0.85]; P<=0.015; S<=0.01; Nb[0.015,0.015]; Ti[0.03,0.03] | 153 | S355J0 | A 碳素钢-碳素结构钢-A26 S355J0
157 | S355J0-1 | Als | 0.02 |  |  | 0 | 0.021087 | 0.021087 | 0 | 无约束 | 无约束 | ok | 是 |  | C<=0.14; Si[0.15,0.15]; Mn[0.85,0.85]; P<=0.015; S<=0.01; Nb[0.015,0.015]; Ti[0.03,0.03] | 153 | S355J0 | A 碳素钢-碳素结构钢-A26 S355J0
157 | S355J0-1 | Alt |  |  |  | 0 | 0.021087 | 0.021087 | 0 | 无约束 | 无约束 | ok | 是 |  | C<=0.14; Si[0.15,0.15]; Mn[0.85,0.85]; P<=0.015; S<=0.01; Nb[0.015,0.015]; Ti[0.03,0.03] | 153 | S355J0 | A 碳素钢-碳素结构钢-A26 S355J0
157 | S355J0-1 | Cr |  |  |  | 0 | 0 | 0 | 0 | 无约束 | 无约束 | ok | 是 |  | C<=0.14; Si[0.15,0.15]; Mn[0.85,0.85]; P<=0.015; S<=0.01; Nb[0.015,0.015]; Ti[0.03,0.03] | 153 | S355J0 | A 碳素钢-碳素结构钢-A26 S355J0
157 | S355J0-1 | Ni |  |  |  | 0 | 0 | 0 | 0 | 无约束 | 无约束 | ok | 是 |  | C<=0.14; Si[0.15,0.15]; Mn[0.85,0.85]; P<=0.015; S<=0.01; Nb[0.015,0.015]; Ti[0.03,0.03] | 153 | S355J0 | A 碳素钢-碳素结构钢-A26 S355J0
157 | S355J0-1 | Cu |  |  |  | 0 | 0 | 0 | 0 | 无约束 | 无约束 | ok | 是 |  | C<=0.14; Si[0.15,0.15]; Mn[0.85,0.85]; P<=0.015; S<=0.01; Nb[0.015,0.015]; Ti[0.03,0.03] | 153 | S355J0 | A 碳素钢-碳素结构钢-A26 S355J0
157 | S355J0-1 | Mo |  |  |  | 0 | 0 | 0 | 0 | 无约束 | 无约束 | ok | 是 |  | C<=0.14; Si[0.15,0.15]; Mn[0.85,0.85]; P<=0.015; S<=0.01; Nb[0.015,0.015]; Ti[0.03,0.03] | 153 | S355J0 | A 碳素钢-碳素结构钢-A26 S355J0
157 | S355J0-1 | B |  |  |  | 0 | 0 | 0 | 0 | 无约束 | 无约束 | ok | 是 |  | C<=0.14; Si[0.15,0.15]; Mn[0.85,0.85]; P<=0.015; S<=0.01; Nb[0.015,0.015]; Ti[0.03,0.03] | 153 | S355J0 | A 碳素钢-碳素结构钢-A26 S355J0
157 | S355J0-1 | Sb |  |  |  | 0 | 0 | 0 | 0 | 无约束 | 无约束 | ok | 是 |  | C<=0.14; Si[0.15,0.15]; Mn[0.85,0.85]; P<=0.015; S<=0.01; Nb[0.015,0.015]; Ti[0.03,0.03] | 153 | S355J0 | A 碳素钢-碳素结构钢-A26 S355J0
158 | S355J0-2 | C | 0.145 |  | 0.14 | 0.080828 | 0.11454 | 0.11454 | 0 | OK | OK | ok | 是 |  | C<=0.14; Si[0.15,0.15]; Mn[1,1]; P<=0.015; S<=0.01; Nb[0.015,0.015]; Ti[0.03,0.03] | 154 | S355J0 | A 碳素钢-碳素结构钢-A26 S355J0
158 | S355J0-2 | Si | 0.15 | 0.15 | 0.15 | 0 | 0.15 | 0.15 | 0 | OK | OK | ok | 是 |  | C<=0.14; Si[0.15,0.15]; Mn[1,1]; P<=0.015; S<=0.01; Nb[0.015,0.015]; Ti[0.03,0.03] | 154 | S355J0 | A 碳素钢-碳素结构钢-A26 S355J0
158 | S355J0-2 | Mn | 1 | 1 | 1 | 0.107862 | 1 | 1 | 0 | OK | OK | ok | 是 |  | C<=0.14; Si[0.15,0.15]; Mn[1,1]; P<=0.015; S<=0.01; Nb[0.015,0.015]; Ti[0.03,0.03] | 154 | S355J0 | A 碳素钢-碳素结构钢-A26 S355J0
158 | S355J0-2 | P | 0.015 |  | 0.015 | 0 | 0 | 0 | 0 | OK | OK | ok | 是 |  | C<=0.14; Si[0.15,0.15]; Mn[1,1]; P<=0.015; S<=0.01; Nb[0.015,0.015]; Ti[0.03,0.03] | 154 | S355J0 | A 碳素钢-碳素结构钢-A26 S355J0
158 | S355J0-2 | S | 0.01 |  | 0.01 | 0 | 0 | 0 | 0 | OK | OK | ok | 是 |  | C<=0.14; Si[0.15,0.15]; Mn[1,1]; P<=0.015; S<=0.01; Nb[0.015,0.015]; Ti[0.03,0.03] | 154 | S355J0 | A 碳素钢-碳素结构钢-A26 S355J0
158 | S355J0-2 | V |  |  |  | 0 | 0 | 0 | 0 | 无约束 | 无约束 | ok | 是 |  | C<=0.14; Si[0.15,0.15]; Mn[1,1]; P<=0.015; S<=0.01; Nb[0.015,0.015]; Ti[0.03,0.03] | 154 | S355J0 | A 碳素钢-碳素结构钢-A26 S355J0
158 | S355J0-2 | Nb | 0.015 | 0.015 | 0.015 | 0 | 0.015 | 0.015 | 0 | OK | OK | ok | 是 |  | C<=0.14; Si[0.15,0.15]; Mn[1,1]; P<=0.015; S<=0.01; Nb[0.015,0.015]; Ti[0.03,0.03] | 154 | S355J0 | A 碳素钢-碳素结构钢-A26 S355J0
158 | S355J0-2 | Ti | 0.025 | 0.03 | 0.03 | 0 | 0.03 | 0.03 | 0 | OK | OK | ok | 是 |  | C<=0.14; Si[0.15,0.15]; Mn[1,1]; P<=0.015; S<=0.01; Nb[0.015,0.015]; Ti[0.03,0.03] | 154 | S355J0 | A 碳素钢-碳素结构钢-A26 S355J0
158 | S355J0-2 | Als | 0.02 |  |  | 0 | 0.021087 | 0.021087 | 0 | 无约束 | 无约束 | ok | 是 |  | C<=0.14; Si[0.15,0.15]; Mn[1,1]; P<=0.015; S<=0.01; Nb[0.015,0.015]; Ti[0.03,0.03] | 154 | S355J0 | A 碳素钢-碳素结构钢-A26 S355J0
158 | S355J0-2 | Alt |  |  |  | 0 | 0.021087 | 0.021087 | 0 | 无约束 | 无约束 | ok | 是 |  | C<=0.14; Si[0.15,0.15]; Mn[1,1]; P<=0.015; S<=0.01; Nb[0.015,0.015]; Ti[0.03,0.03] | 154 | S355J0 | A 碳素钢-碳素结构钢-A26 S355J0
158 | S355J0-2 | Cr |  |  |  | 0 | 0 | 0 | 0 | 无约束 | 无约束 | ok | 是 |  | C<=0.14; Si[0.15,0.15]; Mn[1,1]; P<=0.015; S<=0.01; Nb[0.015,0.015]; Ti[0.03,0.03] | 154 | S355J0 | A 碳素钢-碳素结构钢-A26 S355J0
158 | S355J0-2 | Ni |  |  |  | 0 | 0 | 0 | 0 | 无约束 | 无约束 | ok | 是 |  | C<=0.14; Si[0.15,0.15]; Mn[1,1]; P<=0.015; S<=0.01; Nb[0.015,0.015]; Ti[0.03,0.03] | 154 | S355J0 | A 碳素钢-碳素结构钢-A26 S355J0
158 | S355J0-2 | Cu |  |  |  | 0 | 0 | 0 | 0 | 无约束 | 无约束 | ok | 是 |  | C<=0.14; Si[0.15,0.15]; Mn[1,1]; P<=0.015; S<=0.01; Nb[0.015,0.015]; Ti[0.03,0.03] | 154 | S355J0 | A 碳素钢-碳素结构钢-A26 S355J0
158 | S355J0-2 | Mo |  |  |  | 0 | 0 | 0 | 0 | 无约束 | 无约束 | ok | 是 |  | C<=0.14; Si[0.15,0.15]; Mn[1,1]; P<=0.015; S<=0.01; Nb[0.015,0.015]; Ti[0.03,0.03] | 154 | S355J0 | A 碳素钢-碳素结构钢-A26 S355J0
158 | S355J0-2 | B |  |  |  | 0 | 0 | 0 | 0 | 无约束 | 无约束 | ok | 是 |  | C<=0.14; Si[0.15,0.15]; Mn[1,1]; P<=0.015; S<=0.01; Nb[0.015,0.015]; Ti[0.03,0.03] | 154 | S355J0 | A 碳素钢-碳素结构钢-A26 S355J0
158 | S355J0-2 | Sb |  |  |  | 0 | 0 | 0 | 0 | 无约束 | 无约束 | ok | 是 |  | C<=0.14; Si[0.15,0.15]; Mn[1,1]; P<=0.015; S<=0.01; Nb[0.015,0.015]; Ti[0.03,0.03] | 154 | S355J0 | A 碳素钢-碳素结构钢-A26 S355J0
159 | S355J0-3 | C | 0.145 |  | 0.14 | 0.072 | 0.121703 | 0.121703 | 0 | OK | OK | ok | 是 |  | C<=0.14; Si[0.15,0.15]; Mn[1.2,1.2]; P<=0.015; S<=0.01; Nb[0.015,0.015]; Ti[0.03,0.03] | 155 | S355J0 | A 碳素钢-碳素结构钢-A26 S355J0
159 | S355J0-3 | Si | 0.15 | 0.15 | 0.15 | 0 | 0.15 | 0.15 | 0 | OK | OK | ok | 是 |  | C<=0.14; Si[0.15,0.15]; Mn[1.2,1.2]; P<=0.015; S<=0.01; Nb[0.015,0.015]; Ti[0.03,0.03] | 155 | S355J0 | A 碳素钢-碳素结构钢-A26 S355J0
159 | S355J0-3 | Mn | 1.2 | 1.2 | 1.2 | 0.1137 | 1.2 | 1.2 | 0 | OK | OK | ok | 是 |  | C<=0.14; Si[0.15,0.15]; Mn[1.2,1.2]; P<=0.015; S<=0.01; Nb[0.015,0.015]; Ti[0.03,0.03] | 155 | S355J0 | A 碳素钢-碳素结构钢-A26 S355J0
159 | S355J0-3 | P | 0.015 |  | 0.015 | 0 | 0 | 0 | 0 | OK | OK | ok | 是 |  | C<=0.14; Si[0.15,0.15]; Mn[1.2,1.2]; P<=0.015; S<=0.01; Nb[0.015,0.015]; Ti[0.03,0.03] | 155 | S355J0 | A 碳素钢-碳素结构钢-A26 S355J0
159 | S355J0-3 | S | 0.01 |  | 0.01 | 0 | 0 | 0 | 0 | OK | OK | ok | 是 |  | C<=0.14; Si[0.15,0.15]; Mn[1.2,1.2]; P<=0.015; S<=0.01; Nb[0.015,0.015]; Ti[0.03,0.03] | 155 | S355J0 | A 碳素钢-碳素结构钢-A26 S355J0
159 | S355J0-3 | V |  |  |  | 0 | 0 | 0 | 0 | 无约束 | 无约束 | ok | 是 |  | C<=0.14; Si[0.15,0.15]; Mn[1.2,1.2]; P<=0.015; S<=0.01; Nb[0.015,0.015]; Ti[0.03,0.03] | 155 | S355J0 | A 碳素钢-碳素结构钢-A26 S355J0
159 | S355J0-3 | Nb | 0.015 | 0.015 | 0.015 | 0 | 0.015 | 0.015 | 0 | OK | OK | ok | 是 |  | C<=0.14; Si[0.15,0.15]; Mn[1.2,1.2]; P<=0.015; S<=0.01; Nb[0.015,0.015]; Ti[0.03,0.03] | 155 | S355J0 | A 碳素钢-碳素结构钢-A26 S355J0
159 | S355J0-3 | Ti | 0.025 | 0.03 | 0.03 | 0 | 0.03 | 0.03 | 0 | OK | OK | ok | 是 |  | C<=0.14; Si[0.15,0.15]; Mn[1.2,1.2]; P<=0.015; S<=0.01; Nb[0.015,0.015]; Ti[0.03,0.03] | 155 | S355J0 | A 碳素钢-碳素结构钢-A26 S355J0
159 | S355J0-3 | Als | 0.02 |  |  | 0 | 0.021087 | 0.021087 | 0 | 无约束 | 无约束 | ok | 是 |  | C<=0.14; Si[0.15,0.15]; Mn[1.2,1.2]; P<=0.015; S<=0.01; Nb[0.015,0.015]; Ti[0.03,0.03] | 155 | S355J0 | A 碳素钢-碳素结构钢-A26 S355J0
159 | S355J0-3 | Alt |  |  |  | 0 | 0.021087 | 0.021087 | 0 | 无约束 | 无约束 | ok | 是 |  | C<=0.14; Si[0.15,0.15]; Mn[1.2,1.2]; P<=0.015; S<=0.01; Nb[0.015,0.015]; Ti[0.03,0.03] | 155 | S355J0 | A 碳素钢-碳素结构钢-A26 S355J0
159 | S355J0-3 | Cr |  |  |  | 0 | 0 | 0 | 0 | 无约束 | 无约束 | ok | 是 |  | C<=0.14; Si[0.15,0.15]; Mn[1.2,1.2]; P<=0.015; S<=0.01; Nb[0.015,0.015]; Ti[0.03,0.03] | 155 | S355J0 | A 碳素钢-碳素结构钢-A26 S355J0
159 | S355J0-3 | Ni |  |  |  | 0 | 0 | 0 | 0 | 无约束 | 无约束 | ok | 是 |  | C<=0.14; Si[0.15,0.15]; Mn[1.2,1.2]; P<=0.015; S<=0.01; Nb[0.015,0.015]; Ti[0.03,0.03] | 155 | S355J0 | A 碳素钢-碳素结构钢-A26 S355J0
159 | S355J0-3 | Cu |  |  |  | 0 | 0 | 0 | 0 | 无约束 | 无约束 | ok | 是 |  | C<=0.14; Si[0.15,0.15]; Mn[1.2,1.2]; P<=0.015; S<=0.01; Nb[0.015,0.015]; Ti[0.03,0.03] | 155 | S355J0 | A 碳素钢-碳素结构钢-A26 S355J0
159 | S355J0-3 | Mo |  |  |  | 0 | 0 | 0 | 0 | 无约束 | 无约束 | ok | 是 |  | C<=0.14; Si[0.15,0.15]; Mn[1.2,1.2]; P<=0.015; S<=0.01; Nb[0.015,0.015]; Ti[0.03,0.03] | 155 | S355J0 | A 碳素钢-碳素结构钢-A26 S355J0
159 | S355J0-3 | B |  |  |  | 0 | 0 | 0 | 0 | 无约束 | 无约束 | ok | 是 |  | C<=0.14; Si[0.15,0.15]; Mn[1.2,1.2]; P<=0.015; S<=0.01; Nb[0.015,0.015]; Ti[0.03,0.03] | 155 | S355J0 | A 碳素钢-碳素结构钢-A26 S355J0
159 | S355J0-3 | Sb |  |  |  | 0 | 0 | 0 | 0 | 无约束 | 无约束 | ok | 是 |  | C<=0.14; Si[0.15,0.15]; Mn[1.2,1.2]; P<=0.015; S<=0.01; Nb[0.015,0.015]; Ti[0.03,0.03] | 155 | S355J0 | A 碳素钢-碳素结构钢-A26 S355J0
160 | S355J0-DX1 | C | 0.15 |  | 0.145 | 0.072 | 0.120286 | 0.120286 | 0 | OK | OK | ok | 是 |  | C<=0.145; Mn[0.7,0.7]; P<=0.015; S<=0.01; Nb[0.005,0.005]; Ti[0.035,0.035] | 156 | S355J0-DX | A 碳素钢-碳素结构钢-A32 S355J0-DX
160 | S355J0-DX1 | Si | 0 |  |  | 0 | 0 | 0 | 0 | 无约束 | 无约束 | ok | 是 |  | C<=0.145; Mn[0.7,0.7]; P<=0.015; S<=0.01; Nb[0.005,0.005]; Ti[0.035,0.035] | 156 | S355J0-DX | A 碳素钢-碳素结构钢-A32 S355J0-DX
160 | S355J0-DX1 | Mn | 0.7 | 0.7 | 0.7 | 0.1137 | 0.7 | 0.7 | 0 | OK | OK | ok | 是 |  | C<=0.145; Mn[0.7,0.7]; P<=0.015; S<=0.01; Nb[0.005,0.005]; Ti[0.035,0.035] | 156 | S355J0-DX | A 碳素钢-碳素结构钢-A32 S355J0-DX
160 | S355J0-DX1 | P | 0.015 |  | 0.015 | 0 | 0 | 0 | 0 | OK | OK | ok | 是 |  | C<=0.145; Mn[0.7,0.7]; P<=0.015; S<=0.01; Nb[0.005,0.005]; Ti[0.035,0.035] | 156 | S355J0-DX | A 碳素钢-碳素结构钢-A32 S355J0-DX
160 | S355J0-DX1 | S | 0.01 |  | 0.01 | 0 | 0 | 0 | 0 | OK | OK | ok | 是 |  | C<=0.145; Mn[0.7,0.7]; P<=0.015; S<=0.01; Nb[0.005,0.005]; Ti[0.035,0.035] | 156 | S355J0-DX | A 碳素钢-碳素结构钢-A32 S355J0-DX
160 | S355J0-DX1 | V |  |  |  | 0 | 0 | 0 | 0 | 无约束 | 无约束 | ok | 是 |  | C<=0.145; Mn[0.7,0.7]; P<=0.015; S<=0.01; Nb[0.005,0.005]; Ti[0.035,0.035] | 156 | S355J0-DX | A 碳素钢-碳素结构钢-A32 S355J0-DX
160 | S355J0-DX1 | Nb | 0.005 | 0.005 | 0.005 | 0 | 0.005 | 0.005 | 0 | OK | OK | ok | 是 |  | C<=0.145; Mn[0.7,0.7]; P<=0.015; S<=0.01; Nb[0.005,0.005]; Ti[0.035,0.035] | 156 | S355J0-DX | A 碳素钢-碳素结构钢-A32 S355J0-DX
160 | S355J0-DX1 | Ti | 0.03 | 0.035 | 0.035 | 0 | 0.035 | 0.035 | 0 | OK | OK | ok | 是 |  | C<=0.145; Mn[0.7,0.7]; P<=0.015; S<=0.01; Nb[0.005,0.005]; Ti[0.035,0.035] | 156 | S355J0-DX | A 碳素钢-碳素结构钢-A32 S355J0-DX
160 | S355J0-DX1 | Als | 0.02 |  |  | 0 | 0.025393 | 0.025393 | 0 | 无约束 | 无约束 | ok | 是 |  | C<=0.145; Mn[0.7,0.7]; P<=0.015; S<=0.01; Nb[0.005,0.005]; Ti[0.035,0.035] | 156 | S355J0-DX | A 碳素钢-碳素结构钢-A32 S355J0-DX
160 | S355J0-DX1 | Alt |  |  |  | 0 | 0.025393 | 0.025393 | 0 | 无约束 | 无约束 | ok | 是 |  | C<=0.145; Mn[0.7,0.7]; P<=0.015; S<=0.01; Nb[0.005,0.005]; Ti[0.035,0.035] | 156 | S355J0-DX | A 碳素钢-碳素结构钢-A32 S355J0-DX
160 | S355J0-DX1 | Cr |  |  |  | 0 | 0 | 0 | 0 | 无约束 | 无约束 | ok | 是 |  | C<=0.145; Mn[0.7,0.7]; P<=0.015; S<=0.01; Nb[0.005,0.005]; Ti[0.035,0.035] | 156 | S355J0-DX | A 碳素钢-碳素结构钢-A32 S355J0-DX
160 | S355J0-DX1 | Ni |  |  |  | 0 | 0 | 0 | 0 | 无约束 | 无约束 | ok | 是 |  | C<=0.145; Mn[0.7,0.7]; P<=0.015; S<=0.01; Nb[0.005,0.005]; Ti[0.035,0.035] | 156 | S355J0-DX | A 碳素钢-碳素结构钢-A32 S355J0-DX
160 | S355J0-DX1 | Cu |  |  |  | 0 | 0 | 0 | 0 | 无约束 | 无约束 | ok | 是 |  | C<=0.145; Mn[0.7,0.7]; P<=0.015; S<=0.01; Nb[0.005,0.005]; Ti[0.035,0.035] | 156 | S355J0-DX | A 碳素钢-碳素结构钢-A32 S355J0-DX
160 | S355J0-DX1 | Mo |  |  |  | 0 | 0 | 0 | 0 | 无约束 | 无约束 | ok | 是 |  | C<=0.145; Mn[0.7,0.7]; P<=0.015; S<=0.01; Nb[0.005,0.005]; Ti[0.035,0.035] | 156 | S355J0-DX | A 碳素钢-碳素结构钢-A32 S355J0-DX
160 | S355J0-DX1 | B |  |  |  | 0 | 0 | 0 | 0 | 无约束 | 无约束 | ok | 是 |  | C<=0.145; Mn[0.7,0.7]; P<=0.015; S<=0.01; Nb[0.005,0.005]; Ti[0.035,0.035] | 156 | S355J0-DX | A 碳素钢-碳素结构钢-A32 S355J0-DX
160 | S355J0-DX1 | Sb |  |  |  | 0 | 0 | 0 | 0 | 无约束 | 无约束 | ok | 是 |  | C<=0.145; Mn[0.7,0.7]; P<=0.015; S<=0.01; Nb[0.005,0.005]; Ti[0.035,0.035] | 156 | S355J0-DX | A 碳素钢-碳素结构钢-A32 S355J0-DX
161 | S355J0-DX2 | C | 0.15 |  | 0.145 | 0.072 | 0.128522 | 0.128522 | 0 | OK | OK | ok | 是 |  | C<=0.145; Mn[0.8,0.8]; P<=0.015; S<=0.01; Nb[0.005,0.005]; Ti[0.04,0.04] | 157 | S355J0-DX | A 碳素钢-碳素结构钢-A32 S355J0-DX
161 | S355J0-DX2 | Si | 0 |  |  | 0 | 0 | 0 | 0 | 无约束 | 无约束 | ok | 是 |  | C<=0.145; Mn[0.8,0.8]; P<=0.015; S<=0.01; Nb[0.005,0.005]; Ti[0.04,0.04] | 157 | S355J0-DX | A 碳素钢-碳素结构钢-A32 S355J0-DX
161 | S355J0-DX2 | Mn | 0.8 | 0.8 | 0.8 | 0.1137 | 0.8 | 0.8 | 0 | OK | OK | ok | 是 |  | C<=0.145; Mn[0.8,0.8]; P<=0.015; S<=0.01; Nb[0.005,0.005]; Ti[0.04,0.04] | 157 | S355J0-DX | A 碳素钢-碳素结构钢-A32 S355J0-DX
161 | S355J0-DX2 | P | 0.015 |  | 0.015 | 0 | 0 | 0 | 0 | OK | OK | ok | 是 |  | C<=0.145; Mn[0.8,0.8]; P<=0.015; S<=0.01; Nb[0.005,0.005]; Ti[0.04,0.04] | 157 | S355J0-DX | A 碳素钢-碳素结构钢-A32 S355J0-DX
161 | S355J0-DX2 | S | 0.01 |  | 0.01 | 0 | 0 | 0 | 0 | OK | OK | ok | 是 |  | C<=0.145; Mn[0.8,0.8]; P<=0.015; S<=0.01; Nb[0.005,0.005]; Ti[0.04,0.04] | 157 | S355J0-DX | A 碳素钢-碳素结构钢-A32 S355J0-DX
161 | S355J0-DX2 | V |  |  |  | 0 | 0 | 0 | 0 | 无约束 | 无约束 | ok | 是 |  | C<=0.145; Mn[0.8,0.8]; P<=0.015; S<=0.01; Nb[0.005,0.005]; Ti[0.04,0.04] | 157 | S355J0-DX | A 碳素钢-碳素结构钢-A32 S355J0-DX
161 | S355J0-DX2 | Nb | 0.005 | 0.005 | 0.005 | 0 | 0.005 | 0.005 | 0 | OK | OK | ok | 是 |  | C<=0.145; Mn[0.8,0.8]; P<=0.015; S<=0.01; Nb[0.005,0.005]; Ti[0.04,0.04] | 157 | S355J0-DX | A 碳素钢-碳素结构钢-A32 S355J0-DX
161 | S355J0-DX2 | Ti | 0.035 | 0.04 | 0.04 | 0 | 0.04 | 0.04 | 0 | OK | OK | ok | 是 |  | C<=0.145; Mn[0.8,0.8]; P<=0.015; S<=0.01; Nb[0.005,0.005]; Ti[0.04,0.04] | 157 | S355J0-DX | A 碳素钢-碳素结构钢-A32 S355J0-DX
161 | S355J0-DX2 | Als | 0.02 |  |  | 0 | 0.025393 | 0.025393 | 0 | 无约束 | 无约束 | ok | 是 |  | C<=0.145; Mn[0.8,0.8]; P<=0.015; S<=0.01; Nb[0.005,0.005]; Ti[0.04,0.04] | 157 | S355J0-DX | A 碳素钢-碳素结构钢-A32 S355J0-DX
161 | S355J0-DX2 | Alt |  |  |  | 0 | 0.025393 | 0.025393 | 0 | 无约束 | 无约束 | ok | 是 |  | C<=0.145; Mn[0.8,0.8]; P<=0.015; S<=0.01; Nb[0.005,0.005]; Ti[0.04,0.04] | 157 | S355J0-DX | A 碳素钢-碳素结构钢-A32 S355J0-DX
161 | S355J0-DX2 | Cr |  |  |  | 0 | 0 | 0 | 0 | 无约束 | 无约束 | ok | 是 |  | C<=0.145; Mn[0.8,0.8]; P<=0.015; S<=0.01; Nb[0.005,0.005]; Ti[0.04,0.04] | 157 | S355J0-DX | A 碳素钢-碳素结构钢-A32 S355J0-DX
161 | S355J0-DX2 | Ni |  |  |  | 0 | 0 | 0 | 0 | 无约束 | 无约束 | ok | 是 |  | C<=0.145; Mn[0.8,0.8]; P<=0.015; S<=0.01; Nb[0.005,0.005]; Ti[0.04,0.04] | 157 | S355J0-DX | A 碳素钢-碳素结构钢-A32 S355J0-DX
161 | S355J0-DX2 | Cu |  |  |  | 0 | 0 | 0 | 0 | 无约束 | 无约束 | ok | 是 |  | C<=0.145; Mn[0.8,0.8]; P<=0.015; S<=0.01; Nb[0.005,0.005]; Ti[0.04,0.04] | 157 | S355J0-DX | A 碳素钢-碳素结构钢-A32 S355J0-DX
161 | S355J0-DX2 | Mo |  |  |  | 0 | 0 | 0 | 0 | 无约束 | 无约束 | ok | 是 |  | C<=0.145; Mn[0.8,0.8]; P<=0.015; S<=0.01; Nb[0.005,0.005]; Ti[0.04,0.04] | 157 | S355J0-DX | A 碳素钢-碳素结构钢-A32 S355J0-DX
161 | S355J0-DX2 | B |  |  |  | 0 | 0 | 0 | 0 | 无约束 | 无约束 | ok | 是 |  | C<=0.145; Mn[0.8,0.8]; P<=0.015; S<=0.01; Nb[0.005,0.005]; Ti[0.04,0.04] | 157 | S355J0-DX | A 碳素钢-碳素结构钢-A32 S355J0-DX
161 | S355J0-DX2 | Sb |  |  |  | 0 | 0 | 0 | 0 | 无约束 | 无约束 | ok | 是 |  | C<=0.145; Mn[0.8,0.8]; P<=0.015; S<=0.01; Nb[0.005,0.005]; Ti[0.04,0.04] | 157 | S355J0-DX | A 碳素钢-碳素结构钢-A32 S355J0-DX
162 | S355J2-1 | C | 0.145 |  | 0.14 | 0.066714 | 0.09185 | 0.09185 | 0 | OK | OK | ok | 是 |  | C<=0.14; Si[0.15,0.15]; Mn[0.9,0.9]; P<=0.013; S<=0.005; Nb[0.01,0.01]; Ti[0.03,0.03] | 158 | S355J2 | A 碳素钢-碳素结构钢-A16 S355J2
162 | S355J2-1 | Si | 0.15 | 0.15 | 0.15 | 0 | 0.15 | 0.15 | 0 | OK | OK | ok | 是 |  | C<=0.14; Si[0.15,0.15]; Mn[0.9,0.9]; P<=0.013; S<=0.005; Nb[0.01,0.01]; Ti[0.03,0.03] | 158 | S355J2 | A 碳素钢-碳素结构钢-A16 S355J2
162 | S355J2-1 | Mn | 0.9 | 0.9 | 0.9 | 0.112 | 0.9 | 0.9 | 0 | OK | OK | ok | 是 |  | C<=0.14; Si[0.15,0.15]; Mn[0.9,0.9]; P<=0.013; S<=0.005; Nb[0.01,0.01]; Ti[0.03,0.03] | 158 | S355J2 | A 碳素钢-碳素结构钢-A16 S355J2
162 | S355J2-1 | P | 0.013 |  | 0.013 | 0 | 0 | 0 | 0 | OK | OK | ok | 是 |  | C<=0.14; Si[0.15,0.15]; Mn[0.9,0.9]; P<=0.013; S<=0.005; Nb[0.01,0.01]; Ti[0.03,0.03] | 158 | S355J2 | A 碳素钢-碳素结构钢-A16 S355J2
162 | S355J2-1 | S | 0.005 |  | 0.005 | 0 | 0 | 0 | 0 | OK | OK | ok | 是 |  | C<=0.14; Si[0.15,0.15]; Mn[0.9,0.9]; P<=0.013; S<=0.005; Nb[0.01,0.01]; Ti[0.03,0.03] | 158 | S355J2 | A 碳素钢-碳素结构钢-A16 S355J2
162 | S355J2-1 | V |  |  |  | 0 | 0 | 0 | 0 | 无约束 | 无约束 | ok | 是 |  | C<=0.14; Si[0.15,0.15]; Mn[0.9,0.9]; P<=0.013; S<=0.005; Nb[0.01,0.01]; Ti[0.03,0.03] | 158 | S355J2 | A 碳素钢-碳素结构钢-A16 S355J2
162 | S355J2-1 | Nb | 0.01 | 0.01 | 0.01 | 0 | 0.01 | 0.01 | 0 | OK | OK | ok | 是 |  | C<=0.14; Si[0.15,0.15]; Mn[0.9,0.9]; P<=0.013; S<=0.005; Nb[0.01,0.01]; Ti[0.03,0.03] | 158 | S355J2 | A 碳素钢-碳素结构钢-A16 S355J2
162 | S355J2-1 | Ti | 0.025 | 0.03 | 0.03 | 0 | 0.03 | 0.03 | 0 | OK | OK | ok | 是 |  | C<=0.14; Si[0.15,0.15]; Mn[0.9,0.9]; P<=0.013; S<=0.005; Nb[0.01,0.01]; Ti[0.03,0.03] | 158 | S355J2 | A 碳素钢-碳素结构钢-A16 S355J2
162 | S355J2-1 | Als | 0.02 |  |  | 0 | 0.021087 | 0.021087 | 0 | 无约束 | 无约束 | ok | 是 |  | C<=0.14; Si[0.15,0.15]; Mn[0.9,0.9]; P<=0.013; S<=0.005; Nb[0.01,0.01]; Ti[0.03,0.03] | 158 | S355J2 | A 碳素钢-碳素结构钢-A16 S355J2
162 | S355J2-1 | Alt |  |  |  | 0 | 0.021087 | 0.021087 | 0 | 无约束 | 无约束 | ok | 是 |  | C<=0.14; Si[0.15,0.15]; Mn[0.9,0.9]; P<=0.013; S<=0.005; Nb[0.01,0.01]; Ti[0.03,0.03] | 158 | S355J2 | A 碳素钢-碳素结构钢-A16 S355J2
162 | S355J2-1 | Cr |  |  |  | 0 | 0 | 0 | 0 | 无约束 | 无约束 | ok | 是 |  | C<=0.14; Si[0.15,0.15]; Mn[0.9,0.9]; P<=0.013; S<=0.005; Nb[0.01,0.01]; Ti[0.03,0.03] | 158 | S355J2 | A 碳素钢-碳素结构钢-A16 S355J2
162 | S355J2-1 | Ni |  |  |  | 0 | 0 | 0 | 0 | 无约束 | 无约束 | ok | 是 |  | C<=0.14; Si[0.15,0.15]; Mn[0.9,0.9]; P<=0.013; S<=0.005; Nb[0.01,0.01]; Ti[0.03,0.03] | 158 | S355J2 | A 碳素钢-碳素结构钢-A16 S355J2
162 | S355J2-1 | Cu |  |  |  | 0 | 0 | 0 | 0 | 无约束 | 无约束 | ok | 是 |  | C<=0.14; Si[0.15,0.15]; Mn[0.9,0.9]; P<=0.013; S<=0.005; Nb[0.01,0.01]; Ti[0.03,0.03] | 158 | S355J2 | A 碳素钢-碳素结构钢-A16 S355J2
162 | S355J2-1 | Mo |  |  |  | 0 | 0 | 0 | 0 | 无约束 | 无约束 | ok | 是 |  | C<=0.14; Si[0.15,0.15]; Mn[0.9,0.9]; P<=0.013; S<=0.005; Nb[0.01,0.01]; Ti[0.03,0.03] | 158 | S355J2 | A 碳素钢-碳素结构钢-A16 S355J2
162 | S355J2-1 | B |  |  |  | 0 | 0 | 0 | 0 | 无约束 | 无约束 | ok | 是 |  | C<=0.14; Si[0.15,0.15]; Mn[0.9,0.9]; P<=0.013; S<=0.005; Nb[0.01,0.01]; Ti[0.03,0.03] | 158 | S355J2 | A 碳素钢-碳素结构钢-A16 S355J2
162 | S355J2-1 | Sb |  |  |  | 0 | 0 | 0 | 0 | 无约束 | 无约束 | ok | 是 |  | C<=0.14; Si[0.15,0.15]; Mn[0.9,0.9]; P<=0.013; S<=0.005; Nb[0.01,0.01]; Ti[0.03,0.03] | 158 | S355J2 | A 碳素钢-碳素结构钢-A16 S355J2
163 | S355J2-2 | C | 0.145 |  | 0.14 | 0.065 | 0.100018 | 0.100018 | 0 | OK | OK | ok | 是 |  | C<=0.14; Si[0.15,0.15]; Mn[1,1]; P<=0.013; S<=0.005; Nb[0.015,0.015]; Ti[0.03,0.03] | 159 | S355J2 | A 碳素钢-碳素结构钢-A16 S355J2
163 | S355J2-2 | Si | 0.15 | 0.15 | 0.15 | 0 | 0.15 | 0.15 | 0 | OK | OK | ok | 是 |  | C<=0.14; Si[0.15,0.15]; Mn[1,1]; P<=0.013; S<=0.005; Nb[0.015,0.015]; Ti[0.03,0.03] | 159 | S355J2 | A 碳素钢-碳素结构钢-A16 S355J2
163 | S355J2-2 | Mn | 1 | 1 | 1 | 0.092 | 1 | 1 | 0 | OK | OK | ok | 是 |  | C<=0.14; Si[0.15,0.15]; Mn[1,1]; P<=0.013; S<=0.005; Nb[0.015,0.015]; Ti[0.03,0.03] | 159 | S355J2 | A 碳素钢-碳素结构钢-A16 S355J2
163 | S355J2-2 | P | 0.013 |  | 0.013 | 0 | 0 | 0 | 0 | OK | OK | ok | 是 |  | C<=0.14; Si[0.15,0.15]; Mn[1,1]; P<=0.013; S<=0.005; Nb[0.015,0.015]; Ti[0.03,0.03] | 159 | S355J2 | A 碳素钢-碳素结构钢-A16 S355J2
163 | S355J2-2 | S | 0.005 |  | 0.005 | 0 | 0 | 0 | 0 | OK | OK | ok | 是 |  | C<=0.14; Si[0.15,0.15]; Mn[1,1]; P<=0.013; S<=0.005; Nb[0.015,0.015]; Ti[0.03,0.03] | 159 | S355J2 | A 碳素钢-碳素结构钢-A16 S355J2
163 | S355J2-2 | V |  |  |  | 0 | 0 | 0 | 0 | 无约束 | 无约束 | ok | 是 |  | C<=0.14; Si[0.15,0.15]; Mn[1,1]; P<=0.013; S<=0.005; Nb[0.015,0.015]; Ti[0.03,0.03] | 159 | S355J2 | A 碳素钢-碳素结构钢-A16 S355J2
163 | S355J2-2 | Nb | 0.015 | 0.015 | 0.015 | 0 | 0.015 | 0.015 | 0 | OK | OK | ok | 是 |  | C<=0.14; Si[0.15,0.15]; Mn[1,1]; P<=0.013; S<=0.005; Nb[0.015,0.015]; Ti[0.03,0.03] | 159 | S355J2 | A 碳素钢-碳素结构钢-A16 S355J2
163 | S355J2-2 | Ti | 0.025 | 0.03 | 0.03 | 0 | 0.03 | 0.03 | 0 | OK | OK | ok | 是 |  | C<=0.14; Si[0.15,0.15]; Mn[1,1]; P<=0.013; S<=0.005; Nb[0.015,0.015]; Ti[0.03,0.03] | 159 | S355J2 | A 碳素钢-碳素结构钢-A16 S355J2
163 | S355J2-2 | Als | 0.02 |  |  | 0 | 0.021087 | 0.021087 | 0 | 无约束 | 无约束 | ok | 是 |  | C<=0.14; Si[0.15,0.15]; Mn[1,1]; P<=0.013; S<=0.005; Nb[0.015,0.015]; Ti[0.03,0.03] | 159 | S355J2 | A 碳素钢-碳素结构钢-A16 S355J2
163 | S355J2-2 | Alt |  |  |  | 0 | 0.021087 | 0.021087 | 0 | 无约束 | 无约束 | ok | 是 |  | C<=0.14; Si[0.15,0.15]; Mn[1,1]; P<=0.013; S<=0.005; Nb[0.015,0.015]; Ti[0.03,0.03] | 159 | S355J2 | A 碳素钢-碳素结构钢-A16 S355J2
163 | S355J2-2 | Cr |  |  |  | 0 | 0 | 0 | 0 | 无约束 | 无约束 | ok | 是 |  | C<=0.14; Si[0.15,0.15]; Mn[1,1]; P<=0.013; S<=0.005; Nb[0.015,0.015]; Ti[0.03,0.03] | 159 | S355J2 | A 碳素钢-碳素结构钢-A16 S355J2
163 | S355J2-2 | Ni |  |  |  | 0 | 0 | 0 | 0 | 无约束 | 无约束 | ok | 是 |  | C<=0.14; Si[0.15,0.15]; Mn[1,1]; P<=0.013; S<=0.005; Nb[0.015,0.015]; Ti[0.03,0.03] | 159 | S355J2 | A 碳素钢-碳素结构钢-A16 S355J2
163 | S355J2-2 | Cu |  |  |  | 0 | 0 | 0 | 0 | 无约束 | 无约束 | ok | 是 |  | C<=0.14; Si[0.15,0.15]; Mn[1,1]; P<=0.013; S<=0.005; Nb[0.015,0.015]; Ti[0.03,0.03] | 159 | S355J2 | A 碳素钢-碳素结构钢-A16 S355J2
163 | S355J2-2 | Mo |  |  |  | 0 | 0 | 0 | 0 | 无约束 | 无约束 | ok | 是 |  | C<=0.14; Si[0.15,0.15]; Mn[1,1]; P<=0.013; S<=0.005; Nb[0.015,0.015]; Ti[0.03,0.03] | 159 | S355J2 | A 碳素钢-碳素结构钢-A16 S355J2
163 | S355J2-2 | B |  |  |  | 0 | 0 | 0 | 0 | 无约束 | 无约束 | ok | 是 |  | C<=0.14; Si[0.15,0.15]; Mn[1,1]; P<=0.013; S<=0.005; Nb[0.015,0.015]; Ti[0.03,0.03] | 159 | S355J2 | A 碳素钢-碳素结构钢-A16 S355J2
163 | S355J2-2 | Sb |  |  |  | 0 | 0 | 0 | 0 | 无约束 | 无约束 | ok | 是 |  | C<=0.14; Si[0.15,0.15]; Mn[1,1]; P<=0.013; S<=0.005; Nb[0.015,0.015]; Ti[0.03,0.03] | 159 | S355J2 | A 碳素钢-碳素结构钢-A16 S355J2
164 | S355J2-3 | C | 0.145 |  | 0.14 | 0.073 | 0.122596 | 0.122596 | 0 | OK | OK | ok | 是 |  | C<=0.14; Si[0.15,0.15]; Mn[1.2,1.2]; P<=0.015; S<=0.008; Nb[0.02,0.02]; Ti[0.025,0.025] | 160 | S355J2 | A 碳素钢-碳素结构钢-A16 S355J2
164 | S355J2-3 | Si | 0.15 | 0.15 | 0.15 | 0 | 0.15 | 0.15 | 0 | OK | OK | ok | 是 |  | C<=0.14; Si[0.15,0.15]; Mn[1.2,1.2]; P<=0.015; S<=0.008; Nb[0.02,0.02]; Ti[0.025,0.025] | 160 | S355J2 | A 碳素钢-碳素结构钢-A16 S355J2
164 | S355J2-3 | Mn | 1.2 | 1.2 | 1.2 | 0.115 | 1.2 | 1.2 | 0 | OK | OK | ok | 是 |  | C<=0.14; Si[0.15,0.15]; Mn[1.2,1.2]; P<=0.015; S<=0.008; Nb[0.02,0.02]; Ti[0.025,0.025] | 160 | S355J2 | A 碳素钢-碳素结构钢-A16 S355J2
164 | S355J2-3 | P | 0.015 |  | 0.015 | 0 | 0 | 0 | 0 | OK | OK | ok | 是 |  | C<=0.14; Si[0.15,0.15]; Mn[1.2,1.2]; P<=0.015; S<=0.008; Nb[0.02,0.02]; Ti[0.025,0.025] | 160 | S355J2 | A 碳素钢-碳素结构钢-A16 S355J2
164 | S355J2-3 | S | 0.008 |  | 0.008 | 0 | 0 | 0 | 0 | OK | OK | ok | 是 |  | C<=0.14; Si[0.15,0.15]; Mn[1.2,1.2]; P<=0.015; S<=0.008; Nb[0.02,0.02]; Ti[0.025,0.025] | 160 | S355J2 | A 碳素钢-碳素结构钢-A16 S355J2
164 | S355J2-3 | V |  |  |  | 0 | 0 | 0 | 0 | 无约束 | 无约束 | ok | 是 |  | C<=0.14; Si[0.15,0.15]; Mn[1.2,1.2]; P<=0.015; S<=0.008; Nb[0.02,0.02]; Ti[0.025,0.025] | 160 | S355J2 | A 碳素钢-碳素结构钢-A16 S355J2
164 | S355J2-3 | Nb | 0.02 | 0.02 | 0.02 | 0 | 0.02 | 0.02 | 0 | OK | OK | ok | 是 |  | C<=0.14; Si[0.15,0.15]; Mn[1.2,1.2]; P<=0.015; S<=0.008; Nb[0.02,0.02]; Ti[0.025,0.025] | 160 | S355J2 | A 碳素钢-碳素结构钢-A16 S355J2
164 | S355J2-3 | Ti | 0.02 | 0.025 | 0.025 | 0 | 0.025 | 0.025 | 0 | OK | OK | ok | 是 |  | C<=0.14; Si[0.15,0.15]; Mn[1.2,1.2]; P<=0.015; S<=0.008; Nb[0.02,0.02]; Ti[0.025,0.025] | 160 | S355J2 | A 碳素钢-碳素结构钢-A16 S355J2
164 | S355J2-3 | Als | 0.02 |  |  | 0 | 0.021087 | 0.021087 | 0 | 无约束 | 无约束 | ok | 是 |  | C<=0.14; Si[0.15,0.15]; Mn[1.2,1.2]; P<=0.015; S<=0.008; Nb[0.02,0.02]; Ti[0.025,0.025] | 160 | S355J2 | A 碳素钢-碳素结构钢-A16 S355J2
164 | S355J2-3 | Alt |  |  |  | 0 | 0.021087 | 0.021087 | 0 | 无约束 | 无约束 | ok | 是 |  | C<=0.14; Si[0.15,0.15]; Mn[1.2,1.2]; P<=0.015; S<=0.008; Nb[0.02,0.02]; Ti[0.025,0.025] | 160 | S355J2 | A 碳素钢-碳素结构钢-A16 S355J2
164 | S355J2-3 | Cr |  |  |  | 0 | 0 | 0 | 0 | 无约束 | 无约束 | ok | 是 |  | C<=0.14; Si[0.15,0.15]; Mn[1.2,1.2]; P<=0.015; S<=0.008; Nb[0.02,0.02]; Ti[0.025,0.025] | 160 | S355J2 | A 碳素钢-碳素结构钢-A16 S355J2
164 | S355J2-3 | Ni |  |  |  | 0 | 0 | 0 | 0 | 无约束 | 无约束 | ok | 是 |  | C<=0.14; Si[0.15,0.15]; Mn[1.2,1.2]; P<=0.015; S<=0.008; Nb[0.02,0.02]; Ti[0.025,0.025] | 160 | S355J2 | A 碳素钢-碳素结构钢-A16 S355J2
164 | S355J2-3 | Cu |  |  |  | 0 | 0 | 0 | 0 | 无约束 | 无约束 | ok | 是 |  | C<=0.14; Si[0.15,0.15]; Mn[1.2,1.2]; P<=0.015; S<=0.008; Nb[0.02,0.02]; Ti[0.025,0.025] | 160 | S355J2 | A 碳素钢-碳素结构钢-A16 S355J2
164 | S355J2-3 | Mo |  |  |  | 0 | 0 | 0 | 0 | 无约束 | 无约束 | ok | 是 |  | C<=0.14; Si[0.15,0.15]; Mn[1.2,1.2]; P<=0.015; S<=0.008; Nb[0.02,0.02]; Ti[0.025,0.025] | 160 | S355J2 | A 碳素钢-碳素结构钢-A16 S355J2
164 | S355J2-3 | B |  |  |  | 0 | 0 | 0 | 0 | 无约束 | 无约束 | ok | 是 |  | C<=0.14; Si[0.15,0.15]; Mn[1.2,1.2]; P<=0.015; S<=0.008; Nb[0.02,0.02]; Ti[0.025,0.025] | 160 | S355J2 | A 碳素钢-碳素结构钢-A16 S355J2
164 | S355J2-3 | Sb |  |  |  | 0 | 0 | 0 | 0 | 无约束 | 无约束 | ok | 是 |  | C<=0.14; Si[0.15,0.15]; Mn[1.2,1.2]; P<=0.015; S<=0.008; Nb[0.02,0.02]; Ti[0.025,0.025] | 160 | S355J2 | A 碳素钢-碳素结构钢-A16 S355J2
165 | S355M-1 | C | 0.07 |  | 0.065 | 0.05 | 0.062628 | 0.065 | 0.002372 | OK | OK | ok | 是 |  | C<=0.065; Si[0.15,0.15]; Mn[0.8,0.8]; P<=0.015; S<=0.008; Nb[0.008,0.008]; Ti[0.04,0.04] | 161 | S355M | A 碳素钢-碳素结构钢-A11 S355M
165 | S355M-1 | Si | 0.15 | 0.15 | 0.15 | 0 | 0.15 | 0.15 | 0 | OK | OK | ok | 是 |  | C<=0.065; Si[0.15,0.15]; Mn[0.8,0.8]; P<=0.015; S<=0.008; Nb[0.008,0.008]; Ti[0.04,0.04] | 161 | S355M | A 碳素钢-碳素结构钢-A11 S355M
165 | S355M-1 | Mn | 0.8 | 0.8 | 0.8 | 0.08 | 0.8 | 0.8 | 0 | OK | OK | ok | 是 |  | C<=0.065; Si[0.15,0.15]; Mn[0.8,0.8]; P<=0.015; S<=0.008; Nb[0.008,0.008]; Ti[0.04,0.04] | 161 | S355M | A 碳素钢-碳素结构钢-A11 S355M
165 | S355M-1 | P | 0.015 |  | 0.015 | 0 | 0 | 0 | 0 | OK | OK | ok | 是 |  | C<=0.065; Si[0.15,0.15]; Mn[0.8,0.8]; P<=0.015; S<=0.008; Nb[0.008,0.008]; Ti[0.04,0.04] | 161 | S355M | A 碳素钢-碳素结构钢-A11 S355M
165 | S355M-1 | S | 0.008 |  | 0.008 | 0 | 0 | 0 | 0 | OK | OK | ok | 是 |  | C<=0.065; Si[0.15,0.15]; Mn[0.8,0.8]; P<=0.015; S<=0.008; Nb[0.008,0.008]; Ti[0.04,0.04] | 161 | S355M | A 碳素钢-碳素结构钢-A11 S355M
165 | S355M-1 | V |  |  |  | 0 | 0 | 0 | 0 | 无约束 | 无约束 | ok | 是 |  | C<=0.065; Si[0.15,0.15]; Mn[0.8,0.8]; P<=0.015; S<=0.008; Nb[0.008,0.008]; Ti[0.04,0.04] | 161 | S355M | A 碳素钢-碳素结构钢-A11 S355M
165 | S355M-1 | Nb | 0.008 | 0.008 | 0.008 | 0 | 0.008 | 0.008 | 0 | OK | OK | ok | 是 |  | C<=0.065; Si[0.15,0.15]; Mn[0.8,0.8]; P<=0.015; S<=0.008; Nb[0.008,0.008]; Ti[0.04,0.04] | 161 | S355M | A 碳素钢-碳素结构钢-A11 S355M
165 | S355M-1 | Ti | 0.035 | 0.04 | 0.04 | 0 | 0.04 | 0.04 | 0 | OK | OK | ok | 是 |  | C<=0.065; Si[0.15,0.15]; Mn[0.8,0.8]; P<=0.015; S<=0.008; Nb[0.008,0.008]; Ti[0.04,0.04] | 161 | S355M | A 碳素钢-碳素结构钢-A11 S355M
165 | S355M-1 | Als |  |  |  | 0 | 0.034155 | 0.034155 | 0 | 无约束 | 无约束 | ok | 是 |  | C<=0.065; Si[0.15,0.15]; Mn[0.8,0.8]; P<=0.015; S<=0.008; Nb[0.008,0.008]; Ti[0.04,0.04] | 161 | S355M | A 碳素钢-碳素结构钢-A11 S355M
165 | S355M-1 | Alt | 0.03 |  |  | 0 | 0.034155 | 0.034155 | 0 | 无约束 | 无约束 | ok | 是 |  | C<=0.065; Si[0.15,0.15]; Mn[0.8,0.8]; P<=0.015; S<=0.008; Nb[0.008,0.008]; Ti[0.04,0.04] | 161 | S355M | A 碳素钢-碳素结构钢-A11 S355M
165 | S355M-1 | Cr |  |  |  | 0 | 0 | 0 | 0 | 无约束 | 无约束 | ok | 是 |  | C<=0.065; Si[0.15,0.15]; Mn[0.8,0.8]; P<=0.015; S<=0.008; Nb[0.008,0.008]; Ti[0.04,0.04] | 161 | S355M | A 碳素钢-碳素结构钢-A11 S355M
165 | S355M-1 | Ni |  |  |  | 0 | 0 | 0 | 0 | 无约束 | 无约束 | ok | 是 |  | C<=0.065; Si[0.15,0.15]; Mn[0.8,0.8]; P<=0.015; S<=0.008; Nb[0.008,0.008]; Ti[0.04,0.04] | 161 | S355M | A 碳素钢-碳素结构钢-A11 S355M
165 | S355M-1 | Cu |  |  |  | 0 | 0 | 0 | 0 | 无约束 | 无约束 | ok | 是 |  | C<=0.065; Si[0.15,0.15]; Mn[0.8,0.8]; P<=0.015; S<=0.008; Nb[0.008,0.008]; Ti[0.04,0.04] | 161 | S355M | A 碳素钢-碳素结构钢-A11 S355M
165 | S355M-1 | Mo |  |  |  | 0 | 0 | 0 | 0 | 无约束 | 无约束 | ok | 是 |  | C<=0.065; Si[0.15,0.15]; Mn[0.8,0.8]; P<=0.015; S<=0.008; Nb[0.008,0.008]; Ti[0.04,0.04] | 161 | S355M | A 碳素钢-碳素结构钢-A11 S355M
165 | S355M-1 | B |  |  |  | 0 | 0 | 0 | 0 | 无约束 | 无约束 | ok | 是 |  | C<=0.065; Si[0.15,0.15]; Mn[0.8,0.8]; P<=0.015; S<=0.008; Nb[0.008,0.008]; Ti[0.04,0.04] | 161 | S355M | A 碳素钢-碳素结构钢-A11 S355M
165 | S355M-1 | Sb |  |  |  | 0 | 0 | 0 | 0 | 无约束 | 无约束 | ok | 是 |  | C<=0.065; Si[0.15,0.15]; Mn[0.8,0.8]; P<=0.015; S<=0.008; Nb[0.008,0.008]; Ti[0.04,0.04] | 161 | S355M | A 碳素钢-碳素结构钢-A11 S355M
166 | S355M-2 | C | 0.07 |  | 0.065 | 0.05 | 0.066136 | 0.065 | -0.001136 | NG | OK | ok | 否 | C高于上限：0.0661% > 0.0650% | C<=0.065; Si[0.15,0.15]; Mn[1,1]; P<=0.015; S<=0.008; Nb[0.008,0.008]; Ti[0.04,0.04] | 162 | S355M | A 碳素钢-碳素结构钢-A11 S355M
166 | S355M-2 | Si | 0.15 | 0.15 | 0.15 | 0 | 0.15 | 0.15 | 0 | OK | OK | ok | 否 | C高于上限：0.0661% > 0.0650% | C<=0.065; Si[0.15,0.15]; Mn[1,1]; P<=0.015; S<=0.008; Nb[0.008,0.008]; Ti[0.04,0.04] | 162 | S355M | A 碳素钢-碳素结构钢-A11 S355M
166 | S355M-2 | Mn | 1 | 1 | 1 | 0.08 | 1 | 1 | 0 | OK | OK | ok | 否 | C高于上限：0.0661% > 0.0650% | C<=0.065; Si[0.15,0.15]; Mn[1,1]; P<=0.015; S<=0.008; Nb[0.008,0.008]; Ti[0.04,0.04] | 162 | S355M | A 碳素钢-碳素结构钢-A11 S355M
166 | S355M-2 | P | 0.015 |  | 0.015 | 0 | 0 | 0 | 0 | OK | OK | ok | 否 | C高于上限：0.0661% > 0.0650% | C<=0.065; Si[0.15,0.15]; Mn[1,1]; P<=0.015; S<=0.008; Nb[0.008,0.008]; Ti[0.04,0.04] | 162 | S355M | A 碳素钢-碳素结构钢-A11 S355M
166 | S355M-2 | S | 0.008 |  | 0.008 | 0 | 0 | 0 | 0 | OK | OK | ok | 否 | C高于上限：0.0661% > 0.0650% | C<=0.065; Si[0.15,0.15]; Mn[1,1]; P<=0.015; S<=0.008; Nb[0.008,0.008]; Ti[0.04,0.04] | 162 | S355M | A 碳素钢-碳素结构钢-A11 S355M
166 | S355M-2 | V |  |  |  | 0 | 0 | 0 | 0 | 无约束 | 无约束 | ok | 否 | C高于上限：0.0661% > 0.0650% | C<=0.065; Si[0.15,0.15]; Mn[1,1]; P<=0.015; S<=0.008; Nb[0.008,0.008]; Ti[0.04,0.04] | 162 | S355M | A 碳素钢-碳素结构钢-A11 S355M
166 | S355M-2 | Nb | 0.008 | 0.008 | 0.008 | 0 | 0.008 | 0.008 | 0 | OK | OK | ok | 否 | C高于上限：0.0661% > 0.0650% | C<=0.065; Si[0.15,0.15]; Mn[1,1]; P<=0.015; S<=0.008; Nb[0.008,0.008]; Ti[0.04,0.04] | 162 | S355M | A 碳素钢-碳素结构钢-A11 S355M
166 | S355M-2 | Ti | 0.035 | 0.04 | 0.04 | 0 | 0.04 | 0.04 | 0 | OK | OK | ok | 否 | C高于上限：0.0661% > 0.0650% | C<=0.065; Si[0.15,0.15]; Mn[1,1]; P<=0.015; S<=0.008; Nb[0.008,0.008]; Ti[0.04,0.04] | 162 | S355M | A 碳素钢-碳素结构钢-A11 S355M
166 | S355M-2 | Als |  |  |  | 0 | 0.034155 | 0.034155 | 0 | 无约束 | 无约束 | ok | 否 | C高于上限：0.0661% > 0.0650% | C<=0.065; Si[0.15,0.15]; Mn[1,1]; P<=0.015; S<=0.008; Nb[0.008,0.008]; Ti[0.04,0.04] | 162 | S355M | A 碳素钢-碳素结构钢-A11 S355M
166 | S355M-2 | Alt | 0.03 |  |  | 0 | 0.034155 | 0.034155 | 0 | 无约束 | 无约束 | ok | 否 | C高于上限：0.0661% > 0.0650% | C<=0.065; Si[0.15,0.15]; Mn[1,1]; P<=0.015; S<=0.008; Nb[0.008,0.008]; Ti[0.04,0.04] | 162 | S355M | A 碳素钢-碳素结构钢-A11 S355M
166 | S355M-2 | Cr |  |  |  | 0 | 0 | 0 | 0 | 无约束 | 无约束 | ok | 否 | C高于上限：0.0661% > 0.0650% | C<=0.065; Si[0.15,0.15]; Mn[1,1]; P<=0.015; S<=0.008; Nb[0.008,0.008]; Ti[0.04,0.04] | 162 | S355M | A 碳素钢-碳素结构钢-A11 S355M
166 | S355M-2 | Ni |  |  |  | 0 | 0 | 0 | 0 | 无约束 | 无约束 | ok | 否 | C高于上限：0.0661% > 0.0650% | C<=0.065; Si[0.15,0.15]; Mn[1,1]; P<=0.015; S<=0.008; Nb[0.008,0.008]; Ti[0.04,0.04] | 162 | S355M | A 碳素钢-碳素结构钢-A11 S355M
166 | S355M-2 | Cu |  |  |  | 0 | 0 | 0 | 0 | 无约束 | 无约束 | ok | 否 | C高于上限：0.0661% > 0.0650% | C<=0.065; Si[0.15,0.15]; Mn[1,1]; P<=0.015; S<=0.008; Nb[0.008,0.008]; Ti[0.04,0.04] | 162 | S355M | A 碳素钢-碳素结构钢-A11 S355M
166 | S355M-2 | Mo |  |  |  | 0 | 0 | 0 | 0 | 无约束 | 无约束 | ok | 否 | C高于上限：0.0661% > 0.0650% | C<=0.065; Si[0.15,0.15]; Mn[1,1]; P<=0.015; S<=0.008; Nb[0.008,0.008]; Ti[0.04,0.04] | 162 | S355M | A 碳素钢-碳素结构钢-A11 S355M
166 | S355M-2 | B |  |  |  | 0 | 0 | 0 | 0 | 无约束 | 无约束 | ok | 否 | C高于上限：0.0661% > 0.0650% | C<=0.065; Si[0.15,0.15]; Mn[1,1]; P<=0.015; S<=0.008; Nb[0.008,0.008]; Ti[0.04,0.04] | 162 | S355M | A 碳素钢-碳素结构钢-A11 S355M
166 | S355M-2 | Sb |  |  |  | 0 | 0 | 0 | 0 | 无约束 | 无约束 | ok | 否 | C高于上限：0.0661% > 0.0650% | C<=0.065; Si[0.15,0.15]; Mn[1,1]; P<=0.015; S<=0.008; Nb[0.008,0.008]; Ti[0.04,0.04] | 162 | S355M | A 碳素钢-碳素结构钢-A11 S355M
167 | S460M-1 | C | 0.07 |  | 0.065 | 0.05 | 0.058832 | 0.065 | 0.006168 | OK | OK | ok | 是 |  | C<=0.065; Si[0.16,0.16]; Mn[1.3,1.3]; P<=0.015; S<=0.005; Nb[0.025,0.025]; Ti[0.035,0.035] | 163 | S460M | A 碳素钢-碳素结构钢-A12 S460M
167 | S460M-1 | Si | 0.16 | 0.16 | 0.16 | 0 | 0.16 | 0.16 | 0 | OK | OK | ok | 是 |  | C<=0.065; Si[0.16,0.16]; Mn[1.3,1.3]; P<=0.015; S<=0.005; Nb[0.025,0.025]; Ti[0.035,0.035] | 163 | S460M | A 碳素钢-碳素结构钢-A12 S460M
167 | S460M-1 | Mn | 1.3 | 1.3 | 1.3 | 0.08 | 1.3 | 1.3 | 0 | OK | OK | ok | 是 |  | C<=0.065; Si[0.16,0.16]; Mn[1.3,1.3]; P<=0.015; S<=0.005; Nb[0.025,0.025]; Ti[0.035,0.035] | 163 | S460M | A 碳素钢-碳素结构钢-A12 S460M
167 | S460M-1 | P | 0.015 |  | 0.015 | 0 | 0 | 0 | 0 | OK | OK | ok | 是 |  | C<=0.065; Si[0.16,0.16]; Mn[1.3,1.3]; P<=0.015; S<=0.005; Nb[0.025,0.025]; Ti[0.035,0.035] | 163 | S460M | A 碳素钢-碳素结构钢-A12 S460M
167 | S460M-1 | S | 0.005 |  | 0.005 | 0 | 0 | 0 | 0 | OK | OK | ok | 是 |  | C<=0.065; Si[0.16,0.16]; Mn[1.3,1.3]; P<=0.015; S<=0.005; Nb[0.025,0.025]; Ti[0.035,0.035] | 163 | S460M | A 碳素钢-碳素结构钢-A12 S460M
167 | S460M-1 | V |  |  |  | 0 | 0 | 0 | 0 | 无约束 | 无约束 | ok | 是 |  | C<=0.065; Si[0.16,0.16]; Mn[1.3,1.3]; P<=0.015; S<=0.005; Nb[0.025,0.025]; Ti[0.035,0.035] | 163 | S460M | A 碳素钢-碳素结构钢-A12 S460M
167 | S460M-1 | Nb | 0.025 | 0.025 | 0.025 | 0 | 0.025 | 0.025 | 0 | OK | OK | ok | 是 |  | C<=0.065; Si[0.16,0.16]; Mn[1.3,1.3]; P<=0.015; S<=0.005; Nb[0.025,0.025]; Ti[0.035,0.035] | 163 | S460M | A 碳素钢-碳素结构钢-A12 S460M
167 | S460M-1 | Ti | 0.03 | 0.035 | 0.035 | 0 | 0.035 | 0.035 | 0 | OK | OK | ok | 是 |  | C<=0.065; Si[0.16,0.16]; Mn[1.3,1.3]; P<=0.015; S<=0.005; Nb[0.025,0.025]; Ti[0.035,0.035] | 163 | S460M | A 碳素钢-碳素结构钢-A12 S460M
167 | S460M-1 | Als |  |  |  | 0 | 0.034155 | 0.034155 | 0 | 无约束 | 无约束 | ok | 是 |  | C<=0.065; Si[0.16,0.16]; Mn[1.3,1.3]; P<=0.015; S<=0.005; Nb[0.025,0.025]; Ti[0.035,0.035] | 163 | S460M | A 碳素钢-碳素结构钢-A12 S460M
167 | S460M-1 | Alt | 0.03 |  |  | 0 | 0.034155 | 0.034155 | 0 | 无约束 | 无约束 | ok | 是 |  | C<=0.065; Si[0.16,0.16]; Mn[1.3,1.3]; P<=0.015; S<=0.005; Nb[0.025,0.025]; Ti[0.035,0.035] | 163 | S460M | A 碳素钢-碳素结构钢-A12 S460M
167 | S460M-1 | Cr |  |  |  | 0 | 0 | 0 | 0 | 无约束 | 无约束 | ok | 是 |  | C<=0.065; Si[0.16,0.16]; Mn[1.3,1.3]; P<=0.015; S<=0.005; Nb[0.025,0.025]; Ti[0.035,0.035] | 163 | S460M | A 碳素钢-碳素结构钢-A12 S460M
167 | S460M-1 | Ni |  |  |  | 0 | 0 | 0 | 0 | 无约束 | 无约束 | ok | 是 |  | C<=0.065; Si[0.16,0.16]; Mn[1.3,1.3]; P<=0.015; S<=0.005; Nb[0.025,0.025]; Ti[0.035,0.035] | 163 | S460M | A 碳素钢-碳素结构钢-A12 S460M
167 | S460M-1 | Cu |  |  |  | 0 | 0 | 0 | 0 | 无约束 | 无约束 | ok | 是 |  | C<=0.065; Si[0.16,0.16]; Mn[1.3,1.3]; P<=0.015; S<=0.005; Nb[0.025,0.025]; Ti[0.035,0.035] | 163 | S460M | A 碳素钢-碳素结构钢-A12 S460M
167 | S460M-1 | Mo |  |  |  | 0 | 0 | 0 | 0 | 无约束 | 无约束 | ok | 是 |  | C<=0.065; Si[0.16,0.16]; Mn[1.3,1.3]; P<=0.015; S<=0.005; Nb[0.025,0.025]; Ti[0.035,0.035] | 163 | S460M | A 碳素钢-碳素结构钢-A12 S460M
167 | S460M-1 | B |  |  |  | 0 | 0 | 0 | 0 | 无约束 | 无约束 | ok | 是 |  | C<=0.065; Si[0.16,0.16]; Mn[1.3,1.3]; P<=0.015; S<=0.005; Nb[0.025,0.025]; Ti[0.035,0.035] | 163 | S460M | A 碳素钢-碳素结构钢-A12 S460M
167 | S460M-1 | Sb |  |  |  | 0 | 0 | 0 | 0 | 无约束 | 无约束 | ok | 是 |  | C<=0.065; Si[0.16,0.16]; Mn[1.3,1.3]; P<=0.015; S<=0.005; Nb[0.025,0.025]; Ti[0.035,0.035] | 163 | S460M | A 碳素钢-碳素结构钢-A12 S460M
168 | S460M-2 | C | 0.07 |  | 0.065 | 0.05 | 0.059918 | 0.065 | 0.005082 | OK | OK | ok | 是 |  | C<=0.065; Si[0.16,0.16]; Mn[1.45,1.45]; P<=0.015; S<=0.005; Nb[0.03,0.03]; Ti[0.035,0.035] | 164 | S460M | A 碳素钢-碳素结构钢-A12 S460M
168 | S460M-2 | Si | 0.16 | 0.16 | 0.16 | 0 | 0.16 | 0.16 | 0 | OK | OK | ok | 是 |  | C<=0.065; Si[0.16,0.16]; Mn[1.45,1.45]; P<=0.015; S<=0.005; Nb[0.03,0.03]; Ti[0.035,0.035] | 164 | S460M | A 碳素钢-碳素结构钢-A12 S460M
168 | S460M-2 | Mn | 1.45 | 1.45 | 1.45 | 0.08 | 1.45 | 1.45 | 0 | OK | OK | ok | 是 |  | C<=0.065; Si[0.16,0.16]; Mn[1.45,1.45]; P<=0.015; S<=0.005; Nb[0.03,0.03]; Ti[0.035,0.035] | 164 | S460M | A 碳素钢-碳素结构钢-A12 S460M
168 | S460M-2 | P | 0.015 |  | 0.015 | 0 | 0 | 0 | 0 | OK | OK | ok | 是 |  | C<=0.065; Si[0.16,0.16]; Mn[1.45,1.45]; P<=0.015; S<=0.005; Nb[0.03,0.03]; Ti[0.035,0.035] | 164 | S460M | A 碳素钢-碳素结构钢-A12 S460M
168 | S460M-2 | S | 0.005 |  | 0.005 | 0 | 0 | 0 | 0 | OK | OK | ok | 是 |  | C<=0.065; Si[0.16,0.16]; Mn[1.45,1.45]; P<=0.015; S<=0.005; Nb[0.03,0.03]; Ti[0.035,0.035] | 164 | S460M | A 碳素钢-碳素结构钢-A12 S460M
168 | S460M-2 | V |  |  |  | 0 | 0 | 0 | 0 | 无约束 | 无约束 | ok | 是 |  | C<=0.065; Si[0.16,0.16]; Mn[1.45,1.45]; P<=0.015; S<=0.005; Nb[0.03,0.03]; Ti[0.035,0.035] | 164 | S460M | A 碳素钢-碳素结构钢-A12 S460M
168 | S460M-2 | Nb | 0.03 | 0.03 | 0.03 | 0 | 0.03 | 0.03 | 0 | OK | OK | ok | 是 |  | C<=0.065; Si[0.16,0.16]; Mn[1.45,1.45]; P<=0.015; S<=0.005; Nb[0.03,0.03]; Ti[0.035,0.035] | 164 | S460M | A 碳素钢-碳素结构钢-A12 S460M
168 | S460M-2 | Ti | 0.03 | 0.035 | 0.035 | 0 | 0.035 | 0.035 | 0 | OK | OK | ok | 是 |  | C<=0.065; Si[0.16,0.16]; Mn[1.45,1.45]; P<=0.015; S<=0.005; Nb[0.03,0.03]; Ti[0.035,0.035] | 164 | S460M | A 碳素钢-碳素结构钢-A12 S460M
168 | S460M-2 | Als |  |  |  | 0 | 0.034155 | 0.034155 | 0 | 无约束 | 无约束 | ok | 是 |  | C<=0.065; Si[0.16,0.16]; Mn[1.45,1.45]; P<=0.015; S<=0.005; Nb[0.03,0.03]; Ti[0.035,0.035] | 164 | S460M | A 碳素钢-碳素结构钢-A12 S460M
168 | S460M-2 | Alt | 0.03 |  |  | 0 | 0.034155 | 0.034155 | 0 | 无约束 | 无约束 | ok | 是 |  | C<=0.065; Si[0.16,0.16]; Mn[1.45,1.45]; P<=0.015; S<=0.005; Nb[0.03,0.03]; Ti[0.035,0.035] | 164 | S460M | A 碳素钢-碳素结构钢-A12 S460M
168 | S460M-2 | Cr |  |  |  | 0 | 0 | 0 | 0 | 无约束 | 无约束 | ok | 是 |  | C<=0.065; Si[0.16,0.16]; Mn[1.45,1.45]; P<=0.015; S<=0.005; Nb[0.03,0.03]; Ti[0.035,0.035] | 164 | S460M | A 碳素钢-碳素结构钢-A12 S460M
168 | S460M-2 | Ni |  |  |  | 0 | 0 | 0 | 0 | 无约束 | 无约束 | ok | 是 |  | C<=0.065; Si[0.16,0.16]; Mn[1.45,1.45]; P<=0.015; S<=0.005; Nb[0.03,0.03]; Ti[0.035,0.035] | 164 | S460M | A 碳素钢-碳素结构钢-A12 S460M
168 | S460M-2 | Cu |  |  |  | 0 | 0 | 0 | 0 | 无约束 | 无约束 | ok | 是 |  | C<=0.065; Si[0.16,0.16]; Mn[1.45,1.45]; P<=0.015; S<=0.005; Nb[0.03,0.03]; Ti[0.035,0.035] | 164 | S460M | A 碳素钢-碳素结构钢-A12 S460M
168 | S460M-2 | Mo |  |  |  | 0 | 0 | 0 | 0 | 无约束 | 无约束 | ok | 是 |  | C<=0.065; Si[0.16,0.16]; Mn[1.45,1.45]; P<=0.015; S<=0.005; Nb[0.03,0.03]; Ti[0.035,0.035] | 164 | S460M | A 碳素钢-碳素结构钢-A12 S460M
168 | S460M-2 | B |  |  |  | 0 | 0 | 0 | 0 | 无约束 | 无约束 | ok | 是 |  | C<=0.065; Si[0.16,0.16]; Mn[1.45,1.45]; P<=0.015; S<=0.005; Nb[0.03,0.03]; Ti[0.035,0.035] | 164 | S460M | A 碳素钢-碳素结构钢-A12 S460M
168 | S460M-2 | Sb |  |  |  | 0 | 0 | 0 | 0 | 无约束 | 无约束 | ok | 是 |  | C<=0.065; Si[0.16,0.16]; Mn[1.45,1.45]; P<=0.015; S<=0.005; Nb[0.03,0.03]; Ti[0.035,0.035] | 164 | S460M | A 碳素钢-碳素结构钢-A12 S460M
169 | S420MC-1 | C | 0.07 |  | 0.065 | 0.035429 | 0.053209 | 0.065 | 0.011791 | OK | OK | ok | 是 |  | C<=0.065; Si[0.08,0.08]; Mn[0.95,0.95]; P<=0.015; S<=0.004; Nb[0.01,0.01]; Ti[0.045,0.045] | 165 | S420MC | B 低合金钢-低合金高强结构钢-B32 S420MC
169 | S420MC-1 | Si | 0.08 | 0.08 | 0.08 | 0 | 0.08 | 0.08 | 0 | OK | OK | ok | 是 |  | C<=0.065; Si[0.08,0.08]; Mn[0.95,0.95]; P<=0.015; S<=0.004; Nb[0.01,0.01]; Ti[0.045,0.045] | 165 | S420MC | B 低合金钢-低合金高强结构钢-B32 S420MC
169 | S420MC-1 | Mn | 0.95 | 0.95 | 0.95 | 0.071429 | 0.95 | 0.95 | 0 | OK | OK | ok | 是 |  | C<=0.065; Si[0.08,0.08]; Mn[0.95,0.95]; P<=0.015; S<=0.004; Nb[0.01,0.01]; Ti[0.045,0.045] | 165 | S420MC | B 低合金钢-低合金高强结构钢-B32 S420MC
169 | S420MC-1 | P | 0.015 |  | 0.015 | 0 | 0 | 0 | 0 | OK | OK | ok | 是 |  | C<=0.065; Si[0.08,0.08]; Mn[0.95,0.95]; P<=0.015; S<=0.004; Nb[0.01,0.01]; Ti[0.045,0.045] | 165 | S420MC | B 低合金钢-低合金高强结构钢-B32 S420MC
169 | S420MC-1 | S | 0.004 |  | 0.004 | 0 | 0 | 0 | 0 | OK | OK | ok | 是 |  | C<=0.065; Si[0.08,0.08]; Mn[0.95,0.95]; P<=0.015; S<=0.004; Nb[0.01,0.01]; Ti[0.045,0.045] | 165 | S420MC | B 低合金钢-低合金高强结构钢-B32 S420MC
169 | S420MC-1 | V |  |  |  | 0 | 0 | 0 | 0 | 无约束 | 无约束 | ok | 是 |  | C<=0.065; Si[0.08,0.08]; Mn[0.95,0.95]; P<=0.015; S<=0.004; Nb[0.01,0.01]; Ti[0.045,0.045] | 165 | S420MC | B 低合金钢-低合金高强结构钢-B32 S420MC
169 | S420MC-1 | Nb | 0.01 | 0.01 | 0.01 | 0 | 0.01 | 0.01 | 0 | OK | OK | ok | 是 |  | C<=0.065; Si[0.08,0.08]; Mn[0.95,0.95]; P<=0.015; S<=0.004; Nb[0.01,0.01]; Ti[0.045,0.045] | 165 | S420MC | B 低合金钢-低合金高强结构钢-B32 S420MC
169 | S420MC-1 | Ti | 0.04 | 0.045 | 0.045 | 0 | 0.045 | 0.045 | 0 | OK | OK | ok | 是 |  | C<=0.065; Si[0.08,0.08]; Mn[0.95,0.95]; P<=0.015; S<=0.004; Nb[0.01,0.01]; Ti[0.045,0.045] | 165 | S420MC | B 低合金钢-低合金高强结构钢-B32 S420MC
169 | S420MC-1 | Als | 0.025 |  |  | 0 | 0.031185 | 0.031185 | 0 | 无约束 | 无约束 | ok | 是 |  | C<=0.065; Si[0.08,0.08]; Mn[0.95,0.95]; P<=0.015; S<=0.004; Nb[0.01,0.01]; Ti[0.045,0.045] | 165 | S420MC | B 低合金钢-低合金高强结构钢-B32 S420MC
169 | S420MC-1 | Alt |  |  |  | 0 | 0.031185 | 0.031185 | 0 | 无约束 | 无约束 | ok | 是 |  | C<=0.065; Si[0.08,0.08]; Mn[0.95,0.95]; P<=0.015; S<=0.004; Nb[0.01,0.01]; Ti[0.045,0.045] | 165 | S420MC | B 低合金钢-低合金高强结构钢-B32 S420MC
169 | S420MC-1 | Cr |  |  |  | 0 | 0 | 0 | 0 | 无约束 | 无约束 | ok | 是 |  | C<=0.065; Si[0.08,0.08]; Mn[0.95,0.95]; P<=0.015; S<=0.004; Nb[0.01,0.01]; Ti[0.045,0.045] | 165 | S420MC | B 低合金钢-低合金高强结构钢-B32 S420MC
169 | S420MC-1 | Ni |  |  |  | 0 | 0 | 0 | 0 | 无约束 | 无约束 | ok | 是 |  | C<=0.065; Si[0.08,0.08]; Mn[0.95,0.95]; P<=0.015; S<=0.004; Nb[0.01,0.01]; Ti[0.045,0.045] | 165 | S420MC | B 低合金钢-低合金高强结构钢-B32 S420MC
169 | S420MC-1 | Cu |  |  |  | 0 | 0 | 0 | 0 | 无约束 | 无约束 | ok | 是 |  | C<=0.065; Si[0.08,0.08]; Mn[0.95,0.95]; P<=0.015; S<=0.004; Nb[0.01,0.01]; Ti[0.045,0.045] | 165 | S420MC | B 低合金钢-低合金高强结构钢-B32 S420MC
169 | S420MC-1 | Mo |  |  |  | 0 | 0 | 0 | 0 | 无约束 | 无约束 | ok | 是 |  | C<=0.065; Si[0.08,0.08]; Mn[0.95,0.95]; P<=0.015; S<=0.004; Nb[0.01,0.01]; Ti[0.045,0.045] | 165 | S420MC | B 低合金钢-低合金高强结构钢-B32 S420MC
169 | S420MC-1 | B |  |  |  | 0 | 0 | 0 | 0 | 无约束 | 无约束 | ok | 是 |  | C<=0.065; Si[0.08,0.08]; Mn[0.95,0.95]; P<=0.015; S<=0.004; Nb[0.01,0.01]; Ti[0.045,0.045] | 165 | S420MC | B 低合金钢-低合金高强结构钢-B32 S420MC
169 | S420MC-1 | Sb |  |  |  | 0 | 0 | 0 | 0 | 无约束 | 无约束 | ok | 是 |  | C<=0.065; Si[0.08,0.08]; Mn[0.95,0.95]; P<=0.015; S<=0.004; Nb[0.01,0.01]; Ti[0.045,0.045] | 165 | S420MC | B 低合金钢-低合金高强结构钢-B32 S420MC
170 | S420MC-2 | C | 0.07 |  | 0.065 | 0.035429 | 0.054086 | 0.065 | 0.010914 | OK | OK | ok | 是 |  | C<=0.065; Si[0.08,0.08]; Mn[1,1]; P<=0.015; S<=0.004; Nb[0.015,0.015]; Ti[0.045,0.045] | 166 | S420MC | B 低合金钢-低合金高强结构钢-B32 S420MC
170 | S420MC-2 | Si | 0.08 | 0.08 | 0.08 | 0 | 0.08 | 0.08 | 0 | OK | OK | ok | 是 |  | C<=0.065; Si[0.08,0.08]; Mn[1,1]; P<=0.015; S<=0.004; Nb[0.015,0.015]; Ti[0.045,0.045] | 166 | S420MC | B 低合金钢-低合金高强结构钢-B32 S420MC
170 | S420MC-2 | Mn | 1 | 1 | 1 | 0.071429 | 1 | 1 | 0 | OK | OK | ok | 是 |  | C<=0.065; Si[0.08,0.08]; Mn[1,1]; P<=0.015; S<=0.004; Nb[0.015,0.015]; Ti[0.045,0.045] | 166 | S420MC | B 低合金钢-低合金高强结构钢-B32 S420MC
170 | S420MC-2 | P | 0.015 |  | 0.015 | 0 | 0 | 0 | 0 | OK | OK | ok | 是 |  | C<=0.065; Si[0.08,0.08]; Mn[1,1]; P<=0.015; S<=0.004; Nb[0.015,0.015]; Ti[0.045,0.045] | 166 | S420MC | B 低合金钢-低合金高强结构钢-B32 S420MC
170 | S420MC-2 | S | 0.004 |  | 0.004 | 0 | 0 | 0 | 0 | OK | OK | ok | 是 |  | C<=0.065; Si[0.08,0.08]; Mn[1,1]; P<=0.015; S<=0.004; Nb[0.015,0.015]; Ti[0.045,0.045] | 166 | S420MC | B 低合金钢-低合金高强结构钢-B32 S420MC
170 | S420MC-2 | V |  |  |  | 0 | 0 | 0 | 0 | 无约束 | 无约束 | ok | 是 |  | C<=0.065; Si[0.08,0.08]; Mn[1,1]; P<=0.015; S<=0.004; Nb[0.015,0.015]; Ti[0.045,0.045] | 166 | S420MC | B 低合金钢-低合金高强结构钢-B32 S420MC
170 | S420MC-2 | Nb | 0.015 | 0.015 | 0.015 | 0 | 0.015 | 0.015 | 0 | OK | OK | ok | 是 |  | C<=0.065; Si[0.08,0.08]; Mn[1,1]; P<=0.015; S<=0.004; Nb[0.015,0.015]; Ti[0.045,0.045] | 166 | S420MC | B 低合金钢-低合金高强结构钢-B32 S420MC
170 | S420MC-2 | Ti | 0.04 | 0.045 | 0.045 | 0 | 0.045 | 0.045 | 0 | OK | OK | ok | 是 |  | C<=0.065; Si[0.08,0.08]; Mn[1,1]; P<=0.015; S<=0.004; Nb[0.015,0.015]; Ti[0.045,0.045] | 166 | S420MC | B 低合金钢-低合金高强结构钢-B32 S420MC
170 | S420MC-2 | Als | 0.025 |  |  | 0 | 0.031185 | 0.031185 | 0 | 无约束 | 无约束 | ok | 是 |  | C<=0.065; Si[0.08,0.08]; Mn[1,1]; P<=0.015; S<=0.004; Nb[0.015,0.015]; Ti[0.045,0.045] | 166 | S420MC | B 低合金钢-低合金高强结构钢-B32 S420MC
170 | S420MC-2 | Alt |  |  |  | 0 | 0.031185 | 0.031185 | 0 | 无约束 | 无约束 | ok | 是 |  | C<=0.065; Si[0.08,0.08]; Mn[1,1]; P<=0.015; S<=0.004; Nb[0.015,0.015]; Ti[0.045,0.045] | 166 | S420MC | B 低合金钢-低合金高强结构钢-B32 S420MC
170 | S420MC-2 | Cr |  |  |  | 0 | 0 | 0 | 0 | 无约束 | 无约束 | ok | 是 |  | C<=0.065; Si[0.08,0.08]; Mn[1,1]; P<=0.015; S<=0.004; Nb[0.015,0.015]; Ti[0.045,0.045] | 166 | S420MC | B 低合金钢-低合金高强结构钢-B32 S420MC
170 | S420MC-2 | Ni |  |  |  | 0 | 0 | 0 | 0 | 无约束 | 无约束 | ok | 是 |  | C<=0.065; Si[0.08,0.08]; Mn[1,1]; P<=0.015; S<=0.004; Nb[0.015,0.015]; Ti[0.045,0.045] | 166 | S420MC | B 低合金钢-低合金高强结构钢-B32 S420MC
170 | S420MC-2 | Cu |  |  |  | 0 | 0 | 0 | 0 | 无约束 | 无约束 | ok | 是 |  | C<=0.065; Si[0.08,0.08]; Mn[1,1]; P<=0.015; S<=0.004; Nb[0.015,0.015]; Ti[0.045,0.045] | 166 | S420MC | B 低合金钢-低合金高强结构钢-B32 S420MC
170 | S420MC-2 | Mo |  |  |  | 0 | 0 | 0 | 0 | 无约束 | 无约束 | ok | 是 |  | C<=0.065; Si[0.08,0.08]; Mn[1,1]; P<=0.015; S<=0.004; Nb[0.015,0.015]; Ti[0.045,0.045] | 166 | S420MC | B 低合金钢-低合金高强结构钢-B32 S420MC
170 | S420MC-2 | B |  |  |  | 0 | 0 | 0 | 0 | 无约束 | 无约束 | ok | 是 |  | C<=0.065; Si[0.08,0.08]; Mn[1,1]; P<=0.015; S<=0.004; Nb[0.015,0.015]; Ti[0.045,0.045] | 166 | S420MC | B 低合金钢-低合金高强结构钢-B32 S420MC
170 | S420MC-2 | Sb |  |  |  | 0 | 0 | 0 | 0 | 无约束 | 无约束 | ok | 是 |  | C<=0.065; Si[0.08,0.08]; Mn[1,1]; P<=0.015; S<=0.004; Nb[0.015,0.015]; Ti[0.045,0.045] | 166 | S420MC | B 低合金钢-低合金高强结构钢-B32 S420MC
171 | S460MC-1 | C | 0.07 |  | 0.065 | 0.04725 | 0.066969 | 0.065 | -0.001969 | NG | OK | ok | 否 | C高于上限：0.0670% > 0.0650% | C<=0.065; Si[0.08,0.08]; Mn[1.2,1.2]; P<=0.015; S<=0.003; Nb[0.015,0.015]; Ti[0.06,0.06] | 167 | S460MC | B 低合金钢-低合金高强结构钢-B53 S460MC
171 | S460MC-1 | Si | 0.08 | 0.08 | 0.08 | 0 | 0.08 | 0.08 | 0 | OK | OK | ok | 否 | C高于上限：0.0670% > 0.0650% | C<=0.065; Si[0.08,0.08]; Mn[1.2,1.2]; P<=0.015; S<=0.003; Nb[0.015,0.015]; Ti[0.06,0.06] | 167 | S460MC | B 低合金钢-低合金高强结构钢-B53 S460MC
171 | S460MC-1 | Mn | 1.2 | 1.2 | 1.2 | 0.07575 | 1.2 | 1.2 | 0 | OK | OK | ok | 否 | C高于上限：0.0670% > 0.0650% | C<=0.065; Si[0.08,0.08]; Mn[1.2,1.2]; P<=0.015; S<=0.003; Nb[0.015,0.015]; Ti[0.06,0.06] | 167 | S460MC | B 低合金钢-低合金高强结构钢-B53 S460MC
171 | S460MC-1 | P | 0.015 |  | 0.015 | 0 | 0 | 0 | 0 | OK | OK | ok | 否 | C高于上限：0.0670% > 0.0650% | C<=0.065; Si[0.08,0.08]; Mn[1.2,1.2]; P<=0.015; S<=0.003; Nb[0.015,0.015]; Ti[0.06,0.06] | 167 | S460MC | B 低合金钢-低合金高强结构钢-B53 S460MC
171 | S460MC-1 | S | 0.003 |  | 0.003 | 0 | 0 | 0 | 0 | OK | OK | ok | 否 | C高于上限：0.0670% > 0.0650% | C<=0.065; Si[0.08,0.08]; Mn[1.2,1.2]; P<=0.015; S<=0.003; Nb[0.015,0.015]; Ti[0.06,0.06] | 167 | S460MC | B 低合金钢-低合金高强结构钢-B53 S460MC
171 | S460MC-1 | V |  |  |  | 0 | 0 | 0 | 0 | 无约束 | 无约束 | ok | 否 | C高于上限：0.0670% > 0.0650% | C<=0.065; Si[0.08,0.08]; Mn[1.2,1.2]; P<=0.015; S<=0.003; Nb[0.015,0.015]; Ti[0.06,0.06] | 167 | S460MC | B 低合金钢-低合金高强结构钢-B53 S460MC
171 | S460MC-1 | Nb | 0.015 | 0.015 | 0.015 | 0 | 0.015 | 0.015 | 0 | OK | OK | ok | 否 | C高于上限：0.0670% > 0.0650% | C<=0.065; Si[0.08,0.08]; Mn[1.2,1.2]; P<=0.015; S<=0.003; Nb[0.015,0.015]; Ti[0.06,0.06] | 167 | S460MC | B 低合金钢-低合金高强结构钢-B53 S460MC
171 | S460MC-1 | Ti | 0.055 | 0.06 | 0.06 | 0 | 0.06 | 0.06 | 0 | OK | OK | ok | 否 | C高于上限：0.0670% > 0.0650% | C<=0.065; Si[0.08,0.08]; Mn[1.2,1.2]; P<=0.015; S<=0.003; Nb[0.015,0.015]; Ti[0.06,0.06] | 167 | S460MC | B 低合金钢-低合金高强结构钢-B53 S460MC
171 | S460MC-1 | Als | 0.025 |  |  | 0 | 0.031185 | 0.031185 | 0 | 无约束 | 无约束 | ok | 否 | C高于上限：0.0670% > 0.0650% | C<=0.065; Si[0.08,0.08]; Mn[1.2,1.2]; P<=0.015; S<=0.003; Nb[0.015,0.015]; Ti[0.06,0.06] | 167 | S460MC | B 低合金钢-低合金高强结构钢-B53 S460MC
171 | S460MC-1 | Alt |  |  |  | 0 | 0.031185 | 0.031185 | 0 | 无约束 | 无约束 | ok | 否 | C高于上限：0.0670% > 0.0650% | C<=0.065; Si[0.08,0.08]; Mn[1.2,1.2]; P<=0.015; S<=0.003; Nb[0.015,0.015]; Ti[0.06,0.06] | 167 | S460MC | B 低合金钢-低合金高强结构钢-B53 S460MC
171 | S460MC-1 | Cr |  |  |  | 0 | 0 | 0 | 0 | 无约束 | 无约束 | ok | 否 | C高于上限：0.0670% > 0.0650% | C<=0.065; Si[0.08,0.08]; Mn[1.2,1.2]; P<=0.015; S<=0.003; Nb[0.015,0.015]; Ti[0.06,0.06] | 167 | S460MC | B 低合金钢-低合金高强结构钢-B53 S460MC
171 | S460MC-1 | Ni |  |  |  | 0 | 0 | 0 | 0 | 无约束 | 无约束 | ok | 否 | C高于上限：0.0670% > 0.0650% | C<=0.065; Si[0.08,0.08]; Mn[1.2,1.2]; P<=0.015; S<=0.003; Nb[0.015,0.015]; Ti[0.06,0.06] | 167 | S460MC | B 低合金钢-低合金高强结构钢-B53 S460MC
171 | S460MC-1 | Cu |  |  |  | 0 | 0 | 0 | 0 | 无约束 | 无约束 | ok | 否 | C高于上限：0.0670% > 0.0650% | C<=0.065; Si[0.08,0.08]; Mn[1.2,1.2]; P<=0.015; S<=0.003; Nb[0.015,0.015]; Ti[0.06,0.06] | 167 | S460MC | B 低合金钢-低合金高强结构钢-B53 S460MC
171 | S460MC-1 | Mo |  |  |  | 0 | 0 | 0 | 0 | 无约束 | 无约束 | ok | 否 | C高于上限：0.0670% > 0.0650% | C<=0.065; Si[0.08,0.08]; Mn[1.2,1.2]; P<=0.015; S<=0.003; Nb[0.015,0.015]; Ti[0.06,0.06] | 167 | S460MC | B 低合金钢-低合金高强结构钢-B53 S460MC
171 | S460MC-1 | B |  |  |  | 0 | 0 | 0 | 0 | 无约束 | 无约束 | ok | 否 | C高于上限：0.0670% > 0.0650% | C<=0.065; Si[0.08,0.08]; Mn[1.2,1.2]; P<=0.015; S<=0.003; Nb[0.015,0.015]; Ti[0.06,0.06] | 167 | S460MC | B 低合金钢-低合金高强结构钢-B53 S460MC
171 | S460MC-1 | Sb |  |  |  | 0 | 0 | 0 | 0 | 无约束 | 无约束 | ok | 否 | C高于上限：0.0670% > 0.0650% | C<=0.065; Si[0.08,0.08]; Mn[1.2,1.2]; P<=0.015; S<=0.003; Nb[0.015,0.015]; Ti[0.06,0.06] | 167 | S460MC | B 低合金钢-低合金高强结构钢-B53 S460MC
172 | S460MC-2 | C | 0.07 |  | 0.065 | 0.04725 | 0.056475 | 0.065 | 0.008525 | OK | OK | ok | 是 |  | C<=0.065; Si[0.08,0.08]; Mn[1.35,1.35]; P<=0.015; S<=0.003; Nb[0.03,0.03]; Ti[0.045,0.045] | 168 | S460MC | B 低合金钢-低合金高强结构钢-B53 S460MC
172 | S460MC-2 | Si | 0.08 | 0.08 | 0.08 | 0 | 0.08 | 0.08 | 0 | OK | OK | ok | 是 |  | C<=0.065; Si[0.08,0.08]; Mn[1.35,1.35]; P<=0.015; S<=0.003; Nb[0.03,0.03]; Ti[0.045,0.045] | 168 | S460MC | B 低合金钢-低合金高强结构钢-B53 S460MC
172 | S460MC-2 | Mn | 1.35 | 1.35 | 1.35 | 0.07575 | 1.35 | 1.35 | 0 | OK | OK | ok | 是 |  | C<=0.065; Si[0.08,0.08]; Mn[1.35,1.35]; P<=0.015; S<=0.003; Nb[0.03,0.03]; Ti[0.045,0.045] | 168 | S460MC | B 低合金钢-低合金高强结构钢-B53 S460MC
172 | S460MC-2 | P | 0.015 |  | 0.015 | 0 | 0 | 0 | 0 | OK | OK | ok | 是 |  | C<=0.065; Si[0.08,0.08]; Mn[1.35,1.35]; P<=0.015; S<=0.003; Nb[0.03,0.03]; Ti[0.045,0.045] | 168 | S460MC | B 低合金钢-低合金高强结构钢-B53 S460MC
172 | S460MC-2 | S | 0.003 |  | 0.003 | 0 | 0 | 0 | 0 | OK | OK | ok | 是 |  | C<=0.065; Si[0.08,0.08]; Mn[1.35,1.35]; P<=0.015; S<=0.003; Nb[0.03,0.03]; Ti[0.045,0.045] | 168 | S460MC | B 低合金钢-低合金高强结构钢-B53 S460MC
172 | S460MC-2 | V |  |  |  | 0 | 0 | 0 | 0 | 无约束 | 无约束 | ok | 是 |  | C<=0.065; Si[0.08,0.08]; Mn[1.35,1.35]; P<=0.015; S<=0.003; Nb[0.03,0.03]; Ti[0.045,0.045] | 168 | S460MC | B 低合金钢-低合金高强结构钢-B53 S460MC
172 | S460MC-2 | Nb | 0.03 | 0.03 | 0.03 | 0 | 0.03 | 0.03 | 0 | OK | OK | ok | 是 |  | C<=0.065; Si[0.08,0.08]; Mn[1.35,1.35]; P<=0.015; S<=0.003; Nb[0.03,0.03]; Ti[0.045,0.045] | 168 | S460MC | B 低合金钢-低合金高强结构钢-B53 S460MC
172 | S460MC-2 | Ti | 0.04 | 0.045 | 0.045 | 0 | 0.045 | 0.045 | 0 | OK | OK | ok | 是 |  | C<=0.065; Si[0.08,0.08]; Mn[1.35,1.35]; P<=0.015; S<=0.003; Nb[0.03,0.03]; Ti[0.045,0.045] | 168 | S460MC | B 低合金钢-低合金高强结构钢-B53 S460MC
172 | S460MC-2 | Als | 0.025 |  |  | 0 | 0.031185 | 0.031185 | 0 | 无约束 | 无约束 | ok | 是 |  | C<=0.065; Si[0.08,0.08]; Mn[1.35,1.35]; P<=0.015; S<=0.003; Nb[0.03,0.03]; Ti[0.045,0.045] | 168 | S460MC | B 低合金钢-低合金高强结构钢-B53 S460MC
172 | S460MC-2 | Alt |  |  |  | 0 | 0.031185 | 0.031185 | 0 | 无约束 | 无约束 | ok | 是 |  | C<=0.065; Si[0.08,0.08]; Mn[1.35,1.35]; P<=0.015; S<=0.003; Nb[0.03,0.03]; Ti[0.045,0.045] | 168 | S460MC | B 低合金钢-低合金高强结构钢-B53 S460MC
172 | S460MC-2 | Cr |  |  |  | 0 | 0 | 0 | 0 | 无约束 | 无约束 | ok | 是 |  | C<=0.065; Si[0.08,0.08]; Mn[1.35,1.35]; P<=0.015; S<=0.003; Nb[0.03,0.03]; Ti[0.045,0.045] | 168 | S460MC | B 低合金钢-低合金高强结构钢-B53 S460MC
172 | S460MC-2 | Ni |  |  |  | 0 | 0 | 0 | 0 | 无约束 | 无约束 | ok | 是 |  | C<=0.065; Si[0.08,0.08]; Mn[1.35,1.35]; P<=0.015; S<=0.003; Nb[0.03,0.03]; Ti[0.045,0.045] | 168 | S460MC | B 低合金钢-低合金高强结构钢-B53 S460MC
172 | S460MC-2 | Cu |  |  |  | 0 | 0 | 0 | 0 | 无约束 | 无约束 | ok | 是 |  | C<=0.065; Si[0.08,0.08]; Mn[1.35,1.35]; P<=0.015; S<=0.003; Nb[0.03,0.03]; Ti[0.045,0.045] | 168 | S460MC | B 低合金钢-低合金高强结构钢-B53 S460MC
172 | S460MC-2 | Mo |  |  |  | 0 | 0 | 0 | 0 | 无约束 | 无约束 | ok | 是 |  | C<=0.065; Si[0.08,0.08]; Mn[1.35,1.35]; P<=0.015; S<=0.003; Nb[0.03,0.03]; Ti[0.045,0.045] | 168 | S460MC | B 低合金钢-低合金高强结构钢-B53 S460MC
172 | S460MC-2 | B |  |  |  | 0 | 0 | 0 | 0 | 无约束 | 无约束 | ok | 是 |  | C<=0.065; Si[0.08,0.08]; Mn[1.35,1.35]; P<=0.015; S<=0.003; Nb[0.03,0.03]; Ti[0.045,0.045] | 168 | S460MC | B 低合金钢-低合金高强结构钢-B53 S460MC
172 | S460MC-2 | Sb |  |  |  | 0 | 0 | 0 | 0 | 无约束 | 无约束 | ok | 是 |  | C<=0.065; Si[0.08,0.08]; Mn[1.35,1.35]; P<=0.015; S<=0.003; Nb[0.03,0.03]; Ti[0.045,0.045] | 168 | S460MC | B 低合金钢-低合金高强结构钢-B53 S460MC
173 | S500MC-1 | C | 0.075 |  | 0.07 | 0.042095 | 0.061172 | 0.07 | 0.008828 | OK | OK | ok | 是 |  | C<=0.07; Si[0.1,0.1]; Mn[1,1]; P<=0.015; S<=0.005; Nb[0.01,0.01]; Ti[0.065,0.065] | 169 | S500MC | D 汽车用钢-汽车结构钢-D11 S500MC
173 | S500MC-1 | Si | 0.1 | 0.1 | 0.1 | 0 | 0.1 | 0.1 | 0 | OK | OK | ok | 是 |  | C<=0.07; Si[0.1,0.1]; Mn[1,1]; P<=0.015; S<=0.005; Nb[0.01,0.01]; Ti[0.065,0.065] | 169 | S500MC | D 汽车用钢-汽车结构钢-D11 S500MC
173 | S500MC-1 | Mn | 1 | 1 | 1 | 0.081286 | 1 | 1 | 0 | OK | OK | ok | 是 |  | C<=0.07; Si[0.1,0.1]; Mn[1,1]; P<=0.015; S<=0.005; Nb[0.01,0.01]; Ti[0.065,0.065] | 169 | S500MC | D 汽车用钢-汽车结构钢-D11 S500MC
173 | S500MC-1 | P | 0.015 |  | 0.015 | 0 | 0 | 0 | 0 | OK | OK | ok | 是 |  | C<=0.07; Si[0.1,0.1]; Mn[1,1]; P<=0.015; S<=0.005; Nb[0.01,0.01]; Ti[0.065,0.065] | 169 | S500MC | D 汽车用钢-汽车结构钢-D11 S500MC
173 | S500MC-1 | S | 0.005 |  | 0.005 | 0 | 0 | 0 | 0 | OK | OK | ok | 是 |  | C<=0.07; Si[0.1,0.1]; Mn[1,1]; P<=0.015; S<=0.005; Nb[0.01,0.01]; Ti[0.065,0.065] | 169 | S500MC | D 汽车用钢-汽车结构钢-D11 S500MC
173 | S500MC-1 | V |  |  |  | 0 | 0 | 0 | 0 | 无约束 | 无约束 | ok | 是 |  | C<=0.07; Si[0.1,0.1]; Mn[1,1]; P<=0.015; S<=0.005; Nb[0.01,0.01]; Ti[0.065,0.065] | 169 | S500MC | D 汽车用钢-汽车结构钢-D11 S500MC
173 | S500MC-1 | Nb | 0.01 | 0.01 | 0.01 | 0 | 0.01 | 0.01 | 0 | OK | OK | ok | 是 |  | C<=0.07; Si[0.1,0.1]; Mn[1,1]; P<=0.015; S<=0.005; Nb[0.01,0.01]; Ti[0.065,0.065] | 169 | S500MC | D 汽车用钢-汽车结构钢-D11 S500MC
173 | S500MC-1 | Ti | 0.06 | 0.065 | 0.065 | 0 | 0.065 | 0.065 | 0 | OK | OK | ok | 是 |  | C<=0.07; Si[0.1,0.1]; Mn[1,1]; P<=0.015; S<=0.005; Nb[0.01,0.01]; Ti[0.065,0.065] | 169 | S500MC | D 汽车用钢-汽车结构钢-D11 S500MC
173 | S500MC-1 | Als | 0.03 |  |  | 0 | 0.034155 | 0.034155 | 0 | 无约束 | 无约束 | ok | 是 |  | C<=0.07; Si[0.1,0.1]; Mn[1,1]; P<=0.015; S<=0.005; Nb[0.01,0.01]; Ti[0.065,0.065] | 169 | S500MC | D 汽车用钢-汽车结构钢-D11 S500MC
173 | S500MC-1 | Alt |  |  |  | 0 | 0.034155 | 0.034155 | 0 | 无约束 | 无约束 | ok | 是 |  | C<=0.07; Si[0.1,0.1]; Mn[1,1]; P<=0.015; S<=0.005; Nb[0.01,0.01]; Ti[0.065,0.065] | 169 | S500MC | D 汽车用钢-汽车结构钢-D11 S500MC
173 | S500MC-1 | Cr |  |  |  | 0 | 0 | 0 | 0 | 无约束 | 无约束 | ok | 是 |  | C<=0.07; Si[0.1,0.1]; Mn[1,1]; P<=0.015; S<=0.005; Nb[0.01,0.01]; Ti[0.065,0.065] | 169 | S500MC | D 汽车用钢-汽车结构钢-D11 S500MC
173 | S500MC-1 | Ni |  |  |  | 0 | 0 | 0 | 0 | 无约束 | 无约束 | ok | 是 |  | C<=0.07; Si[0.1,0.1]; Mn[1,1]; P<=0.015; S<=0.005; Nb[0.01,0.01]; Ti[0.065,0.065] | 169 | S500MC | D 汽车用钢-汽车结构钢-D11 S500MC
173 | S500MC-1 | Cu |  |  |  | 0 | 0 | 0 | 0 | 无约束 | 无约束 | ok | 是 |  | C<=0.07; Si[0.1,0.1]; Mn[1,1]; P<=0.015; S<=0.005; Nb[0.01,0.01]; Ti[0.065,0.065] | 169 | S500MC | D 汽车用钢-汽车结构钢-D11 S500MC
173 | S500MC-1 | Mo |  |  |  | 0 | 0 | 0 | 0 | 无约束 | 无约束 | ok | 是 |  | C<=0.07; Si[0.1,0.1]; Mn[1,1]; P<=0.015; S<=0.005; Nb[0.01,0.01]; Ti[0.065,0.065] | 169 | S500MC | D 汽车用钢-汽车结构钢-D11 S500MC
173 | S500MC-1 | B |  |  |  | 0 | 0 | 0 | 0 | 无约束 | 无约束 | ok | 是 |  | C<=0.07; Si[0.1,0.1]; Mn[1,1]; P<=0.015; S<=0.005; Nb[0.01,0.01]; Ti[0.065,0.065] | 169 | S500MC | D 汽车用钢-汽车结构钢-D11 S500MC
173 | S500MC-1 | Sb |  |  |  | 0 | 0 | 0 | 0 | 无约束 | 无约束 | ok | 是 |  | C<=0.07; Si[0.1,0.1]; Mn[1,1]; P<=0.015; S<=0.005; Nb[0.01,0.01]; Ti[0.065,0.065] | 169 | S500MC | D 汽车用钢-汽车结构钢-D11 S500MC
174 | S500MC-2 | C | 0.075 |  | 0.07 | 0.042095 | 0.062926 | 0.07 | 0.007074 | OK | OK | ok | 是 |  | C<=0.07; Si[0.1,0.1]; Mn[1.1,1.1]; P<=0.015; S<=0.005; Nb[0.01,0.01]; Ti[0.075,0.075] | 170 | S500MC | D 汽车用钢-汽车结构钢-D11 S500MC
174 | S500MC-2 | Si | 0.1 | 0.1 | 0.1 | 0 | 0.1 | 0.1 | 0 | OK | OK | ok | 是 |  | C<=0.07; Si[0.1,0.1]; Mn[1.1,1.1]; P<=0.015; S<=0.005; Nb[0.01,0.01]; Ti[0.075,0.075] | 170 | S500MC | D 汽车用钢-汽车结构钢-D11 S500MC
174 | S500MC-2 | Mn | 1.1 | 1.1 | 1.1 | 0.081286 | 1.1 | 1.1 | 0 | OK | OK | ok | 是 |  | C<=0.07; Si[0.1,0.1]; Mn[1.1,1.1]; P<=0.015; S<=0.005; Nb[0.01,0.01]; Ti[0.075,0.075] | 170 | S500MC | D 汽车用钢-汽车结构钢-D11 S500MC
174 | S500MC-2 | P | 0.015 |  | 0.015 | 0 | 0 | 0 | 0 | OK | OK | ok | 是 |  | C<=0.07; Si[0.1,0.1]; Mn[1.1,1.1]; P<=0.015; S<=0.005; Nb[0.01,0.01]; Ti[0.075,0.075] | 170 | S500MC | D 汽车用钢-汽车结构钢-D11 S500MC
174 | S500MC-2 | S | 0.005 |  | 0.005 | 0 | 0 | 0 | 0 | OK | OK | ok | 是 |  | C<=0.07; Si[0.1,0.1]; Mn[1.1,1.1]; P<=0.015; S<=0.005; Nb[0.01,0.01]; Ti[0.075,0.075] | 170 | S500MC | D 汽车用钢-汽车结构钢-D11 S500MC
174 | S500MC-2 | V |  |  |  | 0 | 0 | 0 | 0 | 无约束 | 无约束 | ok | 是 |  | C<=0.07; Si[0.1,0.1]; Mn[1.1,1.1]; P<=0.015; S<=0.005; Nb[0.01,0.01]; Ti[0.075,0.075] | 170 | S500MC | D 汽车用钢-汽车结构钢-D11 S500MC
174 | S500MC-2 | Nb | 0.01 | 0.01 | 0.01 | 0 | 0.01 | 0.01 | 0 | OK | OK | ok | 是 |  | C<=0.07; Si[0.1,0.1]; Mn[1.1,1.1]; P<=0.015; S<=0.005; Nb[0.01,0.01]; Ti[0.075,0.075] | 170 | S500MC | D 汽车用钢-汽车结构钢-D11 S500MC
174 | S500MC-2 | Ti | 0.07 | 0.075 | 0.075 | 0 | 0.075 | 0.075 | 0 | OK | OK | ok | 是 |  | C<=0.07; Si[0.1,0.1]; Mn[1.1,1.1]; P<=0.015; S<=0.005; Nb[0.01,0.01]; Ti[0.075,0.075] | 170 | S500MC | D 汽车用钢-汽车结构钢-D11 S500MC
174 | S500MC-2 | Als | 0.03 |  |  | 0 | 0.034155 | 0.034155 | 0 | 无约束 | 无约束 | ok | 是 |  | C<=0.07; Si[0.1,0.1]; Mn[1.1,1.1]; P<=0.015; S<=0.005; Nb[0.01,0.01]; Ti[0.075,0.075] | 170 | S500MC | D 汽车用钢-汽车结构钢-D11 S500MC
174 | S500MC-2 | Alt |  |  |  | 0 | 0.034155 | 0.034155 | 0 | 无约束 | 无约束 | ok | 是 |  | C<=0.07; Si[0.1,0.1]; Mn[1.1,1.1]; P<=0.015; S<=0.005; Nb[0.01,0.01]; Ti[0.075,0.075] | 170 | S500MC | D 汽车用钢-汽车结构钢-D11 S500MC
174 | S500MC-2 | Cr |  |  |  | 0 | 0 | 0 | 0 | 无约束 | 无约束 | ok | 是 |  | C<=0.07; Si[0.1,0.1]; Mn[1.1,1.1]; P<=0.015; S<=0.005; Nb[0.01,0.01]; Ti[0.075,0.075] | 170 | S500MC | D 汽车用钢-汽车结构钢-D11 S500MC
174 | S500MC-2 | Ni |  |  |  | 0 | 0 | 0 | 0 | 无约束 | 无约束 | ok | 是 |  | C<=0.07; Si[0.1,0.1]; Mn[1.1,1.1]; P<=0.015; S<=0.005; Nb[0.01,0.01]; Ti[0.075,0.075] | 170 | S500MC | D 汽车用钢-汽车结构钢-D11 S500MC
174 | S500MC-2 | Cu |  |  |  | 0 | 0 | 0 | 0 | 无约束 | 无约束 | ok | 是 |  | C<=0.07; Si[0.1,0.1]; Mn[1.1,1.1]; P<=0.015; S<=0.005; Nb[0.01,0.01]; Ti[0.075,0.075] | 170 | S500MC | D 汽车用钢-汽车结构钢-D11 S500MC
174 | S500MC-2 | Mo |  |  |  | 0 | 0 | 0 | 0 | 无约束 | 无约束 | ok | 是 |  | C<=0.07; Si[0.1,0.1]; Mn[1.1,1.1]; P<=0.015; S<=0.005; Nb[0.01,0.01]; Ti[0.075,0.075] | 170 | S500MC | D 汽车用钢-汽车结构钢-D11 S500MC
174 | S500MC-2 | B |  |  |  | 0 | 0 | 0 | 0 | 无约束 | 无约束 | ok | 是 |  | C<=0.07; Si[0.1,0.1]; Mn[1.1,1.1]; P<=0.015; S<=0.005; Nb[0.01,0.01]; Ti[0.075,0.075] | 170 | S500MC | D 汽车用钢-汽车结构钢-D11 S500MC
174 | S500MC-2 | Sb |  |  |  | 0 | 0 | 0 | 0 | 无约束 | 无约束 | ok | 是 |  | C<=0.07; Si[0.1,0.1]; Mn[1.1,1.1]; P<=0.015; S<=0.005; Nb[0.01,0.01]; Ti[0.075,0.075] | 170 | S500MC | D 汽车用钢-汽车结构钢-D11 S500MC
175 | QStE420TM-1 | C | 0.07 |  | 0.065 | 0.048 | 0.0634 | 0.065 | 0.0016 | OK | OK | ok | 是 |  | C<=0.065; Si[0.08,0.08]; Mn[0.95,0.95]; P<=0.015; S<=0.004; Nb[0.01,0.01]; Ti[0.045,0.045] | 171 | QStE420TM | D 汽车用钢-汽车结构钢-D17 QStE420TM
175 | QStE420TM-1 | Si | 0.08 | 0.08 | 0.08 | 0 | 0.08 | 0.08 | 0 | OK | OK | ok | 是 |  | C<=0.065; Si[0.08,0.08]; Mn[0.95,0.95]; P<=0.015; S<=0.004; Nb[0.01,0.01]; Ti[0.045,0.045] | 171 | QStE420TM | D 汽车用钢-汽车结构钢-D17 QStE420TM
175 | QStE420TM-1 | Mn | 0.95 | 0.95 | 0.95 | 0.072 | 0.95 | 0.95 | 0 | OK | OK | ok | 是 |  | C<=0.065; Si[0.08,0.08]; Mn[0.95,0.95]; P<=0.015; S<=0.004; Nb[0.01,0.01]; Ti[0.045,0.045] | 171 | QStE420TM | D 汽车用钢-汽车结构钢-D17 QStE420TM
175 | QStE420TM-1 | P | 0.015 |  | 0.015 | 0 | 0 | 0 | 0 | OK | OK | ok | 是 |  | C<=0.065; Si[0.08,0.08]; Mn[0.95,0.95]; P<=0.015; S<=0.004; Nb[0.01,0.01]; Ti[0.045,0.045] | 171 | QStE420TM | D 汽车用钢-汽车结构钢-D17 QStE420TM
175 | QStE420TM-1 | S | 0.004 |  | 0.004 | 0 | 0 | 0 | 0 | OK | OK | ok | 是 |  | C<=0.065; Si[0.08,0.08]; Mn[0.95,0.95]; P<=0.015; S<=0.004; Nb[0.01,0.01]; Ti[0.045,0.045] | 171 | QStE420TM | D 汽车用钢-汽车结构钢-D17 QStE420TM
175 | QStE420TM-1 | V |  |  |  | 0 | 0 | 0 | 0 | 无约束 | 无约束 | ok | 是 |  | C<=0.065; Si[0.08,0.08]; Mn[0.95,0.95]; P<=0.015; S<=0.004; Nb[0.01,0.01]; Ti[0.045,0.045] | 171 | QStE420TM | D 汽车用钢-汽车结构钢-D17 QStE420TM
175 | QStE420TM-1 | Nb | 0.01 | 0.01 | 0.01 | 0 | 0.01 | 0.01 | 0 | OK | OK | ok | 是 |  | C<=0.065; Si[0.08,0.08]; Mn[0.95,0.95]; P<=0.015; S<=0.004; Nb[0.01,0.01]; Ti[0.045,0.045] | 171 | QStE420TM | D 汽车用钢-汽车结构钢-D17 QStE420TM
175 | QStE420TM-1 | Ti | 0.04 | 0.045 | 0.045 | 0 | 0.045 | 0.045 | 0 | OK | OK | ok | 是 |  | C<=0.065; Si[0.08,0.08]; Mn[0.95,0.95]; P<=0.015; S<=0.004; Nb[0.01,0.01]; Ti[0.045,0.045] | 171 | QStE420TM | D 汽车用钢-汽车结构钢-D17 QStE420TM
175 | QStE420TM-1 | Als | 0.025 |  |  | 0 | 0.031185 | 0.031185 | 0 | 无约束 | 无约束 | ok | 是 |  | C<=0.065; Si[0.08,0.08]; Mn[0.95,0.95]; P<=0.015; S<=0.004; Nb[0.01,0.01]; Ti[0.045,0.045] | 171 | QStE420TM | D 汽车用钢-汽车结构钢-D17 QStE420TM
175 | QStE420TM-1 | Alt |  |  |  | 0 | 0.031185 | 0.031185 | 0 | 无约束 | 无约束 | ok | 是 |  | C<=0.065; Si[0.08,0.08]; Mn[0.95,0.95]; P<=0.015; S<=0.004; Nb[0.01,0.01]; Ti[0.045,0.045] | 171 | QStE420TM | D 汽车用钢-汽车结构钢-D17 QStE420TM
175 | QStE420TM-1 | Cr |  |  |  | 0 | 0 | 0 | 0 | 无约束 | 无约束 | ok | 是 |  | C<=0.065; Si[0.08,0.08]; Mn[0.95,0.95]; P<=0.015; S<=0.004; Nb[0.01,0.01]; Ti[0.045,0.045] | 171 | QStE420TM | D 汽车用钢-汽车结构钢-D17 QStE420TM
175 | QStE420TM-1 | Ni |  |  |  | 0 | 0 | 0 | 0 | 无约束 | 无约束 | ok | 是 |  | C<=0.065; Si[0.08,0.08]; Mn[0.95,0.95]; P<=0.015; S<=0.004; Nb[0.01,0.01]; Ti[0.045,0.045] | 171 | QStE420TM | D 汽车用钢-汽车结构钢-D17 QStE420TM
175 | QStE420TM-1 | Cu |  |  |  | 0 | 0 | 0 | 0 | 无约束 | 无约束 | ok | 是 |  | C<=0.065; Si[0.08,0.08]; Mn[0.95,0.95]; P<=0.015; S<=0.004; Nb[0.01,0.01]; Ti[0.045,0.045] | 171 | QStE420TM | D 汽车用钢-汽车结构钢-D17 QStE420TM
175 | QStE420TM-1 | Mo |  |  |  | 0 | 0 | 0 | 0 | 无约束 | 无约束 | ok | 是 |  | C<=0.065; Si[0.08,0.08]; Mn[0.95,0.95]; P<=0.015; S<=0.004; Nb[0.01,0.01]; Ti[0.045,0.045] | 171 | QStE420TM | D 汽车用钢-汽车结构钢-D17 QStE420TM
175 | QStE420TM-1 | B |  |  |  | 0 | 0 | 0 | 0 | 无约束 | 无约束 | ok | 是 |  | C<=0.065; Si[0.08,0.08]; Mn[0.95,0.95]; P<=0.015; S<=0.004; Nb[0.01,0.01]; Ti[0.045,0.045] | 171 | QStE420TM | D 汽车用钢-汽车结构钢-D17 QStE420TM
175 | QStE420TM-1 | Sb |  |  |  | 0 | 0 | 0 | 0 | 无约束 | 无约束 | ok | 是 |  | C<=0.065; Si[0.08,0.08]; Mn[0.95,0.95]; P<=0.015; S<=0.004; Nb[0.01,0.01]; Ti[0.045,0.045] | 171 | QStE420TM | D 汽车用钢-汽车结构钢-D17 QStE420TM
176 | QStE420TM-2 | C | 0.07 |  | 0.065 | 0.048 | 0.064277 | 0.065 | 0.000723 | OK | OK | ok | 是 |  | C<=0.065; Si[0.08,0.08]; Mn[1,1]; P<=0.015; S<=0.004; Nb[0.015,0.015]; Ti[0.045,0.045] | 172 | QStE420TM | D 汽车用钢-汽车结构钢-D17 QStE420TM
176 | QStE420TM-2 | Si | 0.08 | 0.08 | 0.08 | 0 | 0.08 | 0.08 | 0 | OK | OK | ok | 是 |  | C<=0.065; Si[0.08,0.08]; Mn[1,1]; P<=0.015; S<=0.004; Nb[0.015,0.015]; Ti[0.045,0.045] | 172 | QStE420TM | D 汽车用钢-汽车结构钢-D17 QStE420TM
176 | QStE420TM-2 | Mn | 1 | 1 | 1 | 0.072 | 1 | 1 | 0 | OK | OK | ok | 是 |  | C<=0.065; Si[0.08,0.08]; Mn[1,1]; P<=0.015; S<=0.004; Nb[0.015,0.015]; Ti[0.045,0.045] | 172 | QStE420TM | D 汽车用钢-汽车结构钢-D17 QStE420TM
176 | QStE420TM-2 | P | 0.015 |  | 0.015 | 0 | 0 | 0 | 0 | OK | OK | ok | 是 |  | C<=0.065; Si[0.08,0.08]; Mn[1,1]; P<=0.015; S<=0.004; Nb[0.015,0.015]; Ti[0.045,0.045] | 172 | QStE420TM | D 汽车用钢-汽车结构钢-D17 QStE420TM
176 | QStE420TM-2 | S | 0.004 |  | 0.004 | 0 | 0 | 0 | 0 | OK | OK | ok | 是 |  | C<=0.065; Si[0.08,0.08]; Mn[1,1]; P<=0.015; S<=0.004; Nb[0.015,0.015]; Ti[0.045,0.045] | 172 | QStE420TM | D 汽车用钢-汽车结构钢-D17 QStE420TM
176 | QStE420TM-2 | V |  |  |  | 0 | 0 | 0 | 0 | 无约束 | 无约束 | ok | 是 |  | C<=0.065; Si[0.08,0.08]; Mn[1,1]; P<=0.015; S<=0.004; Nb[0.015,0.015]; Ti[0.045,0.045] | 172 | QStE420TM | D 汽车用钢-汽车结构钢-D17 QStE420TM
176 | QStE420TM-2 | Nb | 0.015 | 0.015 | 0.015 | 0 | 0.015 | 0.015 | 0 | OK | OK | ok | 是 |  | C<=0.065; Si[0.08,0.08]; Mn[1,1]; P<=0.015; S<=0.004; Nb[0.015,0.015]; Ti[0.045,0.045] | 172 | QStE420TM | D 汽车用钢-汽车结构钢-D17 QStE420TM
176 | QStE420TM-2 | Ti | 0.04 | 0.045 | 0.045 | 0 | 0.045 | 0.045 | 0 | OK | OK | ok | 是 |  | C<=0.065; Si[0.08,0.08]; Mn[1,1]; P<=0.015; S<=0.004; Nb[0.015,0.015]; Ti[0.045,0.045] | 172 | QStE420TM | D 汽车用钢-汽车结构钢-D17 QStE420TM
176 | QStE420TM-2 | Als | 0.025 |  |  | 0 | 0.031185 | 0.031185 | 0 | 无约束 | 无约束 | ok | 是 |  | C<=0.065; Si[0.08,0.08]; Mn[1,1]; P<=0.015; S<=0.004; Nb[0.015,0.015]; Ti[0.045,0.045] | 172 | QStE420TM | D 汽车用钢-汽车结构钢-D17 QStE420TM
176 | QStE420TM-2 | Alt |  |  |  | 0 | 0.031185 | 0.031185 | 0 | 无约束 | 无约束 | ok | 是 |  | C<=0.065; Si[0.08,0.08]; Mn[1,1]; P<=0.015; S<=0.004; Nb[0.015,0.015]; Ti[0.045,0.045] | 172 | QStE420TM | D 汽车用钢-汽车结构钢-D17 QStE420TM
176 | QStE420TM-2 | Cr |  |  |  | 0 | 0 | 0 | 0 | 无约束 | 无约束 | ok | 是 |  | C<=0.065; Si[0.08,0.08]; Mn[1,1]; P<=0.015; S<=0.004; Nb[0.015,0.015]; Ti[0.045,0.045] | 172 | QStE420TM | D 汽车用钢-汽车结构钢-D17 QStE420TM
176 | QStE420TM-2 | Ni |  |  |  | 0 | 0 | 0 | 0 | 无约束 | 无约束 | ok | 是 |  | C<=0.065; Si[0.08,0.08]; Mn[1,1]; P<=0.015; S<=0.004; Nb[0.015,0.015]; Ti[0.045,0.045] | 172 | QStE420TM | D 汽车用钢-汽车结构钢-D17 QStE420TM
176 | QStE420TM-2 | Cu |  |  |  | 0 | 0 | 0 | 0 | 无约束 | 无约束 | ok | 是 |  | C<=0.065; Si[0.08,0.08]; Mn[1,1]; P<=0.015; S<=0.004; Nb[0.015,0.015]; Ti[0.045,0.045] | 172 | QStE420TM | D 汽车用钢-汽车结构钢-D17 QStE420TM
176 | QStE420TM-2 | Mo |  |  |  | 0 | 0 | 0 | 0 | 无约束 | 无约束 | ok | 是 |  | C<=0.065; Si[0.08,0.08]; Mn[1,1]; P<=0.015; S<=0.004; Nb[0.015,0.015]; Ti[0.045,0.045] | 172 | QStE420TM | D 汽车用钢-汽车结构钢-D17 QStE420TM
176 | QStE420TM-2 | B |  |  |  | 0 | 0 | 0 | 0 | 无约束 | 无约束 | ok | 是 |  | C<=0.065; Si[0.08,0.08]; Mn[1,1]; P<=0.015; S<=0.004; Nb[0.015,0.015]; Ti[0.045,0.045] | 172 | QStE420TM | D 汽车用钢-汽车结构钢-D17 QStE420TM
176 | QStE420TM-2 | Sb |  |  |  | 0 | 0 | 0 | 0 | 无约束 | 无约束 | ok | 是 |  | C<=0.065; Si[0.08,0.08]; Mn[1,1]; P<=0.015; S<=0.004; Nb[0.015,0.015]; Ti[0.045,0.045] | 172 | QStE420TM | D 汽车用钢-汽车结构钢-D17 QStE420TM
177 | QStE500TM-1 | C | 0.075 |  | 0.07 | 0.042095 | 0.061172 | 0.07 | 0.008828 | OK | OK | ok | 是 |  | C<=0.07; Si[0.1,0.1]; Mn[1,1]; P<=0.015; S<=0.005; Nb[0.01,0.01]; Ti[0.065,0.065] | 173 | QStE500TM | D 汽车用钢-汽车结构钢-D12 QStE500TM
177 | QStE500TM-1 | Si | 0.1 | 0.1 | 0.1 | 0 | 0.1 | 0.1 | 0 | OK | OK | ok | 是 |  | C<=0.07; Si[0.1,0.1]; Mn[1,1]; P<=0.015; S<=0.005; Nb[0.01,0.01]; Ti[0.065,0.065] | 173 | QStE500TM | D 汽车用钢-汽车结构钢-D12 QStE500TM
177 | QStE500TM-1 | Mn | 1 | 1 | 1 | 0.081286 | 1 | 1 | 0 | OK | OK | ok | 是 |  | C<=0.07; Si[0.1,0.1]; Mn[1,1]; P<=0.015; S<=0.005; Nb[0.01,0.01]; Ti[0.065,0.065] | 173 | QStE500TM | D 汽车用钢-汽车结构钢-D12 QStE500TM
177 | QStE500TM-1 | P | 0.015 |  | 0.015 | 0 | 0 | 0 | 0 | OK | OK | ok | 是 |  | C<=0.07; Si[0.1,0.1]; Mn[1,1]; P<=0.015; S<=0.005; Nb[0.01,0.01]; Ti[0.065,0.065] | 173 | QStE500TM | D 汽车用钢-汽车结构钢-D12 QStE500TM
177 | QStE500TM-1 | S | 0.005 |  | 0.005 | 0 | 0 | 0 | 0 | OK | OK | ok | 是 |  | C<=0.07; Si[0.1,0.1]; Mn[1,1]; P<=0.015; S<=0.005; Nb[0.01,0.01]; Ti[0.065,0.065] | 173 | QStE500TM | D 汽车用钢-汽车结构钢-D12 QStE500TM
177 | QStE500TM-1 | V |  |  |  | 0 | 0 | 0 | 0 | 无约束 | 无约束 | ok | 是 |  | C<=0.07; Si[0.1,0.1]; Mn[1,1]; P<=0.015; S<=0.005; Nb[0.01,0.01]; Ti[0.065,0.065] | 173 | QStE500TM | D 汽车用钢-汽车结构钢-D12 QStE500TM
177 | QStE500TM-1 | Nb | 0.01 | 0.01 | 0.01 | 0 | 0.01 | 0.01 | 0 | OK | OK | ok | 是 |  | C<=0.07; Si[0.1,0.1]; Mn[1,1]; P<=0.015; S<=0.005; Nb[0.01,0.01]; Ti[0.065,0.065] | 173 | QStE500TM | D 汽车用钢-汽车结构钢-D12 QStE500TM
177 | QStE500TM-1 | Ti | 0.06 | 0.065 | 0.065 | 0 | 0.065 | 0.065 | 0 | OK | OK | ok | 是 |  | C<=0.07; Si[0.1,0.1]; Mn[1,1]; P<=0.015; S<=0.005; Nb[0.01,0.01]; Ti[0.065,0.065] | 173 | QStE500TM | D 汽车用钢-汽车结构钢-D12 QStE500TM
177 | QStE500TM-1 | Als | 0.03 |  |  | 0 | 0.031185 | 0.031185 | 0 | 无约束 | 无约束 | ok | 是 |  | C<=0.07; Si[0.1,0.1]; Mn[1,1]; P<=0.015; S<=0.005; Nb[0.01,0.01]; Ti[0.065,0.065] | 173 | QStE500TM | D 汽车用钢-汽车结构钢-D12 QStE500TM
177 | QStE500TM-1 | Alt |  |  |  | 0 | 0.031185 | 0.031185 | 0 | 无约束 | 无约束 | ok | 是 |  | C<=0.07; Si[0.1,0.1]; Mn[1,1]; P<=0.015; S<=0.005; Nb[0.01,0.01]; Ti[0.065,0.065] | 173 | QStE500TM | D 汽车用钢-汽车结构钢-D12 QStE500TM
177 | QStE500TM-1 | Cr |  |  |  | 0 | 0 | 0 | 0 | 无约束 | 无约束 | ok | 是 |  | C<=0.07; Si[0.1,0.1]; Mn[1,1]; P<=0.015; S<=0.005; Nb[0.01,0.01]; Ti[0.065,0.065] | 173 | QStE500TM | D 汽车用钢-汽车结构钢-D12 QStE500TM
177 | QStE500TM-1 | Ni |  |  |  | 0 | 0 | 0 | 0 | 无约束 | 无约束 | ok | 是 |  | C<=0.07; Si[0.1,0.1]; Mn[1,1]; P<=0.015; S<=0.005; Nb[0.01,0.01]; Ti[0.065,0.065] | 173 | QStE500TM | D 汽车用钢-汽车结构钢-D12 QStE500TM
177 | QStE500TM-1 | Cu |  |  |  | 0 | 0 | 0 | 0 | 无约束 | 无约束 | ok | 是 |  | C<=0.07; Si[0.1,0.1]; Mn[1,1]; P<=0.015; S<=0.005; Nb[0.01,0.01]; Ti[0.065,0.065] | 173 | QStE500TM | D 汽车用钢-汽车结构钢-D12 QStE500TM
177 | QStE500TM-1 | Mo |  |  |  | 0 | 0 | 0 | 0 | 无约束 | 无约束 | ok | 是 |  | C<=0.07; Si[0.1,0.1]; Mn[1,1]; P<=0.015; S<=0.005; Nb[0.01,0.01]; Ti[0.065,0.065] | 173 | QStE500TM | D 汽车用钢-汽车结构钢-D12 QStE500TM
177 | QStE500TM-1 | B |  |  |  | 0 | 0 | 0 | 0 | 无约束 | 无约束 | ok | 是 |  | C<=0.07; Si[0.1,0.1]; Mn[1,1]; P<=0.015; S<=0.005; Nb[0.01,0.01]; Ti[0.065,0.065] | 173 | QStE500TM | D 汽车用钢-汽车结构钢-D12 QStE500TM
177 | QStE500TM-1 | Sb |  |  |  | 0 | 0 | 0 | 0 | 无约束 | 无约束 | ok | 是 |  | C<=0.07; Si[0.1,0.1]; Mn[1,1]; P<=0.015; S<=0.005; Nb[0.01,0.01]; Ti[0.065,0.065] | 173 | QStE500TM | D 汽车用钢-汽车结构钢-D12 QStE500TM
178 | QStE500TM-2 | C | 0.075 |  | 0.07 | 0.042095 | 0.062926 | 0.07 | 0.007074 | OK | OK | ok | 是 |  | C<=0.07; Si[0.1,0.1]; Mn[1.1,1.1]; P<=0.015; S<=0.005; Nb[0.01,0.01]; Ti[0.075,0.075] | 174 | QStE500TM | D 汽车用钢-汽车结构钢-D12 QStE500TM
178 | QStE500TM-2 | Si | 0.1 | 0.1 | 0.1 | 0 | 0.1 | 0.1 | 0 | OK | OK | ok | 是 |  | C<=0.07; Si[0.1,0.1]; Mn[1.1,1.1]; P<=0.015; S<=0.005; Nb[0.01,0.01]; Ti[0.075,0.075] | 174 | QStE500TM | D 汽车用钢-汽车结构钢-D12 QStE500TM
178 | QStE500TM-2 | Mn | 1.1 | 1.1 | 1.1 | 0.081286 | 1.1 | 1.1 | 0 | OK | OK | ok | 是 |  | C<=0.07; Si[0.1,0.1]; Mn[1.1,1.1]; P<=0.015; S<=0.005; Nb[0.01,0.01]; Ti[0.075,0.075] | 174 | QStE500TM | D 汽车用钢-汽车结构钢-D12 QStE500TM
178 | QStE500TM-2 | P | 0.015 |  | 0.015 | 0 | 0 | 0 | 0 | OK | OK | ok | 是 |  | C<=0.07; Si[0.1,0.1]; Mn[1.1,1.1]; P<=0.015; S<=0.005; Nb[0.01,0.01]; Ti[0.075,0.075] | 174 | QStE500TM | D 汽车用钢-汽车结构钢-D12 QStE500TM
178 | QStE500TM-2 | S | 0.005 |  | 0.005 | 0 | 0 | 0 | 0 | OK | OK | ok | 是 |  | C<=0.07; Si[0.1,0.1]; Mn[1.1,1.1]; P<=0.015; S<=0.005; Nb[0.01,0.01]; Ti[0.075,0.075] | 174 | QStE500TM | D 汽车用钢-汽车结构钢-D12 QStE500TM
178 | QStE500TM-2 | V |  |  |  | 0 | 0 | 0 | 0 | 无约束 | 无约束 | ok | 是 |  | C<=0.07; Si[0.1,0.1]; Mn[1.1,1.1]; P<=0.015; S<=0.005; Nb[0.01,0.01]; Ti[0.075,0.075] | 174 | QStE500TM | D 汽车用钢-汽车结构钢-D12 QStE500TM
178 | QStE500TM-2 | Nb | 0.01 | 0.01 | 0.01 | 0 | 0.01 | 0.01 | 0 | OK | OK | ok | 是 |  | C<=0.07; Si[0.1,0.1]; Mn[1.1,1.1]; P<=0.015; S<=0.005; Nb[0.01,0.01]; Ti[0.075,0.075] | 174 | QStE500TM | D 汽车用钢-汽车结构钢-D12 QStE500TM
178 | QStE500TM-2 | Ti | 0.07 | 0.075 | 0.075 | 0 | 0.075 | 0.075 | 0 | OK | OK | ok | 是 |  | C<=0.07; Si[0.1,0.1]; Mn[1.1,1.1]; P<=0.015; S<=0.005; Nb[0.01,0.01]; Ti[0.075,0.075] | 174 | QStE500TM | D 汽车用钢-汽车结构钢-D12 QStE500TM
178 | QStE500TM-2 | Als | 0.03 |  |  | 0 | 0.031185 | 0.031185 | 0 | 无约束 | 无约束 | ok | 是 |  | C<=0.07; Si[0.1,0.1]; Mn[1.1,1.1]; P<=0.015; S<=0.005; Nb[0.01,0.01]; Ti[0.075,0.075] | 174 | QStE500TM | D 汽车用钢-汽车结构钢-D12 QStE500TM
178 | QStE500TM-2 | Alt |  |  |  | 0 | 0.031185 | 0.031185 | 0 | 无约束 | 无约束 | ok | 是 |  | C<=0.07; Si[0.1,0.1]; Mn[1.1,1.1]; P<=0.015; S<=0.005; Nb[0.01,0.01]; Ti[0.075,0.075] | 174 | QStE500TM | D 汽车用钢-汽车结构钢-D12 QStE500TM
178 | QStE500TM-2 | Cr |  |  |  | 0 | 0 | 0 | 0 | 无约束 | 无约束 | ok | 是 |  | C<=0.07; Si[0.1,0.1]; Mn[1.1,1.1]; P<=0.015; S<=0.005; Nb[0.01,0.01]; Ti[0.075,0.075] | 174 | QStE500TM | D 汽车用钢-汽车结构钢-D12 QStE500TM
178 | QStE500TM-2 | Ni |  |  |  | 0 | 0 | 0 | 0 | 无约束 | 无约束 | ok | 是 |  | C<=0.07; Si[0.1,0.1]; Mn[1.1,1.1]; P<=0.015; S<=0.005; Nb[0.01,0.01]; Ti[0.075,0.075] | 174 | QStE500TM | D 汽车用钢-汽车结构钢-D12 QStE500TM
178 | QStE500TM-2 | Cu |  |  |  | 0 | 0 | 0 | 0 | 无约束 | 无约束 | ok | 是 |  | C<=0.07; Si[0.1,0.1]; Mn[1.1,1.1]; P<=0.015; S<=0.005; Nb[0.01,0.01]; Ti[0.075,0.075] | 174 | QStE500TM | D 汽车用钢-汽车结构钢-D12 QStE500TM
178 | QStE500TM-2 | Mo |  |  |  | 0 | 0 | 0 | 0 | 无约束 | 无约束 | ok | 是 |  | C<=0.07; Si[0.1,0.1]; Mn[1.1,1.1]; P<=0.015; S<=0.005; Nb[0.01,0.01]; Ti[0.075,0.075] | 174 | QStE500TM | D 汽车用钢-汽车结构钢-D12 QStE500TM
178 | QStE500TM-2 | B |  |  |  | 0 | 0 | 0 | 0 | 无约束 | 无约束 | ok | 是 |  | C<=0.07; Si[0.1,0.1]; Mn[1.1,1.1]; P<=0.015; S<=0.005; Nb[0.01,0.01]; Ti[0.075,0.075] | 174 | QStE500TM | D 汽车用钢-汽车结构钢-D12 QStE500TM
178 | QStE500TM-2 | Sb |  |  |  | 0 | 0 | 0 | 0 | 无约束 | 无约束 | ok | 是 |  | C<=0.07; Si[0.1,0.1]; Mn[1.1,1.1]; P<=0.015; S<=0.005; Nb[0.01,0.01]; Ti[0.075,0.075] | 174 | QStE500TM | D 汽车用钢-汽车结构钢-D12 QStE500TM
179 | QStE700TM-1 | C | 0.075 |  | 0.07 | 0.042111 | 0.063278 | 0.07 | 0.006722 | OK | OK | ok | 是 |  | C<=0.07; Si[0.2,0.2]; Mn[1.75,1.75]; P<=0.015; S<=0.005; Nb[0.07,0.07]; Ti[0.12,0.12] | 175 | QStE700TM | D 汽车用钢-汽车结构钢-D19 QStE700TM
179 | QStE700TM-1 | Si | 0.2 | 0.2 | 0.2 | 0 | 0.2 | 0.2 | 0 | OK | OK | ok | 是 |  | C<=0.07; Si[0.2,0.2]; Mn[1.75,1.75]; P<=0.015; S<=0.005; Nb[0.07,0.07]; Ti[0.12,0.12] | 175 | QStE700TM | D 汽车用钢-汽车结构钢-D19 QStE700TM
179 | QStE700TM-1 | Mn | 1.75 | 1.75 | 1.75 | 0.093667 | 1.75 | 1.75 | 0 | OK | OK | ok | 是 |  | C<=0.07; Si[0.2,0.2]; Mn[1.75,1.75]; P<=0.015; S<=0.005; Nb[0.07,0.07]; Ti[0.12,0.12] | 175 | QStE700TM | D 汽车用钢-汽车结构钢-D19 QStE700TM
179 | QStE700TM-1 | P | 0.015 |  | 0.015 | 0 | 0 | 0 | 0 | OK | OK | ok | 是 |  | C<=0.07; Si[0.2,0.2]; Mn[1.75,1.75]; P<=0.015; S<=0.005; Nb[0.07,0.07]; Ti[0.12,0.12] | 175 | QStE700TM | D 汽车用钢-汽车结构钢-D19 QStE700TM
179 | QStE700TM-1 | S | 0.005 |  | 0.005 | 0 | 0 | 0 | 0 | OK | OK | ok | 是 |  | C<=0.07; Si[0.2,0.2]; Mn[1.75,1.75]; P<=0.015; S<=0.005; Nb[0.07,0.07]; Ti[0.12,0.12] | 175 | QStE700TM | D 汽车用钢-汽车结构钢-D19 QStE700TM
179 | QStE700TM-1 | V |  |  |  | 0 | 0 | 0 | 0 | 无约束 | 无约束 | ok | 是 |  | C<=0.07; Si[0.2,0.2]; Mn[1.75,1.75]; P<=0.015; S<=0.005; Nb[0.07,0.07]; Ti[0.12,0.12] | 175 | QStE700TM | D 汽车用钢-汽车结构钢-D19 QStE700TM
179 | QStE700TM-1 | Nb | 0.07 | 0.07 | 0.07 | 0 | 0.07 | 0.07 | 0 | OK | OK | ok | 是 |  | C<=0.07; Si[0.2,0.2]; Mn[1.75,1.75]; P<=0.015; S<=0.005; Nb[0.07,0.07]; Ti[0.12,0.12] | 175 | QStE700TM | D 汽车用钢-汽车结构钢-D19 QStE700TM
179 | QStE700TM-1 | Ti | 0.115 | 0.12 | 0.12 | 0 | 0.12 | 0.12 | 0 | OK | OK | ok | 是 |  | C<=0.07; Si[0.2,0.2]; Mn[1.75,1.75]; P<=0.015; S<=0.005; Nb[0.07,0.07]; Ti[0.12,0.12] | 175 | QStE700TM | D 汽车用钢-汽车结构钢-D19 QStE700TM
179 | QStE700TM-1 | Als | 0.03 |  |  | 0 | 0.031185 | 0.031185 | 0 | 无约束 | 无约束 | ok | 是 |  | C<=0.07; Si[0.2,0.2]; Mn[1.75,1.75]; P<=0.015; S<=0.005; Nb[0.07,0.07]; Ti[0.12,0.12] | 175 | QStE700TM | D 汽车用钢-汽车结构钢-D19 QStE700TM
179 | QStE700TM-1 | Alt |  |  |  | 0 | 0.031185 | 0.031185 | 0 | 无约束 | 无约束 | ok | 是 |  | C<=0.07; Si[0.2,0.2]; Mn[1.75,1.75]; P<=0.015; S<=0.005; Nb[0.07,0.07]; Ti[0.12,0.12] | 175 | QStE700TM | D 汽车用钢-汽车结构钢-D19 QStE700TM
179 | QStE700TM-1 | Cr |  |  |  | 0 | 0 | 0 | 0 | 无约束 | 无约束 | ok | 是 |  | C<=0.07; Si[0.2,0.2]; Mn[1.75,1.75]; P<=0.015; S<=0.005; Nb[0.07,0.07]; Ti[0.12,0.12] | 175 | QStE700TM | D 汽车用钢-汽车结构钢-D19 QStE700TM
179 | QStE700TM-1 | Ni |  |  |  | 0 | 0 | 0 | 0 | 无约束 | 无约束 | ok | 是 |  | C<=0.07; Si[0.2,0.2]; Mn[1.75,1.75]; P<=0.015; S<=0.005; Nb[0.07,0.07]; Ti[0.12,0.12] | 175 | QStE700TM | D 汽车用钢-汽车结构钢-D19 QStE700TM
179 | QStE700TM-1 | Cu |  |  |  | 0 | 0 | 0 | 0 | 无约束 | 无约束 | ok | 是 |  | C<=0.07; Si[0.2,0.2]; Mn[1.75,1.75]; P<=0.015; S<=0.005; Nb[0.07,0.07]; Ti[0.12,0.12] | 175 | QStE700TM | D 汽车用钢-汽车结构钢-D19 QStE700TM
179 | QStE700TM-1 | Mo |  |  |  | 0 | 0 | 0 | 0 | 无约束 | 无约束 | ok | 是 |  | C<=0.07; Si[0.2,0.2]; Mn[1.75,1.75]; P<=0.015; S<=0.005; Nb[0.07,0.07]; Ti[0.12,0.12] | 175 | QStE700TM | D 汽车用钢-汽车结构钢-D19 QStE700TM
179 | QStE700TM-1 | B |  |  |  | 0 | 0 | 0 | 0 | 无约束 | 无约束 | ok | 是 |  | C<=0.07; Si[0.2,0.2]; Mn[1.75,1.75]; P<=0.015; S<=0.005; Nb[0.07,0.07]; Ti[0.12,0.12] | 175 | QStE700TM | D 汽车用钢-汽车结构钢-D19 QStE700TM
179 | QStE700TM-1 | Sb |  |  |  | 0 | 0 | 0 | 0 | 无约束 | 无约束 | ok | 是 |  | C<=0.07; Si[0.2,0.2]; Mn[1.75,1.75]; P<=0.015; S<=0.005; Nb[0.07,0.07]; Ti[0.12,0.12] | 175 | QStE700TM | D 汽车用钢-汽车结构钢-D19 QStE700TM
180 | QStE700TM-2 | C | 0.075 |  | 0.07 | 0.0425 | 0.064448 | 0.07 | 0.005552 | OK | OK | ok | 是 |  | C<=0.07; Si[0.2,0.2]; Mn[1.85,1.85]; P<=0.015; S<=0.005; Nb[0.075,0.075]; Ti[0.12,0.12] | 176 | QStE700TM | D 汽车用钢-汽车结构钢-D19 QStE700TM
180 | QStE700TM-2 | Si | 0.2 | 0.2 | 0.2 | 0 | 0.2 | 0.2 | 0 | OK | OK | ok | 是 |  | C<=0.07; Si[0.2,0.2]; Mn[1.85,1.85]; P<=0.015; S<=0.005; Nb[0.075,0.075]; Ti[0.12,0.12] | 176 | QStE700TM | D 汽车用钢-汽车结构钢-D19 QStE700TM
180 | QStE700TM-2 | Mn | 1.85 | 1.85 | 1.85 | 0.08575 | 1.85 | 1.85 | 0 | OK | OK | ok | 是 |  | C<=0.07; Si[0.2,0.2]; Mn[1.85,1.85]; P<=0.015; S<=0.005; Nb[0.075,0.075]; Ti[0.12,0.12] | 176 | QStE700TM | D 汽车用钢-汽车结构钢-D19 QStE700TM
180 | QStE700TM-2 | P | 0.015 |  | 0.015 | 0 | 0 | 0 | 0 | OK | OK | ok | 是 |  | C<=0.07; Si[0.2,0.2]; Mn[1.85,1.85]; P<=0.015; S<=0.005; Nb[0.075,0.075]; Ti[0.12,0.12] | 176 | QStE700TM | D 汽车用钢-汽车结构钢-D19 QStE700TM
180 | QStE700TM-2 | S | 0.005 |  | 0.005 | 0 | 0 | 0 | 0 | OK | OK | ok | 是 |  | C<=0.07; Si[0.2,0.2]; Mn[1.85,1.85]; P<=0.015; S<=0.005; Nb[0.075,0.075]; Ti[0.12,0.12] | 176 | QStE700TM | D 汽车用钢-汽车结构钢-D19 QStE700TM
180 | QStE700TM-2 | V |  |  |  | 0 | 0 | 0 | 0 | 无约束 | 无约束 | ok | 是 |  | C<=0.07; Si[0.2,0.2]; Mn[1.85,1.85]; P<=0.015; S<=0.005; Nb[0.075,0.075]; Ti[0.12,0.12] | 176 | QStE700TM | D 汽车用钢-汽车结构钢-D19 QStE700TM
180 | QStE700TM-2 | Nb | 0.075 | 0.075 | 0.075 | 0 | 0.075 | 0.075 | 0 | OK | OK | ok | 是 |  | C<=0.07; Si[0.2,0.2]; Mn[1.85,1.85]; P<=0.015; S<=0.005; Nb[0.075,0.075]; Ti[0.12,0.12] | 176 | QStE700TM | D 汽车用钢-汽车结构钢-D19 QStE700TM
180 | QStE700TM-2 | Ti | 0.115 | 0.12 | 0.12 | 0 | 0.12 | 0.12 | 0 | OK | OK | ok | 是 |  | C<=0.07; Si[0.2,0.2]; Mn[1.85,1.85]; P<=0.015; S<=0.005; Nb[0.075,0.075]; Ti[0.12,0.12] | 176 | QStE700TM | D 汽车用钢-汽车结构钢-D19 QStE700TM
180 | QStE700TM-2 | Als | 0.03 |  |  | 0 | 0.031185 | 0.031185 | 0 | 无约束 | 无约束 | ok | 是 |  | C<=0.07; Si[0.2,0.2]; Mn[1.85,1.85]; P<=0.015; S<=0.005; Nb[0.075,0.075]; Ti[0.12,0.12] | 176 | QStE700TM | D 汽车用钢-汽车结构钢-D19 QStE700TM
180 | QStE700TM-2 | Alt |  |  |  | 0 | 0.031185 | 0.031185 | 0 | 无约束 | 无约束 | ok | 是 |  | C<=0.07; Si[0.2,0.2]; Mn[1.85,1.85]; P<=0.015; S<=0.005; Nb[0.075,0.075]; Ti[0.12,0.12] | 176 | QStE700TM | D 汽车用钢-汽车结构钢-D19 QStE700TM
180 | QStE700TM-2 | Cr |  |  |  | 0 | 0 | 0 | 0 | 无约束 | 无约束 | ok | 是 |  | C<=0.07; Si[0.2,0.2]; Mn[1.85,1.85]; P<=0.015; S<=0.005; Nb[0.075,0.075]; Ti[0.12,0.12] | 176 | QStE700TM | D 汽车用钢-汽车结构钢-D19 QStE700TM
180 | QStE700TM-2 | Ni |  |  |  | 0 | 0 | 0 | 0 | 无约束 | 无约束 | ok | 是 |  | C<=0.07; Si[0.2,0.2]; Mn[1.85,1.85]; P<=0.015; S<=0.005; Nb[0.075,0.075]; Ti[0.12,0.12] | 176 | QStE700TM | D 汽车用钢-汽车结构钢-D19 QStE700TM
180 | QStE700TM-2 | Cu |  |  |  | 0 | 0 | 0 | 0 | 无约束 | 无约束 | ok | 是 |  | C<=0.07; Si[0.2,0.2]; Mn[1.85,1.85]; P<=0.015; S<=0.005; Nb[0.075,0.075]; Ti[0.12,0.12] | 176 | QStE700TM | D 汽车用钢-汽车结构钢-D19 QStE700TM
180 | QStE700TM-2 | Mo |  |  |  | 0 | 0 | 0 | 0 | 无约束 | 无约束 | ok | 是 |  | C<=0.07; Si[0.2,0.2]; Mn[1.85,1.85]; P<=0.015; S<=0.005; Nb[0.075,0.075]; Ti[0.12,0.12] | 176 | QStE700TM | D 汽车用钢-汽车结构钢-D19 QStE700TM
180 | QStE700TM-2 | B |  |  |  | 0 | 0 | 0 | 0 | 无约束 | 无约束 | ok | 是 |  | C<=0.07; Si[0.2,0.2]; Mn[1.85,1.85]; P<=0.015; S<=0.005; Nb[0.075,0.075]; Ti[0.12,0.12] | 176 | QStE700TM | D 汽车用钢-汽车结构钢-D19 QStE700TM
180 | QStE700TM-2 | Sb |  |  |  | 0 | 0 | 0 | 0 | 无约束 | 无约束 | ok | 是 |  | C<=0.07; Si[0.2,0.2]; Mn[1.85,1.85]; P<=0.015; S<=0.005; Nb[0.075,0.075]; Ti[0.12,0.12] | 176 | QStE700TM | D 汽车用钢-汽车结构钢-D19 QStE700TM
181 | BX700 | C | 0.075 |  | 0.07 | 0.0375 | 0.07253 | 0.07 | -0.00253 | NG | OK | ok | 否 | C高于上限：0.0725% > 0.0700% | C<=0.07; Si[0.25,0.25]; Mn[1.8,1.8]; P<=0.02; S<=0.01; Nb[0.01,0.01]; Ti[0.1,0.1] | 177 | BX700 | B 低合金钢-保险箱用钢-B45 BX700
181 | BX700 | Si | 0.25 | 0.25 | 0.25 | 0 | 0.25 | 0.25 | 0 | OK | OK | ok | 否 | C高于上限：0.0725% > 0.0700% | C<=0.07; Si[0.25,0.25]; Mn[1.8,1.8]; P<=0.02; S<=0.01; Nb[0.01,0.01]; Ti[0.1,0.1] | 177 | BX700 | B 低合金钢-保险箱用钢-B45 BX700
181 | BX700 | Mn | 1.8 | 1.8 | 1.8 | 0.09 | 1.8 | 1.8 | 0 | OK | OK | ok | 否 | C高于上限：0.0725% > 0.0700% | C<=0.07; Si[0.25,0.25]; Mn[1.8,1.8]; P<=0.02; S<=0.01; Nb[0.01,0.01]; Ti[0.1,0.1] | 177 | BX700 | B 低合金钢-保险箱用钢-B45 BX700
181 | BX700 | P | 0.02 |  | 0.02 | 0 | 0 | 0 | 0 | OK | OK | ok | 否 | C高于上限：0.0725% > 0.0700% | C<=0.07; Si[0.25,0.25]; Mn[1.8,1.8]; P<=0.02; S<=0.01; Nb[0.01,0.01]; Ti[0.1,0.1] | 177 | BX700 | B 低合金钢-保险箱用钢-B45 BX700
181 | BX700 | S | 0.01 |  | 0.01 | 0 | 0 | 0 | 0 | OK | OK | ok | 否 | C高于上限：0.0725% > 0.0700% | C<=0.07; Si[0.25,0.25]; Mn[1.8,1.8]; P<=0.02; S<=0.01; Nb[0.01,0.01]; Ti[0.1,0.1] | 177 | BX700 | B 低合金钢-保险箱用钢-B45 BX700
181 | BX700 | V |  |  |  | 0 | 0 | 0 | 0 | 无约束 | 无约束 | ok | 否 | C高于上限：0.0725% > 0.0700% | C<=0.07; Si[0.25,0.25]; Mn[1.8,1.8]; P<=0.02; S<=0.01; Nb[0.01,0.01]; Ti[0.1,0.1] | 177 | BX700 | B 低合金钢-保险箱用钢-B45 BX700
181 | BX700 | Nb | 0.01 | 0.01 | 0.01 | 0 | 0.01 | 0.01 | 0 | OK | OK | ok | 否 | C高于上限：0.0725% > 0.0700% | C<=0.07; Si[0.25,0.25]; Mn[1.8,1.8]; P<=0.02; S<=0.01; Nb[0.01,0.01]; Ti[0.1,0.1] | 177 | BX700 | B 低合金钢-保险箱用钢-B45 BX700
181 | BX700 | Ti | 0.095 | 0.1 | 0.1 | 0 | 0.1 | 0.1 | 0 | OK | OK | ok | 否 | C高于上限：0.0725% > 0.0700% | C<=0.07; Si[0.25,0.25]; Mn[1.8,1.8]; P<=0.02; S<=0.01; Nb[0.01,0.01]; Ti[0.1,0.1] | 177 | BX700 | B 低合金钢-保险箱用钢-B45 BX700
181 | BX700 | Als | 0.03 |  |  | 0 | 0.031185 | 0.031185 | 0 | 无约束 | 无约束 | ok | 否 | C高于上限：0.0725% > 0.0700% | C<=0.07; Si[0.25,0.25]; Mn[1.8,1.8]; P<=0.02; S<=0.01; Nb[0.01,0.01]; Ti[0.1,0.1] | 177 | BX700 | B 低合金钢-保险箱用钢-B45 BX700
181 | BX700 | Alt |  |  |  | 0 | 0.031185 | 0.031185 | 0 | 无约束 | 无约束 | ok | 否 | C高于上限：0.0725% > 0.0700% | C<=0.07; Si[0.25,0.25]; Mn[1.8,1.8]; P<=0.02; S<=0.01; Nb[0.01,0.01]; Ti[0.1,0.1] | 177 | BX700 | B 低合金钢-保险箱用钢-B45 BX700
181 | BX700 | Cr |  |  |  | 0 | 0 | 0 | 0 | 无约束 | 无约束 | ok | 否 | C高于上限：0.0725% > 0.0700% | C<=0.07; Si[0.25,0.25]; Mn[1.8,1.8]; P<=0.02; S<=0.01; Nb[0.01,0.01]; Ti[0.1,0.1] | 177 | BX700 | B 低合金钢-保险箱用钢-B45 BX700
181 | BX700 | Ni |  |  |  | 0 | 0 | 0 | 0 | 无约束 | 无约束 | ok | 否 | C高于上限：0.0725% > 0.0700% | C<=0.07; Si[0.25,0.25]; Mn[1.8,1.8]; P<=0.02; S<=0.01; Nb[0.01,0.01]; Ti[0.1,0.1] | 177 | BX700 | B 低合金钢-保险箱用钢-B45 BX700
181 | BX700 | Cu |  |  |  | 0 | 0 | 0 | 0 | 无约束 | 无约束 | ok | 否 | C高于上限：0.0725% > 0.0700% | C<=0.07; Si[0.25,0.25]; Mn[1.8,1.8]; P<=0.02; S<=0.01; Nb[0.01,0.01]; Ti[0.1,0.1] | 177 | BX700 | B 低合金钢-保险箱用钢-B45 BX700
181 | BX700 | Mo |  |  |  | 0 | 0 | 0 | 0 | 无约束 | 无约束 | ok | 否 | C高于上限：0.0725% > 0.0700% | C<=0.07; Si[0.25,0.25]; Mn[1.8,1.8]; P<=0.02; S<=0.01; Nb[0.01,0.01]; Ti[0.1,0.1] | 177 | BX700 | B 低合金钢-保险箱用钢-B45 BX700
181 | BX700 | B |  |  |  | 0 | 0 | 0 | 0 | 无约束 | 无约束 | ok | 否 | C高于上限：0.0725% > 0.0700% | C<=0.07; Si[0.25,0.25]; Mn[1.8,1.8]; P<=0.02; S<=0.01; Nb[0.01,0.01]; Ti[0.1,0.1] | 177 | BX700 | B 低合金钢-保险箱用钢-B45 BX700
181 | BX700 | Sb |  |  |  | 0 | 0 | 0 | 0 | 无约束 | 无约束 | ok | 否 | C高于上限：0.0725% > 0.0700% | C<=0.07; Si[0.25,0.25]; Mn[1.8,1.8]; P<=0.02; S<=0.01; Nb[0.01,0.01]; Ti[0.1,0.1] | 177 | BX700 | B 低合金钢-保险箱用钢-B45 BX700
182 | SR700 | C | 0.075 |  | 0.07 | 0.041 | 0.066263 | 0.07 | 0.003737 | OK | OK | ok | 是 |  | C<=0.07; Si[0.25,0.25]; Mn[1.8,1.8]; P<=0.02; S<=0.01; Nb[0.01,0.01]; Ti[0.1,0.1] | 178 | SR700 | B 低合金钢-保险箱用钢-B58 SR700
182 | SR700 | Si | 0.25 | 0.25 | 0.25 | 0 | 0.25 | 0.25 | 0 | OK | OK | ok | 是 |  | C<=0.07; Si[0.25,0.25]; Mn[1.8,1.8]; P<=0.02; S<=0.01; Nb[0.01,0.01]; Ti[0.1,0.1] | 178 | SR700 | B 低合金钢-保险箱用钢-B58 SR700
182 | SR700 | Mn | 1.8 | 1.8 | 1.8 | 0.106 | 1.8 | 1.8 | 0 | OK | OK | ok | 是 |  | C<=0.07; Si[0.25,0.25]; Mn[1.8,1.8]; P<=0.02; S<=0.01; Nb[0.01,0.01]; Ti[0.1,0.1] | 178 | SR700 | B 低合金钢-保险箱用钢-B58 SR700
182 | SR700 | P | 0.02 |  | 0.02 | 0 | 0 | 0 | 0 | OK | OK | ok | 是 |  | C<=0.07; Si[0.25,0.25]; Mn[1.8,1.8]; P<=0.02; S<=0.01; Nb[0.01,0.01]; Ti[0.1,0.1] | 178 | SR700 | B 低合金钢-保险箱用钢-B58 SR700
182 | SR700 | S | 0.01 |  | 0.01 | 0 | 0 | 0 | 0 | OK | OK | ok | 是 |  | C<=0.07; Si[0.25,0.25]; Mn[1.8,1.8]; P<=0.02; S<=0.01; Nb[0.01,0.01]; Ti[0.1,0.1] | 178 | SR700 | B 低合金钢-保险箱用钢-B58 SR700
182 | SR700 | V |  |  |  | 0 | 0 | 0 | 0 | 无约束 | 无约束 | ok | 是 |  | C<=0.07; Si[0.25,0.25]; Mn[1.8,1.8]; P<=0.02; S<=0.01; Nb[0.01,0.01]; Ti[0.1,0.1] | 178 | SR700 | B 低合金钢-保险箱用钢-B58 SR700
182 | SR700 | Nb | 0.01 | 0.01 | 0.01 | 0 | 0.01 | 0.01 | 0 | OK | OK | ok | 是 |  | C<=0.07; Si[0.25,0.25]; Mn[1.8,1.8]; P<=0.02; S<=0.01; Nb[0.01,0.01]; Ti[0.1,0.1] | 178 | SR700 | B 低合金钢-保险箱用钢-B58 SR700
182 | SR700 | Ti | 0.095 | 0.1 | 0.1 | 0 | 0.1 | 0.1 | 0 | OK | OK | ok | 是 |  | C<=0.07; Si[0.25,0.25]; Mn[1.8,1.8]; P<=0.02; S<=0.01; Nb[0.01,0.01]; Ti[0.1,0.1] | 178 | SR700 | B 低合金钢-保险箱用钢-B58 SR700
182 | SR700 | Als | 0.03 |  |  | 0 | 0.031185 | 0.031185 | 0 | 无约束 | 无约束 | ok | 是 |  | C<=0.07; Si[0.25,0.25]; Mn[1.8,1.8]; P<=0.02; S<=0.01; Nb[0.01,0.01]; Ti[0.1,0.1] | 178 | SR700 | B 低合金钢-保险箱用钢-B58 SR700
182 | SR700 | Alt |  |  |  | 0 | 0.031185 | 0.031185 | 0 | 无约束 | 无约束 | ok | 是 |  | C<=0.07; Si[0.25,0.25]; Mn[1.8,1.8]; P<=0.02; S<=0.01; Nb[0.01,0.01]; Ti[0.1,0.1] | 178 | SR700 | B 低合金钢-保险箱用钢-B58 SR700
182 | SR700 | Cr |  |  |  | 0 | 0 | 0 | 0 | 无约束 | 无约束 | ok | 是 |  | C<=0.07; Si[0.25,0.25]; Mn[1.8,1.8]; P<=0.02; S<=0.01; Nb[0.01,0.01]; Ti[0.1,0.1] | 178 | SR700 | B 低合金钢-保险箱用钢-B58 SR700
182 | SR700 | Ni |  |  |  | 0 | 0 | 0 | 0 | 无约束 | 无约束 | ok | 是 |  | C<=0.07; Si[0.25,0.25]; Mn[1.8,1.8]; P<=0.02; S<=0.01; Nb[0.01,0.01]; Ti[0.1,0.1] | 178 | SR700 | B 低合金钢-保险箱用钢-B58 SR700
182 | SR700 | Cu |  |  |  | 0 | 0 | 0 | 0 | 无约束 | 无约束 | ok | 是 |  | C<=0.07; Si[0.25,0.25]; Mn[1.8,1.8]; P<=0.02; S<=0.01; Nb[0.01,0.01]; Ti[0.1,0.1] | 178 | SR700 | B 低合金钢-保险箱用钢-B58 SR700
182 | SR700 | Mo |  |  |  | 0 | 0 | 0 | 0 | 无约束 | 无约束 | ok | 是 |  | C<=0.07; Si[0.25,0.25]; Mn[1.8,1.8]; P<=0.02; S<=0.01; Nb[0.01,0.01]; Ti[0.1,0.1] | 178 | SR700 | B 低合金钢-保险箱用钢-B58 SR700
182 | SR700 | B |  |  |  | 0 | 0 | 0 | 0 | 无约束 | 无约束 | ok | 是 |  | C<=0.07; Si[0.25,0.25]; Mn[1.8,1.8]; P<=0.02; S<=0.01; Nb[0.01,0.01]; Ti[0.1,0.1] | 178 | SR700 | B 低合金钢-保险箱用钢-B58 SR700
182 | SR700 | Sb |  |  |  | 0 | 0 | 0 | 0 | 无约束 | 无约束 | ok | 是 |  | C<=0.07; Si[0.25,0.25]; Mn[1.8,1.8]; P<=0.02; S<=0.01; Nb[0.01,0.01]; Ti[0.1,0.1] | 178 | SR700 | B 低合金钢-保险箱用钢-B58 SR700
183 | C355-5 | C | 0.08 |  | 0.075 | 0.055333 | 0.076059 | 0.075 | -0.001059 | NG | OK | ok | 否 | C高于上限：0.0761% > 0.0750% | C<=0.075; Si[0.25,0.25]; Mn[1.3,1.3]; P<=0.018; S<=0.01; Nb[0.01,0.01]; Ti[0.025,0.025] | 179 | C355-5 | B 低合金钢-低合金高强结构钢-B41 C355-5
183 | C355-5 | Si | 0.25 | 0.25 | 0.25 | 0 | 0.25 | 0.25 | 0 | OK | OK | ok | 否 | C高于上限：0.0761% > 0.0750% | C<=0.075; Si[0.25,0.25]; Mn[1.3,1.3]; P<=0.018; S<=0.01; Nb[0.01,0.01]; Ti[0.025,0.025] | 179 | C355-5 | B 低合金钢-低合金高强结构钢-B41 C355-5
183 | C355-5 | Mn | 1.3 | 1.3 | 1.3 | 0.118333 | 1.3 | 1.3 | 0 | OK | OK | ok | 否 | C高于上限：0.0761% > 0.0750% | C<=0.075; Si[0.25,0.25]; Mn[1.3,1.3]; P<=0.018; S<=0.01; Nb[0.01,0.01]; Ti[0.025,0.025] | 179 | C355-5 | B 低合金钢-低合金高强结构钢-B41 C355-5
183 | C355-5 | P | 0.018 |  | 0.018 | 0 | 0 | 0 | 0 | OK | OK | ok | 否 | C高于上限：0.0761% > 0.0750% | C<=0.075; Si[0.25,0.25]; Mn[1.3,1.3]; P<=0.018; S<=0.01; Nb[0.01,0.01]; Ti[0.025,0.025] | 179 | C355-5 | B 低合金钢-低合金高强结构钢-B41 C355-5
183 | C355-5 | S | 0.01 |  | 0.01 | 0 | 0 | 0 | 0 | OK | OK | ok | 否 | C高于上限：0.0761% > 0.0750% | C<=0.075; Si[0.25,0.25]; Mn[1.3,1.3]; P<=0.018; S<=0.01; Nb[0.01,0.01]; Ti[0.025,0.025] | 179 | C355-5 | B 低合金钢-低合金高强结构钢-B41 C355-5
183 | C355-5 | V |  |  |  | 0 | 0 | 0 | 0 | 无约束 | 无约束 | ok | 否 | C高于上限：0.0761% > 0.0750% | C<=0.075; Si[0.25,0.25]; Mn[1.3,1.3]; P<=0.018; S<=0.01; Nb[0.01,0.01]; Ti[0.025,0.025] | 179 | C355-5 | B 低合金钢-低合金高强结构钢-B41 C355-5
183 | C355-5 | Nb | 0.01 | 0.01 | 0.01 | 0 | 0.01 | 0.01 | 0 | OK | OK | ok | 否 | C高于上限：0.0761% > 0.0750% | C<=0.075; Si[0.25,0.25]; Mn[1.3,1.3]; P<=0.018; S<=0.01; Nb[0.01,0.01]; Ti[0.025,0.025] | 179 | C355-5 | B 低合金钢-低合金高强结构钢-B41 C355-5
183 | C355-5 | Ti | 0.02 | 0.025 | 0.025 | 0 | 0.025 | 0.025 | 0 | OK | OK | ok | 否 | C高于上限：0.0761% > 0.0750% | C<=0.075; Si[0.25,0.25]; Mn[1.3,1.3]; P<=0.018; S<=0.01; Nb[0.01,0.01]; Ti[0.025,0.025] | 179 | C355-5 | B 低合金钢-低合金高强结构钢-B41 C355-5
183 | C355-5 | Als | 0.03 |  |  | 0 | 0.031185 | 0.031185 | 0 | 无约束 | 无约束 | ok | 否 | C高于上限：0.0761% > 0.0750% | C<=0.075; Si[0.25,0.25]; Mn[1.3,1.3]; P<=0.018; S<=0.01; Nb[0.01,0.01]; Ti[0.025,0.025] | 179 | C355-5 | B 低合金钢-低合金高强结构钢-B41 C355-5
183 | C355-5 | Alt |  |  |  | 0 | 0.031185 | 0.031185 | 0 | 无约束 | 无约束 | ok | 否 | C高于上限：0.0761% > 0.0750% | C<=0.075; Si[0.25,0.25]; Mn[1.3,1.3]; P<=0.018; S<=0.01; Nb[0.01,0.01]; Ti[0.025,0.025] | 179 | C355-5 | B 低合金钢-低合金高强结构钢-B41 C355-5
183 | C355-5 | Cr |  |  |  | 0 | 0 | 0 | 0 | 无约束 | 无约束 | ok | 否 | C高于上限：0.0761% > 0.0750% | C<=0.075; Si[0.25,0.25]; Mn[1.3,1.3]; P<=0.018; S<=0.01; Nb[0.01,0.01]; Ti[0.025,0.025] | 179 | C355-5 | B 低合金钢-低合金高强结构钢-B41 C355-5
183 | C355-5 | Ni |  |  |  | 0 | 0 | 0 | 0 | 无约束 | 无约束 | ok | 否 | C高于上限：0.0761% > 0.0750% | C<=0.075; Si[0.25,0.25]; Mn[1.3,1.3]; P<=0.018; S<=0.01; Nb[0.01,0.01]; Ti[0.025,0.025] | 179 | C355-5 | B 低合金钢-低合金高强结构钢-B41 C355-5
183 | C355-5 | Cu |  |  |  | 0 | 0 | 0 | 0 | 无约束 | 无约束 | ok | 否 | C高于上限：0.0761% > 0.0750% | C<=0.075; Si[0.25,0.25]; Mn[1.3,1.3]; P<=0.018; S<=0.01; Nb[0.01,0.01]; Ti[0.025,0.025] | 179 | C355-5 | B 低合金钢-低合金高强结构钢-B41 C355-5
183 | C355-5 | Mo |  |  |  | 0 | 0 | 0 | 0 | 无约束 | 无约束 | ok | 否 | C高于上限：0.0761% > 0.0750% | C<=0.075; Si[0.25,0.25]; Mn[1.3,1.3]; P<=0.018; S<=0.01; Nb[0.01,0.01]; Ti[0.025,0.025] | 179 | C355-5 | B 低合金钢-低合金高强结构钢-B41 C355-5
183 | C355-5 | B |  |  |  | 0 | 0 | 0 | 0 | 无约束 | 无约束 | ok | 否 | C高于上限：0.0761% > 0.0750% | C<=0.075; Si[0.25,0.25]; Mn[1.3,1.3]; P<=0.018; S<=0.01; Nb[0.01,0.01]; Ti[0.025,0.025] | 179 | C355-5 | B 低合金钢-低合金高强结构钢-B41 C355-5
183 | C355-5 | Sb |  |  |  | 0 | 0 | 0 | 0 | 无约束 | 无约束 | ok | 否 | C高于上限：0.0761% > 0.0750% | C<=0.075; Si[0.25,0.25]; Mn[1.3,1.3]; P<=0.018; S<=0.01; Nb[0.01,0.01]; Ti[0.025,0.025] | 179 | C355-5 | B 低合金钢-低合金高强结构钢-B41 C355-5
184 | YFA-1 | C | 0.15 |  | 0.145 | 0.055333 | 0.088183 | 0.088183 | 0 | OK | OK | ok | 是 |  | C<=0.145; Si[0.15,0.15]; Mn[1,1]; P<=0.015; S<=0.004; Nb[0.015,0.015]; Ti[0.11,0.11] | 180 | YFA-1 | D 汽车用钢-汽车大梁钢-D22 YFA-1
184 | YFA-1 | Si | 0.15 | 0.15 | 0.15 | 0 | 0.15 | 0.15 | 0 | OK | OK | ok | 是 |  | C<=0.145; Si[0.15,0.15]; Mn[1,1]; P<=0.015; S<=0.004; Nb[0.015,0.015]; Ti[0.11,0.11] | 180 | YFA-1 | D 汽车用钢-汽车大梁钢-D22 YFA-1
184 | YFA-1 | Mn | 1 | 1 | 1 | 0.118333 | 1 | 1 | 0 | OK | OK | ok | 是 |  | C<=0.145; Si[0.15,0.15]; Mn[1,1]; P<=0.015; S<=0.004; Nb[0.015,0.015]; Ti[0.11,0.11] | 180 | YFA-1 | D 汽车用钢-汽车大梁钢-D22 YFA-1
184 | YFA-1 | P | 0.015 |  | 0.015 | 0 | 0 | 0 | 0 | OK | OK | ok | 是 |  | C<=0.145; Si[0.15,0.15]; Mn[1,1]; P<=0.015; S<=0.004; Nb[0.015,0.015]; Ti[0.11,0.11] | 180 | YFA-1 | D 汽车用钢-汽车大梁钢-D22 YFA-1
184 | YFA-1 | S | 0.004 |  | 0.004 | 0 | 0 | 0 | 0 | OK | OK | ok | 是 |  | C<=0.145; Si[0.15,0.15]; Mn[1,1]; P<=0.015; S<=0.004; Nb[0.015,0.015]; Ti[0.11,0.11] | 180 | YFA-1 | D 汽车用钢-汽车大梁钢-D22 YFA-1
184 | YFA-1 | V |  |  |  | 0 | 0 | 0 | 0 | 无约束 | 无约束 | ok | 是 |  | C<=0.145; Si[0.15,0.15]; Mn[1,1]; P<=0.015; S<=0.004; Nb[0.015,0.015]; Ti[0.11,0.11] | 180 | YFA-1 | D 汽车用钢-汽车大梁钢-D22 YFA-1
184 | YFA-1 | Nb | 0.015 | 0.015 | 0.015 | 0 | 0.015 | 0.015 | 0 | OK | OK | ok | 是 |  | C<=0.145; Si[0.15,0.15]; Mn[1,1]; P<=0.015; S<=0.004; Nb[0.015,0.015]; Ti[0.11,0.11] | 180 | YFA-1 | D 汽车用钢-汽车大梁钢-D22 YFA-1
184 | YFA-1 | Ti | 0.105 | 0.11 | 0.11 | 0 | 0.11 | 0.11 | 0 | OK | OK | ok | 是 |  | C<=0.145; Si[0.15,0.15]; Mn[1,1]; P<=0.015; S<=0.004; Nb[0.015,0.015]; Ti[0.11,0.11] | 180 | YFA-1 | D 汽车用钢-汽车大梁钢-D22 YFA-1
184 | YFA-1 | Als | 0.03 |  |  | 0 | 0.031185 | 0.031185 | 0 | 无约束 | 无约束 | ok | 是 |  | C<=0.145; Si[0.15,0.15]; Mn[1,1]; P<=0.015; S<=0.004; Nb[0.015,0.015]; Ti[0.11,0.11] | 180 | YFA-1 | D 汽车用钢-汽车大梁钢-D22 YFA-1
184 | YFA-1 | Alt |  |  |  | 0 | 0.031185 | 0.031185 | 0 | 无约束 | 无约束 | ok | 是 |  | C<=0.145; Si[0.15,0.15]; Mn[1,1]; P<=0.015; S<=0.004; Nb[0.015,0.015]; Ti[0.11,0.11] | 180 | YFA-1 | D 汽车用钢-汽车大梁钢-D22 YFA-1
184 | YFA-1 | Cr |  |  |  | 0 | 0 | 0 | 0 | 无约束 | 无约束 | ok | 是 |  | C<=0.145; Si[0.15,0.15]; Mn[1,1]; P<=0.015; S<=0.004; Nb[0.015,0.015]; Ti[0.11,0.11] | 180 | YFA-1 | D 汽车用钢-汽车大梁钢-D22 YFA-1
184 | YFA-1 | Ni |  |  |  | 0 | 0 | 0 | 0 | 无约束 | 无约束 | ok | 是 |  | C<=0.145; Si[0.15,0.15]; Mn[1,1]; P<=0.015; S<=0.004; Nb[0.015,0.015]; Ti[0.11,0.11] | 180 | YFA-1 | D 汽车用钢-汽车大梁钢-D22 YFA-1
184 | YFA-1 | Cu |  |  |  | 0 | 0 | 0 | 0 | 无约束 | 无约束 | ok | 是 |  | C<=0.145; Si[0.15,0.15]; Mn[1,1]; P<=0.015; S<=0.004; Nb[0.015,0.015]; Ti[0.11,0.11] | 180 | YFA-1 | D 汽车用钢-汽车大梁钢-D22 YFA-1
184 | YFA-1 | Mo |  |  |  | 0 | 0 | 0 | 0 | 无约束 | 无约束 | ok | 是 |  | C<=0.145; Si[0.15,0.15]; Mn[1,1]; P<=0.015; S<=0.004; Nb[0.015,0.015]; Ti[0.11,0.11] | 180 | YFA-1 | D 汽车用钢-汽车大梁钢-D22 YFA-1
184 | YFA-1 | B |  |  |  | 0 | 0 | 0 | 0 | 无约束 | 无约束 | ok | 是 |  | C<=0.145; Si[0.15,0.15]; Mn[1,1]; P<=0.015; S<=0.004; Nb[0.015,0.015]; Ti[0.11,0.11] | 180 | YFA-1 | D 汽车用钢-汽车大梁钢-D22 YFA-1
184 | YFA-1 | Sb |  |  |  | 0 | 0 | 0 | 0 | 无约束 | 无约束 | ok | 是 |  | C<=0.145; Si[0.15,0.15]; Mn[1,1]; P<=0.015; S<=0.004; Nb[0.015,0.015]; Ti[0.11,0.11] | 180 | YFA-1 | D 汽车用钢-汽车大梁钢-D22 YFA-1
185 | Q245R-1 | C | 0.16 |  | 0.155 | 0.067636 | 0.085461 | 0.085461 | 0 | OK | OK | ok | 是 |  | C<=0.155; Si[0.1,0.1]; Mn[0.65,0.65]; P<=0.015; S<=0.004; Ti[0.015,0.015] | 181 | Q245R | F 压力容器用钢-345级别-F02 Q245R
185 | Q245R-1 | Si | 0.1 | 0.1 | 0.1 | 0 | 0.1 | 0.1 | 0 | OK | OK | ok | 是 |  | C<=0.155; Si[0.1,0.1]; Mn[0.65,0.65]; P<=0.015; S<=0.004; Ti[0.015,0.015] | 181 | Q245R | F 压力容器用钢-345级别-F02 Q245R
185 | Q245R-1 | Mn | 0.65 | 0.65 | 0.65 | 0.111705 | 0.65 | 0.65 | 0 | OK | OK | ok | 是 |  | C<=0.155; Si[0.1,0.1]; Mn[0.65,0.65]; P<=0.015; S<=0.004; Ti[0.015,0.015] | 181 | Q245R | F 压力容器用钢-345级别-F02 Q245R
185 | Q245R-1 | P | 0.015 |  | 0.015 | 0 | 0 | 0 | 0 | OK | OK | ok | 是 |  | C<=0.155; Si[0.1,0.1]; Mn[0.65,0.65]; P<=0.015; S<=0.004; Ti[0.015,0.015] | 181 | Q245R | F 压力容器用钢-345级别-F02 Q245R
185 | Q245R-1 | S | 0.004 |  | 0.004 | 0 | 0 | 0 | 0 | OK | OK | ok | 是 |  | C<=0.155; Si[0.1,0.1]; Mn[0.65,0.65]; P<=0.015; S<=0.004; Ti[0.015,0.015] | 181 | Q245R | F 压力容器用钢-345级别-F02 Q245R
185 | Q245R-1 | V |  |  |  | 0 | 0 | 0 | 0 | 无约束 | 无约束 | ok | 是 |  | C<=0.155; Si[0.1,0.1]; Mn[0.65,0.65]; P<=0.015; S<=0.004; Ti[0.015,0.015] | 181 | Q245R | F 压力容器用钢-345级别-F02 Q245R
185 | Q245R-1 | Nb |  |  |  | 0 | 0 | 0 | 0 | 无约束 | 无约束 | ok | 是 |  | C<=0.155; Si[0.1,0.1]; Mn[0.65,0.65]; P<=0.015; S<=0.004; Ti[0.015,0.015] | 181 | Q245R | F 压力容器用钢-345级别-F02 Q245R
185 | Q245R-1 | Ti | 0.01 | 0.015 | 0.015 | 0 | 0.015 | 0.015 | 0 | OK | OK | ok | 是 |  | C<=0.155; Si[0.1,0.1]; Mn[0.65,0.65]; P<=0.015; S<=0.004; Ti[0.015,0.015] | 181 | Q245R | F 压力容器用钢-345级别-F02 Q245R
185 | Q245R-1 | Als | 0.02 |  |  | 0 | 0.024502 | 0.024502 | 0 | 无约束 | 无约束 | ok | 是 |  | C<=0.155; Si[0.1,0.1]; Mn[0.65,0.65]; P<=0.015; S<=0.004; Ti[0.015,0.015] | 181 | Q245R | F 压力容器用钢-345级别-F02 Q245R
185 | Q245R-1 | Alt |  |  |  | 0 | 0.024502 | 0.024502 | 0 | 无约束 | 无约束 | ok | 是 |  | C<=0.155; Si[0.1,0.1]; Mn[0.65,0.65]; P<=0.015; S<=0.004; Ti[0.015,0.015] | 181 | Q245R | F 压力容器用钢-345级别-F02 Q245R
185 | Q245R-1 | Cr |  |  |  | 0 | 0 | 0 | 0 | 无约束 | 无约束 | ok | 是 |  | C<=0.155; Si[0.1,0.1]; Mn[0.65,0.65]; P<=0.015; S<=0.004; Ti[0.015,0.015] | 181 | Q245R | F 压力容器用钢-345级别-F02 Q245R
185 | Q245R-1 | Ni |  |  |  | 0 | 0 | 0 | 0 | 无约束 | 无约束 | ok | 是 |  | C<=0.155; Si[0.1,0.1]; Mn[0.65,0.65]; P<=0.015; S<=0.004; Ti[0.015,0.015] | 181 | Q245R | F 压力容器用钢-345级别-F02 Q245R
185 | Q245R-1 | Cu |  |  |  | 0 | 0 | 0 | 0 | 无约束 | 无约束 | ok | 是 |  | C<=0.155; Si[0.1,0.1]; Mn[0.65,0.65]; P<=0.015; S<=0.004; Ti[0.015,0.015] | 181 | Q245R | F 压力容器用钢-345级别-F02 Q245R
185 | Q245R-1 | Mo |  |  |  | 0 | 0 | 0 | 0 | 无约束 | 无约束 | ok | 是 |  | C<=0.155; Si[0.1,0.1]; Mn[0.65,0.65]; P<=0.015; S<=0.004; Ti[0.015,0.015] | 181 | Q245R | F 压力容器用钢-345级别-F02 Q245R
185 | Q245R-1 | B |  |  |  | 0 | 0 | 0 | 0 | 无约束 | 无约束 | ok | 是 |  | C<=0.155; Si[0.1,0.1]; Mn[0.65,0.65]; P<=0.015; S<=0.004; Ti[0.015,0.015] | 181 | Q245R | F 压力容器用钢-345级别-F02 Q245R
185 | Q245R-1 | Sb |  |  |  | 0 | 0 | 0 | 0 | 无约束 | 无约束 | ok | 是 |  | C<=0.155; Si[0.1,0.1]; Mn[0.65,0.65]; P<=0.015; S<=0.004; Ti[0.015,0.015] | 181 | Q245R | F 压力容器用钢-345级别-F02 Q245R
186 | Q245R-2 | C | 0.16 |  | 0.155 | 0.055778 | 0.075015 | 0.075015 | 0 | OK | OK | ok | 是 |  | C<=0.155; Si[0.1,0.1]; Mn[0.65,0.65]; P<=0.015; S<=0.004; Nb[0.006,0.006]; Ti[0.017,0.017] | 182 | Q245R | F 压力容器用钢-345级别-F02 Q245R
186 | Q245R-2 | Si | 0.1 | 0.1 | 0.1 | 0 | 0.1 | 0.1 | 0 | OK | OK | ok | 是 |  | C<=0.155; Si[0.1,0.1]; Mn[0.65,0.65]; P<=0.015; S<=0.004; Nb[0.006,0.006]; Ti[0.017,0.017] | 182 | Q245R | F 压力容器用钢-345级别-F02 Q245R
186 | Q245R-2 | Mn | 0.65 | 0.65 | 0.65 | 0.094556 | 0.65 | 0.65 | 0 | OK | OK | ok | 是 |  | C<=0.155; Si[0.1,0.1]; Mn[0.65,0.65]; P<=0.015; S<=0.004; Nb[0.006,0.006]; Ti[0.017,0.017] | 182 | Q245R | F 压力容器用钢-345级别-F02 Q245R
186 | Q245R-2 | P | 0.015 |  | 0.015 | 0 | 0 | 0 | 0 | OK | OK | ok | 是 |  | C<=0.155; Si[0.1,0.1]; Mn[0.65,0.65]; P<=0.015; S<=0.004; Nb[0.006,0.006]; Ti[0.017,0.017] | 182 | Q245R | F 压力容器用钢-345级别-F02 Q245R
186 | Q245R-2 | S | 0.004 |  | 0.004 | 0 | 0 | 0 | 0 | OK | OK | ok | 是 |  | C<=0.155; Si[0.1,0.1]; Mn[0.65,0.65]; P<=0.015; S<=0.004; Nb[0.006,0.006]; Ti[0.017,0.017] | 182 | Q245R | F 压力容器用钢-345级别-F02 Q245R
186 | Q245R-2 | V |  |  |  | 0 | 0 | 0 | 0 | 无约束 | 无约束 | ok | 是 |  | C<=0.155; Si[0.1,0.1]; Mn[0.65,0.65]; P<=0.015; S<=0.004; Nb[0.006,0.006]; Ti[0.017,0.017] | 182 | Q245R | F 压力容器用钢-345级别-F02 Q245R
186 | Q245R-2 | Nb | 0.006 | 0.006 | 0.006 | 0 | 0.006 | 0.006 | 0 | OK | OK | ok | 是 |  | C<=0.155; Si[0.1,0.1]; Mn[0.65,0.65]; P<=0.015; S<=0.004; Nb[0.006,0.006]; Ti[0.017,0.017] | 182 | Q245R | F 压力容器用钢-345级别-F02 Q245R
186 | Q245R-2 | Ti | 0.012 | 0.017 | 0.017 | 0 | 0.017 | 0.017 | 0 | OK | OK | ok | 是 |  | C<=0.155; Si[0.1,0.1]; Mn[0.65,0.65]; P<=0.015; S<=0.004; Nb[0.006,0.006]; Ti[0.017,0.017] | 182 | Q245R | F 压力容器用钢-345级别-F02 Q245R
186 | Q245R-2 | Als | 0.02 |  |  | 0 | 0.024502 | 0.024502 | 0 | 无约束 | 无约束 | ok | 是 |  | C<=0.155; Si[0.1,0.1]; Mn[0.65,0.65]; P<=0.015; S<=0.004; Nb[0.006,0.006]; Ti[0.017,0.017] | 182 | Q245R | F 压力容器用钢-345级别-F02 Q245R
186 | Q245R-2 | Alt |  |  |  | 0 | 0.024502 | 0.024502 | 0 | 无约束 | 无约束 | ok | 是 |  | C<=0.155; Si[0.1,0.1]; Mn[0.65,0.65]; P<=0.015; S<=0.004; Nb[0.006,0.006]; Ti[0.017,0.017] | 182 | Q245R | F 压力容器用钢-345级别-F02 Q245R
186 | Q245R-2 | Cr |  |  |  | 0 | 0 | 0 | 0 | 无约束 | 无约束 | ok | 是 |  | C<=0.155; Si[0.1,0.1]; Mn[0.65,0.65]; P<=0.015; S<=0.004; Nb[0.006,0.006]; Ti[0.017,0.017] | 182 | Q245R | F 压力容器用钢-345级别-F02 Q245R
186 | Q245R-2 | Ni |  |  |  | 0 | 0 | 0 | 0 | 无约束 | 无约束 | ok | 是 |  | C<=0.155; Si[0.1,0.1]; Mn[0.65,0.65]; P<=0.015; S<=0.004; Nb[0.006,0.006]; Ti[0.017,0.017] | 182 | Q245R | F 压力容器用钢-345级别-F02 Q245R
186 | Q245R-2 | Cu |  |  |  | 0 | 0 | 0 | 0 | 无约束 | 无约束 | ok | 是 |  | C<=0.155; Si[0.1,0.1]; Mn[0.65,0.65]; P<=0.015; S<=0.004; Nb[0.006,0.006]; Ti[0.017,0.017] | 182 | Q245R | F 压力容器用钢-345级别-F02 Q245R
186 | Q245R-2 | Mo |  |  |  | 0 | 0 | 0 | 0 | 无约束 | 无约束 | ok | 是 |  | C<=0.155; Si[0.1,0.1]; Mn[0.65,0.65]; P<=0.015; S<=0.004; Nb[0.006,0.006]; Ti[0.017,0.017] | 182 | Q245R | F 压力容器用钢-345级别-F02 Q245R
186 | Q245R-2 | B |  |  |  | 0 | 0 | 0 | 0 | 无约束 | 无约束 | ok | 是 |  | C<=0.155; Si[0.1,0.1]; Mn[0.65,0.65]; P<=0.015; S<=0.004; Nb[0.006,0.006]; Ti[0.017,0.017] | 182 | Q245R | F 压力容器用钢-345级别-F02 Q245R
186 | Q245R-2 | Sb |  |  |  | 0 | 0 | 0 | 0 | 无约束 | 无约束 | ok | 是 |  | C<=0.155; Si[0.1,0.1]; Mn[0.65,0.65]; P<=0.015; S<=0.004; Nb[0.006,0.006]; Ti[0.017,0.017] | 182 | Q245R | F 压力容器用钢-345级别-F02 Q245R
187 | Q345R | C | 0.15 |  | 0.145 | 0.062247 | 0.134198 | 0.134198 | 0 | OK | OK | ok | 是 |  | C<=0.145; Si[0.1,0.1]; Mn[1.3,1.3]; P<=0.015; S<=0.004; Nb[0.006,0.006]; Ti[0.03,0.03] | 183 | Q345R | F 压力容器用钢-345级别-F01 Q345R
187 | Q345R | Si | 0.1 | 0.1 | 0.1 | 0 | 0.1 | 0.1 | 0 | OK | OK | ok | 是 |  | C<=0.145; Si[0.1,0.1]; Mn[1.3,1.3]; P<=0.015; S<=0.004; Nb[0.006,0.006]; Ti[0.03,0.03] | 183 | Q345R | F 压力容器用钢-345级别-F01 Q345R
187 | Q345R | Mn | 1.3 | 1.3 | 1.3 | 0.104494 | 1.3 | 1.3 | 0 | OK | OK | ok | 是 |  | C<=0.145; Si[0.1,0.1]; Mn[1.3,1.3]; P<=0.015; S<=0.004; Nb[0.006,0.006]; Ti[0.03,0.03] | 183 | Q345R | F 压力容器用钢-345级别-F01 Q345R
187 | Q345R | P | 0.015 |  | 0.015 | 0 | 0 | 0 | 0 | OK | OK | ok | 是 |  | C<=0.145; Si[0.1,0.1]; Mn[1.3,1.3]; P<=0.015; S<=0.004; Nb[0.006,0.006]; Ti[0.03,0.03] | 183 | Q345R | F 压力容器用钢-345级别-F01 Q345R
187 | Q345R | S | 0.004 |  | 0.004 | 0 | 0 | 0 | 0 | OK | OK | ok | 是 |  | C<=0.145; Si[0.1,0.1]; Mn[1.3,1.3]; P<=0.015; S<=0.004; Nb[0.006,0.006]; Ti[0.03,0.03] | 183 | Q345R | F 压力容器用钢-345级别-F01 Q345R
187 | Q345R | V |  |  |  | 0 | 0 | 0 | 0 | 无约束 | 无约束 | ok | 是 |  | C<=0.145; Si[0.1,0.1]; Mn[1.3,1.3]; P<=0.015; S<=0.004; Nb[0.006,0.006]; Ti[0.03,0.03] | 183 | Q345R | F 压力容器用钢-345级别-F01 Q345R
187 | Q345R | Nb | 0.006 | 0.006 | 0.006 | 0 | 0.006 | 0.006 | 0 | OK | OK | ok | 是 |  | C<=0.145; Si[0.1,0.1]; Mn[1.3,1.3]; P<=0.015; S<=0.004; Nb[0.006,0.006]; Ti[0.03,0.03] | 183 | Q345R | F 压力容器用钢-345级别-F01 Q345R
187 | Q345R | Ti | 0.025 | 0.03 | 0.03 | 0 | 0.03 | 0.03 | 0 | OK | OK | ok | 是 |  | C<=0.145; Si[0.1,0.1]; Mn[1.3,1.3]; P<=0.015; S<=0.004; Nb[0.006,0.006]; Ti[0.03,0.03] | 183 | Q345R | F 压力容器用钢-345级别-F01 Q345R
187 | Q345R | Als | 0.025 |  |  | 0 | 0.025393 | 0.025393 | 0 | 无约束 | 无约束 | ok | 是 |  | C<=0.145; Si[0.1,0.1]; Mn[1.3,1.3]; P<=0.015; S<=0.004; Nb[0.006,0.006]; Ti[0.03,0.03] | 183 | Q345R | F 压力容器用钢-345级别-F01 Q345R
187 | Q345R | Alt |  |  |  | 0 | 0.025393 | 0.025393 | 0 | 无约束 | 无约束 | ok | 是 |  | C<=0.145; Si[0.1,0.1]; Mn[1.3,1.3]; P<=0.015; S<=0.004; Nb[0.006,0.006]; Ti[0.03,0.03] | 183 | Q345R | F 压力容器用钢-345级别-F01 Q345R
187 | Q345R | Cr |  |  |  | 0 | 0 | 0 | 0 | 无约束 | 无约束 | ok | 是 |  | C<=0.145; Si[0.1,0.1]; Mn[1.3,1.3]; P<=0.015; S<=0.004; Nb[0.006,0.006]; Ti[0.03,0.03] | 183 | Q345R | F 压力容器用钢-345级别-F01 Q345R
187 | Q345R | Ni |  |  |  | 0 | 0 | 0 | 0 | 无约束 | 无约束 | ok | 是 |  | C<=0.145; Si[0.1,0.1]; Mn[1.3,1.3]; P<=0.015; S<=0.004; Nb[0.006,0.006]; Ti[0.03,0.03] | 183 | Q345R | F 压力容器用钢-345级别-F01 Q345R
187 | Q345R | Cu |  |  |  | 0 | 0 | 0 | 0 | 无约束 | 无约束 | ok | 是 |  | C<=0.145; Si[0.1,0.1]; Mn[1.3,1.3]; P<=0.015; S<=0.004; Nb[0.006,0.006]; Ti[0.03,0.03] | 183 | Q345R | F 压力容器用钢-345级别-F01 Q345R
187 | Q345R | Mo |  |  |  | 0 | 0 | 0 | 0 | 无约束 | 无约束 | ok | 是 |  | C<=0.145; Si[0.1,0.1]; Mn[1.3,1.3]; P<=0.015; S<=0.004; Nb[0.006,0.006]; Ti[0.03,0.03] | 183 | Q345R | F 压力容器用钢-345级别-F01 Q345R
187 | Q345R | B |  |  |  | 0 | 0 | 0 | 0 | 无约束 | 无约束 | ok | 是 |  | C<=0.145; Si[0.1,0.1]; Mn[1.3,1.3]; P<=0.015; S<=0.004; Nb[0.006,0.006]; Ti[0.03,0.03] | 183 | Q345R | F 压力容器用钢-345级别-F01 Q345R
187 | Q345R | Sb |  |  |  | 0 | 0 | 0 | 0 | 无约束 | 无约束 | ok | 是 |  | C<=0.145; Si[0.1,0.1]; Mn[1.3,1.3]; P<=0.015; S<=0.004; Nb[0.006,0.006]; Ti[0.03,0.03] | 183 | Q345R | F 压力容器用钢-345级别-F01 Q345R
188 | Q345R-1 | C | 0.16 |  | 0.155 | 0.062656 | 0.142474 | 0.142474 | 0 | OK | OK | ok | 是 |  | C<=0.155; Si[0.1,0.1]; Mn[1.4,1.4]; P<=0.015; S<=0.004; Nb[0.015,0.015]; Ti[0.025,0.025] | 184 | Q345R | F 压力容器用钢-345级别-F01 Q345R
188 | Q345R-1 | Si | 0.1 | 0.1 | 0.1 | 0 | 0.1 | 0.1 | 0 | OK | OK | ok | 是 |  | C<=0.155; Si[0.1,0.1]; Mn[1.4,1.4]; P<=0.015; S<=0.004; Nb[0.015,0.015]; Ti[0.025,0.025] | 184 | Q345R | F 压力容器用钢-345级别-F01 Q345R
188 | Q345R-1 | Mn | 1.4 | 1.4 | 1.4 | 0.108969 | 1.4 | 1.4 | 0 | OK | OK | ok | 是 |  | C<=0.155; Si[0.1,0.1]; Mn[1.4,1.4]; P<=0.015; S<=0.004; Nb[0.015,0.015]; Ti[0.025,0.025] | 184 | Q345R | F 压力容器用钢-345级别-F01 Q345R
188 | Q345R-1 | P | 0.015 |  | 0.015 | 0 | 0 | 0 | 0 | OK | OK | ok | 是 |  | C<=0.155; Si[0.1,0.1]; Mn[1.4,1.4]; P<=0.015; S<=0.004; Nb[0.015,0.015]; Ti[0.025,0.025] | 184 | Q345R | F 压力容器用钢-345级别-F01 Q345R
188 | Q345R-1 | S | 0.004 |  | 0.004 | 0 | 0 | 0 | 0 | OK | OK | ok | 是 |  | C<=0.155; Si[0.1,0.1]; Mn[1.4,1.4]; P<=0.015; S<=0.004; Nb[0.015,0.015]; Ti[0.025,0.025] | 184 | Q345R | F 压力容器用钢-345级别-F01 Q345R
188 | Q345R-1 | V |  |  |  | 0 | 0 | 0 | 0 | 无约束 | 无约束 | ok | 是 |  | C<=0.155; Si[0.1,0.1]; Mn[1.4,1.4]; P<=0.015; S<=0.004; Nb[0.015,0.015]; Ti[0.025,0.025] | 184 | Q345R | F 压力容器用钢-345级别-F01 Q345R
188 | Q345R-1 | Nb | 0.015 | 0.015 | 0.015 | 0 | 0.015 | 0.015 | 0 | OK | OK | ok | 是 |  | C<=0.155; Si[0.1,0.1]; Mn[1.4,1.4]; P<=0.015; S<=0.004; Nb[0.015,0.015]; Ti[0.025,0.025] | 184 | Q345R | F 压力容器用钢-345级别-F01 Q345R
188 | Q345R-1 | Ti | 0.02 | 0.025 | 0.025 | 0 | 0.025 | 0.025 | 0 | OK | OK | ok | 是 |  | C<=0.155; Si[0.1,0.1]; Mn[1.4,1.4]; P<=0.015; S<=0.004; Nb[0.015,0.015]; Ti[0.025,0.025] | 184 | Q345R | F 压力容器用钢-345级别-F01 Q345R
188 | Q345R-1 | Als | 0.025 |  |  | 0 | 0.027389 | 0.027389 | 0 | 无约束 | 无约束 | ok | 是 |  | C<=0.155; Si[0.1,0.1]; Mn[1.4,1.4]; P<=0.015; S<=0.004; Nb[0.015,0.015]; Ti[0.025,0.025] | 184 | Q345R | F 压力容器用钢-345级别-F01 Q345R
188 | Q345R-1 | Alt |  |  |  | 0 | 0.027389 | 0.027389 | 0 | 无约束 | 无约束 | ok | 是 |  | C<=0.155; Si[0.1,0.1]; Mn[1.4,1.4]; P<=0.015; S<=0.004; Nb[0.015,0.015]; Ti[0.025,0.025] | 184 | Q345R | F 压力容器用钢-345级别-F01 Q345R
188 | Q345R-1 | Cr |  |  |  | 0 | 0 | 0 | 0 | 无约束 | 无约束 | ok | 是 |  | C<=0.155; Si[0.1,0.1]; Mn[1.4,1.4]; P<=0.015; S<=0.004; Nb[0.015,0.015]; Ti[0.025,0.025] | 184 | Q345R | F 压力容器用钢-345级别-F01 Q345R
188 | Q345R-1 | Ni |  |  |  | 0 | 0 | 0 | 0 | 无约束 | 无约束 | ok | 是 |  | C<=0.155; Si[0.1,0.1]; Mn[1.4,1.4]; P<=0.015; S<=0.004; Nb[0.015,0.015]; Ti[0.025,0.025] | 184 | Q345R | F 压力容器用钢-345级别-F01 Q345R
188 | Q345R-1 | Cu |  |  |  | 0 | 0 | 0 | 0 | 无约束 | 无约束 | ok | 是 |  | C<=0.155; Si[0.1,0.1]; Mn[1.4,1.4]; P<=0.015; S<=0.004; Nb[0.015,0.015]; Ti[0.025,0.025] | 184 | Q345R | F 压力容器用钢-345级别-F01 Q345R
188 | Q345R-1 | Mo |  |  |  | 0 | 0 | 0 | 0 | 无约束 | 无约束 | ok | 是 |  | C<=0.155; Si[0.1,0.1]; Mn[1.4,1.4]; P<=0.015; S<=0.004; Nb[0.015,0.015]; Ti[0.025,0.025] | 184 | Q345R | F 压力容器用钢-345级别-F01 Q345R
188 | Q345R-1 | B |  |  |  | 0 | 0 | 0 | 0 | 无约束 | 无约束 | ok | 是 |  | C<=0.155; Si[0.1,0.1]; Mn[1.4,1.4]; P<=0.015; S<=0.004; Nb[0.015,0.015]; Ti[0.025,0.025] | 184 | Q345R | F 压力容器用钢-345级别-F01 Q345R
188 | Q345R-1 | Sb |  |  |  | 0 | 0 | 0 | 0 | 无约束 | 无约束 | ok | 是 |  | C<=0.155; Si[0.1,0.1]; Mn[1.4,1.4]; P<=0.015; S<=0.004; Nb[0.015,0.015]; Ti[0.025,0.025] | 184 | Q345R | F 压力容器用钢-345级别-F01 Q345R
189 | Q345R-E1 | C | 0.15 |  | 0.145 | 0.062656 | 0.134238 | 0.134238 | 0 | OK | OK | ok | 是 |  | C<=0.145; Si[0.1,0.1]; Mn[1.3,1.3]; P<=0.012; S<=0.002; Nb[0.02,0.02]; Ti[0.02,0.02] | 185 | Q345R-E | F 压力容器用钢-345级别-F06 Q345R-E
189 | Q345R-E1 | Si | 0.1 | 0.1 | 0.1 | 0 | 0.1 | 0.1 | 0 | OK | OK | ok | 是 |  | C<=0.145; Si[0.1,0.1]; Mn[1.3,1.3]; P<=0.012; S<=0.002; Nb[0.02,0.02]; Ti[0.02,0.02] | 185 | Q345R-E | F 压力容器用钢-345级别-F06 Q345R-E
189 | Q345R-E1 | Mn | 1.3 | 1.3 | 1.3 | 0.108969 | 1.3 | 1.3 | 0 | OK | OK | ok | 是 |  | C<=0.145; Si[0.1,0.1]; Mn[1.3,1.3]; P<=0.012; S<=0.002; Nb[0.02,0.02]; Ti[0.02,0.02] | 185 | Q345R-E | F 压力容器用钢-345级别-F06 Q345R-E
189 | Q345R-E1 | P | 0.012 |  | 0.012 | 0 | 0 | 0 | 0 | OK | OK | ok | 是 |  | C<=0.145; Si[0.1,0.1]; Mn[1.3,1.3]; P<=0.012; S<=0.002; Nb[0.02,0.02]; Ti[0.02,0.02] | 185 | Q345R-E | F 压力容器用钢-345级别-F06 Q345R-E
189 | Q345R-E1 | S | 0.002 |  | 0.002 | 0 | 0 | 0 | 0 | OK | OK | ok | 是 |  | C<=0.145; Si[0.1,0.1]; Mn[1.3,1.3]; P<=0.012; S<=0.002; Nb[0.02,0.02]; Ti[0.02,0.02] | 185 | Q345R-E | F 压力容器用钢-345级别-F06 Q345R-E
189 | Q345R-E1 | V | 0 |  |  | 0 | 0 | 0 | 0 | 无约束 | 无约束 | ok | 是 |  | C<=0.145; Si[0.1,0.1]; Mn[1.3,1.3]; P<=0.012; S<=0.002; Nb[0.02,0.02]; Ti[0.02,0.02] | 185 | Q345R-E | F 压力容器用钢-345级别-F06 Q345R-E
189 | Q345R-E1 | Nb | 0.02 | 0.02 | 0.02 | 0 | 0.02 | 0.02 | 0 | OK | OK | ok | 是 |  | C<=0.145; Si[0.1,0.1]; Mn[1.3,1.3]; P<=0.012; S<=0.002; Nb[0.02,0.02]; Ti[0.02,0.02] | 185 | Q345R-E | F 压力容器用钢-345级别-F06 Q345R-E
189 | Q345R-E1 | Ti | 0.015 | 0.02 | 0.02 | 0 | 0.02 | 0.02 | 0 | OK | OK | ok | 是 |  | C<=0.145; Si[0.1,0.1]; Mn[1.3,1.3]; P<=0.012; S<=0.002; Nb[0.02,0.02]; Ti[0.02,0.02] | 185 | Q345R-E | F 压力容器用钢-345级别-F06 Q345R-E
189 | Q345R-E1 | Als | 0.025 |  |  | 0 | 0.025245 | 0.025245 | 0 | 无约束 | 无约束 | ok | 是 |  | C<=0.145; Si[0.1,0.1]; Mn[1.3,1.3]; P<=0.012; S<=0.002; Nb[0.02,0.02]; Ti[0.02,0.02] | 185 | Q345R-E | F 压力容器用钢-345级别-F06 Q345R-E
189 | Q345R-E1 | Alt |  |  |  | 0 | 0.025245 | 0.025245 | 0 | 无约束 | 无约束 | ok | 是 |  | C<=0.145; Si[0.1,0.1]; Mn[1.3,1.3]; P<=0.012; S<=0.002; Nb[0.02,0.02]; Ti[0.02,0.02] | 185 | Q345R-E | F 压力容器用钢-345级别-F06 Q345R-E
189 | Q345R-E1 | Cr | 0 |  |  | 0 | 0 | 0 | 0 | 无约束 | 无约束 | ok | 是 |  | C<=0.145; Si[0.1,0.1]; Mn[1.3,1.3]; P<=0.012; S<=0.002; Nb[0.02,0.02]; Ti[0.02,0.02] | 185 | Q345R-E | F 压力容器用钢-345级别-F06 Q345R-E
189 | Q345R-E1 | Ni | 0 |  |  | 0 | 0 | 0 | 0 | 无约束 | 无约束 | ok | 是 |  | C<=0.145; Si[0.1,0.1]; Mn[1.3,1.3]; P<=0.012; S<=0.002; Nb[0.02,0.02]; Ti[0.02,0.02] | 185 | Q345R-E | F 压力容器用钢-345级别-F06 Q345R-E
189 | Q345R-E1 | Cu | 0 |  |  | 0 | 0 | 0 | 0 | 无约束 | 无约束 | ok | 是 |  | C<=0.145; Si[0.1,0.1]; Mn[1.3,1.3]; P<=0.012; S<=0.002; Nb[0.02,0.02]; Ti[0.02,0.02] | 185 | Q345R-E | F 压力容器用钢-345级别-F06 Q345R-E
189 | Q345R-E1 | Mo | 0 |  |  | 0 | 0 | 0 | 0 | 无约束 | 无约束 | ok | 是 |  | C<=0.145; Si[0.1,0.1]; Mn[1.3,1.3]; P<=0.012; S<=0.002; Nb[0.02,0.02]; Ti[0.02,0.02] | 185 | Q345R-E | F 压力容器用钢-345级别-F06 Q345R-E
189 | Q345R-E1 | B |  |  |  | 0 | 0 | 0 | 0 | 无约束 | 无约束 | ok | 是 |  | C<=0.145; Si[0.1,0.1]; Mn[1.3,1.3]; P<=0.012; S<=0.002; Nb[0.02,0.02]; Ti[0.02,0.02] | 185 | Q345R-E | F 压力容器用钢-345级别-F06 Q345R-E
189 | Q345R-E1 | Sb |  |  |  | 0 | 0 | 0 | 0 | 无约束 | 无约束 | ok | 是 |  | C<=0.145; Si[0.1,0.1]; Mn[1.3,1.3]; P<=0.012; S<=0.002; Nb[0.02,0.02]; Ti[0.02,0.02] | 185 | Q345R-E | F 压力容器用钢-345级别-F06 Q345R-E
190 | Q345R-E2 | C | 0.15 |  | 0.145 | 0.062656 | 0.12922 | 0.12922 | 0 | OK | OK | ok | 是 |  | C<=0.145; Si[0.15,0.15]; Mn[1.4,1.4]; P<=0.012; S<=0.002; Nb[0.025,0.025]; Ti[0.02,0.02] | 186 | Q345R-E | F 压力容器用钢-345级别-F06 Q345R-E
190 | Q345R-E2 | Si | 0.15 | 0.15 | 0.15 | 0 | 0.15 | 0.15 | 0 | OK | OK | ok | 是 |  | C<=0.145; Si[0.15,0.15]; Mn[1.4,1.4]; P<=0.012; S<=0.002; Nb[0.025,0.025]; Ti[0.02,0.02] | 186 | Q345R-E | F 压力容器用钢-345级别-F06 Q345R-E
190 | Q345R-E2 | Mn | 1.4 | 1.4 | 1.4 | 0.108969 | 1.4 | 1.4 | 0 | OK | OK | ok | 是 |  | C<=0.145; Si[0.15,0.15]; Mn[1.4,1.4]; P<=0.012; S<=0.002; Nb[0.025,0.025]; Ti[0.02,0.02] | 186 | Q345R-E | F 压力容器用钢-345级别-F06 Q345R-E
190 | Q345R-E2 | P | 0.012 |  | 0.012 | 0 | 0 | 0 | 0 | OK | OK | ok | 是 |  | C<=0.145; Si[0.15,0.15]; Mn[1.4,1.4]; P<=0.012; S<=0.002; Nb[0.025,0.025]; Ti[0.02,0.02] | 186 | Q345R-E | F 压力容器用钢-345级别-F06 Q345R-E
190 | Q345R-E2 | S | 0.002 |  | 0.002 | 0 | 0 | 0 | 0 | OK | OK | ok | 是 |  | C<=0.145; Si[0.15,0.15]; Mn[1.4,1.4]; P<=0.012; S<=0.002; Nb[0.025,0.025]; Ti[0.02,0.02] | 186 | Q345R-E | F 压力容器用钢-345级别-F06 Q345R-E
190 | Q345R-E2 | V | 0 |  |  | 0 | 0 | 0 | 0 | 无约束 | 无约束 | ok | 是 |  | C<=0.145; Si[0.15,0.15]; Mn[1.4,1.4]; P<=0.012; S<=0.002; Nb[0.025,0.025]; Ti[0.02,0.02] | 186 | Q345R-E | F 压力容器用钢-345级别-F06 Q345R-E
190 | Q345R-E2 | Nb | 0.025 | 0.025 | 0.025 | 0 | 0.025 | 0.025 | 0 | OK | OK | ok | 是 |  | C<=0.145; Si[0.15,0.15]; Mn[1.4,1.4]; P<=0.012; S<=0.002; Nb[0.025,0.025]; Ti[0.02,0.02] | 186 | Q345R-E | F 压力容器用钢-345级别-F06 Q345R-E
190 | Q345R-E2 | Ti | 0.015 | 0.02 | 0.02 | 0 | 0.02 | 0.02 | 0 | OK | OK | ok | 是 |  | C<=0.145; Si[0.15,0.15]; Mn[1.4,1.4]; P<=0.012; S<=0.002; Nb[0.025,0.025]; Ti[0.02,0.02] | 186 | Q345R-E | F 压力容器用钢-345级别-F06 Q345R-E
190 | Q345R-E2 | Als | 0.025 |  |  | 0 | 0.025245 | 0.025245 | 0 | 无约束 | 无约束 | ok | 是 |  | C<=0.145; Si[0.15,0.15]; Mn[1.4,1.4]; P<=0.012; S<=0.002; Nb[0.025,0.025]; Ti[0.02,0.02] | 186 | Q345R-E | F 压力容器用钢-345级别-F06 Q345R-E
190 | Q345R-E2 | Alt |  |  |  | 0 | 0.025245 | 0.025245 | 0 | 无约束 | 无约束 | ok | 是 |  | C<=0.145; Si[0.15,0.15]; Mn[1.4,1.4]; P<=0.012; S<=0.002; Nb[0.025,0.025]; Ti[0.02,0.02] | 186 | Q345R-E | F 压力容器用钢-345级别-F06 Q345R-E
190 | Q345R-E2 | Cr | 0 |  |  | 0 | 0 | 0 | 0 | 无约束 | 无约束 | ok | 是 |  | C<=0.145; Si[0.15,0.15]; Mn[1.4,1.4]; P<=0.012; S<=0.002; Nb[0.025,0.025]; Ti[0.02,0.02] | 186 | Q345R-E | F 压力容器用钢-345级别-F06 Q345R-E
190 | Q345R-E2 | Ni | 0 |  |  | 0 | 0 | 0 | 0 | 无约束 | 无约束 | ok | 是 |  | C<=0.145; Si[0.15,0.15]; Mn[1.4,1.4]; P<=0.012; S<=0.002; Nb[0.025,0.025]; Ti[0.02,0.02] | 186 | Q345R-E | F 压力容器用钢-345级别-F06 Q345R-E
190 | Q345R-E2 | Cu | 0 |  |  | 0 | 0 | 0 | 0 | 无约束 | 无约束 | ok | 是 |  | C<=0.145; Si[0.15,0.15]; Mn[1.4,1.4]; P<=0.012; S<=0.002; Nb[0.025,0.025]; Ti[0.02,0.02] | 186 | Q345R-E | F 压力容器用钢-345级别-F06 Q345R-E
190 | Q345R-E2 | Mo | 0 |  |  | 0 | 0 | 0 | 0 | 无约束 | 无约束 | ok | 是 |  | C<=0.145; Si[0.15,0.15]; Mn[1.4,1.4]; P<=0.012; S<=0.002; Nb[0.025,0.025]; Ti[0.02,0.02] | 186 | Q345R-E | F 压力容器用钢-345级别-F06 Q345R-E
190 | Q345R-E2 | B |  |  |  | 0 | 0 | 0 | 0 | 无约束 | 无约束 | ok | 是 |  | C<=0.145; Si[0.15,0.15]; Mn[1.4,1.4]; P<=0.012; S<=0.002; Nb[0.025,0.025]; Ti[0.02,0.02] | 186 | Q345R-E | F 压力容器用钢-345级别-F06 Q345R-E
190 | Q345R-E2 | Sb |  |  |  | 0 | 0 | 0 | 0 | 无约束 | 无约束 | ok | 是 |  | C<=0.145; Si[0.15,0.15]; Mn[1.4,1.4]; P<=0.012; S<=0.002; Nb[0.025,0.025]; Ti[0.02,0.02] | 186 | Q345R-E | F 压力容器用钢-345级别-F06 Q345R-E
191 | SA516 Gr70-1 | C | 0.16 |  | 0.155 | 0.062656 | 0.0877 | 0.0877 | 0 | OK | OK | ok | 是 |  | C<=0.155; Si[0.23,0.23]; Mn[1.15,1.15]; Nb[0.01,0.01]; Ti[0.02,0.02] | 187 | SA516 Gr70 | F 压力容器用钢-美标-F05 SA516 Gr70
191 | SA516 Gr70-1 | Si | 0.23 | 0.23 | 0.23 | 0 | 0.23 | 0.23 | 0 | OK | OK | ok | 是 |  | C<=0.155; Si[0.23,0.23]; Mn[1.15,1.15]; Nb[0.01,0.01]; Ti[0.02,0.02] | 187 | SA516 Gr70 | F 压力容器用钢-美标-F05 SA516 Gr70
191 | SA516 Gr70-1 | Mn | 1.15 | 1.15 | 1.15 | 0.108969 | 1.15 | 1.15 | 0 | OK | OK | ok | 是 |  | C<=0.155; Si[0.23,0.23]; Mn[1.15,1.15]; Nb[0.01,0.01]; Ti[0.02,0.02] | 187 | SA516 Gr70 | F 压力容器用钢-美标-F05 SA516 Gr70
191 | SA516 Gr70-1 | P | 0 |  |  | 0 | 0 | 0 | 0 | 无约束 | 无约束 | ok | 是 |  | C<=0.155; Si[0.23,0.23]; Mn[1.15,1.15]; Nb[0.01,0.01]; Ti[0.02,0.02] | 187 | SA516 Gr70 | F 压力容器用钢-美标-F05 SA516 Gr70
191 | SA516 Gr70-1 | S | 0 |  |  | 0 | 0 | 0 | 0 | 无约束 | 无约束 | ok | 是 |  | C<=0.155; Si[0.23,0.23]; Mn[1.15,1.15]; Nb[0.01,0.01]; Ti[0.02,0.02] | 187 | SA516 Gr70 | F 压力容器用钢-美标-F05 SA516 Gr70
191 | SA516 Gr70-1 | V | 0 |  |  | 0 | 0 | 0 | 0 | 无约束 | 无约束 | ok | 是 |  | C<=0.155; Si[0.23,0.23]; Mn[1.15,1.15]; Nb[0.01,0.01]; Ti[0.02,0.02] | 187 | SA516 Gr70 | F 压力容器用钢-美标-F05 SA516 Gr70
191 | SA516 Gr70-1 | Nb | 0.01 | 0.01 | 0.01 | 0 | 0.01 | 0.01 | 0 | OK | OK | ok | 是 |  | C<=0.155; Si[0.23,0.23]; Mn[1.15,1.15]; Nb[0.01,0.01]; Ti[0.02,0.02] | 187 | SA516 Gr70 | F 压力容器用钢-美标-F05 SA516 Gr70
191 | SA516 Gr70-1 | Ti | 0.015 | 0.02 | 0.02 | 0 | 0.02 | 0.02 | 0 | OK | OK | ok | 是 |  | C<=0.155; Si[0.23,0.23]; Mn[1.15,1.15]; Nb[0.01,0.01]; Ti[0.02,0.02] | 187 | SA516 Gr70 | F 压力容器用钢-美标-F05 SA516 Gr70
191 | SA516 Gr70-1 | Als | 0.03 |  |  | 0 | 0.025245 | 0.025245 | 0 | 无约束 | 无约束 | ok | 是 |  | C<=0.155; Si[0.23,0.23]; Mn[1.15,1.15]; Nb[0.01,0.01]; Ti[0.02,0.02] | 187 | SA516 Gr70 | F 压力容器用钢-美标-F05 SA516 Gr70
191 | SA516 Gr70-1 | Alt |  |  |  | 0 | 0.025245 | 0.025245 | 0 | 无约束 | 无约束 | ok | 是 |  | C<=0.155; Si[0.23,0.23]; Mn[1.15,1.15]; Nb[0.01,0.01]; Ti[0.02,0.02] | 187 | SA516 Gr70 | F 压力容器用钢-美标-F05 SA516 Gr70
191 | SA516 Gr70-1 | Cr | 0 |  |  | 0 | 0 | 0 | 0 | 无约束 | 无约束 | ok | 是 |  | C<=0.155; Si[0.23,0.23]; Mn[1.15,1.15]; Nb[0.01,0.01]; Ti[0.02,0.02] | 187 | SA516 Gr70 | F 压力容器用钢-美标-F05 SA516 Gr70
191 | SA516 Gr70-1 | Ni | 0 |  |  | 0 | 0 | 0 | 0 | 无约束 | 无约束 | ok | 是 |  | C<=0.155; Si[0.23,0.23]; Mn[1.15,1.15]; Nb[0.01,0.01]; Ti[0.02,0.02] | 187 | SA516 Gr70 | F 压力容器用钢-美标-F05 SA516 Gr70
191 | SA516 Gr70-1 | Cu | 0 |  |  | 0 | 0 | 0 | 0 | 无约束 | 无约束 | ok | 是 |  | C<=0.155; Si[0.23,0.23]; Mn[1.15,1.15]; Nb[0.01,0.01]; Ti[0.02,0.02] | 187 | SA516 Gr70 | F 压力容器用钢-美标-F05 SA516 Gr70
191 | SA516 Gr70-1 | Mo | 0 |  |  | 0 | 0 | 0 | 0 | 无约束 | 无约束 | ok | 是 |  | C<=0.155; Si[0.23,0.23]; Mn[1.15,1.15]; Nb[0.01,0.01]; Ti[0.02,0.02] | 187 | SA516 Gr70 | F 压力容器用钢-美标-F05 SA516 Gr70
191 | SA516 Gr70-1 | B | 0 |  |  | 0 | 0 | 0 | 0 | 无约束 | 无约束 | ok | 是 |  | C<=0.155; Si[0.23,0.23]; Mn[1.15,1.15]; Nb[0.01,0.01]; Ti[0.02,0.02] | 187 | SA516 Gr70 | F 压力容器用钢-美标-F05 SA516 Gr70
191 | SA516 Gr70-1 | Sb |  |  |  | 0 | 0 | 0 | 0 | 无约束 | 无约束 | ok | 是 |  | C<=0.155; Si[0.23,0.23]; Mn[1.15,1.15]; Nb[0.01,0.01]; Ti[0.02,0.02] | 187 | SA516 Gr70 | F 压力容器用钢-美标-F05 SA516 Gr70
192 | Q345qC | C | 0.07 |  | 0.065 | 0.048083 | 0.067184 | 0.065 | -0.002184 | NG | OK | ok | 否 | C高于上限：0.0672% > 0.0650% | C<=0.065; Si[0.2,0.2]; Mn[1.2,1.2]; P<=0.015; S<=0.01; Nb[0.015,0.015]; Ti[0.02,0.02] | 188 | Q345qC | B 低合金钢-低合金高强结构钢-B36 Q345qC
192 | Q345qC | Si | 0.2 | 0.2 | 0.2 | 0 | 0.2 | 0.2 | 0 | OK | OK | ok | 否 | C高于上限：0.0672% > 0.0650% | C<=0.065; Si[0.2,0.2]; Mn[1.2,1.2]; P<=0.015; S<=0.01; Nb[0.015,0.015]; Ti[0.02,0.02] | 188 | Q345qC | B 低合金钢-低合金高强结构钢-B36 Q345qC
192 | Q345qC | Mn | 1.2 | 1.2 | 1.2 | 0.111 | 1.2 | 1.2 | 0 | OK | OK | ok | 否 | C高于上限：0.0672% > 0.0650% | C<=0.065; Si[0.2,0.2]; Mn[1.2,1.2]; P<=0.015; S<=0.01; Nb[0.015,0.015]; Ti[0.02,0.02] | 188 | Q345qC | B 低合金钢-低合金高强结构钢-B36 Q345qC
192 | Q345qC | P | 0.015 |  | 0.015 | 0 | 0 | 0 | 0 | OK | OK | ok | 否 | C高于上限：0.0672% > 0.0650% | C<=0.065; Si[0.2,0.2]; Mn[1.2,1.2]; P<=0.015; S<=0.01; Nb[0.015,0.015]; Ti[0.02,0.02] | 188 | Q345qC | B 低合金钢-低合金高强结构钢-B36 Q345qC
192 | Q345qC | S | 0.01 |  | 0.01 | 0 | 0 | 0 | 0 | OK | OK | ok | 否 | C高于上限：0.0672% > 0.0650% | C<=0.065; Si[0.2,0.2]; Mn[1.2,1.2]; P<=0.015; S<=0.01; Nb[0.015,0.015]; Ti[0.02,0.02] | 188 | Q345qC | B 低合金钢-低合金高强结构钢-B36 Q345qC
192 | Q345qC | V |  |  |  | 0 | 0 | 0 | 0 | 无约束 | 无约束 | ok | 否 | C高于上限：0.0672% > 0.0650% | C<=0.065; Si[0.2,0.2]; Mn[1.2,1.2]; P<=0.015; S<=0.01; Nb[0.015,0.015]; Ti[0.02,0.02] | 188 | Q345qC | B 低合金钢-低合金高强结构钢-B36 Q345qC
192 | Q345qC | Nb | 0.015 | 0.015 | 0.015 | 0 | 0.015 | 0.015 | 0 | OK | OK | ok | 否 | C高于上限：0.0672% > 0.0650% | C<=0.065; Si[0.2,0.2]; Mn[1.2,1.2]; P<=0.015; S<=0.01; Nb[0.015,0.015]; Ti[0.02,0.02] | 188 | Q345qC | B 低合金钢-低合金高强结构钢-B36 Q345qC
192 | Q345qC | Ti | 0.015 | 0.02 | 0.02 | 0 | 0.02 | 0.02 | 0 | OK | OK | ok | 否 | C高于上限：0.0672% > 0.0650% | C<=0.065; Si[0.2,0.2]; Mn[1.2,1.2]; P<=0.015; S<=0.01; Nb[0.015,0.015]; Ti[0.02,0.02] | 188 | Q345qC | B 低合金钢-低合金高强结构钢-B36 Q345qC
192 | Q345qC | Als | 0.02 |  |  | 0 | 0.025245 | 0.025245 | 0 | 无约束 | 无约束 | ok | 否 | C高于上限：0.0672% > 0.0650% | C<=0.065; Si[0.2,0.2]; Mn[1.2,1.2]; P<=0.015; S<=0.01; Nb[0.015,0.015]; Ti[0.02,0.02] | 188 | Q345qC | B 低合金钢-低合金高强结构钢-B36 Q345qC
192 | Q345qC | Alt |  |  |  | 0 | 0.025245 | 0.025245 | 0 | 无约束 | 无约束 | ok | 否 | C高于上限：0.0672% > 0.0650% | C<=0.065; Si[0.2,0.2]; Mn[1.2,1.2]; P<=0.015; S<=0.01; Nb[0.015,0.015]; Ti[0.02,0.02] | 188 | Q345qC | B 低合金钢-低合金高强结构钢-B36 Q345qC
192 | Q345qC | Cr |  |  |  | 0 | 0 | 0 | 0 | 无约束 | 无约束 | ok | 否 | C高于上限：0.0672% > 0.0650% | C<=0.065; Si[0.2,0.2]; Mn[1.2,1.2]; P<=0.015; S<=0.01; Nb[0.015,0.015]; Ti[0.02,0.02] | 188 | Q345qC | B 低合金钢-低合金高强结构钢-B36 Q345qC
192 | Q345qC | Ni |  |  |  | 0 | 0 | 0 | 0 | 无约束 | 无约束 | ok | 否 | C高于上限：0.0672% > 0.0650% | C<=0.065; Si[0.2,0.2]; Mn[1.2,1.2]; P<=0.015; S<=0.01; Nb[0.015,0.015]; Ti[0.02,0.02] | 188 | Q345qC | B 低合金钢-低合金高强结构钢-B36 Q345qC
192 | Q345qC | Cu |  |  |  | 0 | 0 | 0 | 0 | 无约束 | 无约束 | ok | 否 | C高于上限：0.0672% > 0.0650% | C<=0.065; Si[0.2,0.2]; Mn[1.2,1.2]; P<=0.015; S<=0.01; Nb[0.015,0.015]; Ti[0.02,0.02] | 188 | Q345qC | B 低合金钢-低合金高强结构钢-B36 Q345qC
192 | Q345qC | Mo |  |  |  | 0 | 0 | 0 | 0 | 无约束 | 无约束 | ok | 否 | C高于上限：0.0672% > 0.0650% | C<=0.065; Si[0.2,0.2]; Mn[1.2,1.2]; P<=0.015; S<=0.01; Nb[0.015,0.015]; Ti[0.02,0.02] | 188 | Q345qC | B 低合金钢-低合金高强结构钢-B36 Q345qC
192 | Q345qC | B |  |  |  | 0 | 0 | 0 | 0 | 无约束 | 无约束 | ok | 否 | C高于上限：0.0672% > 0.0650% | C<=0.065; Si[0.2,0.2]; Mn[1.2,1.2]; P<=0.015; S<=0.01; Nb[0.015,0.015]; Ti[0.02,0.02] | 188 | Q345qC | B 低合金钢-低合金高强结构钢-B36 Q345qC
192 | Q345qC | Sb |  |  |  | 0 | 0 | 0 | 0 | 无约束 | 无约束 | ok | 否 | C高于上限：0.0672% > 0.0650% | C<=0.065; Si[0.2,0.2]; Mn[1.2,1.2]; P<=0.015; S<=0.01; Nb[0.015,0.015]; Ti[0.02,0.02] | 188 | Q345qC | B 低合金钢-低合金高强结构钢-B36 Q345qC
193 | Q345qD | C | 0.08 |  | 0.075 | 0.048083 | 0.076619 | 0.075 | -0.001619 | NG | OK | ok | 否 | C高于上限：0.0766% > 0.0750% | C<=0.075; Si[0.2,0.2]; Mn[1.4,1.4]; P<=0.015; S<=0.005; Nb[0.02,0.02]; Ti[0.02,0.02] | 189 | Q345qD | B 低合金钢-低合金高强结构钢-B35 Q345qD
193 | Q345qD | Si | 0.2 | 0.2 | 0.2 | 0 | 0.2 | 0.2 | 0 | OK | OK | ok | 否 | C高于上限：0.0766% > 0.0750% | C<=0.075; Si[0.2,0.2]; Mn[1.4,1.4]; P<=0.015; S<=0.005; Nb[0.02,0.02]; Ti[0.02,0.02] | 189 | Q345qD | B 低合金钢-低合金高强结构钢-B35 Q345qD
193 | Q345qD | Mn | 1.4 | 1.4 | 1.4 | 0.111 | 1.4 | 1.4 | 0 | OK | OK | ok | 否 | C高于上限：0.0766% > 0.0750% | C<=0.075; Si[0.2,0.2]; Mn[1.4,1.4]; P<=0.015; S<=0.005; Nb[0.02,0.02]; Ti[0.02,0.02] | 189 | Q345qD | B 低合金钢-低合金高强结构钢-B35 Q345qD
193 | Q345qD | P | 0.015 |  | 0.015 | 0 | 0 | 0 | 0 | OK | OK | ok | 否 | C高于上限：0.0766% > 0.0750% | C<=0.075; Si[0.2,0.2]; Mn[1.4,1.4]; P<=0.015; S<=0.005; Nb[0.02,0.02]; Ti[0.02,0.02] | 189 | Q345qD | B 低合金钢-低合金高强结构钢-B35 Q345qD
193 | Q345qD | S | 0.005 |  | 0.005 | 0 | 0 | 0 | 0 | OK | OK | ok | 否 | C高于上限：0.0766% > 0.0750% | C<=0.075; Si[0.2,0.2]; Mn[1.4,1.4]; P<=0.015; S<=0.005; Nb[0.02,0.02]; Ti[0.02,0.02] | 189 | Q345qD | B 低合金钢-低合金高强结构钢-B35 Q345qD
193 | Q345qD | V |  |  |  | 0 | 0 | 0 | 0 | 无约束 | 无约束 | ok | 否 | C高于上限：0.0766% > 0.0750% | C<=0.075; Si[0.2,0.2]; Mn[1.4,1.4]; P<=0.015; S<=0.005; Nb[0.02,0.02]; Ti[0.02,0.02] | 189 | Q345qD | B 低合金钢-低合金高强结构钢-B35 Q345qD
193 | Q345qD | Nb | 0.02 | 0.02 | 0.02 | 0 | 0.02 | 0.02 | 0 | OK | OK | ok | 否 | C高于上限：0.0766% > 0.0750% | C<=0.075; Si[0.2,0.2]; Mn[1.4,1.4]; P<=0.015; S<=0.005; Nb[0.02,0.02]; Ti[0.02,0.02] | 189 | Q345qD | B 低合金钢-低合金高强结构钢-B35 Q345qD
193 | Q345qD | Ti | 0.015 | 0.02 | 0.02 | 0 | 0.02 | 0.02 | 0 | OK | OK | ok | 否 | C高于上限：0.0766% > 0.0750% | C<=0.075; Si[0.2,0.2]; Mn[1.4,1.4]; P<=0.015; S<=0.005; Nb[0.02,0.02]; Ti[0.02,0.02] | 189 | Q345qD | B 低合金钢-低合金高强结构钢-B35 Q345qD
193 | Q345qD | Als | 0.02 |  |  | 0 | 0.025245 | 0.025245 | 0 | 无约束 | 无约束 | ok | 否 | C高于上限：0.0766% > 0.0750% | C<=0.075; Si[0.2,0.2]; Mn[1.4,1.4]; P<=0.015; S<=0.005; Nb[0.02,0.02]; Ti[0.02,0.02] | 189 | Q345qD | B 低合金钢-低合金高强结构钢-B35 Q345qD
193 | Q345qD | Alt |  |  |  | 0 | 0.025245 | 0.025245 | 0 | 无约束 | 无约束 | ok | 否 | C高于上限：0.0766% > 0.0750% | C<=0.075; Si[0.2,0.2]; Mn[1.4,1.4]; P<=0.015; S<=0.005; Nb[0.02,0.02]; Ti[0.02,0.02] | 189 | Q345qD | B 低合金钢-低合金高强结构钢-B35 Q345qD
193 | Q345qD | Cr |  |  |  | 0 | 0 | 0 | 0 | 无约束 | 无约束 | ok | 否 | C高于上限：0.0766% > 0.0750% | C<=0.075; Si[0.2,0.2]; Mn[1.4,1.4]; P<=0.015; S<=0.005; Nb[0.02,0.02]; Ti[0.02,0.02] | 189 | Q345qD | B 低合金钢-低合金高强结构钢-B35 Q345qD
193 | Q345qD | Ni |  |  |  | 0 | 0 | 0 | 0 | 无约束 | 无约束 | ok | 否 | C高于上限：0.0766% > 0.0750% | C<=0.075; Si[0.2,0.2]; Mn[1.4,1.4]; P<=0.015; S<=0.005; Nb[0.02,0.02]; Ti[0.02,0.02] | 189 | Q345qD | B 低合金钢-低合金高强结构钢-B35 Q345qD
193 | Q345qD | Cu |  |  |  | 0 | 0 | 0 | 0 | 无约束 | 无约束 | ok | 否 | C高于上限：0.0766% > 0.0750% | C<=0.075; Si[0.2,0.2]; Mn[1.4,1.4]; P<=0.015; S<=0.005; Nb[0.02,0.02]; Ti[0.02,0.02] | 189 | Q345qD | B 低合金钢-低合金高强结构钢-B35 Q345qD
193 | Q345qD | Mo |  |  |  | 0 | 0 | 0 | 0 | 无约束 | 无约束 | ok | 否 | C高于上限：0.0766% > 0.0750% | C<=0.075; Si[0.2,0.2]; Mn[1.4,1.4]; P<=0.015; S<=0.005; Nb[0.02,0.02]; Ti[0.02,0.02] | 189 | Q345qD | B 低合金钢-低合金高强结构钢-B35 Q345qD
193 | Q345qD | B |  |  |  | 0 | 0 | 0 | 0 | 无约束 | 无约束 | ok | 否 | C高于上限：0.0766% > 0.0750% | C<=0.075; Si[0.2,0.2]; Mn[1.4,1.4]; P<=0.015; S<=0.005; Nb[0.02,0.02]; Ti[0.02,0.02] | 189 | Q345qD | B 低合金钢-低合金高强结构钢-B35 Q345qD
193 | Q345qD | Sb |  |  |  | 0 | 0 | 0 | 0 | 无约束 | 无约束 | ok | 否 | C高于上限：0.0766% > 0.0750% | C<=0.075; Si[0.2,0.2]; Mn[1.4,1.4]; P<=0.015; S<=0.005; Nb[0.02,0.02]; Ti[0.02,0.02] | 189 | Q345qD | B 低合金钢-低合金高强结构钢-B35 Q345qD
194 | HP295 | C | 0.16 |  | 0.155 | 0.065393 | 0.118478 | 0.118478 | 0 | OK | OK | ok | 是 |  | C<=0.155; Si<=0.04; Mn[0.75,0.75]; P<=0.015; S<=0.005; Ti[0.02,0.02] | 190 | HP295 | H 焊接气瓶用钢-295级别-H01 HP295
194 | HP295 | Si | 0.04 |  | 0.04 | 0 | 0 | 0 | 0 | OK | OK | ok | 是 |  | C<=0.155; Si<=0.04; Mn[0.75,0.75]; P<=0.015; S<=0.005; Ti[0.02,0.02] | 190 | HP295 | H 焊接气瓶用钢-295级别-H01 HP295
194 | HP295 | Mn | 0.75 | 0.75 | 0.75 | 0.105429 | 0.75 | 0.75 | 0 | OK | OK | ok | 是 |  | C<=0.155; Si<=0.04; Mn[0.75,0.75]; P<=0.015; S<=0.005; Ti[0.02,0.02] | 190 | HP295 | H 焊接气瓶用钢-295级别-H01 HP295
194 | HP295 | P | 0.015 |  | 0.015 | 0 | 0 | 0 | 0 | OK | OK | ok | 是 |  | C<=0.155; Si<=0.04; Mn[0.75,0.75]; P<=0.015; S<=0.005; Ti[0.02,0.02] | 190 | HP295 | H 焊接气瓶用钢-295级别-H01 HP295
194 | HP295 | S | 0.005 |  | 0.005 | 0 | 0 | 0 | 0 | OK | OK | ok | 是 |  | C<=0.155; Si<=0.04; Mn[0.75,0.75]; P<=0.015; S<=0.005; Ti[0.02,0.02] | 190 | HP295 | H 焊接气瓶用钢-295级别-H01 HP295
194 | HP295 | V |  |  |  | 0 | 0 | 0 | 0 | 无约束 | 无约束 | ok | 是 |  | C<=0.155; Si<=0.04; Mn[0.75,0.75]; P<=0.015; S<=0.005; Ti[0.02,0.02] | 190 | HP295 | H 焊接气瓶用钢-295级别-H01 HP295
194 | HP295 | Nb |  |  |  | 0 | 0 | 0 | 0 | 无约束 | 无约束 | ok | 是 |  | C<=0.155; Si<=0.04; Mn[0.75,0.75]; P<=0.015; S<=0.005; Ti[0.02,0.02] | 190 | HP295 | H 焊接气瓶用钢-295级别-H01 HP295
194 | HP295 | Ti | 0.015 | 0.02 | 0.02 | 0 | 0.02 | 0.02 | 0 | OK | OK | ok | 是 |  | C<=0.155; Si<=0.04; Mn[0.75,0.75]; P<=0.015; S<=0.005; Ti[0.02,0.02] | 190 | HP295 | H 焊接气瓶用钢-295级别-H01 HP295
194 | HP295 | Als | 0.03 |  |  | 0 | 0.028215 | 0.028215 | 0 | 无约束 | 无约束 | ok | 是 |  | C<=0.155; Si<=0.04; Mn[0.75,0.75]; P<=0.015; S<=0.005; Ti[0.02,0.02] | 190 | HP295 | H 焊接气瓶用钢-295级别-H01 HP295
194 | HP295 | Alt |  |  |  | 0 | 0.028215 | 0.028215 | 0 | 无约束 | 无约束 | ok | 是 |  | C<=0.155; Si<=0.04; Mn[0.75,0.75]; P<=0.015; S<=0.005; Ti[0.02,0.02] | 190 | HP295 | H 焊接气瓶用钢-295级别-H01 HP295
194 | HP295 | Cr |  |  |  | 0 | 0 | 0 | 0 | 无约束 | 无约束 | ok | 是 |  | C<=0.155; Si<=0.04; Mn[0.75,0.75]; P<=0.015; S<=0.005; Ti[0.02,0.02] | 190 | HP295 | H 焊接气瓶用钢-295级别-H01 HP295
194 | HP295 | Ni |  |  |  | 0 | 0 | 0 | 0 | 无约束 | 无约束 | ok | 是 |  | C<=0.155; Si<=0.04; Mn[0.75,0.75]; P<=0.015; S<=0.005; Ti[0.02,0.02] | 190 | HP295 | H 焊接气瓶用钢-295级别-H01 HP295
194 | HP295 | Cu |  |  |  | 0 | 0 | 0 | 0 | 无约束 | 无约束 | ok | 是 |  | C<=0.155; Si<=0.04; Mn[0.75,0.75]; P<=0.015; S<=0.005; Ti[0.02,0.02] | 190 | HP295 | H 焊接气瓶用钢-295级别-H01 HP295
194 | HP295 | Mo |  |  |  | 0 | 0 | 0 | 0 | 无约束 | 无约束 | ok | 是 |  | C<=0.155; Si<=0.04; Mn[0.75,0.75]; P<=0.015; S<=0.005; Ti[0.02,0.02] | 190 | HP295 | H 焊接气瓶用钢-295级别-H01 HP295
194 | HP295 | B |  |  |  | 0 | 0 | 0 | 0 | 无约束 | 无约束 | ok | 是 |  | C<=0.155; Si<=0.04; Mn[0.75,0.75]; P<=0.015; S<=0.005; Ti[0.02,0.02] | 190 | HP295 | H 焊接气瓶用钢-295级别-H01 HP295
194 | HP295 | Sb |  |  |  | 0 | 0 | 0 | 0 | 无约束 | 无约束 | ok | 是 |  | C<=0.155; Si<=0.04; Mn[0.75,0.75]; P<=0.015; S<=0.005; Ti[0.02,0.02] | 190 | HP295 | H 焊接气瓶用钢-295级别-H01 HP295
195 | Q235PL-1 | C | 0.16 |  | 0.155 | 0.073318 | 0.078773 | 0.091993 | 0.01322 | OK | OK | ok | 是 |  | C<=0.155; Si<=0.05; Mn[0.35,0.35]; P<=0.018; S<=0.006 | 191 | Q235PL | D 汽车用钢-汽车车轮用钢-D04 Q235PL
195 | Q235PL-1 | Si | 0.05 |  | 0.05 | 0 | 0.05 | 0 | -0.05 | OK | OK | ok | 是 |  | C<=0.155; Si<=0.05; Mn[0.35,0.35]; P<=0.018; S<=0.006 | 191 | Q235PL | D 汽车用钢-汽车车轮用钢-D04 Q235PL
195 | Q235PL-1 | Mn | 0.35 | 0.35 | 0.35 | 0.12324 | 0.35 | 0.35 | 0 | OK | OK | ok | 是 |  | C<=0.155; Si<=0.05; Mn[0.35,0.35]; P<=0.018; S<=0.006 | 191 | Q235PL | D 汽车用钢-汽车车轮用钢-D04 Q235PL
195 | Q235PL-1 | P | 0.018 |  | 0.018 | 0 | 0 | 0 | 0 | OK | OK | ok | 是 |  | C<=0.155; Si<=0.05; Mn[0.35,0.35]; P<=0.018; S<=0.006 | 191 | Q235PL | D 汽车用钢-汽车车轮用钢-D04 Q235PL
195 | Q235PL-1 | S | 0.006 |  | 0.006 | 0 | 0 | 0 | 0 | OK | OK | ok | 是 |  | C<=0.155; Si<=0.05; Mn[0.35,0.35]; P<=0.018; S<=0.006 | 191 | Q235PL | D 汽车用钢-汽车车轮用钢-D04 Q235PL
195 | Q235PL-1 | V |  |  |  | 0 | 0 | 0 | 0 | 无约束 | 无约束 | ok | 是 |  | C<=0.155; Si<=0.05; Mn[0.35,0.35]; P<=0.018; S<=0.006 | 191 | Q235PL | D 汽车用钢-汽车车轮用钢-D04 Q235PL
195 | Q235PL-1 | Nb |  |  |  | 0 | 0 | 0 | 0 | 无约束 | 无约束 | ok | 是 |  | C<=0.155; Si<=0.05; Mn[0.35,0.35]; P<=0.018; S<=0.006 | 191 | Q235PL | D 汽车用钢-汽车车轮用钢-D04 Q235PL
195 | Q235PL-1 | Ti |  |  |  | 0 | 0 | 0 | 0 | 无约束 | 无约束 | ok | 是 |  | C<=0.155; Si<=0.05; Mn[0.35,0.35]; P<=0.018; S<=0.006 | 191 | Q235PL | D 汽车用钢-汽车车轮用钢-D04 Q235PL
195 | Q235PL-1 | Als | 0.025 |  |  | 0 | 0.023018 | 0.023018 | 0 | 无约束 | 无约束 | ok | 是 |  | C<=0.155; Si<=0.05; Mn[0.35,0.35]; P<=0.018; S<=0.006 | 191 | Q235PL | D 汽车用钢-汽车车轮用钢-D04 Q235PL
195 | Q235PL-1 | Alt |  |  |  | 0 | 0.023018 | 0.023018 | 0 | 无约束 | 无约束 | ok | 是 |  | C<=0.155; Si<=0.05; Mn[0.35,0.35]; P<=0.018; S<=0.006 | 191 | Q235PL | D 汽车用钢-汽车车轮用钢-D04 Q235PL
195 | Q235PL-1 | Cr |  |  |  | 0 | 0 | 0 | 0 | 无约束 | 无约束 | ok | 是 |  | C<=0.155; Si<=0.05; Mn[0.35,0.35]; P<=0.018; S<=0.006 | 191 | Q235PL | D 汽车用钢-汽车车轮用钢-D04 Q235PL
195 | Q235PL-1 | Ni |  |  |  | 0 | 0 | 0 | 0 | 无约束 | 无约束 | ok | 是 |  | C<=0.155; Si<=0.05; Mn[0.35,0.35]; P<=0.018; S<=0.006 | 191 | Q235PL | D 汽车用钢-汽车车轮用钢-D04 Q235PL
195 | Q235PL-1 | Cu |  |  |  | 0 | 0 | 0 | 0 | 无约束 | 无约束 | ok | 是 |  | C<=0.155; Si<=0.05; Mn[0.35,0.35]; P<=0.018; S<=0.006 | 191 | Q235PL | D 汽车用钢-汽车车轮用钢-D04 Q235PL
195 | Q235PL-1 | Mo |  |  |  | 0 | 0 | 0 | 0 | 无约束 | 无约束 | ok | 是 |  | C<=0.155; Si<=0.05; Mn[0.35,0.35]; P<=0.018; S<=0.006 | 191 | Q235PL | D 汽车用钢-汽车车轮用钢-D04 Q235PL
195 | Q235PL-1 | B |  |  |  | 0 | 0 | 0 | 0 | 无约束 | 无约束 | ok | 是 |  | C<=0.155; Si<=0.05; Mn[0.35,0.35]; P<=0.018; S<=0.006 | 191 | Q235PL | D 汽车用钢-汽车车轮用钢-D04 Q235PL
195 | Q235PL-1 | Sb |  |  |  | 0 | 0 | 0 | 0 | 无约束 | 无约束 | ok | 是 |  | C<=0.155; Si<=0.05; Mn[0.35,0.35]; P<=0.018; S<=0.006 | 191 | Q235PL | D 汽车用钢-汽车车轮用钢-D04 Q235PL
196 | Q235PL-2 | C | 0.16 |  | 0.155 | 0.076058 | 0.088778 | 0.102916 | 0.014138 | OK | OK | ok | 是 |  | C<=0.155; Si<=0.05; Mn[0.45,0.45]; P<=0.018; S<=0.006 | 192 | Q235PL | D 汽车用钢-汽车车轮用钢-D04 Q235PL
196 | Q235PL-2 | Si | 0.05 |  | 0.05 | 0 | 0.05 | 0 | -0.05 | OK | OK | ok | 是 |  | C<=0.155; Si<=0.05; Mn[0.45,0.45]; P<=0.018; S<=0.006 | 192 | Q235PL | D 汽车用钢-汽车车轮用钢-D04 Q235PL
196 | Q235PL-2 | Mn | 0.45 | 0.45 | 0.45 | 0.123889 | 0.45 | 0.45 | 0 | OK | OK | ok | 是 |  | C<=0.155; Si<=0.05; Mn[0.45,0.45]; P<=0.018; S<=0.006 | 192 | Q235PL | D 汽车用钢-汽车车轮用钢-D04 Q235PL
196 | Q235PL-2 | P | 0.018 |  | 0.018 | 0 | 0 | 0 | 0 | OK | OK | ok | 是 |  | C<=0.155; Si<=0.05; Mn[0.45,0.45]; P<=0.018; S<=0.006 | 192 | Q235PL | D 汽车用钢-汽车车轮用钢-D04 Q235PL
196 | Q235PL-2 | S | 0.006 |  | 0.006 | 0 | 0 | 0 | 0 | OK | OK | ok | 是 |  | C<=0.155; Si<=0.05; Mn[0.45,0.45]; P<=0.018; S<=0.006 | 192 | Q235PL | D 汽车用钢-汽车车轮用钢-D04 Q235PL
196 | Q235PL-2 | V |  |  |  | 0 | 0 | 0 | 0 | 无约束 | 无约束 | ok | 是 |  | C<=0.155; Si<=0.05; Mn[0.45,0.45]; P<=0.018; S<=0.006 | 192 | Q235PL | D 汽车用钢-汽车车轮用钢-D04 Q235PL
196 | Q235PL-2 | Nb |  |  |  | 0 | 0 | 0 | 0 | 无约束 | 无约束 | ok | 是 |  | C<=0.155; Si<=0.05; Mn[0.45,0.45]; P<=0.018; S<=0.006 | 192 | Q235PL | D 汽车用钢-汽车车轮用钢-D04 Q235PL
196 | Q235PL-2 | Ti |  |  |  | 0 | 0 | 0 | 0 | 无约束 | 无约束 | ok | 是 |  | C<=0.155; Si<=0.05; Mn[0.45,0.45]; P<=0.018; S<=0.006 | 192 | Q235PL | D 汽车用钢-汽车车轮用钢-D04 Q235PL
196 | Q235PL-2 | Als | 0.025 |  |  | 0 | 0.023018 | 0.023018 | 0 | 无约束 | 无约束 | ok | 是 |  | C<=0.155; Si<=0.05; Mn[0.45,0.45]; P<=0.018; S<=0.006 | 192 | Q235PL | D 汽车用钢-汽车车轮用钢-D04 Q235PL
196 | Q235PL-2 | Alt |  |  |  | 0 | 0.023018 | 0.023018 | 0 | 无约束 | 无约束 | ok | 是 |  | C<=0.155; Si<=0.05; Mn[0.45,0.45]; P<=0.018; S<=0.006 | 192 | Q235PL | D 汽车用钢-汽车车轮用钢-D04 Q235PL
196 | Q235PL-2 | Cr |  |  |  | 0 | 0 | 0 | 0 | 无约束 | 无约束 | ok | 是 |  | C<=0.155; Si<=0.05; Mn[0.45,0.45]; P<=0.018; S<=0.006 | 192 | Q235PL | D 汽车用钢-汽车车轮用钢-D04 Q235PL
196 | Q235PL-2 | Ni |  |  |  | 0 | 0 | 0 | 0 | 无约束 | 无约束 | ok | 是 |  | C<=0.155; Si<=0.05; Mn[0.45,0.45]; P<=0.018; S<=0.006 | 192 | Q235PL | D 汽车用钢-汽车车轮用钢-D04 Q235PL
196 | Q235PL-2 | Cu |  |  |  | 0 | 0 | 0 | 0 | 无约束 | 无约束 | ok | 是 |  | C<=0.155; Si<=0.05; Mn[0.45,0.45]; P<=0.018; S<=0.006 | 192 | Q235PL | D 汽车用钢-汽车车轮用钢-D04 Q235PL
196 | Q235PL-2 | Mo |  |  |  | 0 | 0 | 0 | 0 | 无约束 | 无约束 | ok | 是 |  | C<=0.155; Si<=0.05; Mn[0.45,0.45]; P<=0.018; S<=0.006 | 192 | Q235PL | D 汽车用钢-汽车车轮用钢-D04 Q235PL
196 | Q235PL-2 | B |  |  |  | 0 | 0 | 0 | 0 | 无约束 | 无约束 | ok | 是 |  | C<=0.155; Si<=0.05; Mn[0.45,0.45]; P<=0.018; S<=0.006 | 192 | Q235PL | D 汽车用钢-汽车车轮用钢-D04 Q235PL
196 | Q235PL-2 | Sb |  |  |  | 0 | 0 | 0 | 0 | 无约束 | 无约束 | ok | 是 |  | C<=0.155; Si<=0.05; Mn[0.45,0.45]; P<=0.018; S<=0.006 | 192 | Q235PL | D 汽车用钢-汽车车轮用钢-D04 Q235PL
197 | Q255PL-KP1 | C | 0.16 |  | 0.155 | 0.073318 | 0.081973 | 0.096111 | 0.014138 | OK | OK | ok | 是 |  | C<=0.155; Si<=0.05; Mn[0.4,0.4]; P<=0.018; S<=0.006 |  | Q255PL-KP | D 汽车用钢-汽车车轮用钢-D27 Q255PL-KP
197 | Q255PL-KP1 | Si | 0.05 |  | 0.05 | 0 | 0.05 | 0 | -0.05 | OK | OK | ok | 是 |  | C<=0.155; Si<=0.05; Mn[0.4,0.4]; P<=0.018; S<=0.006 |  | Q255PL-KP | D 汽车用钢-汽车车轮用钢-D27 Q255PL-KP
197 | Q255PL-KP1 | Mn | 0.4 | 0.4 | 0.4 | 0.12324 | 0.4 | 0.4 | 0 | OK | OK | ok | 是 |  | C<=0.155; Si<=0.05; Mn[0.4,0.4]; P<=0.018; S<=0.006 |  | Q255PL-KP | D 汽车用钢-汽车车轮用钢-D27 Q255PL-KP
197 | Q255PL-KP1 | P | 0.018 |  | 0.018 | 0 | 0 | 0 | 0 | OK | OK | ok | 是 |  | C<=0.155; Si<=0.05; Mn[0.4,0.4]; P<=0.018; S<=0.006 |  | Q255PL-KP | D 汽车用钢-汽车车轮用钢-D27 Q255PL-KP
197 | Q255PL-KP1 | S | 0.006 |  | 0.006 | 0 | 0 | 0 | 0 | OK | OK | ok | 是 |  | C<=0.155; Si<=0.05; Mn[0.4,0.4]; P<=0.018; S<=0.006 |  | Q255PL-KP | D 汽车用钢-汽车车轮用钢-D27 Q255PL-KP
197 | Q255PL-KP1 | V |  |  |  | 0 | 0 | 0 | 0 | 无约束 | 无约束 | ok | 是 |  | C<=0.155; Si<=0.05; Mn[0.4,0.4]; P<=0.018; S<=0.006 |  | Q255PL-KP | D 汽车用钢-汽车车轮用钢-D27 Q255PL-KP
197 | Q255PL-KP1 | Nb |  |  |  | 0 | 0 | 0 | 0 | 无约束 | 无约束 | ok | 是 |  | C<=0.155; Si<=0.05; Mn[0.4,0.4]; P<=0.018; S<=0.006 |  | Q255PL-KP | D 汽车用钢-汽车车轮用钢-D27 Q255PL-KP
197 | Q255PL-KP1 | Ti |  |  |  | 0 | 0 | 0 | 0 | 无约束 | 无约束 | ok | 是 |  | C<=0.155; Si<=0.05; Mn[0.4,0.4]; P<=0.018; S<=0.006 |  | Q255PL-KP | D 汽车用钢-汽车车轮用钢-D27 Q255PL-KP
197 | Q255PL-KP1 | Als | 0.025 |  |  | 0 | 0.023018 | 0.023018 | 0 | 无约束 | 无约束 | ok | 是 |  | C<=0.155; Si<=0.05; Mn[0.4,0.4]; P<=0.018; S<=0.006 |  | Q255PL-KP | D 汽车用钢-汽车车轮用钢-D27 Q255PL-KP
197 | Q255PL-KP1 | Alt |  |  |  | 0 | 0.023018 | 0.023018 | 0 | 无约束 | 无约束 | ok | 是 |  | C<=0.155; Si<=0.05; Mn[0.4,0.4]; P<=0.018; S<=0.006 |  | Q255PL-KP | D 汽车用钢-汽车车轮用钢-D27 Q255PL-KP
197 | Q255PL-KP1 | Cr |  |  |  | 0 | 0 | 0 | 0 | 无约束 | 无约束 | ok | 是 |  | C<=0.155; Si<=0.05; Mn[0.4,0.4]; P<=0.018; S<=0.006 |  | Q255PL-KP | D 汽车用钢-汽车车轮用钢-D27 Q255PL-KP
197 | Q255PL-KP1 | Ni |  |  |  | 0 | 0 | 0 | 0 | 无约束 | 无约束 | ok | 是 |  | C<=0.155; Si<=0.05; Mn[0.4,0.4]; P<=0.018; S<=0.006 |  | Q255PL-KP | D 汽车用钢-汽车车轮用钢-D27 Q255PL-KP
197 | Q255PL-KP1 | Cu |  |  |  | 0 | 0 | 0 | 0 | 无约束 | 无约束 | ok | 是 |  | C<=0.155; Si<=0.05; Mn[0.4,0.4]; P<=0.018; S<=0.006 |  | Q255PL-KP | D 汽车用钢-汽车车轮用钢-D27 Q255PL-KP
197 | Q255PL-KP1 | Mo |  |  |  | 0 | 0 | 0 | 0 | 无约束 | 无约束 | ok | 是 |  | C<=0.155; Si<=0.05; Mn[0.4,0.4]; P<=0.018; S<=0.006 |  | Q255PL-KP | D 汽车用钢-汽车车轮用钢-D27 Q255PL-KP
197 | Q255PL-KP1 | B |  |  |  | 0 | 0 | 0 | 0 | 无约束 | 无约束 | ok | 是 |  | C<=0.155; Si<=0.05; Mn[0.4,0.4]; P<=0.018; S<=0.006 |  | Q255PL-KP | D 汽车用钢-汽车车轮用钢-D27 Q255PL-KP
197 | Q255PL-KP1 | Sb |  |  |  | 0 | 0 | 0 | 0 | 无约束 | 无约束 | ok | 是 |  | C<=0.155; Si<=0.05; Mn[0.4,0.4]; P<=0.018; S<=0.006 |  | Q255PL-KP | D 汽车用钢-汽车车轮用钢-D27 Q255PL-KP
198 | Q255PL-KP2 | C | 0.16 |  | 0.155 | 0.076058 | 0.092896 | 0.107033 | 0.014138 | OK | OK | ok | 是 |  | C<=0.155; Si<=0.05; Mn[0.5,0.5]; P<=0.018; S<=0.006 |  | Q255PL-KP | D 汽车用钢-汽车车轮用钢-D27 Q255PL-KP
198 | Q255PL-KP2 | Si | 0.05 |  | 0.05 | 0 | 0.05 | 0 | -0.05 | OK | OK | ok | 是 |  | C<=0.155; Si<=0.05; Mn[0.5,0.5]; P<=0.018; S<=0.006 |  | Q255PL-KP | D 汽车用钢-汽车车轮用钢-D27 Q255PL-KP
198 | Q255PL-KP2 | Mn | 0.5 | 0.5 | 0.5 | 0.123889 | 0.5 | 0.5 | 0 | OK | OK | ok | 是 |  | C<=0.155; Si<=0.05; Mn[0.5,0.5]; P<=0.018; S<=0.006 |  | Q255PL-KP | D 汽车用钢-汽车车轮用钢-D27 Q255PL-KP
198 | Q255PL-KP2 | P | 0.018 |  | 0.018 | 0 | 0 | 0 | 0 | OK | OK | ok | 是 |  | C<=0.155; Si<=0.05; Mn[0.5,0.5]; P<=0.018; S<=0.006 |  | Q255PL-KP | D 汽车用钢-汽车车轮用钢-D27 Q255PL-KP
198 | Q255PL-KP2 | S | 0.006 |  | 0.006 | 0 | 0 | 0 | 0 | OK | OK | ok | 是 |  | C<=0.155; Si<=0.05; Mn[0.5,0.5]; P<=0.018; S<=0.006 |  | Q255PL-KP | D 汽车用钢-汽车车轮用钢-D27 Q255PL-KP
198 | Q255PL-KP2 | V |  |  |  | 0 | 0 | 0 | 0 | 无约束 | 无约束 | ok | 是 |  | C<=0.155; Si<=0.05; Mn[0.5,0.5]; P<=0.018; S<=0.006 |  | Q255PL-KP | D 汽车用钢-汽车车轮用钢-D27 Q255PL-KP
198 | Q255PL-KP2 | Nb |  |  |  | 0 | 0 | 0 | 0 | 无约束 | 无约束 | ok | 是 |  | C<=0.155; Si<=0.05; Mn[0.5,0.5]; P<=0.018; S<=0.006 |  | Q255PL-KP | D 汽车用钢-汽车车轮用钢-D27 Q255PL-KP
198 | Q255PL-KP2 | Ti |  |  |  | 0 | 0 | 0 | 0 | 无约束 | 无约束 | ok | 是 |  | C<=0.155; Si<=0.05; Mn[0.5,0.5]; P<=0.018; S<=0.006 |  | Q255PL-KP | D 汽车用钢-汽车车轮用钢-D27 Q255PL-KP
198 | Q255PL-KP2 | Als | 0.025 |  |  | 0 | 0.023018 | 0.023018 | 0 | 无约束 | 无约束 | ok | 是 |  | C<=0.155; Si<=0.05; Mn[0.5,0.5]; P<=0.018; S<=0.006 |  | Q255PL-KP | D 汽车用钢-汽车车轮用钢-D27 Q255PL-KP
198 | Q255PL-KP2 | Alt |  |  |  | 0 | 0.023018 | 0.023018 | 0 | 无约束 | 无约束 | ok | 是 |  | C<=0.155; Si<=0.05; Mn[0.5,0.5]; P<=0.018; S<=0.006 |  | Q255PL-KP | D 汽车用钢-汽车车轮用钢-D27 Q255PL-KP
198 | Q255PL-KP2 | Cr |  |  |  | 0 | 0 | 0 | 0 | 无约束 | 无约束 | ok | 是 |  | C<=0.155; Si<=0.05; Mn[0.5,0.5]; P<=0.018; S<=0.006 |  | Q255PL-KP | D 汽车用钢-汽车车轮用钢-D27 Q255PL-KP
198 | Q255PL-KP2 | Ni |  |  |  | 0 | 0 | 0 | 0 | 无约束 | 无约束 | ok | 是 |  | C<=0.155; Si<=0.05; Mn[0.5,0.5]; P<=0.018; S<=0.006 |  | Q255PL-KP | D 汽车用钢-汽车车轮用钢-D27 Q255PL-KP
198 | Q255PL-KP2 | Cu |  |  |  | 0 | 0 | 0 | 0 | 无约束 | 无约束 | ok | 是 |  | C<=0.155; Si<=0.05; Mn[0.5,0.5]; P<=0.018; S<=0.006 |  | Q255PL-KP | D 汽车用钢-汽车车轮用钢-D27 Q255PL-KP
198 | Q255PL-KP2 | Mo |  |  |  | 0 | 0 | 0 | 0 | 无约束 | 无约束 | ok | 是 |  | C<=0.155; Si<=0.05; Mn[0.5,0.5]; P<=0.018; S<=0.006 |  | Q255PL-KP | D 汽车用钢-汽车车轮用钢-D27 Q255PL-KP
198 | Q255PL-KP2 | B |  |  |  | 0 | 0 | 0 | 0 | 无约束 | 无约束 | ok | 是 |  | C<=0.155; Si<=0.05; Mn[0.5,0.5]; P<=0.018; S<=0.006 |  | Q255PL-KP | D 汽车用钢-汽车车轮用钢-D27 Q255PL-KP
198 | Q255PL-KP2 | Sb |  |  |  | 0 | 0 | 0 | 0 | 无约束 | 无约束 | ok | 是 |  | C<=0.155; Si<=0.05; Mn[0.5,0.5]; P<=0.018; S<=0.006 |  | Q255PL-KP | D 汽车用钢-汽车车轮用钢-D27 Q255PL-KP
199 | 330CL-1 | C | 0.06 |  | 0.055 | 0.054 | 0.05759 | 0.055 | -0.00259 | NG | OK | ok | 否 | C高于上限：0.0576% > 0.0550% | C<=0.055; Si<=0.02; Mn[0.3,0.3]; P<=0.015; S<=0.005 | 193 | 330CL | D 汽车用钢-汽车车轮用钢-D08 330CL
199 | 330CL-1 | Si | 0.02 |  | 0.02 | 0 | 0 | 0 | 0 | OK | OK | ok | 否 | C高于上限：0.0576% > 0.0550% | C<=0.055; Si<=0.02; Mn[0.3,0.3]; P<=0.015; S<=0.005 | 193 | 330CL | D 汽车用钢-汽车车轮用钢-D08 330CL
199 | 330CL-1 | Mn | 0.3 | 0.3 | 0.3 | 0.095333 | 0.3 | 0.3 | 0 | OK | OK | ok | 否 | C高于上限：0.0576% > 0.0550% | C<=0.055; Si<=0.02; Mn[0.3,0.3]; P<=0.015; S<=0.005 | 193 | 330CL | D 汽车用钢-汽车车轮用钢-D08 330CL
199 | 330CL-1 | P | 0.015 |  | 0.015 | 0 | 0 | 0 | 0 | OK | OK | ok | 否 | C高于上限：0.0576% > 0.0550% | C<=0.055; Si<=0.02; Mn[0.3,0.3]; P<=0.015; S<=0.005 | 193 | 330CL | D 汽车用钢-汽车车轮用钢-D08 330CL
199 | 330CL-1 | S | 0.005 |  | 0.005 | 0 | 0 | 0 | 0 | OK | OK | ok | 否 | C高于上限：0.0576% > 0.0550% | C<=0.055; Si<=0.02; Mn[0.3,0.3]; P<=0.015; S<=0.005 | 193 | 330CL | D 汽车用钢-汽车车轮用钢-D08 330CL
199 | 330CL-1 | V |  |  |  | 0 | 0 | 0 | 0 | 无约束 | 无约束 | ok | 否 | C高于上限：0.0576% > 0.0550% | C<=0.055; Si<=0.02; Mn[0.3,0.3]; P<=0.015; S<=0.005 | 193 | 330CL | D 汽车用钢-汽车车轮用钢-D08 330CL
199 | 330CL-1 | Nb |  |  |  | 0 | 0 | 0 | 0 | 无约束 | 无约束 | ok | 否 | C高于上限：0.0576% > 0.0550% | C<=0.055; Si<=0.02; Mn[0.3,0.3]; P<=0.015; S<=0.005 | 193 | 330CL | D 汽车用钢-汽车车轮用钢-D08 330CL
199 | 330CL-1 | Ti |  |  |  | 0 | 0 | 0 | 0 | 无约束 | 无约束 | ok | 否 | C高于上限：0.0576% > 0.0550% | C<=0.055; Si<=0.02; Mn[0.3,0.3]; P<=0.015; S<=0.005 | 193 | 330CL | D 汽车用钢-汽车车轮用钢-D08 330CL
199 | 330CL-1 | Als | 0.025 |  |  | 0 | 0.04158 | 0.04158 | 0 | 无约束 | 无约束 | ok | 否 | C高于上限：0.0576% > 0.0550% | C<=0.055; Si<=0.02; Mn[0.3,0.3]; P<=0.015; S<=0.005 | 193 | 330CL | D 汽车用钢-汽车车轮用钢-D08 330CL
199 | 330CL-1 | Alt |  |  |  | 0 | 0.04158 | 0.04158 | 0 | 无约束 | 无约束 | ok | 否 | C高于上限：0.0576% > 0.0550% | C<=0.055; Si<=0.02; Mn[0.3,0.3]; P<=0.015; S<=0.005 | 193 | 330CL | D 汽车用钢-汽车车轮用钢-D08 330CL
199 | 330CL-1 | Cr |  |  |  | 0 | 0 | 0 | 0 | 无约束 | 无约束 | ok | 否 | C高于上限：0.0576% > 0.0550% | C<=0.055; Si<=0.02; Mn[0.3,0.3]; P<=0.015; S<=0.005 | 193 | 330CL | D 汽车用钢-汽车车轮用钢-D08 330CL
199 | 330CL-1 | Ni |  |  |  | 0 | 0 | 0 | 0 | 无约束 | 无约束 | ok | 否 | C高于上限：0.0576% > 0.0550% | C<=0.055; Si<=0.02; Mn[0.3,0.3]; P<=0.015; S<=0.005 | 193 | 330CL | D 汽车用钢-汽车车轮用钢-D08 330CL
199 | 330CL-1 | Cu |  |  |  | 0 | 0 | 0 | 0 | 无约束 | 无约束 | ok | 否 | C高于上限：0.0576% > 0.0550% | C<=0.055; Si<=0.02; Mn[0.3,0.3]; P<=0.015; S<=0.005 | 193 | 330CL | D 汽车用钢-汽车车轮用钢-D08 330CL
199 | 330CL-1 | Mo |  |  |  | 0 | 0 | 0 | 0 | 无约束 | 无约束 | ok | 否 | C高于上限：0.0576% > 0.0550% | C<=0.055; Si<=0.02; Mn[0.3,0.3]; P<=0.015; S<=0.005 | 193 | 330CL | D 汽车用钢-汽车车轮用钢-D08 330CL
199 | 330CL-1 | B |  |  |  | 0 | 0 | 0 | 0 | 无约束 | 无约束 | ok | 否 | C高于上限：0.0576% > 0.0550% | C<=0.055; Si<=0.02; Mn[0.3,0.3]; P<=0.015; S<=0.005 | 193 | 330CL | D 汽车用钢-汽车车轮用钢-D08 330CL
199 | 330CL-1 | Sb |  |  |  | 0 | 0 | 0 | 0 | 无约束 | 无约束 | ok | 否 | C高于上限：0.0576% > 0.0550% | C<=0.055; Si<=0.02; Mn[0.3,0.3]; P<=0.015; S<=0.005 | 193 | 330CL | D 汽车用钢-汽车车轮用钢-D08 330CL
200 | 330CL-2 | C | 0.06 |  | 0.055 | 0.053 | 0.057049 | 0.055 | -0.002049 | NG | OK | ok | 否 | C高于上限：0.0570% > 0.0550% | C<=0.055; Si<=0.02; Mn[0.35,0.35]; P<=0.015; S<=0.005 | 194 | 330CL | D 汽车用钢-汽车车轮用钢-D08 330CL
200 | 330CL-2 | Si | 0.02 |  | 0.02 | 0 | 0 | 0 | 0 | OK | OK | ok | 否 | C高于上限：0.0570% > 0.0550% | C<=0.055; Si<=0.02; Mn[0.35,0.35]; P<=0.015; S<=0.005 | 194 | 330CL | D 汽车用钢-汽车车轮用钢-D08 330CL
200 | 330CL-2 | Mn | 0.35 | 0.35 | 0.35 | 0.119167 | 0.35 | 0.35 | 0 | OK | OK | ok | 否 | C高于上限：0.0570% > 0.0550% | C<=0.055; Si<=0.02; Mn[0.35,0.35]; P<=0.015; S<=0.005 | 194 | 330CL | D 汽车用钢-汽车车轮用钢-D08 330CL
200 | 330CL-2 | P | 0.015 |  | 0.015 | 0 | 0 | 0 | 0 | OK | OK | ok | 否 | C高于上限：0.0570% > 0.0550% | C<=0.055; Si<=0.02; Mn[0.35,0.35]; P<=0.015; S<=0.005 | 194 | 330CL | D 汽车用钢-汽车车轮用钢-D08 330CL
200 | 330CL-2 | S | 0.005 |  | 0.005 | 0 | 0 | 0 | 0 | OK | OK | ok | 否 | C高于上限：0.0570% > 0.0550% | C<=0.055; Si<=0.02; Mn[0.35,0.35]; P<=0.015; S<=0.005 | 194 | 330CL | D 汽车用钢-汽车车轮用钢-D08 330CL
200 | 330CL-2 | V |  |  |  | 0 | 0 | 0 | 0 | 无约束 | 无约束 | ok | 否 | C高于上限：0.0570% > 0.0550% | C<=0.055; Si<=0.02; Mn[0.35,0.35]; P<=0.015; S<=0.005 | 194 | 330CL | D 汽车用钢-汽车车轮用钢-D08 330CL
200 | 330CL-2 | Nb |  |  |  | 0 | 0 | 0 | 0 | 无约束 | 无约束 | ok | 否 | C高于上限：0.0570% > 0.0550% | C<=0.055; Si<=0.02; Mn[0.35,0.35]; P<=0.015; S<=0.005 | 194 | 330CL | D 汽车用钢-汽车车轮用钢-D08 330CL
200 | 330CL-2 | Ti |  |  |  | 0 | 0 | 0 | 0 | 无约束 | 无约束 | ok | 否 | C高于上限：0.0570% > 0.0550% | C<=0.055; Si<=0.02; Mn[0.35,0.35]; P<=0.015; S<=0.005 | 194 | 330CL | D 汽车用钢-汽车车轮用钢-D08 330CL
200 | 330CL-2 | Als | 0.025 |  |  | 0 | 0.04158 | 0.04158 | 0 | 无约束 | 无约束 | ok | 否 | C高于上限：0.0570% > 0.0550% | C<=0.055; Si<=0.02; Mn[0.35,0.35]; P<=0.015; S<=0.005 | 194 | 330CL | D 汽车用钢-汽车车轮用钢-D08 330CL
200 | 330CL-2 | Alt |  |  |  | 0 | 0.04158 | 0.04158 | 0 | 无约束 | 无约束 | ok | 否 | C高于上限：0.0570% > 0.0550% | C<=0.055; Si<=0.02; Mn[0.35,0.35]; P<=0.015; S<=0.005 | 194 | 330CL | D 汽车用钢-汽车车轮用钢-D08 330CL
200 | 330CL-2 | Cr |  |  |  | 0 | 0 | 0 | 0 | 无约束 | 无约束 | ok | 否 | C高于上限：0.0570% > 0.0550% | C<=0.055; Si<=0.02; Mn[0.35,0.35]; P<=0.015; S<=0.005 | 194 | 330CL | D 汽车用钢-汽车车轮用钢-D08 330CL
200 | 330CL-2 | Ni |  |  |  | 0 | 0 | 0 | 0 | 无约束 | 无约束 | ok | 否 | C高于上限：0.0570% > 0.0550% | C<=0.055; Si<=0.02; Mn[0.35,0.35]; P<=0.015; S<=0.005 | 194 | 330CL | D 汽车用钢-汽车车轮用钢-D08 330CL
200 | 330CL-2 | Cu |  |  |  | 0 | 0 | 0 | 0 | 无约束 | 无约束 | ok | 否 | C高于上限：0.0570% > 0.0550% | C<=0.055; Si<=0.02; Mn[0.35,0.35]; P<=0.015; S<=0.005 | 194 | 330CL | D 汽车用钢-汽车车轮用钢-D08 330CL
200 | 330CL-2 | Mo |  |  |  | 0 | 0 | 0 | 0 | 无约束 | 无约束 | ok | 否 | C高于上限：0.0570% > 0.0550% | C<=0.055; Si<=0.02; Mn[0.35,0.35]; P<=0.015; S<=0.005 | 194 | 330CL | D 汽车用钢-汽车车轮用钢-D08 330CL
200 | 330CL-2 | B |  |  |  | 0 | 0 | 0 | 0 | 无约束 | 无约束 | ok | 否 | C高于上限：0.0570% > 0.0550% | C<=0.055; Si<=0.02; Mn[0.35,0.35]; P<=0.015; S<=0.005 | 194 | 330CL | D 汽车用钢-汽车车轮用钢-D08 330CL
200 | 330CL-2 | Sb |  |  |  | 0 | 0 | 0 | 0 | 无约束 | 无约束 | ok | 否 | C高于上限：0.0570% > 0.0550% | C<=0.055; Si<=0.02; Mn[0.35,0.35]; P<=0.015; S<=0.005 | 194 | 330CL | D 汽车用钢-汽车车轮用钢-D08 330CL
201 | 380CL-1 | C | 0.07 |  | 0.065 | 0.0448 | 0.059607 | 0.065 | 0.005393 | OK | OK | ok | 是 |  | C<=0.065; Si<=0.03; Mn[0.95,0.95]; P<=0.015; S<=0.005 | 195 | 380CL | D 汽车用钢-汽车车轮用钢-D02 380CL
201 | 380CL-1 | Si | 0.03 |  | 0.03 | 0 | 0 | 0 | 0 | OK | OK | ok | 是 |  | C<=0.065; Si<=0.03; Mn[0.95,0.95]; P<=0.015; S<=0.005 | 195 | 380CL | D 汽车用钢-汽车车轮用钢-D02 380CL
201 | 380CL-1 | Mn | 0.95 | 0.95 | 0.95 | 0.1058 | 0.95 | 0.95 | 0 | OK | OK | ok | 是 |  | C<=0.065; Si<=0.03; Mn[0.95,0.95]; P<=0.015; S<=0.005 | 195 | 380CL | D 汽车用钢-汽车车轮用钢-D02 380CL
201 | 380CL-1 | P | 0.015 |  | 0.015 | 0 | 0 | 0 | 0 | OK | OK | ok | 是 |  | C<=0.065; Si<=0.03; Mn[0.95,0.95]; P<=0.015; S<=0.005 | 195 | 380CL | D 汽车用钢-汽车车轮用钢-D02 380CL
201 | 380CL-1 | S | 0.005 |  | 0.005 | 0 | 0 | 0 | 0 | OK | OK | ok | 是 |  | C<=0.065; Si<=0.03; Mn[0.95,0.95]; P<=0.015; S<=0.005 | 195 | 380CL | D 汽车用钢-汽车车轮用钢-D02 380CL
201 | 380CL-1 | V |  |  |  | 0 | 0 | 0 | 0 | 无约束 | 无约束 | ok | 是 |  | C<=0.065; Si<=0.03; Mn[0.95,0.95]; P<=0.015; S<=0.005 | 195 | 380CL | D 汽车用钢-汽车车轮用钢-D02 380CL
201 | 380CL-1 | Nb |  |  |  | 0 | 0 | 0 | 0 | 无约束 | 无约束 | ok | 是 |  | C<=0.065; Si<=0.03; Mn[0.95,0.95]; P<=0.015; S<=0.005 | 195 | 380CL | D 汽车用钢-汽车车轮用钢-D02 380CL
201 | 380CL-1 | Ti |  |  |  | 0 | 0 | 0 | 0 | 无约束 | 无约束 | ok | 是 |  | C<=0.065; Si<=0.03; Mn[0.95,0.95]; P<=0.015; S<=0.005 | 195 | 380CL | D 汽车用钢-汽车车轮用钢-D02 380CL
201 | 380CL-1 | Als | 0.025 |  |  | 0 | 0.037125 | 0.037125 | 0 | 无约束 | 无约束 | ok | 是 |  | C<=0.065; Si<=0.03; Mn[0.95,0.95]; P<=0.015; S<=0.005 | 195 | 380CL | D 汽车用钢-汽车车轮用钢-D02 380CL
201 | 380CL-1 | Alt |  |  |  | 0 | 0.037125 | 0.037125 | 0 | 无约束 | 无约束 | ok | 是 |  | C<=0.065; Si<=0.03; Mn[0.95,0.95]; P<=0.015; S<=0.005 | 195 | 380CL | D 汽车用钢-汽车车轮用钢-D02 380CL
201 | 380CL-1 | Cr |  |  |  | 0 | 0 | 0 | 0 | 无约束 | 无约束 | ok | 是 |  | C<=0.065; Si<=0.03; Mn[0.95,0.95]; P<=0.015; S<=0.005 | 195 | 380CL | D 汽车用钢-汽车车轮用钢-D02 380CL
201 | 380CL-1 | Ni |  |  |  | 0 | 0 | 0 | 0 | 无约束 | 无约束 | ok | 是 |  | C<=0.065; Si<=0.03; Mn[0.95,0.95]; P<=0.015; S<=0.005 | 195 | 380CL | D 汽车用钢-汽车车轮用钢-D02 380CL
201 | 380CL-1 | Cu |  |  |  | 0 | 0 | 0 | 0 | 无约束 | 无约束 | ok | 是 |  | C<=0.065; Si<=0.03; Mn[0.95,0.95]; P<=0.015; S<=0.005 | 195 | 380CL | D 汽车用钢-汽车车轮用钢-D02 380CL
201 | 380CL-1 | Mo |  |  |  | 0 | 0 | 0 | 0 | 无约束 | 无约束 | ok | 是 |  | C<=0.065; Si<=0.03; Mn[0.95,0.95]; P<=0.015; S<=0.005 | 195 | 380CL | D 汽车用钢-汽车车轮用钢-D02 380CL
201 | 380CL-1 | B |  |  |  | 0 | 0 | 0 | 0 | 无约束 | 无约束 | ok | 是 |  | C<=0.065; Si<=0.03; Mn[0.95,0.95]; P<=0.015; S<=0.005 | 195 | 380CL | D 汽车用钢-汽车车轮用钢-D02 380CL
201 | 380CL-1 | Sb |  |  |  | 0 | 0 | 0 | 0 | 无约束 | 无约束 | ok | 是 |  | C<=0.065; Si<=0.03; Mn[0.95,0.95]; P<=0.015; S<=0.005 | 195 | 380CL | D 汽车用钢-汽车车轮用钢-D02 380CL
202 | 380CL-2 | C | 0.07 |  | 0.065 | 0.0448 | 0.060484 | 0.065 | 0.004516 | OK | OK | ok | 是 |  | C<=0.065; Si[0.1,0.1]; Mn[1,1]; P<=0.015; S<=0.005 | 196 | 380CL | D 汽车用钢-汽车车轮用钢-D02 380CL
202 | 380CL-2 | Si | 0.1 | 0.1 | 0.1 | 0 | 0.1 | 0.1 | 0 | OK | OK | ok | 是 |  | C<=0.065; Si[0.1,0.1]; Mn[1,1]; P<=0.015; S<=0.005 | 196 | 380CL | D 汽车用钢-汽车车轮用钢-D02 380CL
202 | 380CL-2 | Mn | 1 | 1 | 1 | 0.1058 | 1 | 1 | 0 | OK | OK | ok | 是 |  | C<=0.065; Si[0.1,0.1]; Mn[1,1]; P<=0.015; S<=0.005 | 196 | 380CL | D 汽车用钢-汽车车轮用钢-D02 380CL
202 | 380CL-2 | P | 0.015 |  | 0.015 | 0 | 0 | 0 | 0 | OK | OK | ok | 是 |  | C<=0.065; Si[0.1,0.1]; Mn[1,1]; P<=0.015; S<=0.005 | 196 | 380CL | D 汽车用钢-汽车车轮用钢-D02 380CL
202 | 380CL-2 | S | 0.005 |  | 0.005 | 0 | 0 | 0 | 0 | OK | OK | ok | 是 |  | C<=0.065; Si[0.1,0.1]; Mn[1,1]; P<=0.015; S<=0.005 | 196 | 380CL | D 汽车用钢-汽车车轮用钢-D02 380CL
202 | 380CL-2 | V |  |  |  | 0 | 0 | 0 | 0 | 无约束 | 无约束 | ok | 是 |  | C<=0.065; Si[0.1,0.1]; Mn[1,1]; P<=0.015; S<=0.005 | 196 | 380CL | D 汽车用钢-汽车车轮用钢-D02 380CL
202 | 380CL-2 | Nb |  |  |  | 0 | 0 | 0 | 0 | 无约束 | 无约束 | ok | 是 |  | C<=0.065; Si[0.1,0.1]; Mn[1,1]; P<=0.015; S<=0.005 | 196 | 380CL | D 汽车用钢-汽车车轮用钢-D02 380CL
202 | 380CL-2 | Ti |  |  |  | 0 | 0 | 0 | 0 | 无约束 | 无约束 | ok | 是 |  | C<=0.065; Si[0.1,0.1]; Mn[1,1]; P<=0.015; S<=0.005 | 196 | 380CL | D 汽车用钢-汽车车轮用钢-D02 380CL
202 | 380CL-2 | Als | 0.025 |  |  | 0 | 0.027294 | 0.027294 | 0 | 无约束 | 无约束 | ok | 是 |  | C<=0.065; Si[0.1,0.1]; Mn[1,1]; P<=0.015; S<=0.005 | 196 | 380CL | D 汽车用钢-汽车车轮用钢-D02 380CL
202 | 380CL-2 | Alt |  |  |  | 0 | 0.027294 | 0.027294 | 0 | 无约束 | 无约束 | ok | 是 |  | C<=0.065; Si[0.1,0.1]; Mn[1,1]; P<=0.015; S<=0.005 | 196 | 380CL | D 汽车用钢-汽车车轮用钢-D02 380CL
202 | 380CL-2 | Cr |  |  |  | 0 | 0 | 0 | 0 | 无约束 | 无约束 | ok | 是 |  | C<=0.065; Si[0.1,0.1]; Mn[1,1]; P<=0.015; S<=0.005 | 196 | 380CL | D 汽车用钢-汽车车轮用钢-D02 380CL
202 | 380CL-2 | Ni |  |  |  | 0 | 0 | 0 | 0 | 无约束 | 无约束 | ok | 是 |  | C<=0.065; Si[0.1,0.1]; Mn[1,1]; P<=0.015; S<=0.005 | 196 | 380CL | D 汽车用钢-汽车车轮用钢-D02 380CL
202 | 380CL-2 | Cu |  |  |  | 0 | 0 | 0 | 0 | 无约束 | 无约束 | ok | 是 |  | C<=0.065; Si[0.1,0.1]; Mn[1,1]; P<=0.015; S<=0.005 | 196 | 380CL | D 汽车用钢-汽车车轮用钢-D02 380CL
202 | 380CL-2 | Mo |  |  |  | 0 | 0 | 0 | 0 | 无约束 | 无约束 | ok | 是 |  | C<=0.065; Si[0.1,0.1]; Mn[1,1]; P<=0.015; S<=0.005 | 196 | 380CL | D 汽车用钢-汽车车轮用钢-D02 380CL
202 | 380CL-2 | B |  |  |  | 0 | 0 | 0 | 0 | 无约束 | 无约束 | ok | 是 |  | C<=0.065; Si[0.1,0.1]; Mn[1,1]; P<=0.015; S<=0.005 | 196 | 380CL | D 汽车用钢-汽车车轮用钢-D02 380CL
202 | 380CL-2 | Sb |  |  |  | 0 | 0 | 0 | 0 | 无约束 | 无约束 | ok | 是 |  | C<=0.065; Si[0.1,0.1]; Mn[1,1]; P<=0.015; S<=0.005 | 196 | 380CL | D 汽车用钢-汽车车轮用钢-D02 380CL
203 | 380CL-QL1 | C | 0.07 |  | 0.065 | 0.041125 | 0.056169 | 0.065 | 0.008831 | OK | OK | ok | 是 |  | C<=0.065; Si<=0.03; Mn[0.95,0.95]; P<=0.015; S<=0.005 | 197 | 380CL-QL | D 汽车用钢-汽车车轮用钢-D23 380CL-QL
203 | 380CL-QL1 | Si | 0.03 |  | 0.03 | 0 | 0 | 0 | 0 | OK | OK | ok | 是 |  | C<=0.065; Si<=0.03; Mn[0.95,0.95]; P<=0.015; S<=0.005 | 197 | 380CL-QL | D 汽车用钢-汽车车轮用钢-D23 380CL-QL
203 | 380CL-QL1 | Mn | 0.95 | 0.95 | 0.95 | 0.09225 | 0.95 | 0.95 | 0 | OK | OK | ok | 是 |  | C<=0.065; Si<=0.03; Mn[0.95,0.95]; P<=0.015; S<=0.005 | 197 | 380CL-QL | D 汽车用钢-汽车车轮用钢-D23 380CL-QL
203 | 380CL-QL1 | P | 0.015 |  | 0.015 | 0 | 0 | 0 | 0 | OK | OK | ok | 是 |  | C<=0.065; Si<=0.03; Mn[0.95,0.95]; P<=0.015; S<=0.005 | 197 | 380CL-QL | D 汽车用钢-汽车车轮用钢-D23 380CL-QL
203 | 380CL-QL1 | S | 0.005 |  | 0.005 | 0 | 0 | 0 | 0 | OK | OK | ok | 是 |  | C<=0.065; Si<=0.03; Mn[0.95,0.95]; P<=0.015; S<=0.005 | 197 | 380CL-QL | D 汽车用钢-汽车车轮用钢-D23 380CL-QL
203 | 380CL-QL1 | V |  |  |  | 0 | 0 | 0 | 0 | 无约束 | 无约束 | ok | 是 |  | C<=0.065; Si<=0.03; Mn[0.95,0.95]; P<=0.015; S<=0.005 | 197 | 380CL-QL | D 汽车用钢-汽车车轮用钢-D23 380CL-QL
203 | 380CL-QL1 | Nb |  |  |  | 0 | 0 | 0 | 0 | 无约束 | 无约束 | ok | 是 |  | C<=0.065; Si<=0.03; Mn[0.95,0.95]; P<=0.015; S<=0.005 | 197 | 380CL-QL | D 汽车用钢-汽车车轮用钢-D23 380CL-QL
203 | 380CL-QL1 | Ti |  |  |  | 0 | 0 | 0 | 0 | 无约束 | 无约束 | ok | 是 |  | C<=0.065; Si<=0.03; Mn[0.95,0.95]; P<=0.015; S<=0.005 | 197 | 380CL-QL | D 汽车用钢-汽车车轮用钢-D23 380CL-QL
203 | 380CL-QL1 | Als |  |  |  | 0 | 0.03267 | 0.03267 | 0 | 无约束 | 无约束 | ok | 是 |  | C<=0.065; Si<=0.03; Mn[0.95,0.95]; P<=0.015; S<=0.005 | 197 | 380CL-QL | D 汽车用钢-汽车车轮用钢-D23 380CL-QL
203 | 380CL-QL1 | Alt | 0.03 |  |  | 0 | 0.03267 | 0.03267 | 0 | 无约束 | 无约束 | ok | 是 |  | C<=0.065; Si<=0.03; Mn[0.95,0.95]; P<=0.015; S<=0.005 | 197 | 380CL-QL | D 汽车用钢-汽车车轮用钢-D23 380CL-QL
203 | 380CL-QL1 | Cr |  |  |  | 0 | 0 | 0 | 0 | 无约束 | 无约束 | ok | 是 |  | C<=0.065; Si<=0.03; Mn[0.95,0.95]; P<=0.015; S<=0.005 | 197 | 380CL-QL | D 汽车用钢-汽车车轮用钢-D23 380CL-QL
203 | 380CL-QL1 | Ni |  |  |  | 0 | 0 | 0 | 0 | 无约束 | 无约束 | ok | 是 |  | C<=0.065; Si<=0.03; Mn[0.95,0.95]; P<=0.015; S<=0.005 | 197 | 380CL-QL | D 汽车用钢-汽车车轮用钢-D23 380CL-QL
203 | 380CL-QL1 | Cu |  |  |  | 0 | 0 | 0 | 0 | 无约束 | 无约束 | ok | 是 |  | C<=0.065; Si<=0.03; Mn[0.95,0.95]; P<=0.015; S<=0.005 | 197 | 380CL-QL | D 汽车用钢-汽车车轮用钢-D23 380CL-QL
203 | 380CL-QL1 | Mo |  |  |  | 0 | 0 | 0 | 0 | 无约束 | 无约束 | ok | 是 |  | C<=0.065; Si<=0.03; Mn[0.95,0.95]; P<=0.015; S<=0.005 | 197 | 380CL-QL | D 汽车用钢-汽车车轮用钢-D23 380CL-QL
203 | 380CL-QL1 | B |  |  |  | 0 | 0 | 0 | 0 | 无约束 | 无约束 | ok | 是 |  | C<=0.065; Si<=0.03; Mn[0.95,0.95]; P<=0.015; S<=0.005 | 197 | 380CL-QL | D 汽车用钢-汽车车轮用钢-D23 380CL-QL
203 | 380CL-QL1 | Sb |  |  |  | 0 | 0 | 0 | 0 | 无约束 | 无约束 | ok | 是 |  | C<=0.065; Si<=0.03; Mn[0.95,0.95]; P<=0.015; S<=0.005 | 197 | 380CL-QL | D 汽车用钢-汽车车轮用钢-D23 380CL-QL
204 | 380CL-QL2 | C | 0.07 |  | 0.065 | 0.041125 | 0.057923 | 0.065 | 0.007077 | OK | OK | ok | 是 |  | C<=0.065; Si[0.1,0.1]; Mn[1.05,1.05]; P<=0.015; S<=0.005 | 198 | 380CL-QL | D 汽车用钢-汽车车轮用钢-D23 380CL-QL
204 | 380CL-QL2 | Si | 0.1 | 0.1 | 0.1 | 0 | 0.1 | 0.1 | 0 | OK | OK | ok | 是 |  | C<=0.065; Si[0.1,0.1]; Mn[1.05,1.05]; P<=0.015; S<=0.005 | 198 | 380CL-QL | D 汽车用钢-汽车车轮用钢-D23 380CL-QL
204 | 380CL-QL2 | Mn | 1.05 | 1.05 | 1.05 | 0.09225 | 1.05 | 1.05 | 0 | OK | OK | ok | 是 |  | C<=0.065; Si[0.1,0.1]; Mn[1.05,1.05]; P<=0.015; S<=0.005 | 198 | 380CL-QL | D 汽车用钢-汽车车轮用钢-D23 380CL-QL
204 | 380CL-QL2 | P | 0.015 |  | 0.015 | 0 | 0 | 0 | 0 | OK | OK | ok | 是 |  | C<=0.065; Si[0.1,0.1]; Mn[1.05,1.05]; P<=0.015; S<=0.005 | 198 | 380CL-QL | D 汽车用钢-汽车车轮用钢-D23 380CL-QL
204 | 380CL-QL2 | S | 0.005 |  | 0.005 | 0 | 0 | 0 | 0 | OK | OK | ok | 是 |  | C<=0.065; Si[0.1,0.1]; Mn[1.05,1.05]; P<=0.015; S<=0.005 | 198 | 380CL-QL | D 汽车用钢-汽车车轮用钢-D23 380CL-QL
204 | 380CL-QL2 | V |  |  |  | 0 | 0 | 0 | 0 | 无约束 | 无约束 | ok | 是 |  | C<=0.065; Si[0.1,0.1]; Mn[1.05,1.05]; P<=0.015; S<=0.005 | 198 | 380CL-QL | D 汽车用钢-汽车车轮用钢-D23 380CL-QL
204 | 380CL-QL2 | Nb |  |  |  | 0 | 0 | 0 | 0 | 无约束 | 无约束 | ok | 是 |  | C<=0.065; Si[0.1,0.1]; Mn[1.05,1.05]; P<=0.015; S<=0.005 | 198 | 380CL-QL | D 汽车用钢-汽车车轮用钢-D23 380CL-QL
204 | 380CL-QL2 | Ti |  |  |  | 0 | 0 | 0 | 0 | 无约束 | 无约束 | ok | 是 |  | C<=0.065; Si[0.1,0.1]; Mn[1.05,1.05]; P<=0.015; S<=0.005 | 198 | 380CL-QL | D 汽车用钢-汽车车轮用钢-D23 380CL-QL
204 | 380CL-QL2 | Als |  |  |  | 0 | 0.03267 | 0.03267 | 0 | 无约束 | 无约束 | ok | 是 |  | C<=0.065; Si[0.1,0.1]; Mn[1.05,1.05]; P<=0.015; S<=0.005 | 198 | 380CL-QL | D 汽车用钢-汽车车轮用钢-D23 380CL-QL
204 | 380CL-QL2 | Alt | 0.03 |  |  | 0 | 0.03267 | 0.03267 | 0 | 无约束 | 无约束 | ok | 是 |  | C<=0.065; Si[0.1,0.1]; Mn[1.05,1.05]; P<=0.015; S<=0.005 | 198 | 380CL-QL | D 汽车用钢-汽车车轮用钢-D23 380CL-QL
204 | 380CL-QL2 | Cr |  |  |  | 0 | 0 | 0 | 0 | 无约束 | 无约束 | ok | 是 |  | C<=0.065; Si[0.1,0.1]; Mn[1.05,1.05]; P<=0.015; S<=0.005 | 198 | 380CL-QL | D 汽车用钢-汽车车轮用钢-D23 380CL-QL
204 | 380CL-QL2 | Ni |  |  |  | 0 | 0 | 0 | 0 | 无约束 | 无约束 | ok | 是 |  | C<=0.065; Si[0.1,0.1]; Mn[1.05,1.05]; P<=0.015; S<=0.005 | 198 | 380CL-QL | D 汽车用钢-汽车车轮用钢-D23 380CL-QL
204 | 380CL-QL2 | Cu |  |  |  | 0 | 0 | 0 | 0 | 无约束 | 无约束 | ok | 是 |  | C<=0.065; Si[0.1,0.1]; Mn[1.05,1.05]; P<=0.015; S<=0.005 | 198 | 380CL-QL | D 汽车用钢-汽车车轮用钢-D23 380CL-QL
204 | 380CL-QL2 | Mo |  |  |  | 0 | 0 | 0 | 0 | 无约束 | 无约束 | ok | 是 |  | C<=0.065; Si[0.1,0.1]; Mn[1.05,1.05]; P<=0.015; S<=0.005 | 198 | 380CL-QL | D 汽车用钢-汽车车轮用钢-D23 380CL-QL
204 | 380CL-QL2 | B |  |  |  | 0 | 0 | 0 | 0 | 无约束 | 无约束 | ok | 是 |  | C<=0.065; Si[0.1,0.1]; Mn[1.05,1.05]; P<=0.015; S<=0.005 | 198 | 380CL-QL | D 汽车用钢-汽车车轮用钢-D23 380CL-QL
204 | 380CL-QL2 | Sb |  |  |  | 0 | 0 | 0 | 0 | 无约束 | 无约束 | ok | 是 |  | C<=0.065; Si[0.1,0.1]; Mn[1.05,1.05]; P<=0.015; S<=0.005 | 198 | 380CL-QL | D 汽车用钢-汽车车轮用钢-D23 380CL-QL
205 | 380CL-JD1 | C | 0.07 |  | 0.065 | 0.041125 | 0.057046 | 0.065 | 0.007954 | OK | OK | ok | 是 |  | C<=0.065; Si<=0.03; Mn[1,1]; P<=0.015; S<=0.005 | 199 | 380CL-JD | D 汽车用钢-汽车车轮用钢-D25 380CL-JD
205 | 380CL-JD1 | Si | 0.03 |  | 0.03 | 0 | 0 | 0 | 0 | OK | OK | ok | 是 |  | C<=0.065; Si<=0.03; Mn[1,1]; P<=0.015; S<=0.005 | 199 | 380CL-JD | D 汽车用钢-汽车车轮用钢-D25 380CL-JD
205 | 380CL-JD1 | Mn | 1 | 1 | 1 | 0.09225 | 1 | 1 | 0 | OK | OK | ok | 是 |  | C<=0.065; Si<=0.03; Mn[1,1]; P<=0.015; S<=0.005 | 199 | 380CL-JD | D 汽车用钢-汽车车轮用钢-D25 380CL-JD
205 | 380CL-JD1 | P | 0.015 |  | 0.015 | 0 | 0 | 0 | 0 | OK | OK | ok | 是 |  | C<=0.065; Si<=0.03; Mn[1,1]; P<=0.015; S<=0.005 | 199 | 380CL-JD | D 汽车用钢-汽车车轮用钢-D25 380CL-JD
205 | 380CL-JD1 | S | 0.005 |  | 0.005 | 0 | 0 | 0 | 0 | OK | OK | ok | 是 |  | C<=0.065; Si<=0.03; Mn[1,1]; P<=0.015; S<=0.005 | 199 | 380CL-JD | D 汽车用钢-汽车车轮用钢-D25 380CL-JD
205 | 380CL-JD1 | V |  |  |  | 0 | 0 | 0 | 0 | 无约束 | 无约束 | ok | 是 |  | C<=0.065; Si<=0.03; Mn[1,1]; P<=0.015; S<=0.005 | 199 | 380CL-JD | D 汽车用钢-汽车车轮用钢-D25 380CL-JD
205 | 380CL-JD1 | Nb |  |  |  | 0 | 0 | 0 | 0 | 无约束 | 无约束 | ok | 是 |  | C<=0.065; Si<=0.03; Mn[1,1]; P<=0.015; S<=0.005 | 199 | 380CL-JD | D 汽车用钢-汽车车轮用钢-D25 380CL-JD
205 | 380CL-JD1 | Ti |  |  |  | 0 | 0 | 0 | 0 | 无约束 | 无约束 | ok | 是 |  | C<=0.065; Si<=0.03; Mn[1,1]; P<=0.015; S<=0.005 | 199 | 380CL-JD | D 汽车用钢-汽车车轮用钢-D25 380CL-JD
205 | 380CL-JD1 | Als | 0.025 |  |  | 0 | 0.03267 | 0.03267 | 0 | 无约束 | 无约束 | ok | 是 |  | C<=0.065; Si<=0.03; Mn[1,1]; P<=0.015; S<=0.005 | 199 | 380CL-JD | D 汽车用钢-汽车车轮用钢-D25 380CL-JD
205 | 380CL-JD1 | Alt |  |  |  | 0 | 0.03267 | 0.03267 | 0 | 无约束 | 无约束 | ok | 是 |  | C<=0.065; Si<=0.03; Mn[1,1]; P<=0.015; S<=0.005 | 199 | 380CL-JD | D 汽车用钢-汽车车轮用钢-D25 380CL-JD
205 | 380CL-JD1 | Cr | 0 |  |  | 0 | 0 | 0 | 0 | 无约束 | 无约束 | ok | 是 |  | C<=0.065; Si<=0.03; Mn[1,1]; P<=0.015; S<=0.005 | 199 | 380CL-JD | D 汽车用钢-汽车车轮用钢-D25 380CL-JD
205 | 380CL-JD1 | Ni | 0 |  |  | 0 | 0 | 0 | 0 | 无约束 | 无约束 | ok | 是 |  | C<=0.065; Si<=0.03; Mn[1,1]; P<=0.015; S<=0.005 | 199 | 380CL-JD | D 汽车用钢-汽车车轮用钢-D25 380CL-JD
205 | 380CL-JD1 | Cu | 0 |  |  | 0 | 0 | 0 | 0 | 无约束 | 无约束 | ok | 是 |  | C<=0.065; Si<=0.03; Mn[1,1]; P<=0.015; S<=0.005 | 199 | 380CL-JD | D 汽车用钢-汽车车轮用钢-D25 380CL-JD
205 | 380CL-JD1 | Mo |  |  |  | 0 | 0 | 0 | 0 | 无约束 | 无约束 | ok | 是 |  | C<=0.065; Si<=0.03; Mn[1,1]; P<=0.015; S<=0.005 | 199 | 380CL-JD | D 汽车用钢-汽车车轮用钢-D25 380CL-JD
205 | 380CL-JD1 | B |  |  |  | 0 | 0 | 0 | 0 | 无约束 | 无约束 | ok | 是 |  | C<=0.065; Si<=0.03; Mn[1,1]; P<=0.015; S<=0.005 | 199 | 380CL-JD | D 汽车用钢-汽车车轮用钢-D25 380CL-JD
205 | 380CL-JD1 | Sb |  |  |  | 0 | 0 | 0 | 0 | 无约束 | 无约束 | ok | 是 |  | C<=0.065; Si<=0.03; Mn[1,1]; P<=0.015; S<=0.005 | 199 | 380CL-JD | D 汽车用钢-汽车车轮用钢-D25 380CL-JD
206 | 380CL-JD2 | C | 0.07 |  | 0.065 | 0.041125 | 0.057923 | 0.065 | 0.007077 | OK | OK | ok | 是 |  | C<=0.065; Si[0.08,0.08]; Mn[1.05,1.05]; P<=0.015; S<=0.005; Ti[0.021,0.021] | 200 | 380CL-JD | D 汽车用钢-汽车车轮用钢-D25 380CL-JD
206 | 380CL-JD2 | Si | 0.08 | 0.08 | 0.08 | 0 | 0.08 | 0.08 | 0 | OK | OK | ok | 是 |  | C<=0.065; Si[0.08,0.08]; Mn[1.05,1.05]; P<=0.015; S<=0.005; Ti[0.021,0.021] | 200 | 380CL-JD | D 汽车用钢-汽车车轮用钢-D25 380CL-JD
206 | 380CL-JD2 | Mn | 1.05 | 1.05 | 1.05 | 0.09225 | 1.05 | 1.05 | 0 | OK | OK | ok | 是 |  | C<=0.065; Si[0.08,0.08]; Mn[1.05,1.05]; P<=0.015; S<=0.005; Ti[0.021,0.021] | 200 | 380CL-JD | D 汽车用钢-汽车车轮用钢-D25 380CL-JD
206 | 380CL-JD2 | P | 0.015 |  | 0.015 | 0 | 0 | 0 | 0 | OK | OK | ok | 是 |  | C<=0.065; Si[0.08,0.08]; Mn[1.05,1.05]; P<=0.015; S<=0.005; Ti[0.021,0.021] | 200 | 380CL-JD | D 汽车用钢-汽车车轮用钢-D25 380CL-JD
206 | 380CL-JD2 | S | 0.005 |  | 0.005 | 0 | 0 | 0 | 0 | OK | OK | ok | 是 |  | C<=0.065; Si[0.08,0.08]; Mn[1.05,1.05]; P<=0.015; S<=0.005; Ti[0.021,0.021] | 200 | 380CL-JD | D 汽车用钢-汽车车轮用钢-D25 380CL-JD
206 | 380CL-JD2 | V |  |  |  | 0 | 0 | 0 | 0 | 无约束 | 无约束 | ok | 是 |  | C<=0.065; Si[0.08,0.08]; Mn[1.05,1.05]; P<=0.015; S<=0.005; Ti[0.021,0.021] | 200 | 380CL-JD | D 汽车用钢-汽车车轮用钢-D25 380CL-JD
206 | 380CL-JD2 | Nb |  |  |  | 0 | 0 | 0 | 0 | 无约束 | 无约束 | ok | 是 |  | C<=0.065; Si[0.08,0.08]; Mn[1.05,1.05]; P<=0.015; S<=0.005; Ti[0.021,0.021] | 200 | 380CL-JD | D 汽车用钢-汽车车轮用钢-D25 380CL-JD
206 | 380CL-JD2 | Ti | 0.016 | 0.021 | 0.021 | 0 | 0.021 | 0.021 | 0 | OK | OK | ok | 是 |  | C<=0.065; Si[0.08,0.08]; Mn[1.05,1.05]; P<=0.015; S<=0.005; Ti[0.021,0.021] | 200 | 380CL-JD | D 汽车用钢-汽车车轮用钢-D25 380CL-JD
206 | 380CL-JD2 | Als | 0.025 |  |  | 0 | 0.03267 | 0.03267 | 0 | 无约束 | 无约束 | ok | 是 |  | C<=0.065; Si[0.08,0.08]; Mn[1.05,1.05]; P<=0.015; S<=0.005; Ti[0.021,0.021] | 200 | 380CL-JD | D 汽车用钢-汽车车轮用钢-D25 380CL-JD
206 | 380CL-JD2 | Alt |  |  |  | 0 | 0.03267 | 0.03267 | 0 | 无约束 | 无约束 | ok | 是 |  | C<=0.065; Si[0.08,0.08]; Mn[1.05,1.05]; P<=0.015; S<=0.005; Ti[0.021,0.021] | 200 | 380CL-JD | D 汽车用钢-汽车车轮用钢-D25 380CL-JD
206 | 380CL-JD2 | Cr | 0 |  |  | 0 | 0 | 0 | 0 | 无约束 | 无约束 | ok | 是 |  | C<=0.065; Si[0.08,0.08]; Mn[1.05,1.05]; P<=0.015; S<=0.005; Ti[0.021,0.021] | 200 | 380CL-JD | D 汽车用钢-汽车车轮用钢-D25 380CL-JD
206 | 380CL-JD2 | Ni | 0 |  |  | 0 | 0 | 0 | 0 | 无约束 | 无约束 | ok | 是 |  | C<=0.065; Si[0.08,0.08]; Mn[1.05,1.05]; P<=0.015; S<=0.005; Ti[0.021,0.021] | 200 | 380CL-JD | D 汽车用钢-汽车车轮用钢-D25 380CL-JD
206 | 380CL-JD2 | Cu | 0 |  |  | 0 | 0 | 0 | 0 | 无约束 | 无约束 | ok | 是 |  | C<=0.065; Si[0.08,0.08]; Mn[1.05,1.05]; P<=0.015; S<=0.005; Ti[0.021,0.021] | 200 | 380CL-JD | D 汽车用钢-汽车车轮用钢-D25 380CL-JD
206 | 380CL-JD2 | Mo |  |  |  | 0 | 0 | 0 | 0 | 无约束 | 无约束 | ok | 是 |  | C<=0.065; Si[0.08,0.08]; Mn[1.05,1.05]; P<=0.015; S<=0.005; Ti[0.021,0.021] | 200 | 380CL-JD | D 汽车用钢-汽车车轮用钢-D25 380CL-JD
206 | 380CL-JD2 | B |  |  |  | 0 | 0 | 0 | 0 | 无约束 | 无约束 | ok | 是 |  | C<=0.065; Si[0.08,0.08]; Mn[1.05,1.05]; P<=0.015; S<=0.005; Ti[0.021,0.021] | 200 | 380CL-JD | D 汽车用钢-汽车车轮用钢-D25 380CL-JD
206 | 380CL-JD2 | Sb |  |  |  | 0 | 0 | 0 | 0 | 无约束 | 无约束 | ok | 是 |  | C<=0.065; Si[0.08,0.08]; Mn[1.05,1.05]; P<=0.015; S<=0.005; Ti[0.021,0.021] | 200 | 380CL-JD | D 汽车用钢-汽车车轮用钢-D25 380CL-JD
207 | 380CL-JD3 | C | 0.07 |  | 0.065 | 0.041125 | 0.0588 | 0.065 | 0.0062 | OK | OK | ok | 是 |  | C<=0.065; Si[0.08,0.08]; Mn[1.1,1.1]; P<=0.015; S<=0.005; Ti[0.021,0.021] | 201 | 380CL-JD | D 汽车用钢-汽车车轮用钢-D25 380CL-JD
207 | 380CL-JD3 | Si | 0.08 | 0.08 | 0.08 | 0 | 0.08 | 0.08 | 0 | OK | OK | ok | 是 |  | C<=0.065; Si[0.08,0.08]; Mn[1.1,1.1]; P<=0.015; S<=0.005; Ti[0.021,0.021] | 201 | 380CL-JD | D 汽车用钢-汽车车轮用钢-D25 380CL-JD
207 | 380CL-JD3 | Mn | 1.1 | 1.1 | 1.1 | 0.09225 | 1.1 | 1.1 | 0 | OK | OK | ok | 是 |  | C<=0.065; Si[0.08,0.08]; Mn[1.1,1.1]; P<=0.015; S<=0.005; Ti[0.021,0.021] | 201 | 380CL-JD | D 汽车用钢-汽车车轮用钢-D25 380CL-JD
207 | 380CL-JD3 | P | 0.015 |  | 0.015 | 0 | 0 | 0 | 0 | OK | OK | ok | 是 |  | C<=0.065; Si[0.08,0.08]; Mn[1.1,1.1]; P<=0.015; S<=0.005; Ti[0.021,0.021] | 201 | 380CL-JD | D 汽车用钢-汽车车轮用钢-D25 380CL-JD
207 | 380CL-JD3 | S | 0.005 |  | 0.005 | 0 | 0 | 0 | 0 | OK | OK | ok | 是 |  | C<=0.065; Si[0.08,0.08]; Mn[1.1,1.1]; P<=0.015; S<=0.005; Ti[0.021,0.021] | 201 | 380CL-JD | D 汽车用钢-汽车车轮用钢-D25 380CL-JD
207 | 380CL-JD3 | V |  |  |  | 0 | 0 | 0 | 0 | 无约束 | 无约束 | ok | 是 |  | C<=0.065; Si[0.08,0.08]; Mn[1.1,1.1]; P<=0.015; S<=0.005; Ti[0.021,0.021] | 201 | 380CL-JD | D 汽车用钢-汽车车轮用钢-D25 380CL-JD
207 | 380CL-JD3 | Nb |  |  |  | 0 | 0 | 0 | 0 | 无约束 | 无约束 | ok | 是 |  | C<=0.065; Si[0.08,0.08]; Mn[1.1,1.1]; P<=0.015; S<=0.005; Ti[0.021,0.021] | 201 | 380CL-JD | D 汽车用钢-汽车车轮用钢-D25 380CL-JD
207 | 380CL-JD3 | Ti | 0.016 | 0.021 | 0.021 | 0 | 0.021 | 0.021 | 0 | OK | OK | ok | 是 |  | C<=0.065; Si[0.08,0.08]; Mn[1.1,1.1]; P<=0.015; S<=0.005; Ti[0.021,0.021] | 201 | 380CL-JD | D 汽车用钢-汽车车轮用钢-D25 380CL-JD
207 | 380CL-JD3 | Als | 0.025 |  |  | 0 | 0.03267 | 0.03267 | 0 | 无约束 | 无约束 | ok | 是 |  | C<=0.065; Si[0.08,0.08]; Mn[1.1,1.1]; P<=0.015; S<=0.005; Ti[0.021,0.021] | 201 | 380CL-JD | D 汽车用钢-汽车车轮用钢-D25 380CL-JD
207 | 380CL-JD3 | Alt |  |  |  | 0 | 0.03267 | 0.03267 | 0 | 无约束 | 无约束 | ok | 是 |  | C<=0.065; Si[0.08,0.08]; Mn[1.1,1.1]; P<=0.015; S<=0.005; Ti[0.021,0.021] | 201 | 380CL-JD | D 汽车用钢-汽车车轮用钢-D25 380CL-JD
207 | 380CL-JD3 | Cr | 0 |  |  | 0 | 0 | 0 | 0 | 无约束 | 无约束 | ok | 是 |  | C<=0.065; Si[0.08,0.08]; Mn[1.1,1.1]; P<=0.015; S<=0.005; Ti[0.021,0.021] | 201 | 380CL-JD | D 汽车用钢-汽车车轮用钢-D25 380CL-JD
207 | 380CL-JD3 | Ni | 0 |  |  | 0 | 0 | 0 | 0 | 无约束 | 无约束 | ok | 是 |  | C<=0.065; Si[0.08,0.08]; Mn[1.1,1.1]; P<=0.015; S<=0.005; Ti[0.021,0.021] | 201 | 380CL-JD | D 汽车用钢-汽车车轮用钢-D25 380CL-JD
207 | 380CL-JD3 | Cu | 0 |  |  | 0 | 0 | 0 | 0 | 无约束 | 无约束 | ok | 是 |  | C<=0.065; Si[0.08,0.08]; Mn[1.1,1.1]; P<=0.015; S<=0.005; Ti[0.021,0.021] | 201 | 380CL-JD | D 汽车用钢-汽车车轮用钢-D25 380CL-JD
207 | 380CL-JD3 | Mo |  |  |  | 0 | 0 | 0 | 0 | 无约束 | 无约束 | ok | 是 |  | C<=0.065; Si[0.08,0.08]; Mn[1.1,1.1]; P<=0.015; S<=0.005; Ti[0.021,0.021] | 201 | 380CL-JD | D 汽车用钢-汽车车轮用钢-D25 380CL-JD
207 | 380CL-JD3 | B |  |  |  | 0 | 0 | 0 | 0 | 无约束 | 无约束 | ok | 是 |  | C<=0.065; Si[0.08,0.08]; Mn[1.1,1.1]; P<=0.015; S<=0.005; Ti[0.021,0.021] | 201 | 380CL-JD | D 汽车用钢-汽车车轮用钢-D25 380CL-JD
207 | 380CL-JD3 | Sb |  |  |  | 0 | 0 | 0 | 0 | 无约束 | 无约束 | ok | 是 |  | C<=0.065; Si[0.08,0.08]; Mn[1.1,1.1]; P<=0.015; S<=0.005; Ti[0.021,0.021] | 201 | 380CL-JD | D 汽车用钢-汽车车轮用钢-D25 380CL-JD
208 | 420CL-1 | C | 0.07 |  | 0.065 | 0.043 | 0.054737 | 0.065 | 0.010263 | OK | OK | ok | 是 |  | C<=0.065; Si[0.08,0.08]; Mn[0.75,0.75]; P<=0.015; S<=0.005; Nb[0.01,0.01]; Ti[0.013,0.013] | 202 | 420CL | D 汽车用钢-汽车车轮用钢-D18 420CL
208 | 420CL-1 | Si | 0.08 | 0.08 | 0.08 | 0 | 0.08 | 0.08 | 0 | OK | OK | ok | 是 |  | C<=0.065; Si[0.08,0.08]; Mn[0.75,0.75]; P<=0.015; S<=0.005; Nb[0.01,0.01]; Ti[0.013,0.013] | 202 | 420CL | D 汽车用钢-汽车车轮用钢-D18 420CL
208 | 420CL-1 | Mn | 0.75 | 0.75 | 0.75 | 0.080833 | 0.75 | 0.75 | 0 | OK | OK | ok | 是 |  | C<=0.065; Si[0.08,0.08]; Mn[0.75,0.75]; P<=0.015; S<=0.005; Nb[0.01,0.01]; Ti[0.013,0.013] | 202 | 420CL | D 汽车用钢-汽车车轮用钢-D18 420CL
208 | 420CL-1 | P | 0.015 |  | 0.015 | 0 | 0 | 0 | 0 | OK | OK | ok | 是 |  | C<=0.065; Si[0.08,0.08]; Mn[0.75,0.75]; P<=0.015; S<=0.005; Nb[0.01,0.01]; Ti[0.013,0.013] | 202 | 420CL | D 汽车用钢-汽车车轮用钢-D18 420CL
208 | 420CL-1 | S | 0.005 |  | 0.005 | 0 | 0 | 0 | 0 | OK | OK | ok | 是 |  | C<=0.065; Si[0.08,0.08]; Mn[0.75,0.75]; P<=0.015; S<=0.005; Nb[0.01,0.01]; Ti[0.013,0.013] | 202 | 420CL | D 汽车用钢-汽车车轮用钢-D18 420CL
208 | 420CL-1 | V |  |  |  | 0 | 0 | 0 | 0 | 无约束 | 无约束 | ok | 是 |  | C<=0.065; Si[0.08,0.08]; Mn[0.75,0.75]; P<=0.015; S<=0.005; Nb[0.01,0.01]; Ti[0.013,0.013] | 202 | 420CL | D 汽车用钢-汽车车轮用钢-D18 420CL
208 | 420CL-1 | Nb | 0.01 | 0.01 | 0.01 | 0 | 0.01 | 0.01 | 0 | OK | OK | ok | 是 |  | C<=0.065; Si[0.08,0.08]; Mn[0.75,0.75]; P<=0.015; S<=0.005; Nb[0.01,0.01]; Ti[0.013,0.013] | 202 | 420CL | D 汽车用钢-汽车车轮用钢-D18 420CL
208 | 420CL-1 | Ti | 0.008 | 0.013 | 0.013 | 0 | 0.013 | 0.013 | 0 | OK | OK | ok | 是 |  | C<=0.065; Si[0.08,0.08]; Mn[0.75,0.75]; P<=0.015; S<=0.005; Nb[0.01,0.01]; Ti[0.013,0.013] | 202 | 420CL | D 汽车用钢-汽车车轮用钢-D18 420CL
208 | 420CL-1 | Als | 0.025 |  |  | 0 | 0.03267 | 0.03267 | 0 | 无约束 | 无约束 | ok | 是 |  | C<=0.065; Si[0.08,0.08]; Mn[0.75,0.75]; P<=0.015; S<=0.005; Nb[0.01,0.01]; Ti[0.013,0.013] | 202 | 420CL | D 汽车用钢-汽车车轮用钢-D18 420CL
208 | 420CL-1 | Alt |  |  |  | 0 | 0.03267 | 0.03267 | 0 | 无约束 | 无约束 | ok | 是 |  | C<=0.065; Si[0.08,0.08]; Mn[0.75,0.75]; P<=0.015; S<=0.005; Nb[0.01,0.01]; Ti[0.013,0.013] | 202 | 420CL | D 汽车用钢-汽车车轮用钢-D18 420CL
208 | 420CL-1 | Cr |  |  |  | 0 | 0 | 0 | 0 | 无约束 | 无约束 | ok | 是 |  | C<=0.065; Si[0.08,0.08]; Mn[0.75,0.75]; P<=0.015; S<=0.005; Nb[0.01,0.01]; Ti[0.013,0.013] | 202 | 420CL | D 汽车用钢-汽车车轮用钢-D18 420CL
208 | 420CL-1 | Ni |  |  |  | 0 | 0 | 0 | 0 | 无约束 | 无约束 | ok | 是 |  | C<=0.065; Si[0.08,0.08]; Mn[0.75,0.75]; P<=0.015; S<=0.005; Nb[0.01,0.01]; Ti[0.013,0.013] | 202 | 420CL | D 汽车用钢-汽车车轮用钢-D18 420CL
208 | 420CL-1 | Cu |  |  |  | 0 | 0 | 0 | 0 | 无约束 | 无约束 | ok | 是 |  | C<=0.065; Si[0.08,0.08]; Mn[0.75,0.75]; P<=0.015; S<=0.005; Nb[0.01,0.01]; Ti[0.013,0.013] | 202 | 420CL | D 汽车用钢-汽车车轮用钢-D18 420CL
208 | 420CL-1 | Mo |  |  |  | 0 | 0 | 0 | 0 | 无约束 | 无约束 | ok | 是 |  | C<=0.065; Si[0.08,0.08]; Mn[0.75,0.75]; P<=0.015; S<=0.005; Nb[0.01,0.01]; Ti[0.013,0.013] | 202 | 420CL | D 汽车用钢-汽车车轮用钢-D18 420CL
208 | 420CL-1 | B |  |  |  | 0 | 0 | 0 | 0 | 无约束 | 无约束 | ok | 是 |  | C<=0.065; Si[0.08,0.08]; Mn[0.75,0.75]; P<=0.015; S<=0.005; Nb[0.01,0.01]; Ti[0.013,0.013] | 202 | 420CL | D 汽车用钢-汽车车轮用钢-D18 420CL
208 | 420CL-1 | Sb |  |  |  | 0 | 0 | 0 | 0 | 无约束 | 无约束 | ok | 是 |  | C<=0.065; Si[0.08,0.08]; Mn[0.75,0.75]; P<=0.015; S<=0.005; Nb[0.01,0.01]; Ti[0.013,0.013] | 202 | 420CL | D 汽车用钢-汽车车轮用钢-D18 420CL
209 | 420CL-2 | C | 0.07 |  | 0.065 | 0.043 | 0.056491 | 0.065 | 0.008509 | OK | OK | ok | 是 |  | C<=0.065; Si[0.08,0.08]; Mn[0.85,0.85]; P<=0.015; S<=0.005; Nb[0.01,0.01]; Ti[0.013,0.013] | 203 | 420CL | D 汽车用钢-汽车车轮用钢-D18 420CL
209 | 420CL-2 | Si | 0.08 | 0.08 | 0.08 | 0 | 0.08 | 0.08 | 0 | OK | OK | ok | 是 |  | C<=0.065; Si[0.08,0.08]; Mn[0.85,0.85]; P<=0.015; S<=0.005; Nb[0.01,0.01]; Ti[0.013,0.013] | 203 | 420CL | D 汽车用钢-汽车车轮用钢-D18 420CL
209 | 420CL-2 | Mn | 0.85 | 0.85 | 0.85 | 0.080833 | 0.85 | 0.85 | 0 | OK | OK | ok | 是 |  | C<=0.065; Si[0.08,0.08]; Mn[0.85,0.85]; P<=0.015; S<=0.005; Nb[0.01,0.01]; Ti[0.013,0.013] | 203 | 420CL | D 汽车用钢-汽车车轮用钢-D18 420CL
209 | 420CL-2 | P | 0.015 |  | 0.015 | 0 | 0 | 0 | 0 | OK | OK | ok | 是 |  | C<=0.065; Si[0.08,0.08]; Mn[0.85,0.85]; P<=0.015; S<=0.005; Nb[0.01,0.01]; Ti[0.013,0.013] | 203 | 420CL | D 汽车用钢-汽车车轮用钢-D18 420CL
209 | 420CL-2 | S | 0.005 |  | 0.005 | 0 | 0 | 0 | 0 | OK | OK | ok | 是 |  | C<=0.065; Si[0.08,0.08]; Mn[0.85,0.85]; P<=0.015; S<=0.005; Nb[0.01,0.01]; Ti[0.013,0.013] | 203 | 420CL | D 汽车用钢-汽车车轮用钢-D18 420CL
209 | 420CL-2 | V |  |  |  | 0 | 0 | 0 | 0 | 无约束 | 无约束 | ok | 是 |  | C<=0.065; Si[0.08,0.08]; Mn[0.85,0.85]; P<=0.015; S<=0.005; Nb[0.01,0.01]; Ti[0.013,0.013] | 203 | 420CL | D 汽车用钢-汽车车轮用钢-D18 420CL
209 | 420CL-2 | Nb | 0.01 | 0.01 | 0.01 | 0 | 0.01 | 0.01 | 0 | OK | OK | ok | 是 |  | C<=0.065; Si[0.08,0.08]; Mn[0.85,0.85]; P<=0.015; S<=0.005; Nb[0.01,0.01]; Ti[0.013,0.013] | 203 | 420CL | D 汽车用钢-汽车车轮用钢-D18 420CL
209 | 420CL-2 | Ti | 0.008 | 0.013 | 0.013 | 0 | 0.013 | 0.013 | 0 | OK | OK | ok | 是 |  | C<=0.065; Si[0.08,0.08]; Mn[0.85,0.85]; P<=0.015; S<=0.005; Nb[0.01,0.01]; Ti[0.013,0.013] | 203 | 420CL | D 汽车用钢-汽车车轮用钢-D18 420CL
209 | 420CL-2 | Als | 0.025 |  |  | 0 | 0.03267 | 0.03267 | 0 | 无约束 | 无约束 | ok | 是 |  | C<=0.065; Si[0.08,0.08]; Mn[0.85,0.85]; P<=0.015; S<=0.005; Nb[0.01,0.01]; Ti[0.013,0.013] | 203 | 420CL | D 汽车用钢-汽车车轮用钢-D18 420CL
209 | 420CL-2 | Alt |  |  |  | 0 | 0.03267 | 0.03267 | 0 | 无约束 | 无约束 | ok | 是 |  | C<=0.065; Si[0.08,0.08]; Mn[0.85,0.85]; P<=0.015; S<=0.005; Nb[0.01,0.01]; Ti[0.013,0.013] | 203 | 420CL | D 汽车用钢-汽车车轮用钢-D18 420CL
209 | 420CL-2 | Cr |  |  |  | 0 | 0 | 0 | 0 | 无约束 | 无约束 | ok | 是 |  | C<=0.065; Si[0.08,0.08]; Mn[0.85,0.85]; P<=0.015; S<=0.005; Nb[0.01,0.01]; Ti[0.013,0.013] | 203 | 420CL | D 汽车用钢-汽车车轮用钢-D18 420CL
209 | 420CL-2 | Ni |  |  |  | 0 | 0 | 0 | 0 | 无约束 | 无约束 | ok | 是 |  | C<=0.065; Si[0.08,0.08]; Mn[0.85,0.85]; P<=0.015; S<=0.005; Nb[0.01,0.01]; Ti[0.013,0.013] | 203 | 420CL | D 汽车用钢-汽车车轮用钢-D18 420CL
209 | 420CL-2 | Cu |  |  |  | 0 | 0 | 0 | 0 | 无约束 | 无约束 | ok | 是 |  | C<=0.065; Si[0.08,0.08]; Mn[0.85,0.85]; P<=0.015; S<=0.005; Nb[0.01,0.01]; Ti[0.013,0.013] | 203 | 420CL | D 汽车用钢-汽车车轮用钢-D18 420CL
209 | 420CL-2 | Mo |  |  |  | 0 | 0 | 0 | 0 | 无约束 | 无约束 | ok | 是 |  | C<=0.065; Si[0.08,0.08]; Mn[0.85,0.85]; P<=0.015; S<=0.005; Nb[0.01,0.01]; Ti[0.013,0.013] | 203 | 420CL | D 汽车用钢-汽车车轮用钢-D18 420CL
209 | 420CL-2 | B |  |  |  | 0 | 0 | 0 | 0 | 无约束 | 无约束 | ok | 是 |  | C<=0.065; Si[0.08,0.08]; Mn[0.85,0.85]; P<=0.015; S<=0.005; Nb[0.01,0.01]; Ti[0.013,0.013] | 203 | 420CL | D 汽车用钢-汽车车轮用钢-D18 420CL
209 | 420CL-2 | Sb |  |  |  | 0 | 0 | 0 | 0 | 无约束 | 无约束 | ok | 是 |  | C<=0.065; Si[0.08,0.08]; Mn[0.85,0.85]; P<=0.015; S<=0.005; Nb[0.01,0.01]; Ti[0.013,0.013] | 203 | 420CL | D 汽车用钢-汽车车轮用钢-D18 420CL
210 | SL440 | C | 0.07 |  | 0.065 | 0.048333 | 0.056789 | 0.065 | 0.008211 | OK | OK | ok | 是 |  | C<=0.065; Si[0.08,0.08]; Mn[1.25,1.25]; P<=0.01; S<=0.004; Nb[0.015,0.015]; Ti[0.015,0.015] | 204 | SL440 | D 汽车用钢-汽车车轮用钢-D21 SL440
210 | SL440 | Si | 0.08 | 0.08 | 0.08 | 0 | 0.08 | 0.08 | 0 | OK | OK | ok | 是 |  | C<=0.065; Si[0.08,0.08]; Mn[1.25,1.25]; P<=0.01; S<=0.004; Nb[0.015,0.015]; Ti[0.015,0.015] | 204 | SL440 | D 汽车用钢-汽车车轮用钢-D21 SL440
210 | SL440 | Mn | 1.25 | 1.25 | 1.25 | 0.082 | 1.25 | 1.25 | 0 | OK | OK | ok | 是 |  | C<=0.065; Si[0.08,0.08]; Mn[1.25,1.25]; P<=0.01; S<=0.004; Nb[0.015,0.015]; Ti[0.015,0.015] | 204 | SL440 | D 汽车用钢-汽车车轮用钢-D21 SL440
210 | SL440 | P | 0.01 |  | 0.01 | 0 | 0 | 0 | 0 | OK | OK | ok | 是 |  | C<=0.065; Si[0.08,0.08]; Mn[1.25,1.25]; P<=0.01; S<=0.004; Nb[0.015,0.015]; Ti[0.015,0.015] | 204 | SL440 | D 汽车用钢-汽车车轮用钢-D21 SL440
210 | SL440 | S | 0.004 |  | 0.004 | 0 | 0 | 0 | 0 | OK | OK | ok | 是 |  | C<=0.065; Si[0.08,0.08]; Mn[1.25,1.25]; P<=0.01; S<=0.004; Nb[0.015,0.015]; Ti[0.015,0.015] | 204 | SL440 | D 汽车用钢-汽车车轮用钢-D21 SL440
210 | SL440 | V |  |  |  | 0 | 0 | 0 | 0 | 无约束 | 无约束 | ok | 是 |  | C<=0.065; Si[0.08,0.08]; Mn[1.25,1.25]; P<=0.01; S<=0.004; Nb[0.015,0.015]; Ti[0.015,0.015] | 204 | SL440 | D 汽车用钢-汽车车轮用钢-D21 SL440
210 | SL440 | Nb | 0.015 | 0.015 | 0.015 | 0 | 0.015 | 0.015 | 0 | OK | OK | ok | 是 |  | C<=0.065; Si[0.08,0.08]; Mn[1.25,1.25]; P<=0.01; S<=0.004; Nb[0.015,0.015]; Ti[0.015,0.015] | 204 | SL440 | D 汽车用钢-汽车车轮用钢-D21 SL440
210 | SL440 | Ti | 0.01 | 0.015 | 0.015 | 0 | 0.015 | 0.015 | 0 | OK | OK | ok | 是 |  | C<=0.065; Si[0.08,0.08]; Mn[1.25,1.25]; P<=0.01; S<=0.004; Nb[0.015,0.015]; Ti[0.015,0.015] | 204 | SL440 | D 汽车用钢-汽车车轮用钢-D21 SL440
210 | SL440 | Als | 0.03 |  |  | 0 | 0.03267 | 0.03267 | 0 | 无约束 | 无约束 | ok | 是 |  | C<=0.065; Si[0.08,0.08]; Mn[1.25,1.25]; P<=0.01; S<=0.004; Nb[0.015,0.015]; Ti[0.015,0.015] | 204 | SL440 | D 汽车用钢-汽车车轮用钢-D21 SL440
210 | SL440 | Alt |  |  |  | 0 | 0.03267 | 0.03267 | 0 | 无约束 | 无约束 | ok | 是 |  | C<=0.065; Si[0.08,0.08]; Mn[1.25,1.25]; P<=0.01; S<=0.004; Nb[0.015,0.015]; Ti[0.015,0.015] | 204 | SL440 | D 汽车用钢-汽车车轮用钢-D21 SL440
210 | SL440 | Cr |  |  |  | 0 | 0 | 0 | 0 | 无约束 | 无约束 | ok | 是 |  | C<=0.065; Si[0.08,0.08]; Mn[1.25,1.25]; P<=0.01; S<=0.004; Nb[0.015,0.015]; Ti[0.015,0.015] | 204 | SL440 | D 汽车用钢-汽车车轮用钢-D21 SL440
210 | SL440 | Ni |  |  |  | 0 | 0 | 0 | 0 | 无约束 | 无约束 | ok | 是 |  | C<=0.065; Si[0.08,0.08]; Mn[1.25,1.25]; P<=0.01; S<=0.004; Nb[0.015,0.015]; Ti[0.015,0.015] | 204 | SL440 | D 汽车用钢-汽车车轮用钢-D21 SL440
210 | SL440 | Cu |  |  |  | 0 | 0 | 0 | 0 | 无约束 | 无约束 | ok | 是 |  | C<=0.065; Si[0.08,0.08]; Mn[1.25,1.25]; P<=0.01; S<=0.004; Nb[0.015,0.015]; Ti[0.015,0.015] | 204 | SL440 | D 汽车用钢-汽车车轮用钢-D21 SL440
210 | SL440 | Mo |  |  |  | 0 | 0 | 0 | 0 | 无约束 | 无约束 | ok | 是 |  | C<=0.065; Si[0.08,0.08]; Mn[1.25,1.25]; P<=0.01; S<=0.004; Nb[0.015,0.015]; Ti[0.015,0.015] | 204 | SL440 | D 汽车用钢-汽车车轮用钢-D21 SL440
210 | SL440 | B |  |  |  | 0 | 0 | 0 | 0 | 无约束 | 无约束 | ok | 是 |  | C<=0.065; Si[0.08,0.08]; Mn[1.25,1.25]; P<=0.01; S<=0.004; Nb[0.015,0.015]; Ti[0.015,0.015] | 204 | SL440 | D 汽车用钢-汽车车轮用钢-D21 SL440
210 | SL440 | Sb |  |  |  | 0 | 0 | 0 | 0 | 无约束 | 无约束 | ok | 是 |  | C<=0.065; Si[0.08,0.08]; Mn[1.25,1.25]; P<=0.01; S<=0.004; Nb[0.015,0.015]; Ti[0.015,0.015] | 204 | SL440 | D 汽车用钢-汽车车轮用钢-D21 SL440
211 | 590CL-1 | C | 0.075 |  | 0.07 | 0.0495 | 0.059999 | 0.07 | 0.010001 | OK | OK | ok | 是 |  | C<=0.07; Si[0.1,0.1]; Mn[1.5,1.5]; P<=0.01; S<=0.003; Nb[0.05,0.05]; Ti[0.02,0.02]; Cr[0.2,0.2] | 205 | 590CL | D 汽车用钢-汽车车轮用钢-D13 590CL
211 | 590CL-1 | Si | 0.1 | 0.1 | 0.1 | 0 | 0.1 | 0.1 | 0 | OK | OK | ok | 是 |  | C<=0.07; Si[0.1,0.1]; Mn[1.5,1.5]; P<=0.01; S<=0.003; Nb[0.05,0.05]; Ti[0.02,0.02]; Cr[0.2,0.2] | 205 | 590CL | D 汽车用钢-汽车车轮用钢-D13 590CL
211 | 590CL-1 | Mn | 1.5 | 1.5 | 1.5 | 0.102 | 1.5 | 1.5 | 0 | OK | OK | ok | 是 |  | C<=0.07; Si[0.1,0.1]; Mn[1.5,1.5]; P<=0.01; S<=0.003; Nb[0.05,0.05]; Ti[0.02,0.02]; Cr[0.2,0.2] | 205 | 590CL | D 汽车用钢-汽车车轮用钢-D13 590CL
211 | 590CL-1 | P | 0.01 |  | 0.01 | 0 | 0 | 0 | 0 | OK | OK | ok | 是 |  | C<=0.07; Si[0.1,0.1]; Mn[1.5,1.5]; P<=0.01; S<=0.003; Nb[0.05,0.05]; Ti[0.02,0.02]; Cr[0.2,0.2] | 205 | 590CL | D 汽车用钢-汽车车轮用钢-D13 590CL
211 | 590CL-1 | S | 0.003 |  | 0.003 | 0 | 0 | 0 | 0 | OK | OK | ok | 是 |  | C<=0.07; Si[0.1,0.1]; Mn[1.5,1.5]; P<=0.01; S<=0.003; Nb[0.05,0.05]; Ti[0.02,0.02]; Cr[0.2,0.2] | 205 | 590CL | D 汽车用钢-汽车车轮用钢-D13 590CL
211 | 590CL-1 | V |  |  |  | 0 | 0 | 0 | 0 | 无约束 | 无约束 | ok | 是 |  | C<=0.07; Si[0.1,0.1]; Mn[1.5,1.5]; P<=0.01; S<=0.003; Nb[0.05,0.05]; Ti[0.02,0.02]; Cr[0.2,0.2] | 205 | 590CL | D 汽车用钢-汽车车轮用钢-D13 590CL
211 | 590CL-1 | Nb | 0.05 | 0.05 | 0.05 | 0 | 0.05 | 0.05 | 0 | OK | OK | ok | 是 |  | C<=0.07; Si[0.1,0.1]; Mn[1.5,1.5]; P<=0.01; S<=0.003; Nb[0.05,0.05]; Ti[0.02,0.02]; Cr[0.2,0.2] | 205 | 590CL | D 汽车用钢-汽车车轮用钢-D13 590CL
211 | 590CL-1 | Ti | 0.015 | 0.02 | 0.02 | 0 | 0.02 | 0.02 | 0 | OK | OK | ok | 是 |  | C<=0.07; Si[0.1,0.1]; Mn[1.5,1.5]; P<=0.01; S<=0.003; Nb[0.05,0.05]; Ti[0.02,0.02]; Cr[0.2,0.2] | 205 | 590CL | D 汽车用钢-汽车车轮用钢-D13 590CL
211 | 590CL-1 | Als | 0.03 |  |  | 0 | 0.03267 | 0.03267 | 0 | 无约束 | 无约束 | ok | 是 |  | C<=0.07; Si[0.1,0.1]; Mn[1.5,1.5]; P<=0.01; S<=0.003; Nb[0.05,0.05]; Ti[0.02,0.02]; Cr[0.2,0.2] | 205 | 590CL | D 汽车用钢-汽车车轮用钢-D13 590CL
211 | 590CL-1 | Alt |  |  |  | 0 | 0.03267 | 0.03267 | 0 | 无约束 | 无约束 | ok | 是 |  | C<=0.07; Si[0.1,0.1]; Mn[1.5,1.5]; P<=0.01; S<=0.003; Nb[0.05,0.05]; Ti[0.02,0.02]; Cr[0.2,0.2] | 205 | 590CL | D 汽车用钢-汽车车轮用钢-D13 590CL
211 | 590CL-1 | Cr | 0.2 | 0.2 | 0.2 | 0 | 0.2 | 0.2 | 0 | OK | OK | ok | 是 |  | C<=0.07; Si[0.1,0.1]; Mn[1.5,1.5]; P<=0.01; S<=0.003; Nb[0.05,0.05]; Ti[0.02,0.02]; Cr[0.2,0.2] | 205 | 590CL | D 汽车用钢-汽车车轮用钢-D13 590CL
211 | 590CL-1 | Ni |  |  |  | 0 | 0 | 0 | 0 | 无约束 | 无约束 | ok | 是 |  | C<=0.07; Si[0.1,0.1]; Mn[1.5,1.5]; P<=0.01; S<=0.003; Nb[0.05,0.05]; Ti[0.02,0.02]; Cr[0.2,0.2] | 205 | 590CL | D 汽车用钢-汽车车轮用钢-D13 590CL
211 | 590CL-1 | Cu |  |  |  | 0 | 0 | 0 | 0 | 无约束 | 无约束 | ok | 是 |  | C<=0.07; Si[0.1,0.1]; Mn[1.5,1.5]; P<=0.01; S<=0.003; Nb[0.05,0.05]; Ti[0.02,0.02]; Cr[0.2,0.2] | 205 | 590CL | D 汽车用钢-汽车车轮用钢-D13 590CL
211 | 590CL-1 | Mo |  |  |  | 0 | 0 | 0 | 0 | 无约束 | 无约束 | ok | 是 |  | C<=0.07; Si[0.1,0.1]; Mn[1.5,1.5]; P<=0.01; S<=0.003; Nb[0.05,0.05]; Ti[0.02,0.02]; Cr[0.2,0.2] | 205 | 590CL | D 汽车用钢-汽车车轮用钢-D13 590CL
211 | 590CL-1 | B |  |  |  | 0 | 0 | 0 | 0 | 无约束 | 无约束 | ok | 是 |  | C<=0.07; Si[0.1,0.1]; Mn[1.5,1.5]; P<=0.01; S<=0.003; Nb[0.05,0.05]; Ti[0.02,0.02]; Cr[0.2,0.2] | 205 | 590CL | D 汽车用钢-汽车车轮用钢-D13 590CL
211 | 590CL-1 | Sb |  |  |  | 0 | 0 | 0 | 0 | 无约束 | 无约束 | ok | 是 |  | C<=0.07; Si[0.1,0.1]; Mn[1.5,1.5]; P<=0.01; S<=0.003; Nb[0.05,0.05]; Ti[0.02,0.02]; Cr[0.2,0.2] | 205 | 590CL | D 汽车用钢-汽车车轮用钢-D13 590CL
212 | 590CL-2 | C | 0.075 |  | 0.07 | 0.0495 | 0.060361 | 0.07 | 0.009639 | OK | OK | ok | 是 |  | C<=0.07; Si[0.1,0.1]; Mn[1.55,1.55]; P<=0.01; S<=0.003; Nb[0.055,0.055]; Ti[0.025,0.025]; Cr[0.2,0.2] | 206 | 590CL | D 汽车用钢-汽车车轮用钢-D13 590CL
212 | 590CL-2 | Si | 0.1 | 0.1 | 0.1 | 0 | 0.1 | 0.1 | 0 | OK | OK | ok | 是 |  | C<=0.07; Si[0.1,0.1]; Mn[1.55,1.55]; P<=0.01; S<=0.003; Nb[0.055,0.055]; Ti[0.025,0.025]; Cr[0.2,0.2] | 206 | 590CL | D 汽车用钢-汽车车轮用钢-D13 590CL
212 | 590CL-2 | Mn | 1.55 | 1.55 | 1.55 | 0.102 | 1.55 | 1.55 | 0 | OK | OK | ok | 是 |  | C<=0.07; Si[0.1,0.1]; Mn[1.55,1.55]; P<=0.01; S<=0.003; Nb[0.055,0.055]; Ti[0.025,0.025]; Cr[0.2,0.2] | 206 | 590CL | D 汽车用钢-汽车车轮用钢-D13 590CL
212 | 590CL-2 | P | 0.01 |  | 0.01 | 0 | 0 | 0 | 0 | OK | OK | ok | 是 |  | C<=0.07; Si[0.1,0.1]; Mn[1.55,1.55]; P<=0.01; S<=0.003; Nb[0.055,0.055]; Ti[0.025,0.025]; Cr[0.2,0.2] | 206 | 590CL | D 汽车用钢-汽车车轮用钢-D13 590CL
212 | 590CL-2 | S | 0.003 |  | 0.003 | 0 | 0 | 0 | 0 | OK | OK | ok | 是 |  | C<=0.07; Si[0.1,0.1]; Mn[1.55,1.55]; P<=0.01; S<=0.003; Nb[0.055,0.055]; Ti[0.025,0.025]; Cr[0.2,0.2] | 206 | 590CL | D 汽车用钢-汽车车轮用钢-D13 590CL
212 | 590CL-2 | V |  |  |  | 0 | 0 | 0 | 0 | 无约束 | 无约束 | ok | 是 |  | C<=0.07; Si[0.1,0.1]; Mn[1.55,1.55]; P<=0.01; S<=0.003; Nb[0.055,0.055]; Ti[0.025,0.025]; Cr[0.2,0.2] | 206 | 590CL | D 汽车用钢-汽车车轮用钢-D13 590CL
212 | 590CL-2 | Nb | 0.055 | 0.055 | 0.055 | 0 | 0.055 | 0.055 | 0 | OK | OK | ok | 是 |  | C<=0.07; Si[0.1,0.1]; Mn[1.55,1.55]; P<=0.01; S<=0.003; Nb[0.055,0.055]; Ti[0.025,0.025]; Cr[0.2,0.2] | 206 | 590CL | D 汽车用钢-汽车车轮用钢-D13 590CL
212 | 590CL-2 | Ti | 0.02 | 0.025 | 0.025 | 0 | 0.025 | 0.025 | 0 | OK | OK | ok | 是 |  | C<=0.07; Si[0.1,0.1]; Mn[1.55,1.55]; P<=0.01; S<=0.003; Nb[0.055,0.055]; Ti[0.025,0.025]; Cr[0.2,0.2] | 206 | 590CL | D 汽车用钢-汽车车轮用钢-D13 590CL
212 | 590CL-2 | Als | 0.03 |  |  | 0 | 0.03267 | 0.03267 | 0 | 无约束 | 无约束 | ok | 是 |  | C<=0.07; Si[0.1,0.1]; Mn[1.55,1.55]; P<=0.01; S<=0.003; Nb[0.055,0.055]; Ti[0.025,0.025]; Cr[0.2,0.2] | 206 | 590CL | D 汽车用钢-汽车车轮用钢-D13 590CL
212 | 590CL-2 | Alt |  |  |  | 0 | 0.03267 | 0.03267 | 0 | 无约束 | 无约束 | ok | 是 |  | C<=0.07; Si[0.1,0.1]; Mn[1.55,1.55]; P<=0.01; S<=0.003; Nb[0.055,0.055]; Ti[0.025,0.025]; Cr[0.2,0.2] | 206 | 590CL | D 汽车用钢-汽车车轮用钢-D13 590CL
212 | 590CL-2 | Cr | 0.2 | 0.2 | 0.2 | 0 | 0.2 | 0.2 | 0 | OK | OK | ok | 是 |  | C<=0.07; Si[0.1,0.1]; Mn[1.55,1.55]; P<=0.01; S<=0.003; Nb[0.055,0.055]; Ti[0.025,0.025]; Cr[0.2,0.2] | 206 | 590CL | D 汽车用钢-汽车车轮用钢-D13 590CL
212 | 590CL-2 | Ni |  |  |  | 0 | 0 | 0 | 0 | 无约束 | 无约束 | ok | 是 |  | C<=0.07; Si[0.1,0.1]; Mn[1.55,1.55]; P<=0.01; S<=0.003; Nb[0.055,0.055]; Ti[0.025,0.025]; Cr[0.2,0.2] | 206 | 590CL | D 汽车用钢-汽车车轮用钢-D13 590CL
212 | 590CL-2 | Cu |  |  |  | 0 | 0 | 0 | 0 | 无约束 | 无约束 | ok | 是 |  | C<=0.07; Si[0.1,0.1]; Mn[1.55,1.55]; P<=0.01; S<=0.003; Nb[0.055,0.055]; Ti[0.025,0.025]; Cr[0.2,0.2] | 206 | 590CL | D 汽车用钢-汽车车轮用钢-D13 590CL
212 | 590CL-2 | Mo |  |  |  | 0 | 0 | 0 | 0 | 无约束 | 无约束 | ok | 是 |  | C<=0.07; Si[0.1,0.1]; Mn[1.55,1.55]; P<=0.01; S<=0.003; Nb[0.055,0.055]; Ti[0.025,0.025]; Cr[0.2,0.2] | 206 | 590CL | D 汽车用钢-汽车车轮用钢-D13 590CL
212 | 590CL-2 | B |  |  |  | 0 | 0 | 0 | 0 | 无约束 | 无约束 | ok | 是 |  | C<=0.07; Si[0.1,0.1]; Mn[1.55,1.55]; P<=0.01; S<=0.003; Nb[0.055,0.055]; Ti[0.025,0.025]; Cr[0.2,0.2] | 206 | 590CL | D 汽车用钢-汽车车轮用钢-D13 590CL
212 | 590CL-2 | Sb |  |  |  | 0 | 0 | 0 | 0 | 无约束 | 无约束 | ok | 是 |  | C<=0.07; Si[0.1,0.1]; Mn[1.55,1.55]; P<=0.01; S<=0.003; Nb[0.055,0.055]; Ti[0.025,0.025]; Cr[0.2,0.2] | 206 | 590CL | D 汽车用钢-汽车车轮用钢-D13 590CL
213 | YFDP600-SY | C | 0.075 |  | 0.07 | 0.0495 | 0.059999 | 0.07 | 0.010001 | OK | OK | ok | 是 |  | C<=0.07; Si[0.1,0.1]; Mn[1.5,1.5]; P<=0.01; S<=0.003; Nb[0.05,0.05]; Ti[0.02,0.02]; Cr[0.2,0.2] | 207 | YFDP600-SY | D 汽车用钢-汽车车轮用钢-D15 YFDP600-SY
213 | YFDP600-SY | Si | 0.1 | 0.1 | 0.1 | 0 | 0.1 | 0.1 | 0 | OK | OK | ok | 是 |  | C<=0.07; Si[0.1,0.1]; Mn[1.5,1.5]; P<=0.01; S<=0.003; Nb[0.05,0.05]; Ti[0.02,0.02]; Cr[0.2,0.2] | 207 | YFDP600-SY | D 汽车用钢-汽车车轮用钢-D15 YFDP600-SY
213 | YFDP600-SY | Mn | 1.5 | 1.5 | 1.5 | 0.102 | 1.5 | 1.5 | 0 | OK | OK | ok | 是 |  | C<=0.07; Si[0.1,0.1]; Mn[1.5,1.5]; P<=0.01; S<=0.003; Nb[0.05,0.05]; Ti[0.02,0.02]; Cr[0.2,0.2] | 207 | YFDP600-SY | D 汽车用钢-汽车车轮用钢-D15 YFDP600-SY
213 | YFDP600-SY | P | 0.01 |  | 0.01 | 0 | 0 | 0 | 0 | OK | OK | ok | 是 |  | C<=0.07; Si[0.1,0.1]; Mn[1.5,1.5]; P<=0.01; S<=0.003; Nb[0.05,0.05]; Ti[0.02,0.02]; Cr[0.2,0.2] | 207 | YFDP600-SY | D 汽车用钢-汽车车轮用钢-D15 YFDP600-SY
213 | YFDP600-SY | S | 0.003 |  | 0.003 | 0 | 0 | 0 | 0 | OK | OK | ok | 是 |  | C<=0.07; Si[0.1,0.1]; Mn[1.5,1.5]; P<=0.01; S<=0.003; Nb[0.05,0.05]; Ti[0.02,0.02]; Cr[0.2,0.2] | 207 | YFDP600-SY | D 汽车用钢-汽车车轮用钢-D15 YFDP600-SY
213 | YFDP600-SY | V |  |  |  | 0 | 0 | 0 | 0 | 无约束 | 无约束 | ok | 是 |  | C<=0.07; Si[0.1,0.1]; Mn[1.5,1.5]; P<=0.01; S<=0.003; Nb[0.05,0.05]; Ti[0.02,0.02]; Cr[0.2,0.2] | 207 | YFDP600-SY | D 汽车用钢-汽车车轮用钢-D15 YFDP600-SY
213 | YFDP600-SY | Nb | 0.05 | 0.05 | 0.05 | 0 | 0.05 | 0.05 | 0 | OK | OK | ok | 是 |  | C<=0.07; Si[0.1,0.1]; Mn[1.5,1.5]; P<=0.01; S<=0.003; Nb[0.05,0.05]; Ti[0.02,0.02]; Cr[0.2,0.2] | 207 | YFDP600-SY | D 汽车用钢-汽车车轮用钢-D15 YFDP600-SY
213 | YFDP600-SY | Ti | 0.015 | 0.02 | 0.02 | 0 | 0.02 | 0.02 | 0 | OK | OK | ok | 是 |  | C<=0.07; Si[0.1,0.1]; Mn[1.5,1.5]; P<=0.01; S<=0.003; Nb[0.05,0.05]; Ti[0.02,0.02]; Cr[0.2,0.2] | 207 | YFDP600-SY | D 汽车用钢-汽车车轮用钢-D15 YFDP600-SY
213 | YFDP600-SY | Als | 0.03 |  |  | 0 | 0.03267 | 0.03267 | 0 | 无约束 | 无约束 | ok | 是 |  | C<=0.07; Si[0.1,0.1]; Mn[1.5,1.5]; P<=0.01; S<=0.003; Nb[0.05,0.05]; Ti[0.02,0.02]; Cr[0.2,0.2] | 207 | YFDP600-SY | D 汽车用钢-汽车车轮用钢-D15 YFDP600-SY
213 | YFDP600-SY | Alt |  |  |  | 0 | 0.03267 | 0.03267 | 0 | 无约束 | 无约束 | ok | 是 |  | C<=0.07; Si[0.1,0.1]; Mn[1.5,1.5]; P<=0.01; S<=0.003; Nb[0.05,0.05]; Ti[0.02,0.02]; Cr[0.2,0.2] | 207 | YFDP600-SY | D 汽车用钢-汽车车轮用钢-D15 YFDP600-SY
213 | YFDP600-SY | Cr | 0.2 | 0.2 | 0.2 | 0 | 0.2 | 0.2 | 0 | OK | OK | ok | 是 |  | C<=0.07; Si[0.1,0.1]; Mn[1.5,1.5]; P<=0.01; S<=0.003; Nb[0.05,0.05]; Ti[0.02,0.02]; Cr[0.2,0.2] | 207 | YFDP600-SY | D 汽车用钢-汽车车轮用钢-D15 YFDP600-SY
213 | YFDP600-SY | Ni |  |  |  | 0 | 0 | 0 | 0 | 无约束 | 无约束 | ok | 是 |  | C<=0.07; Si[0.1,0.1]; Mn[1.5,1.5]; P<=0.01; S<=0.003; Nb[0.05,0.05]; Ti[0.02,0.02]; Cr[0.2,0.2] | 207 | YFDP600-SY | D 汽车用钢-汽车车轮用钢-D15 YFDP600-SY
213 | YFDP600-SY | Cu |  |  |  | 0 | 0 | 0 | 0 | 无约束 | 无约束 | ok | 是 |  | C<=0.07; Si[0.1,0.1]; Mn[1.5,1.5]; P<=0.01; S<=0.003; Nb[0.05,0.05]; Ti[0.02,0.02]; Cr[0.2,0.2] | 207 | YFDP600-SY | D 汽车用钢-汽车车轮用钢-D15 YFDP600-SY
213 | YFDP600-SY | Mo |  |  |  | 0 | 0 | 0 | 0 | 无约束 | 无约束 | ok | 是 |  | C<=0.07; Si[0.1,0.1]; Mn[1.5,1.5]; P<=0.01; S<=0.003; Nb[0.05,0.05]; Ti[0.02,0.02]; Cr[0.2,0.2] | 207 | YFDP600-SY | D 汽车用钢-汽车车轮用钢-D15 YFDP600-SY
213 | YFDP600-SY | B |  |  |  | 0 | 0 | 0 | 0 | 无约束 | 无约束 | ok | 是 |  | C<=0.07; Si[0.1,0.1]; Mn[1.5,1.5]; P<=0.01; S<=0.003; Nb[0.05,0.05]; Ti[0.02,0.02]; Cr[0.2,0.2] | 207 | YFDP600-SY | D 汽车用钢-汽车车轮用钢-D15 YFDP600-SY
213 | YFDP600-SY | Sb |  |  |  | 0 | 0 | 0 | 0 | 无约束 | 无约束 | ok | 是 |  | C<=0.07; Si[0.1,0.1]; Mn[1.5,1.5]; P<=0.01; S<=0.003; Nb[0.05,0.05]; Ti[0.02,0.02]; Cr[0.2,0.2] | 207 | YFDP600-SY | D 汽车用钢-汽车车轮用钢-D15 YFDP600-SY
214 | 510L-1 | C | 0.07 |  | 0.065 | 0.043194 | 0.057361 | 0.065 | 0.007639 | OK | OK | ok | 是 |  | C<=0.065; Si[0.12,0.12]; Mn[0.9,0.9]; P<=0.015; S<=0.005; Nb[0.01,0.01]; Ti[0.037,0.037] | 208 | 510L | D 汽车用钢-汽车大梁钢-D05 510L
214 | 510L-1 | Si | 0.12 | 0.12 | 0.12 | 0 | 0.12 | 0.12 | 0 | OK | OK | ok | 是 |  | C<=0.065; Si[0.12,0.12]; Mn[0.9,0.9]; P<=0.015; S<=0.005; Nb[0.01,0.01]; Ti[0.037,0.037] | 208 | 510L | D 汽车用钢-汽车大梁钢-D05 510L
214 | 510L-1 | Mn | 0.9 | 0.9 | 0.9 | 0.092256 | 0.9 | 0.9 | 0 | OK | OK | ok | 是 |  | C<=0.065; Si[0.12,0.12]; Mn[0.9,0.9]; P<=0.015; S<=0.005; Nb[0.01,0.01]; Ti[0.037,0.037] | 208 | 510L | D 汽车用钢-汽车大梁钢-D05 510L
214 | 510L-1 | P | 0.015 |  | 0.015 | 0 | 0 | 0 | 0 | OK | OK | ok | 是 |  | C<=0.065; Si[0.12,0.12]; Mn[0.9,0.9]; P<=0.015; S<=0.005; Nb[0.01,0.01]; Ti[0.037,0.037] | 208 | 510L | D 汽车用钢-汽车大梁钢-D05 510L
214 | 510L-1 | S | 0.005 |  | 0.005 | 0 | 0 | 0 | 0 | OK | OK | ok | 是 |  | C<=0.065; Si[0.12,0.12]; Mn[0.9,0.9]; P<=0.015; S<=0.005; Nb[0.01,0.01]; Ti[0.037,0.037] | 208 | 510L | D 汽车用钢-汽车大梁钢-D05 510L
214 | 510L-1 | V |  |  |  | 0 | 0 | 0 | 0 | 无约束 | 无约束 | ok | 是 |  | C<=0.065; Si[0.12,0.12]; Mn[0.9,0.9]; P<=0.015; S<=0.005; Nb[0.01,0.01]; Ti[0.037,0.037] | 208 | 510L | D 汽车用钢-汽车大梁钢-D05 510L
214 | 510L-1 | Nb | 0.01 | 0.01 | 0.01 | 0 | 0.01 | 0.01 | 0 | OK | OK | ok | 是 |  | C<=0.065; Si[0.12,0.12]; Mn[0.9,0.9]; P<=0.015; S<=0.005; Nb[0.01,0.01]; Ti[0.037,0.037] | 208 | 510L | D 汽车用钢-汽车大梁钢-D05 510L
214 | 510L-1 | Ti | 0.032 | 0.037 | 0.037 | 0 | 0.037 | 0.037 | 0 | OK | OK | ok | 是 |  | C<=0.065; Si[0.12,0.12]; Mn[0.9,0.9]; P<=0.015; S<=0.005; Nb[0.01,0.01]; Ti[0.037,0.037] | 208 | 510L | D 汽车用钢-汽车大梁钢-D05 510L
214 | 510L-1 | Als | 0.025 |  |  | 0 | 0.034155 | 0.034155 | 0 | 无约束 | 无约束 | ok | 是 |  | C<=0.065; Si[0.12,0.12]; Mn[0.9,0.9]; P<=0.015; S<=0.005; Nb[0.01,0.01]; Ti[0.037,0.037] | 208 | 510L | D 汽车用钢-汽车大梁钢-D05 510L
214 | 510L-1 | Alt |  |  |  | 0 | 0.034155 | 0.034155 | 0 | 无约束 | 无约束 | ok | 是 |  | C<=0.065; Si[0.12,0.12]; Mn[0.9,0.9]; P<=0.015; S<=0.005; Nb[0.01,0.01]; Ti[0.037,0.037] | 208 | 510L | D 汽车用钢-汽车大梁钢-D05 510L
214 | 510L-1 | Cr |  |  |  | 0 | 0 | 0 | 0 | 无约束 | 无约束 | ok | 是 |  | C<=0.065; Si[0.12,0.12]; Mn[0.9,0.9]; P<=0.015; S<=0.005; Nb[0.01,0.01]; Ti[0.037,0.037] | 208 | 510L | D 汽车用钢-汽车大梁钢-D05 510L
214 | 510L-1 | Ni |  |  |  | 0 | 0 | 0 | 0 | 无约束 | 无约束 | ok | 是 |  | C<=0.065; Si[0.12,0.12]; Mn[0.9,0.9]; P<=0.015; S<=0.005; Nb[0.01,0.01]; Ti[0.037,0.037] | 208 | 510L | D 汽车用钢-汽车大梁钢-D05 510L
214 | 510L-1 | Cu |  |  |  | 0 | 0 | 0 | 0 | 无约束 | 无约束 | ok | 是 |  | C<=0.065; Si[0.12,0.12]; Mn[0.9,0.9]; P<=0.015; S<=0.005; Nb[0.01,0.01]; Ti[0.037,0.037] | 208 | 510L | D 汽车用钢-汽车大梁钢-D05 510L
214 | 510L-1 | Mo |  |  |  | 0 | 0 | 0 | 0 | 无约束 | 无约束 | ok | 是 |  | C<=0.065; Si[0.12,0.12]; Mn[0.9,0.9]; P<=0.015; S<=0.005; Nb[0.01,0.01]; Ti[0.037,0.037] | 208 | 510L | D 汽车用钢-汽车大梁钢-D05 510L
214 | 510L-1 | B |  |  |  | 0 | 0 | 0 | 0 | 无约束 | 无约束 | ok | 是 |  | C<=0.065; Si[0.12,0.12]; Mn[0.9,0.9]; P<=0.015; S<=0.005; Nb[0.01,0.01]; Ti[0.037,0.037] | 208 | 510L | D 汽车用钢-汽车大梁钢-D05 510L
214 | 510L-1 | Sb |  |  |  | 0 | 0 | 0 | 0 | 无约束 | 无约束 | ok | 是 |  | C<=0.065; Si[0.12,0.12]; Mn[0.9,0.9]; P<=0.015; S<=0.005; Nb[0.01,0.01]; Ti[0.037,0.037] | 208 | 510L | D 汽车用钢-汽车大梁钢-D05 510L
215 | 510L-2 | C | 0.07 |  | 0.065 | 0.044036 | 0.059934 | 0.065 | 0.005066 | OK | OK | ok | 是 |  | C<=0.065; Si[0.12,0.12]; Mn[1,1]; P<=0.015; S<=0.005; Nb[0.012,0.012]; Ti[0.04,0.04] | 209 | 510L | D 汽车用钢-汽车大梁钢-D05 510L
215 | 510L-2 | Si | 0.12 | 0.12 | 0.12 | 0 | 0.12 | 0.12 | 0 | OK | OK | ok | 是 |  | C<=0.065; Si[0.12,0.12]; Mn[1,1]; P<=0.015; S<=0.005; Nb[0.012,0.012]; Ti[0.04,0.04] | 209 | 510L | D 汽车用钢-汽车大梁钢-D05 510L
215 | 510L-2 | Mn | 1 | 1 | 1 | 0.093618 | 1 | 1 | 0 | OK | OK | ok | 是 |  | C<=0.065; Si[0.12,0.12]; Mn[1,1]; P<=0.015; S<=0.005; Nb[0.012,0.012]; Ti[0.04,0.04] | 209 | 510L | D 汽车用钢-汽车大梁钢-D05 510L
215 | 510L-2 | P | 0.015 |  | 0.015 | 0 | 0 | 0 | 0 | OK | OK | ok | 是 |  | C<=0.065; Si[0.12,0.12]; Mn[1,1]; P<=0.015; S<=0.005; Nb[0.012,0.012]; Ti[0.04,0.04] | 209 | 510L | D 汽车用钢-汽车大梁钢-D05 510L
215 | 510L-2 | S | 0.005 |  | 0.005 | 0 | 0 | 0 | 0 | OK | OK | ok | 是 |  | C<=0.065; Si[0.12,0.12]; Mn[1,1]; P<=0.015; S<=0.005; Nb[0.012,0.012]; Ti[0.04,0.04] | 209 | 510L | D 汽车用钢-汽车大梁钢-D05 510L
215 | 510L-2 | V |  |  |  | 0 | 0 | 0 | 0 | 无约束 | 无约束 | ok | 是 |  | C<=0.065; Si[0.12,0.12]; Mn[1,1]; P<=0.015; S<=0.005; Nb[0.012,0.012]; Ti[0.04,0.04] | 209 | 510L | D 汽车用钢-汽车大梁钢-D05 510L
215 | 510L-2 | Nb | 0.012 | 0.012 | 0.012 | 0 | 0.012 | 0.012 | 0 | OK | OK | ok | 是 |  | C<=0.065; Si[0.12,0.12]; Mn[1,1]; P<=0.015; S<=0.005; Nb[0.012,0.012]; Ti[0.04,0.04] | 209 | 510L | D 汽车用钢-汽车大梁钢-D05 510L
215 | 510L-2 | Ti | 0.035 | 0.04 | 0.04 | 0 | 0.04 | 0.04 | 0 | OK | OK | ok | 是 |  | C<=0.065; Si[0.12,0.12]; Mn[1,1]; P<=0.015; S<=0.005; Nb[0.012,0.012]; Ti[0.04,0.04] | 209 | 510L | D 汽车用钢-汽车大梁钢-D05 510L
215 | 510L-2 | Als | 0.025 |  |  | 0 | 0.034155 | 0.034155 | 0 | 无约束 | 无约束 | ok | 是 |  | C<=0.065; Si[0.12,0.12]; Mn[1,1]; P<=0.015; S<=0.005; Nb[0.012,0.012]; Ti[0.04,0.04] | 209 | 510L | D 汽车用钢-汽车大梁钢-D05 510L
215 | 510L-2 | Alt |  |  |  | 0 | 0.034155 | 0.034155 | 0 | 无约束 | 无约束 | ok | 是 |  | C<=0.065; Si[0.12,0.12]; Mn[1,1]; P<=0.015; S<=0.005; Nb[0.012,0.012]; Ti[0.04,0.04] | 209 | 510L | D 汽车用钢-汽车大梁钢-D05 510L
215 | 510L-2 | Cr |  |  |  | 0 | 0 | 0 | 0 | 无约束 | 无约束 | ok | 是 |  | C<=0.065; Si[0.12,0.12]; Mn[1,1]; P<=0.015; S<=0.005; Nb[0.012,0.012]; Ti[0.04,0.04] | 209 | 510L | D 汽车用钢-汽车大梁钢-D05 510L
215 | 510L-2 | Ni |  |  |  | 0 | 0 | 0 | 0 | 无约束 | 无约束 | ok | 是 |  | C<=0.065; Si[0.12,0.12]; Mn[1,1]; P<=0.015; S<=0.005; Nb[0.012,0.012]; Ti[0.04,0.04] | 209 | 510L | D 汽车用钢-汽车大梁钢-D05 510L
215 | 510L-2 | Cu |  |  |  | 0 | 0 | 0 | 0 | 无约束 | 无约束 | ok | 是 |  | C<=0.065; Si[0.12,0.12]; Mn[1,1]; P<=0.015; S<=0.005; Nb[0.012,0.012]; Ti[0.04,0.04] | 209 | 510L | D 汽车用钢-汽车大梁钢-D05 510L
215 | 510L-2 | Mo |  |  |  | 0 | 0 | 0 | 0 | 无约束 | 无约束 | ok | 是 |  | C<=0.065; Si[0.12,0.12]; Mn[1,1]; P<=0.015; S<=0.005; Nb[0.012,0.012]; Ti[0.04,0.04] | 209 | 510L | D 汽车用钢-汽车大梁钢-D05 510L
215 | 510L-2 | B |  |  |  | 0 | 0 | 0 | 0 | 无约束 | 无约束 | ok | 是 |  | C<=0.065; Si[0.12,0.12]; Mn[1,1]; P<=0.015; S<=0.005; Nb[0.012,0.012]; Ti[0.04,0.04] | 209 | 510L | D 汽车用钢-汽车大梁钢-D05 510L
215 | 510L-2 | Sb |  |  |  | 0 | 0 | 0 | 0 | 无约束 | 无约束 | ok | 是 |  | C<=0.065; Si[0.12,0.12]; Mn[1,1]; P<=0.015; S<=0.005; Nb[0.012,0.012]; Ti[0.04,0.04] | 209 | 510L | D 汽车用钢-汽车大梁钢-D05 510L
216 | 610L-1 | C | 0.07 |  | 0.065 | 0.046155 | 0.054898 | 0.065 | 0.010102 | OK | OK | ok | 是 |  | C<=0.065; Si[0.15,0.15]; Mn[1.3,1.3]; P<=0.015; S<=0.004; Nb[0.015,0.015]; Ti[0.06,0.06] | 210 | 610L | D 汽车用钢-汽车大梁钢-D06 610L
216 | 610L-1 | Si | 0.15 | 0.15 | 0.15 | 0 | 0.15 | 0.15 | 0 | OK | OK | ok | 是 |  | C<=0.065; Si[0.15,0.15]; Mn[1.3,1.3]; P<=0.015; S<=0.004; Nb[0.015,0.015]; Ti[0.06,0.06] | 210 | 610L | D 汽车用钢-汽车大梁钢-D06 610L
216 | 610L-1 | Mn | 1.3 | 1.3 | 1.3 | 0.092254 | 1.3 | 1.3 | 0 | OK | OK | ok | 是 |  | C<=0.065; Si[0.15,0.15]; Mn[1.3,1.3]; P<=0.015; S<=0.004; Nb[0.015,0.015]; Ti[0.06,0.06] | 210 | 610L | D 汽车用钢-汽车大梁钢-D06 610L
216 | 610L-1 | P | 0.015 |  | 0.015 | 0 | 0 | 0 | 0 | OK | OK | ok | 是 |  | C<=0.065; Si[0.15,0.15]; Mn[1.3,1.3]; P<=0.015; S<=0.004; Nb[0.015,0.015]; Ti[0.06,0.06] | 210 | 610L | D 汽车用钢-汽车大梁钢-D06 610L
216 | 610L-1 | S | 0.004 |  | 0.004 | 0 | 0 | 0 | 0 | OK | OK | ok | 是 |  | C<=0.065; Si[0.15,0.15]; Mn[1.3,1.3]; P<=0.015; S<=0.004; Nb[0.015,0.015]; Ti[0.06,0.06] | 210 | 610L | D 汽车用钢-汽车大梁钢-D06 610L
216 | 610L-1 | V |  |  |  | 0 | 0 | 0 | 0 | 无约束 | 无约束 | ok | 是 |  | C<=0.065; Si[0.15,0.15]; Mn[1.3,1.3]; P<=0.015; S<=0.004; Nb[0.015,0.015]; Ti[0.06,0.06] | 210 | 610L | D 汽车用钢-汽车大梁钢-D06 610L
216 | 610L-1 | Nb | 0.015 | 0.015 | 0.015 | 0 | 0.015 | 0.015 | 0 | OK | OK | ok | 是 |  | C<=0.065; Si[0.15,0.15]; Mn[1.3,1.3]; P<=0.015; S<=0.004; Nb[0.015,0.015]; Ti[0.06,0.06] | 210 | 610L | D 汽车用钢-汽车大梁钢-D06 610L
216 | 610L-1 | Ti | 0.055 | 0.06 | 0.06 | 0 | 0.06 | 0.06 | 0 | OK | OK | ok | 是 |  | C<=0.065; Si[0.15,0.15]; Mn[1.3,1.3]; P<=0.015; S<=0.004; Nb[0.015,0.015]; Ti[0.06,0.06] | 210 | 610L | D 汽车用钢-汽车大梁钢-D06 610L
216 | 610L-1 | Als | 0.025 |  |  | 0 | 0.0297 | 0.0297 | 0 | 无约束 | 无约束 | ok | 是 |  | C<=0.065; Si[0.15,0.15]; Mn[1.3,1.3]; P<=0.015; S<=0.004; Nb[0.015,0.015]; Ti[0.06,0.06] | 210 | 610L | D 汽车用钢-汽车大梁钢-D06 610L
216 | 610L-1 | Alt |  |  |  | 0 | 0.0297 | 0.0297 | 0 | 无约束 | 无约束 | ok | 是 |  | C<=0.065; Si[0.15,0.15]; Mn[1.3,1.3]; P<=0.015; S<=0.004; Nb[0.015,0.015]; Ti[0.06,0.06] | 210 | 610L | D 汽车用钢-汽车大梁钢-D06 610L
216 | 610L-1 | Cr |  |  |  | 0 | 0 | 0 | 0 | 无约束 | 无约束 | ok | 是 |  | C<=0.065; Si[0.15,0.15]; Mn[1.3,1.3]; P<=0.015; S<=0.004; Nb[0.015,0.015]; Ti[0.06,0.06] | 210 | 610L | D 汽车用钢-汽车大梁钢-D06 610L
216 | 610L-1 | Ni |  |  |  | 0 | 0 | 0 | 0 | 无约束 | 无约束 | ok | 是 |  | C<=0.065; Si[0.15,0.15]; Mn[1.3,1.3]; P<=0.015; S<=0.004; Nb[0.015,0.015]; Ti[0.06,0.06] | 210 | 610L | D 汽车用钢-汽车大梁钢-D06 610L
216 | 610L-1 | Cu |  |  |  | 0 | 0 | 0 | 0 | 无约束 | 无约束 | ok | 是 |  | C<=0.065; Si[0.15,0.15]; Mn[1.3,1.3]; P<=0.015; S<=0.004; Nb[0.015,0.015]; Ti[0.06,0.06] | 210 | 610L | D 汽车用钢-汽车大梁钢-D06 610L
216 | 610L-1 | Mo |  |  |  | 0 | 0 | 0 | 0 | 无约束 | 无约束 | ok | 是 |  | C<=0.065; Si[0.15,0.15]; Mn[1.3,1.3]; P<=0.015; S<=0.004; Nb[0.015,0.015]; Ti[0.06,0.06] | 210 | 610L | D 汽车用钢-汽车大梁钢-D06 610L
216 | 610L-1 | B |  |  |  | 0 | 0 | 0 | 0 | 无约束 | 无约束 | ok | 是 |  | C<=0.065; Si[0.15,0.15]; Mn[1.3,1.3]; P<=0.015; S<=0.004; Nb[0.015,0.015]; Ti[0.06,0.06] | 210 | 610L | D 汽车用钢-汽车大梁钢-D06 610L
216 | 610L-1 | Sb |  |  |  | 0 | 0 | 0 | 0 | 无约束 | 无约束 | ok | 是 |  | C<=0.065; Si[0.15,0.15]; Mn[1.3,1.3]; P<=0.015; S<=0.004; Nb[0.015,0.015]; Ti[0.06,0.06] | 210 | 610L | D 汽车用钢-汽车大梁钢-D06 610L
217 | 610L-2 | C | 0.07 |  | 0.065 | 0.045163 | 0.054238 | 0.065 | 0.010762 | OK | OK | ok | 是 |  | C<=0.065; Si[0.15,0.15]; Mn[1.35,1.35]; P<=0.015; S<=0.004; Nb[0.018,0.018]; Ti[0.07,0.07] | 211 | 610L | D 汽车用钢-汽车大梁钢-D06 610L
217 | 610L-2 | Si | 0.15 | 0.15 | 0.15 | 0 | 0.15 | 0.15 | 0 | OK | OK | ok | 是 |  | C<=0.065; Si[0.15,0.15]; Mn[1.35,1.35]; P<=0.015; S<=0.004; Nb[0.018,0.018]; Ti[0.07,0.07] | 211 | 610L | D 汽车用钢-汽车大梁钢-D06 610L
217 | 610L-2 | Mn | 1.35 | 1.35 | 1.35 | 0.096372 | 1.35 | 1.35 | 0 | OK | OK | ok | 是 |  | C<=0.065; Si[0.15,0.15]; Mn[1.35,1.35]; P<=0.015; S<=0.004; Nb[0.018,0.018]; Ti[0.07,0.07] | 211 | 610L | D 汽车用钢-汽车大梁钢-D06 610L
217 | 610L-2 | P | 0.015 |  | 0.015 | 0 | 0 | 0 | 0 | OK | OK | ok | 是 |  | C<=0.065; Si[0.15,0.15]; Mn[1.35,1.35]; P<=0.015; S<=0.004; Nb[0.018,0.018]; Ti[0.07,0.07] | 211 | 610L | D 汽车用钢-汽车大梁钢-D06 610L
217 | 610L-2 | S | 0.004 |  | 0.004 | 0 | 0 | 0 | 0 | OK | OK | ok | 是 |  | C<=0.065; Si[0.15,0.15]; Mn[1.35,1.35]; P<=0.015; S<=0.004; Nb[0.018,0.018]; Ti[0.07,0.07] | 211 | 610L | D 汽车用钢-汽车大梁钢-D06 610L
217 | 610L-2 | V |  |  |  | 0 | 0 | 0 | 0 | 无约束 | 无约束 | ok | 是 |  | C<=0.065; Si[0.15,0.15]; Mn[1.35,1.35]; P<=0.015; S<=0.004; Nb[0.018,0.018]; Ti[0.07,0.07] | 211 | 610L | D 汽车用钢-汽车大梁钢-D06 610L
217 | 610L-2 | Nb | 0.018 | 0.018 | 0.018 | 0 | 0.018 | 0.018 | 0 | OK | OK | ok | 是 |  | C<=0.065; Si[0.15,0.15]; Mn[1.35,1.35]; P<=0.015; S<=0.004; Nb[0.018,0.018]; Ti[0.07,0.07] | 211 | 610L | D 汽车用钢-汽车大梁钢-D06 610L
217 | 610L-2 | Ti | 0.065 | 0.07 | 0.07 | 0 | 0.07 | 0.07 | 0 | OK | OK | ok | 是 |  | C<=0.065; Si[0.15,0.15]; Mn[1.35,1.35]; P<=0.015; S<=0.004; Nb[0.018,0.018]; Ti[0.07,0.07] | 211 | 610L | D 汽车用钢-汽车大梁钢-D06 610L
217 | 610L-2 | Als | 0.025 |  |  | 0 | 0.0297 | 0.0297 | 0 | 无约束 | 无约束 | ok | 是 |  | C<=0.065; Si[0.15,0.15]; Mn[1.35,1.35]; P<=0.015; S<=0.004; Nb[0.018,0.018]; Ti[0.07,0.07] | 211 | 610L | D 汽车用钢-汽车大梁钢-D06 610L
217 | 610L-2 | Alt |  |  |  | 0 | 0.0297 | 0.0297 | 0 | 无约束 | 无约束 | ok | 是 |  | C<=0.065; Si[0.15,0.15]; Mn[1.35,1.35]; P<=0.015; S<=0.004; Nb[0.018,0.018]; Ti[0.07,0.07] | 211 | 610L | D 汽车用钢-汽车大梁钢-D06 610L
217 | 610L-2 | Cr |  |  |  | 0 | 0 | 0 | 0 | 无约束 | 无约束 | ok | 是 |  | C<=0.065; Si[0.15,0.15]; Mn[1.35,1.35]; P<=0.015; S<=0.004; Nb[0.018,0.018]; Ti[0.07,0.07] | 211 | 610L | D 汽车用钢-汽车大梁钢-D06 610L
217 | 610L-2 | Ni |  |  |  | 0 | 0 | 0 | 0 | 无约束 | 无约束 | ok | 是 |  | C<=0.065; Si[0.15,0.15]; Mn[1.35,1.35]; P<=0.015; S<=0.004; Nb[0.018,0.018]; Ti[0.07,0.07] | 211 | 610L | D 汽车用钢-汽车大梁钢-D06 610L
217 | 610L-2 | Cu |  |  |  | 0 | 0 | 0 | 0 | 无约束 | 无约束 | ok | 是 |  | C<=0.065; Si[0.15,0.15]; Mn[1.35,1.35]; P<=0.015; S<=0.004; Nb[0.018,0.018]; Ti[0.07,0.07] | 211 | 610L | D 汽车用钢-汽车大梁钢-D06 610L
217 | 610L-2 | Mo |  |  |  | 0 | 0 | 0 | 0 | 无约束 | 无约束 | ok | 是 |  | C<=0.065; Si[0.15,0.15]; Mn[1.35,1.35]; P<=0.015; S<=0.004; Nb[0.018,0.018]; Ti[0.07,0.07] | 211 | 610L | D 汽车用钢-汽车大梁钢-D06 610L
217 | 610L-2 | B |  |  |  | 0 | 0 | 0 | 0 | 无约束 | 无约束 | ok | 是 |  | C<=0.065; Si[0.15,0.15]; Mn[1.35,1.35]; P<=0.015; S<=0.004; Nb[0.018,0.018]; Ti[0.07,0.07] | 211 | 610L | D 汽车用钢-汽车大梁钢-D06 610L
217 | 610L-2 | Sb |  |  |  | 0 | 0 | 0 | 0 | 无约束 | 无约束 | ok | 是 |  | C<=0.065; Si[0.15,0.15]; Mn[1.35,1.35]; P<=0.015; S<=0.004; Nb[0.018,0.018]; Ti[0.07,0.07] | 211 | 610L | D 汽车用钢-汽车大梁钢-D06 610L
218 | YF700BL-1 | C | 0.07 |  | 0.065 | 0.036609 | 0.061737 | 0.065 | 0.003263 | OK | OK | ok | 是 |  | C<=0.065; Si[0.1,0.1]; Mn[1.35,1.35]; P<=0.015; S<=0.004; Nb[0.025,0.025]; Ti[0.095,0.095] | 212 | YF700BL | D 汽车用钢-汽车大梁钢-D01 YF700BL
218 | YF700BL-1 | Si | 0.1 | 0.1 | 0.1 | 0 | 0.1 | 0.1 | 0 | OK | OK | ok | 是 |  | C<=0.065; Si[0.1,0.1]; Mn[1.35,1.35]; P<=0.015; S<=0.004; Nb[0.025,0.025]; Ti[0.095,0.095] | 212 | YF700BL | D 汽车用钢-汽车大梁钢-D01 YF700BL
218 | YF700BL-1 | Mn | 1.35 | 1.35 | 1.35 | 0.086304 | 1.35 | 1.35 | 0 | OK | OK | ok | 是 |  | C<=0.065; Si[0.1,0.1]; Mn[1.35,1.35]; P<=0.015; S<=0.004; Nb[0.025,0.025]; Ti[0.095,0.095] | 212 | YF700BL | D 汽车用钢-汽车大梁钢-D01 YF700BL
218 | YF700BL-1 | P | 0.015 |  | 0.015 | 0 | 0 | 0 | 0 | OK | OK | ok | 是 |  | C<=0.065; Si[0.1,0.1]; Mn[1.35,1.35]; P<=0.015; S<=0.004; Nb[0.025,0.025]; Ti[0.095,0.095] | 212 | YF700BL | D 汽车用钢-汽车大梁钢-D01 YF700BL
218 | YF700BL-1 | S | 0.004 |  | 0.004 | 0 | 0 | 0 | 0 | OK | OK | ok | 是 |  | C<=0.065; Si[0.1,0.1]; Mn[1.35,1.35]; P<=0.015; S<=0.004; Nb[0.025,0.025]; Ti[0.095,0.095] | 212 | YF700BL | D 汽车用钢-汽车大梁钢-D01 YF700BL
218 | YF700BL-1 | V |  |  |  | 0 | 0 | 0 | 0 | 无约束 | 无约束 | ok | 是 |  | C<=0.065; Si[0.1,0.1]; Mn[1.35,1.35]; P<=0.015; S<=0.004; Nb[0.025,0.025]; Ti[0.095,0.095] | 212 | YF700BL | D 汽车用钢-汽车大梁钢-D01 YF700BL
218 | YF700BL-1 | Nb | 0.025 | 0.025 | 0.025 | 0 | 0.025 | 0.025 | 0 | OK | OK | ok | 是 |  | C<=0.065; Si[0.1,0.1]; Mn[1.35,1.35]; P<=0.015; S<=0.004; Nb[0.025,0.025]; Ti[0.095,0.095] | 212 | YF700BL | D 汽车用钢-汽车大梁钢-D01 YF700BL
218 | YF700BL-1 | Ti | 0.09 | 0.095 | 0.095 | 0 | 0.095 | 0.095 | 0 | OK | OK | ok | 是 |  | C<=0.065; Si[0.1,0.1]; Mn[1.35,1.35]; P<=0.015; S<=0.004; Nb[0.025,0.025]; Ti[0.095,0.095] | 212 | YF700BL | D 汽车用钢-汽车大梁钢-D01 YF700BL
218 | YF700BL-1 | Als | 0.03 |  |  | 0 | 0.04017 | 0.04017 | 0 | 无约束 | 无约束 | ok | 是 |  | C<=0.065; Si[0.1,0.1]; Mn[1.35,1.35]; P<=0.015; S<=0.004; Nb[0.025,0.025]; Ti[0.095,0.095] | 212 | YF700BL | D 汽车用钢-汽车大梁钢-D01 YF700BL
218 | YF700BL-1 | Alt |  |  |  | 0 | 0.04017 | 0.04017 | 0 | 无约束 | 无约束 | ok | 是 |  | C<=0.065; Si[0.1,0.1]; Mn[1.35,1.35]; P<=0.015; S<=0.004; Nb[0.025,0.025]; Ti[0.095,0.095] | 212 | YF700BL | D 汽车用钢-汽车大梁钢-D01 YF700BL
218 | YF700BL-1 | Cr |  |  |  | 0 | 0 | 0 | 0 | 无约束 | 无约束 | ok | 是 |  | C<=0.065; Si[0.1,0.1]; Mn[1.35,1.35]; P<=0.015; S<=0.004; Nb[0.025,0.025]; Ti[0.095,0.095] | 212 | YF700BL | D 汽车用钢-汽车大梁钢-D01 YF700BL
218 | YF700BL-1 | Ni |  |  |  | 0 | 0 | 0 | 0 | 无约束 | 无约束 | ok | 是 |  | C<=0.065; Si[0.1,0.1]; Mn[1.35,1.35]; P<=0.015; S<=0.004; Nb[0.025,0.025]; Ti[0.095,0.095] | 212 | YF700BL | D 汽车用钢-汽车大梁钢-D01 YF700BL
218 | YF700BL-1 | Cu |  |  |  | 0 | 0 | 0 | 0 | 无约束 | 无约束 | ok | 是 |  | C<=0.065; Si[0.1,0.1]; Mn[1.35,1.35]; P<=0.015; S<=0.004; Nb[0.025,0.025]; Ti[0.095,0.095] | 212 | YF700BL | D 汽车用钢-汽车大梁钢-D01 YF700BL
218 | YF700BL-1 | Mo |  |  |  | 0 | 0 | 0 | 0 | 无约束 | 无约束 | ok | 是 |  | C<=0.065; Si[0.1,0.1]; Mn[1.35,1.35]; P<=0.015; S<=0.004; Nb[0.025,0.025]; Ti[0.095,0.095] | 212 | YF700BL | D 汽车用钢-汽车大梁钢-D01 YF700BL
218 | YF700BL-1 | B |  |  |  | 0 | 0 | 0 | 0 | 无约束 | 无约束 | ok | 是 |  | C<=0.065; Si[0.1,0.1]; Mn[1.35,1.35]; P<=0.015; S<=0.004; Nb[0.025,0.025]; Ti[0.095,0.095] | 212 | YF700BL | D 汽车用钢-汽车大梁钢-D01 YF700BL
218 | YF700BL-1 | Sb |  |  |  | 0 | 0 | 0 | 0 | 无约束 | 无约束 | ok | 是 |  | C<=0.065; Si[0.1,0.1]; Mn[1.35,1.35]; P<=0.015; S<=0.004; Nb[0.025,0.025]; Ti[0.095,0.095] | 212 | YF700BL | D 汽车用钢-汽车大梁钢-D01 YF700BL
219 | YF700BL-2 | C | 0.07 |  | 0.065 | 0.038944 | 0.066105 | 0.065 | -0.001105 | NG | OK | ok | 否 | C高于上限：0.0661% > 0.0650% | C<=0.065; Si[0.14,0.14]; Mn[1.45,1.45]; P<=0.015; S<=0.004; Nb[0.03,0.03]; Ti[0.1,0.1] | 213 | YF700BL | D 汽车用钢-汽车大梁钢-D01 YF700BL
219 | YF700BL-2 | Si | 0.14 | 0.14 | 0.14 | 0 | 0.14 | 0.14 | 0 | OK | OK | ok | 否 | C高于上限：0.0661% > 0.0650% | C<=0.065; Si[0.14,0.14]; Mn[1.45,1.45]; P<=0.015; S<=0.004; Nb[0.03,0.03]; Ti[0.1,0.1] | 213 | YF700BL | D 汽车用钢-汽车大梁钢-D01 YF700BL
219 | YF700BL-2 | Mn | 1.45 | 1.45 | 1.45 | 0.09275 | 1.45 | 1.45 | 0 | OK | OK | ok | 否 | C高于上限：0.0661% > 0.0650% | C<=0.065; Si[0.14,0.14]; Mn[1.45,1.45]; P<=0.015; S<=0.004; Nb[0.03,0.03]; Ti[0.1,0.1] | 213 | YF700BL | D 汽车用钢-汽车大梁钢-D01 YF700BL
219 | YF700BL-2 | P | 0.015 |  | 0.015 | 0 | 0 | 0 | 0 | OK | OK | ok | 否 | C高于上限：0.0661% > 0.0650% | C<=0.065; Si[0.14,0.14]; Mn[1.45,1.45]; P<=0.015; S<=0.004; Nb[0.03,0.03]; Ti[0.1,0.1] | 213 | YF700BL | D 汽车用钢-汽车大梁钢-D01 YF700BL
219 | YF700BL-2 | S | 0.004 |  | 0.004 | 0 | 0 | 0 | 0 | OK | OK | ok | 否 | C高于上限：0.0661% > 0.0650% | C<=0.065; Si[0.14,0.14]; Mn[1.45,1.45]; P<=0.015; S<=0.004; Nb[0.03,0.03]; Ti[0.1,0.1] | 213 | YF700BL | D 汽车用钢-汽车大梁钢-D01 YF700BL
219 | YF700BL-2 | V |  |  |  | 0 | 0 | 0 | 0 | 无约束 | 无约束 | ok | 否 | C高于上限：0.0661% > 0.0650% | C<=0.065; Si[0.14,0.14]; Mn[1.45,1.45]; P<=0.015; S<=0.004; Nb[0.03,0.03]; Ti[0.1,0.1] | 213 | YF700BL | D 汽车用钢-汽车大梁钢-D01 YF700BL
219 | YF700BL-2 | Nb | 0.03 | 0.03 | 0.03 | 0 | 0.03 | 0.03 | 0 | OK | OK | ok | 否 | C高于上限：0.0661% > 0.0650% | C<=0.065; Si[0.14,0.14]; Mn[1.45,1.45]; P<=0.015; S<=0.004; Nb[0.03,0.03]; Ti[0.1,0.1] | 213 | YF700BL | D 汽车用钢-汽车大梁钢-D01 YF700BL
219 | YF700BL-2 | Ti | 0.095 | 0.1 | 0.1 | 0 | 0.1 | 0.1 | 0 | OK | OK | ok | 否 | C高于上限：0.0661% > 0.0650% | C<=0.065; Si[0.14,0.14]; Mn[1.45,1.45]; P<=0.015; S<=0.004; Nb[0.03,0.03]; Ti[0.1,0.1] | 213 | YF700BL | D 汽车用钢-汽车大梁钢-D01 YF700BL
219 | YF700BL-2 | Als | 0.03 |  |  | 0 | 0.03267 | 0.03267 | 0 | 无约束 | 无约束 | ok | 否 | C高于上限：0.0661% > 0.0650% | C<=0.065; Si[0.14,0.14]; Mn[1.45,1.45]; P<=0.015; S<=0.004; Nb[0.03,0.03]; Ti[0.1,0.1] | 213 | YF700BL | D 汽车用钢-汽车大梁钢-D01 YF700BL
219 | YF700BL-2 | Alt |  |  |  | 0 | 0.03267 | 0.03267 | 0 | 无约束 | 无约束 | ok | 否 | C高于上限：0.0661% > 0.0650% | C<=0.065; Si[0.14,0.14]; Mn[1.45,1.45]; P<=0.015; S<=0.004; Nb[0.03,0.03]; Ti[0.1,0.1] | 213 | YF700BL | D 汽车用钢-汽车大梁钢-D01 YF700BL
219 | YF700BL-2 | Cr |  |  |  | 0 | 0 | 0 | 0 | 无约束 | 无约束 | ok | 否 | C高于上限：0.0661% > 0.0650% | C<=0.065; Si[0.14,0.14]; Mn[1.45,1.45]; P<=0.015; S<=0.004; Nb[0.03,0.03]; Ti[0.1,0.1] | 213 | YF700BL | D 汽车用钢-汽车大梁钢-D01 YF700BL
219 | YF700BL-2 | Ni |  |  |  | 0 | 0 | 0 | 0 | 无约束 | 无约束 | ok | 否 | C高于上限：0.0661% > 0.0650% | C<=0.065; Si[0.14,0.14]; Mn[1.45,1.45]; P<=0.015; S<=0.004; Nb[0.03,0.03]; Ti[0.1,0.1] | 213 | YF700BL | D 汽车用钢-汽车大梁钢-D01 YF700BL
219 | YF700BL-2 | Cu |  |  |  | 0 | 0 | 0 | 0 | 无约束 | 无约束 | ok | 否 | C高于上限：0.0661% > 0.0650% | C<=0.065; Si[0.14,0.14]; Mn[1.45,1.45]; P<=0.015; S<=0.004; Nb[0.03,0.03]; Ti[0.1,0.1] | 213 | YF700BL | D 汽车用钢-汽车大梁钢-D01 YF700BL
219 | YF700BL-2 | Mo |  |  |  | 0 | 0 | 0 | 0 | 无约束 | 无约束 | ok | 否 | C高于上限：0.0661% > 0.0650% | C<=0.065; Si[0.14,0.14]; Mn[1.45,1.45]; P<=0.015; S<=0.004; Nb[0.03,0.03]; Ti[0.1,0.1] | 213 | YF700BL | D 汽车用钢-汽车大梁钢-D01 YF700BL
219 | YF700BL-2 | B |  |  |  | 0 | 0 | 0 | 0 | 无约束 | 无约束 | ok | 否 | C高于上限：0.0661% > 0.0650% | C<=0.065; Si[0.14,0.14]; Mn[1.45,1.45]; P<=0.015; S<=0.004; Nb[0.03,0.03]; Ti[0.1,0.1] | 213 | YF700BL | D 汽车用钢-汽车大梁钢-D01 YF700BL
219 | YF700BL-2 | Sb |  |  |  | 0 | 0 | 0 | 0 | 无约束 | 无约束 | ok | 否 | C高于上限：0.0661% > 0.0650% | C<=0.065; Si[0.14,0.14]; Mn[1.45,1.45]; P<=0.015; S<=0.004; Nb[0.03,0.03]; Ti[0.1,0.1] | 213 | YF700BL | D 汽车用钢-汽车大梁钢-D01 YF700BL
220 | YF700BL-3 | C | 0.07 |  | 0.065 | 0.039833 | 0.060781 | 0.065 | 0.004219 | OK | OK | ok | 是 |  | C<=0.065; Si[0.14,0.14]; Mn[1.5,1.5]; P<=0.015; S<=0.004; Nb[0.035,0.035]; Ti[0.11,0.11] | 214 | YF700BL | D 汽车用钢-汽车大梁钢-D01 YF700BL
220 | YF700BL-3 | Si | 0.14 | 0.14 | 0.14 | 0 | 0.14 | 0.14 | 0 | OK | OK | ok | 是 |  | C<=0.065; Si[0.14,0.14]; Mn[1.5,1.5]; P<=0.015; S<=0.004; Nb[0.035,0.035]; Ti[0.11,0.11] | 214 | YF700BL | D 汽车用钢-汽车大梁钢-D01 YF700BL
220 | YF700BL-3 | Mn | 1.5 | 1.5 | 1.5 | 0.085167 | 1.5 | 1.5 | 0 | OK | OK | ok | 是 |  | C<=0.065; Si[0.14,0.14]; Mn[1.5,1.5]; P<=0.015; S<=0.004; Nb[0.035,0.035]; Ti[0.11,0.11] | 214 | YF700BL | D 汽车用钢-汽车大梁钢-D01 YF700BL
220 | YF700BL-3 | P | 0.015 |  | 0.015 | 0 | 0 | 0 | 0 | OK | OK | ok | 是 |  | C<=0.065; Si[0.14,0.14]; Mn[1.5,1.5]; P<=0.015; S<=0.004; Nb[0.035,0.035]; Ti[0.11,0.11] | 214 | YF700BL | D 汽车用钢-汽车大梁钢-D01 YF700BL
220 | YF700BL-3 | S | 0.004 |  | 0.004 | 0 | 0 | 0 | 0 | OK | OK | ok | 是 |  | C<=0.065; Si[0.14,0.14]; Mn[1.5,1.5]; P<=0.015; S<=0.004; Nb[0.035,0.035]; Ti[0.11,0.11] | 214 | YF700BL | D 汽车用钢-汽车大梁钢-D01 YF700BL
220 | YF700BL-3 | V |  |  |  | 0 | 0 | 0 | 0 | 无约束 | 无约束 | ok | 是 |  | C<=0.065; Si[0.14,0.14]; Mn[1.5,1.5]; P<=0.015; S<=0.004; Nb[0.035,0.035]; Ti[0.11,0.11] | 214 | YF700BL | D 汽车用钢-汽车大梁钢-D01 YF700BL
220 | YF700BL-3 | Nb | 0.035 | 0.035 | 0.035 | 0 | 0.035 | 0.035 | 0 | OK | OK | ok | 是 |  | C<=0.065; Si[0.14,0.14]; Mn[1.5,1.5]; P<=0.015; S<=0.004; Nb[0.035,0.035]; Ti[0.11,0.11] | 214 | YF700BL | D 汽车用钢-汽车大梁钢-D01 YF700BL
220 | YF700BL-3 | Ti | 0.105 | 0.11 | 0.11 | 0 | 0.11 | 0.11 | 0 | OK | OK | ok | 是 |  | C<=0.065; Si[0.14,0.14]; Mn[1.5,1.5]; P<=0.015; S<=0.004; Nb[0.035,0.035]; Ti[0.11,0.11] | 214 | YF700BL | D 汽车用钢-汽车大梁钢-D01 YF700BL
220 | YF700BL-3 | Als | 0.03 |  |  | 0 | 0.03321 | 0.03321 | 0 | 无约束 | 无约束 | ok | 是 |  | C<=0.065; Si[0.14,0.14]; Mn[1.5,1.5]; P<=0.015; S<=0.004; Nb[0.035,0.035]; Ti[0.11,0.11] | 214 | YF700BL | D 汽车用钢-汽车大梁钢-D01 YF700BL
220 | YF700BL-3 | Alt |  |  |  | 0 | 0.03321 | 0.03321 | 0 | 无约束 | 无约束 | ok | 是 |  | C<=0.065; Si[0.14,0.14]; Mn[1.5,1.5]; P<=0.015; S<=0.004; Nb[0.035,0.035]; Ti[0.11,0.11] | 214 | YF700BL | D 汽车用钢-汽车大梁钢-D01 YF700BL
220 | YF700BL-3 | Cr |  |  |  | 0 | 0 | 0 | 0 | 无约束 | 无约束 | ok | 是 |  | C<=0.065; Si[0.14,0.14]; Mn[1.5,1.5]; P<=0.015; S<=0.004; Nb[0.035,0.035]; Ti[0.11,0.11] | 214 | YF700BL | D 汽车用钢-汽车大梁钢-D01 YF700BL
220 | YF700BL-3 | Ni |  |  |  | 0 | 0 | 0 | 0 | 无约束 | 无约束 | ok | 是 |  | C<=0.065; Si[0.14,0.14]; Mn[1.5,1.5]; P<=0.015; S<=0.004; Nb[0.035,0.035]; Ti[0.11,0.11] | 214 | YF700BL | D 汽车用钢-汽车大梁钢-D01 YF700BL
220 | YF700BL-3 | Cu |  |  |  | 0 | 0 | 0 | 0 | 无约束 | 无约束 | ok | 是 |  | C<=0.065; Si[0.14,0.14]; Mn[1.5,1.5]; P<=0.015; S<=0.004; Nb[0.035,0.035]; Ti[0.11,0.11] | 214 | YF700BL | D 汽车用钢-汽车大梁钢-D01 YF700BL
220 | YF700BL-3 | Mo |  |  |  | 0 | 0 | 0 | 0 | 无约束 | 无约束 | ok | 是 |  | C<=0.065; Si[0.14,0.14]; Mn[1.5,1.5]; P<=0.015; S<=0.004; Nb[0.035,0.035]; Ti[0.11,0.11] | 214 | YF700BL | D 汽车用钢-汽车大梁钢-D01 YF700BL
220 | YF700BL-3 | B |  |  |  | 0 | 0 | 0 | 0 | 无约束 | 无约束 | ok | 是 |  | C<=0.065; Si[0.14,0.14]; Mn[1.5,1.5]; P<=0.015; S<=0.004; Nb[0.035,0.035]; Ti[0.11,0.11] | 214 | YF700BL | D 汽车用钢-汽车大梁钢-D01 YF700BL
220 | YF700BL-3 | Sb |  |  |  | 0 | 0 | 0 | 0 | 无约束 | 无约束 | ok | 是 |  | C<=0.065; Si[0.14,0.14]; Mn[1.5,1.5]; P<=0.015; S<=0.004; Nb[0.035,0.035]; Ti[0.11,0.11] | 214 | YF700BL | D 汽车用钢-汽车大梁钢-D01 YF700BL
221 | 700L-1 | C | 0.07 |  | 0.065 | 0.04103 | 0.063901 | 0.065 | 0.001099 | OK | OK | ok | 是 |  | C<=0.065; Si[0.12,0.12]; Mn[1.4,1.4]; P<=0.015; S<=0.003; Nb[0.03,0.03]; Ti[0.105,0.105] | 215 | 700L | D 汽车用钢-汽车大梁钢-D07 700L
221 | 700L-1 | Si | 0.12 | 0.12 | 0.12 | 0 | 0.12 | 0.12 | 0 | OK | OK | ok | 是 |  | C<=0.065; Si[0.12,0.12]; Mn[1.4,1.4]; P<=0.015; S<=0.003; Nb[0.03,0.03]; Ti[0.105,0.105] | 215 | 700L | D 汽车用钢-汽车大梁钢-D07 700L
221 | 700L-1 | Mn | 1.4 | 1.4 | 1.4 | 0.09603 | 1.4 | 1.4 | 0 | OK | OK | ok | 是 |  | C<=0.065; Si[0.12,0.12]; Mn[1.4,1.4]; P<=0.015; S<=0.003; Nb[0.03,0.03]; Ti[0.105,0.105] | 215 | 700L | D 汽车用钢-汽车大梁钢-D07 700L
221 | 700L-1 | P | 0.015 |  | 0.015 | 0 | 0 | 0 | 0 | OK | OK | ok | 是 |  | C<=0.065; Si[0.12,0.12]; Mn[1.4,1.4]; P<=0.015; S<=0.003; Nb[0.03,0.03]; Ti[0.105,0.105] | 215 | 700L | D 汽车用钢-汽车大梁钢-D07 700L
221 | 700L-1 | S | 0.003 |  | 0.003 | 0 | 0 | 0 | 0 | OK | OK | ok | 是 |  | C<=0.065; Si[0.12,0.12]; Mn[1.4,1.4]; P<=0.015; S<=0.003; Nb[0.03,0.03]; Ti[0.105,0.105] | 215 | 700L | D 汽车用钢-汽车大梁钢-D07 700L
221 | 700L-1 | V |  |  |  | 0 | 0 | 0 | 0 | 无约束 | 无约束 | ok | 是 |  | C<=0.065; Si[0.12,0.12]; Mn[1.4,1.4]; P<=0.015; S<=0.003; Nb[0.03,0.03]; Ti[0.105,0.105] | 215 | 700L | D 汽车用钢-汽车大梁钢-D07 700L
221 | 700L-1 | Nb | 0.03 | 0.03 | 0.03 | 0 | 0.03 | 0.03 | 0 | OK | OK | ok | 是 |  | C<=0.065; Si[0.12,0.12]; Mn[1.4,1.4]; P<=0.015; S<=0.003; Nb[0.03,0.03]; Ti[0.105,0.105] | 215 | 700L | D 汽车用钢-汽车大梁钢-D07 700L
221 | 700L-1 | Ti | 0.1 | 0.105 | 0.105 | 0 | 0.105 | 0.105 | 0 | OK | OK | ok | 是 |  | C<=0.065; Si[0.12,0.12]; Mn[1.4,1.4]; P<=0.015; S<=0.003; Nb[0.03,0.03]; Ti[0.105,0.105] | 215 | 700L | D 汽车用钢-汽车大梁钢-D07 700L
221 | 700L-1 | Als | 0.03 |  |  | 0 | 0.03267 | 0.03267 | 0 | 无约束 | 无约束 | ok | 是 |  | C<=0.065; Si[0.12,0.12]; Mn[1.4,1.4]; P<=0.015; S<=0.003; Nb[0.03,0.03]; Ti[0.105,0.105] | 215 | 700L | D 汽车用钢-汽车大梁钢-D07 700L
221 | 700L-1 | Alt |  |  |  | 0 | 0.03267 | 0.03267 | 0 | 无约束 | 无约束 | ok | 是 |  | C<=0.065; Si[0.12,0.12]; Mn[1.4,1.4]; P<=0.015; S<=0.003; Nb[0.03,0.03]; Ti[0.105,0.105] | 215 | 700L | D 汽车用钢-汽车大梁钢-D07 700L
221 | 700L-1 | Cr |  |  |  | 0 | 0 | 0 | 0 | 无约束 | 无约束 | ok | 是 |  | C<=0.065; Si[0.12,0.12]; Mn[1.4,1.4]; P<=0.015; S<=0.003; Nb[0.03,0.03]; Ti[0.105,0.105] | 215 | 700L | D 汽车用钢-汽车大梁钢-D07 700L
221 | 700L-1 | Ni |  |  |  | 0 | 0 | 0 | 0 | 无约束 | 无约束 | ok | 是 |  | C<=0.065; Si[0.12,0.12]; Mn[1.4,1.4]; P<=0.015; S<=0.003; Nb[0.03,0.03]; Ti[0.105,0.105] | 215 | 700L | D 汽车用钢-汽车大梁钢-D07 700L
221 | 700L-1 | Cu |  |  |  | 0 | 0 | 0 | 0 | 无约束 | 无约束 | ok | 是 |  | C<=0.065; Si[0.12,0.12]; Mn[1.4,1.4]; P<=0.015; S<=0.003; Nb[0.03,0.03]; Ti[0.105,0.105] | 215 | 700L | D 汽车用钢-汽车大梁钢-D07 700L
221 | 700L-1 | Mo |  |  |  | 0 | 0 | 0 | 0 | 无约束 | 无约束 | ok | 是 |  | C<=0.065; Si[0.12,0.12]; Mn[1.4,1.4]; P<=0.015; S<=0.003; Nb[0.03,0.03]; Ti[0.105,0.105] | 215 | 700L | D 汽车用钢-汽车大梁钢-D07 700L
221 | 700L-1 | B |  |  |  | 0 | 0 | 0 | 0 | 无约束 | 无约束 | ok | 是 |  | C<=0.065; Si[0.12,0.12]; Mn[1.4,1.4]; P<=0.015; S<=0.003; Nb[0.03,0.03]; Ti[0.105,0.105] | 215 | 700L | D 汽车用钢-汽车大梁钢-D07 700L
221 | 700L-1 | Sb |  |  |  | 0 | 0 | 0 | 0 | 无约束 | 无约束 | ok | 是 |  | C<=0.065; Si[0.12,0.12]; Mn[1.4,1.4]; P<=0.015; S<=0.003; Nb[0.03,0.03]; Ti[0.105,0.105] | 215 | 700L | D 汽车用钢-汽车大梁钢-D07 700L
222 | 700L-2 | C | 0.07 |  | 0.065 | 0.043125 | 0.053263 | 0.065 | 0.011737 | OK | OK | ok | 是 |  | C<=0.065; Si[0.15,0.15]; Mn[1.5,1.5]; P<=0.015; S<=0.003; Nb[0.038,0.038]; Ti[0.105,0.105] | 216 | 700L | D 汽车用钢-汽车大梁钢-D07 700L
222 | 700L-2 | Si | 0.15 | 0.15 | 0.15 | 0 | 0.15 | 0.15 | 0 | OK | OK | ok | 是 |  | C<=0.065; Si[0.15,0.15]; Mn[1.5,1.5]; P<=0.015; S<=0.003; Nb[0.038,0.038]; Ti[0.105,0.105] | 216 | 700L | D 汽车用钢-汽车大梁钢-D07 700L
222 | 700L-2 | Mn | 1.5 | 1.5 | 1.5 | 0.099525 | 1.5 | 1.5 | 0 | OK | OK | ok | 是 |  | C<=0.065; Si[0.15,0.15]; Mn[1.5,1.5]; P<=0.015; S<=0.003; Nb[0.038,0.038]; Ti[0.105,0.105] | 216 | 700L | D 汽车用钢-汽车大梁钢-D07 700L
222 | 700L-2 | P | 0.015 |  | 0.015 | 0 | 0 | 0 | 0 | OK | OK | ok | 是 |  | C<=0.065; Si[0.15,0.15]; Mn[1.5,1.5]; P<=0.015; S<=0.003; Nb[0.038,0.038]; Ti[0.105,0.105] | 216 | 700L | D 汽车用钢-汽车大梁钢-D07 700L
222 | 700L-2 | S | 0.003 |  | 0.003 | 0 | 0 | 0 | 0 | OK | OK | ok | 是 |  | C<=0.065; Si[0.15,0.15]; Mn[1.5,1.5]; P<=0.015; S<=0.003; Nb[0.038,0.038]; Ti[0.105,0.105] | 216 | 700L | D 汽车用钢-汽车大梁钢-D07 700L
222 | 700L-2 | V |  |  |  | 0 | 0 | 0 | 0 | 无约束 | 无约束 | ok | 是 |  | C<=0.065; Si[0.15,0.15]; Mn[1.5,1.5]; P<=0.015; S<=0.003; Nb[0.038,0.038]; Ti[0.105,0.105] | 216 | 700L | D 汽车用钢-汽车大梁钢-D07 700L
222 | 700L-2 | Nb | 0.038 | 0.038 | 0.038 | 0 | 0.038 | 0.038 | 0 | OK | OK | ok | 是 |  | C<=0.065; Si[0.15,0.15]; Mn[1.5,1.5]; P<=0.015; S<=0.003; Nb[0.038,0.038]; Ti[0.105,0.105] | 216 | 700L | D 汽车用钢-汽车大梁钢-D07 700L
222 | 700L-2 | Ti | 0.1 | 0.105 | 0.105 | 0 | 0.105 | 0.105 | 0 | OK | OK | ok | 是 |  | C<=0.065; Si[0.15,0.15]; Mn[1.5,1.5]; P<=0.015; S<=0.003; Nb[0.038,0.038]; Ti[0.105,0.105] | 216 | 700L | D 汽车用钢-汽车大梁钢-D07 700L
222 | 700L-2 | Als | 0.03 |  |  | 0 | 0.03267 | 0.03267 | 0 | 无约束 | 无约束 | ok | 是 |  | C<=0.065; Si[0.15,0.15]; Mn[1.5,1.5]; P<=0.015; S<=0.003; Nb[0.038,0.038]; Ti[0.105,0.105] | 216 | 700L | D 汽车用钢-汽车大梁钢-D07 700L
222 | 700L-2 | Alt |  |  |  | 0 | 0.03267 | 0.03267 | 0 | 无约束 | 无约束 | ok | 是 |  | C<=0.065; Si[0.15,0.15]; Mn[1.5,1.5]; P<=0.015; S<=0.003; Nb[0.038,0.038]; Ti[0.105,0.105] | 216 | 700L | D 汽车用钢-汽车大梁钢-D07 700L
222 | 700L-2 | Cr |  |  |  | 0 | 0 | 0 | 0 | 无约束 | 无约束 | ok | 是 |  | C<=0.065; Si[0.15,0.15]; Mn[1.5,1.5]; P<=0.015; S<=0.003; Nb[0.038,0.038]; Ti[0.105,0.105] | 216 | 700L | D 汽车用钢-汽车大梁钢-D07 700L
222 | 700L-2 | Ni |  |  |  | 0 | 0 | 0 | 0 | 无约束 | 无约束 | ok | 是 |  | C<=0.065; Si[0.15,0.15]; Mn[1.5,1.5]; P<=0.015; S<=0.003; Nb[0.038,0.038]; Ti[0.105,0.105] | 216 | 700L | D 汽车用钢-汽车大梁钢-D07 700L
222 | 700L-2 | Cu |  |  |  | 0 | 0 | 0 | 0 | 无约束 | 无约束 | ok | 是 |  | C<=0.065; Si[0.15,0.15]; Mn[1.5,1.5]; P<=0.015; S<=0.003; Nb[0.038,0.038]; Ti[0.105,0.105] | 216 | 700L | D 汽车用钢-汽车大梁钢-D07 700L
222 | 700L-2 | Mo |  |  |  | 0 | 0 | 0 | 0 | 无约束 | 无约束 | ok | 是 |  | C<=0.065; Si[0.15,0.15]; Mn[1.5,1.5]; P<=0.015; S<=0.003; Nb[0.038,0.038]; Ti[0.105,0.105] | 216 | 700L | D 汽车用钢-汽车大梁钢-D07 700L
222 | 700L-2 | B |  |  |  | 0 | 0 | 0 | 0 | 无约束 | 无约束 | ok | 是 |  | C<=0.065; Si[0.15,0.15]; Mn[1.5,1.5]; P<=0.015; S<=0.003; Nb[0.038,0.038]; Ti[0.105,0.105] | 216 | 700L | D 汽车用钢-汽车大梁钢-D07 700L
222 | 700L-2 | Sb |  |  |  | 0 | 0 | 0 | 0 | 无约束 | 无约束 | ok | 是 |  | C<=0.065; Si[0.15,0.15]; Mn[1.5,1.5]; P<=0.015; S<=0.003; Nb[0.038,0.038]; Ti[0.105,0.105] | 216 | 700L | D 汽车用钢-汽车大梁钢-D07 700L
223 | 700L-3 | C | 0.06 |  | 0.055 | 0.04 | 0.051728 | 0.055 | 0.003272 | OK | OK | ok | 是 |  | C<=0.055; Si[0.15,0.15]; Mn[1.7,1.7]; P<=0.01; S<=0.003; Nb[0.041,0.041]; Ti[0.095,0.095] | 217 | 700L | D 汽车用钢-汽车大梁钢-D07 700L
223 | 700L-3 | Si | 0.15 | 0.15 | 0.15 | 0 | 0.15 | 0.15 | 0 | OK | OK | ok | 是 |  | C<=0.055; Si[0.15,0.15]; Mn[1.7,1.7]; P<=0.01; S<=0.003; Nb[0.041,0.041]; Ti[0.095,0.095] | 217 | 700L | D 汽车用钢-汽车大梁钢-D07 700L
223 | 700L-3 | Mn | 1.7 | 1.7 | 1.7 | 0.08 | 1.7 | 1.7 | 0 | OK | OK | ok | 是 |  | C<=0.055; Si[0.15,0.15]; Mn[1.7,1.7]; P<=0.01; S<=0.003; Nb[0.041,0.041]; Ti[0.095,0.095] | 217 | 700L | D 汽车用钢-汽车大梁钢-D07 700L
223 | 700L-3 | P | 0.01 |  | 0.01 | 0 | 0 | 0 | 0 | OK | OK | ok | 是 |  | C<=0.055; Si[0.15,0.15]; Mn[1.7,1.7]; P<=0.01; S<=0.003; Nb[0.041,0.041]; Ti[0.095,0.095] | 217 | 700L | D 汽车用钢-汽车大梁钢-D07 700L
223 | 700L-3 | S | 0.003 |  | 0.003 | 0 | 0 | 0 | 0 | OK | OK | ok | 是 |  | C<=0.055; Si[0.15,0.15]; Mn[1.7,1.7]; P<=0.01; S<=0.003; Nb[0.041,0.041]; Ti[0.095,0.095] | 217 | 700L | D 汽车用钢-汽车大梁钢-D07 700L
223 | 700L-3 | V |  |  |  | 0 | 0 | 0 | 0 | 无约束 | 无约束 | ok | 是 |  | C<=0.055; Si[0.15,0.15]; Mn[1.7,1.7]; P<=0.01; S<=0.003; Nb[0.041,0.041]; Ti[0.095,0.095] | 217 | 700L | D 汽车用钢-汽车大梁钢-D07 700L
223 | 700L-3 | Nb | 0.041 | 0.041 | 0.041 | 0 | 0.041 | 0.041 | 0 | OK | OK | ok | 是 |  | C<=0.055; Si[0.15,0.15]; Mn[1.7,1.7]; P<=0.01; S<=0.003; Nb[0.041,0.041]; Ti[0.095,0.095] | 217 | 700L | D 汽车用钢-汽车大梁钢-D07 700L
223 | 700L-3 | Ti | 0.09 | 0.095 | 0.095 | 0 | 0.095 | 0.095 | 0 | OK | OK | ok | 是 |  | C<=0.055; Si[0.15,0.15]; Mn[1.7,1.7]; P<=0.01; S<=0.003; Nb[0.041,0.041]; Ti[0.095,0.095] | 217 | 700L | D 汽车用钢-汽车大梁钢-D07 700L
223 | 700L-3 | Als | 0.03 |  |  | 0 | 0.03267 | 0.03267 | 0 | 无约束 | 无约束 | ok | 是 |  | C<=0.055; Si[0.15,0.15]; Mn[1.7,1.7]; P<=0.01; S<=0.003; Nb[0.041,0.041]; Ti[0.095,0.095] | 217 | 700L | D 汽车用钢-汽车大梁钢-D07 700L
223 | 700L-3 | Alt |  |  |  | 0 | 0.03267 | 0.03267 | 0 | 无约束 | 无约束 | ok | 是 |  | C<=0.055; Si[0.15,0.15]; Mn[1.7,1.7]; P<=0.01; S<=0.003; Nb[0.041,0.041]; Ti[0.095,0.095] | 217 | 700L | D 汽车用钢-汽车大梁钢-D07 700L
223 | 700L-3 | Cr |  |  |  | 0 | 0 | 0 | 0 | 无约束 | 无约束 | ok | 是 |  | C<=0.055; Si[0.15,0.15]; Mn[1.7,1.7]; P<=0.01; S<=0.003; Nb[0.041,0.041]; Ti[0.095,0.095] | 217 | 700L | D 汽车用钢-汽车大梁钢-D07 700L
223 | 700L-3 | Ni |  |  |  | 0 | 0 | 0 | 0 | 无约束 | 无约束 | ok | 是 |  | C<=0.055; Si[0.15,0.15]; Mn[1.7,1.7]; P<=0.01; S<=0.003; Nb[0.041,0.041]; Ti[0.095,0.095] | 217 | 700L | D 汽车用钢-汽车大梁钢-D07 700L
223 | 700L-3 | Cu |  |  |  | 0 | 0 | 0 | 0 | 无约束 | 无约束 | ok | 是 |  | C<=0.055; Si[0.15,0.15]; Mn[1.7,1.7]; P<=0.01; S<=0.003; Nb[0.041,0.041]; Ti[0.095,0.095] | 217 | 700L | D 汽车用钢-汽车大梁钢-D07 700L
223 | 700L-3 | Mo |  |  |  | 0 | 0 | 0 | 0 | 无约束 | 无约束 | ok | 是 |  | C<=0.055; Si[0.15,0.15]; Mn[1.7,1.7]; P<=0.01; S<=0.003; Nb[0.041,0.041]; Ti[0.095,0.095] | 217 | 700L | D 汽车用钢-汽车大梁钢-D07 700L
223 | 700L-3 | B |  |  |  | 0 | 0 | 0 | 0 | 无约束 | 无约束 | ok | 是 |  | C<=0.055; Si[0.15,0.15]; Mn[1.7,1.7]; P<=0.01; S<=0.003; Nb[0.041,0.041]; Ti[0.095,0.095] | 217 | 700L | D 汽车用钢-汽车大梁钢-D07 700L
223 | 700L-3 | Sb |  |  |  | 0 | 0 | 0 | 0 | 无约束 | 无约束 | ok | 是 |  | C<=0.055; Si[0.15,0.15]; Mn[1.7,1.7]; P<=0.01; S<=0.003; Nb[0.041,0.041]; Ti[0.095,0.095] | 217 | 700L | D 汽车用钢-汽车大梁钢-D07 700L
224 | 700L-S1 | C | 0.07 |  | 0.065 | 0.04 | 0.063152 | 0.065 | 0.001848 | OK | OK | ok | 是 |  | C<=0.065; Si[0.08,0.08]; Mn[1.4,1.4]; P<=0.015; S<=0.003; Nb[0.03,0.03]; Ti[0.105,0.105] | 218 | 700L-S | D 汽车用钢-汽车大梁钢-D24 700L-S
224 | 700L-S1 | Si | 0.08 | 0.08 | 0.08 | 0 | 0.08 | 0.08 | 0 | OK | OK | ok | 是 |  | C<=0.065; Si[0.08,0.08]; Mn[1.4,1.4]; P<=0.015; S<=0.003; Nb[0.03,0.03]; Ti[0.105,0.105] | 218 | 700L-S | D 汽车用钢-汽车大梁钢-D24 700L-S
224 | 700L-S1 | Mn | 1.4 | 1.4 | 1.4 | 0.08 | 1.4 | 1.4 | 0 | OK | OK | ok | 是 |  | C<=0.065; Si[0.08,0.08]; Mn[1.4,1.4]; P<=0.015; S<=0.003; Nb[0.03,0.03]; Ti[0.105,0.105] | 218 | 700L-S | D 汽车用钢-汽车大梁钢-D24 700L-S
224 | 700L-S1 | P | 0.015 |  | 0.015 | 0 | 0 | 0 | 0 | OK | OK | ok | 是 |  | C<=0.065; Si[0.08,0.08]; Mn[1.4,1.4]; P<=0.015; S<=0.003; Nb[0.03,0.03]; Ti[0.105,0.105] | 218 | 700L-S | D 汽车用钢-汽车大梁钢-D24 700L-S
224 | 700L-S1 | S | 0.003 |  | 0.003 | 0 | 0 | 0 | 0 | OK | OK | ok | 是 |  | C<=0.065; Si[0.08,0.08]; Mn[1.4,1.4]; P<=0.015; S<=0.003; Nb[0.03,0.03]; Ti[0.105,0.105] | 218 | 700L-S | D 汽车用钢-汽车大梁钢-D24 700L-S
224 | 700L-S1 | V |  |  |  | 0 | 0 | 0 | 0 | 无约束 | 无约束 | ok | 是 |  | C<=0.065; Si[0.08,0.08]; Mn[1.4,1.4]; P<=0.015; S<=0.003; Nb[0.03,0.03]; Ti[0.105,0.105] | 218 | 700L-S | D 汽车用钢-汽车大梁钢-D24 700L-S
224 | 700L-S1 | Nb | 0.03 | 0.03 | 0.03 | 0 | 0.03 | 0.03 | 0 | OK | OK | ok | 是 |  | C<=0.065; Si[0.08,0.08]; Mn[1.4,1.4]; P<=0.015; S<=0.003; Nb[0.03,0.03]; Ti[0.105,0.105] | 218 | 700L-S | D 汽车用钢-汽车大梁钢-D24 700L-S
224 | 700L-S1 | Ti | 0.1 | 0.105 | 0.105 | 0 | 0.105 | 0.105 | 0 | OK | OK | ok | 是 |  | C<=0.065; Si[0.08,0.08]; Mn[1.4,1.4]; P<=0.015; S<=0.003; Nb[0.03,0.03]; Ti[0.105,0.105] | 218 | 700L-S | D 汽车用钢-汽车大梁钢-D24 700L-S
224 | 700L-S1 | Als | 0.03 |  |  | 0 | 0.03267 | 0.03267 | 0 | 无约束 | 无约束 | ok | 是 |  | C<=0.065; Si[0.08,0.08]; Mn[1.4,1.4]; P<=0.015; S<=0.003; Nb[0.03,0.03]; Ti[0.105,0.105] | 218 | 700L-S | D 汽车用钢-汽车大梁钢-D24 700L-S
224 | 700L-S1 | Alt |  |  |  | 0 | 0.03267 | 0.03267 | 0 | 无约束 | 无约束 | ok | 是 |  | C<=0.065; Si[0.08,0.08]; Mn[1.4,1.4]; P<=0.015; S<=0.003; Nb[0.03,0.03]; Ti[0.105,0.105] | 218 | 700L-S | D 汽车用钢-汽车大梁钢-D24 700L-S
224 | 700L-S1 | Cr | 0 |  |  | 0 | 0 | 0 | 0 | 无约束 | 无约束 | ok | 是 |  | C<=0.065; Si[0.08,0.08]; Mn[1.4,1.4]; P<=0.015; S<=0.003; Nb[0.03,0.03]; Ti[0.105,0.105] | 218 | 700L-S | D 汽车用钢-汽车大梁钢-D24 700L-S
224 | 700L-S1 | Ni | 0 |  |  | 0 | 0 | 0 | 0 | 无约束 | 无约束 | ok | 是 |  | C<=0.065; Si[0.08,0.08]; Mn[1.4,1.4]; P<=0.015; S<=0.003; Nb[0.03,0.03]; Ti[0.105,0.105] | 218 | 700L-S | D 汽车用钢-汽车大梁钢-D24 700L-S
224 | 700L-S1 | Cu | 0 |  |  | 0 | 0 | 0 | 0 | 无约束 | 无约束 | ok | 是 |  | C<=0.065; Si[0.08,0.08]; Mn[1.4,1.4]; P<=0.015; S<=0.003; Nb[0.03,0.03]; Ti[0.105,0.105] | 218 | 700L-S | D 汽车用钢-汽车大梁钢-D24 700L-S
224 | 700L-S1 | Mo |  |  |  | 0 | 0 | 0 | 0 | 无约束 | 无约束 | ok | 是 |  | C<=0.065; Si[0.08,0.08]; Mn[1.4,1.4]; P<=0.015; S<=0.003; Nb[0.03,0.03]; Ti[0.105,0.105] | 218 | 700L-S | D 汽车用钢-汽车大梁钢-D24 700L-S
224 | 700L-S1 | B |  |  |  | 0 | 0 | 0 | 0 | 无约束 | 无约束 | ok | 是 |  | C<=0.065; Si[0.08,0.08]; Mn[1.4,1.4]; P<=0.015; S<=0.003; Nb[0.03,0.03]; Ti[0.105,0.105] | 218 | 700L-S | D 汽车用钢-汽车大梁钢-D24 700L-S
224 | 700L-S1 | Sb |  |  |  | 0 | 0 | 0 | 0 | 无约束 | 无约束 | ok | 是 |  | C<=0.065; Si[0.08,0.08]; Mn[1.4,1.4]; P<=0.015; S<=0.003; Nb[0.03,0.03]; Ti[0.105,0.105] | 218 | 700L-S | D 汽车用钢-汽车大梁钢-D24 700L-S
225 | 700L-S2 | C | 0.07 |  | 0.065 | 0.04 | 0.065783 | 0.065 | -0.000783 | NG | OK | ok | 否 | C高于上限：0.0658% > 0.0650% | C<=0.065; Si[0.08,0.08]; Mn[1.55,1.55]; P<=0.015; S<=0.003; Nb[0.04,0.04]; Ti[0.105,0.105] | 219 | 700L-S | D 汽车用钢-汽车大梁钢-D24 700L-S
225 | 700L-S2 | Si | 0.08 | 0.08 | 0.08 | 0 | 0.08 | 0.08 | 0 | OK | OK | ok | 否 | C高于上限：0.0658% > 0.0650% | C<=0.065; Si[0.08,0.08]; Mn[1.55,1.55]; P<=0.015; S<=0.003; Nb[0.04,0.04]; Ti[0.105,0.105] | 219 | 700L-S | D 汽车用钢-汽车大梁钢-D24 700L-S
225 | 700L-S2 | Mn | 1.55 | 1.55 | 1.55 | 0.08 | 1.55 | 1.55 | 0 | OK | OK | ok | 否 | C高于上限：0.0658% > 0.0650% | C<=0.065; Si[0.08,0.08]; Mn[1.55,1.55]; P<=0.015; S<=0.003; Nb[0.04,0.04]; Ti[0.105,0.105] | 219 | 700L-S | D 汽车用钢-汽车大梁钢-D24 700L-S
225 | 700L-S2 | P | 0.015 |  | 0.015 | 0 | 0 | 0 | 0 | OK | OK | ok | 否 | C高于上限：0.0658% > 0.0650% | C<=0.065; Si[0.08,0.08]; Mn[1.55,1.55]; P<=0.015; S<=0.003; Nb[0.04,0.04]; Ti[0.105,0.105] | 219 | 700L-S | D 汽车用钢-汽车大梁钢-D24 700L-S
225 | 700L-S2 | S | 0.003 |  | 0.003 | 0 | 0 | 0 | 0 | OK | OK | ok | 否 | C高于上限：0.0658% > 0.0650% | C<=0.065; Si[0.08,0.08]; Mn[1.55,1.55]; P<=0.015; S<=0.003; Nb[0.04,0.04]; Ti[0.105,0.105] | 219 | 700L-S | D 汽车用钢-汽车大梁钢-D24 700L-S
225 | 700L-S2 | V |  |  |  | 0 | 0 | 0 | 0 | 无约束 | 无约束 | ok | 否 | C高于上限：0.0658% > 0.0650% | C<=0.065; Si[0.08,0.08]; Mn[1.55,1.55]; P<=0.015; S<=0.003; Nb[0.04,0.04]; Ti[0.105,0.105] | 219 | 700L-S | D 汽车用钢-汽车大梁钢-D24 700L-S
225 | 700L-S2 | Nb | 0.04 | 0.04 | 0.04 | 0 | 0.04 | 0.04 | 0 | OK | OK | ok | 否 | C高于上限：0.0658% > 0.0650% | C<=0.065; Si[0.08,0.08]; Mn[1.55,1.55]; P<=0.015; S<=0.003; Nb[0.04,0.04]; Ti[0.105,0.105] | 219 | 700L-S | D 汽车用钢-汽车大梁钢-D24 700L-S
225 | 700L-S2 | Ti | 0.1 | 0.105 | 0.105 | 0 | 0.105 | 0.105 | 0 | OK | OK | ok | 否 | C高于上限：0.0658% > 0.0650% | C<=0.065; Si[0.08,0.08]; Mn[1.55,1.55]; P<=0.015; S<=0.003; Nb[0.04,0.04]; Ti[0.105,0.105] | 219 | 700L-S | D 汽车用钢-汽车大梁钢-D24 700L-S
225 | 700L-S2 | Als | 0.03 |  |  | 0 | 0.03267 | 0.03267 | 0 | 无约束 | 无约束 | ok | 否 | C高于上限：0.0658% > 0.0650% | C<=0.065; Si[0.08,0.08]; Mn[1.55,1.55]; P<=0.015; S<=0.003; Nb[0.04,0.04]; Ti[0.105,0.105] | 219 | 700L-S | D 汽车用钢-汽车大梁钢-D24 700L-S
225 | 700L-S2 | Alt |  |  |  | 0 | 0.03267 | 0.03267 | 0 | 无约束 | 无约束 | ok | 否 | C高于上限：0.0658% > 0.0650% | C<=0.065; Si[0.08,0.08]; Mn[1.55,1.55]; P<=0.015; S<=0.003; Nb[0.04,0.04]; Ti[0.105,0.105] | 219 | 700L-S | D 汽车用钢-汽车大梁钢-D24 700L-S
225 | 700L-S2 | Cr | 0 |  |  | 0 | 0 | 0 | 0 | 无约束 | 无约束 | ok | 否 | C高于上限：0.0658% > 0.0650% | C<=0.065; Si[0.08,0.08]; Mn[1.55,1.55]; P<=0.015; S<=0.003; Nb[0.04,0.04]; Ti[0.105,0.105] | 219 | 700L-S | D 汽车用钢-汽车大梁钢-D24 700L-S
225 | 700L-S2 | Ni | 0 |  |  | 0 | 0 | 0 | 0 | 无约束 | 无约束 | ok | 否 | C高于上限：0.0658% > 0.0650% | C<=0.065; Si[0.08,0.08]; Mn[1.55,1.55]; P<=0.015; S<=0.003; Nb[0.04,0.04]; Ti[0.105,0.105] | 219 | 700L-S | D 汽车用钢-汽车大梁钢-D24 700L-S
225 | 700L-S2 | Cu | 0 |  |  | 0 | 0 | 0 | 0 | 无约束 | 无约束 | ok | 否 | C高于上限：0.0658% > 0.0650% | C<=0.065; Si[0.08,0.08]; Mn[1.55,1.55]; P<=0.015; S<=0.003; Nb[0.04,0.04]; Ti[0.105,0.105] | 219 | 700L-S | D 汽车用钢-汽车大梁钢-D24 700L-S
225 | 700L-S2 | Mo |  |  |  | 0 | 0 | 0 | 0 | 无约束 | 无约束 | ok | 否 | C高于上限：0.0658% > 0.0650% | C<=0.065; Si[0.08,0.08]; Mn[1.55,1.55]; P<=0.015; S<=0.003; Nb[0.04,0.04]; Ti[0.105,0.105] | 219 | 700L-S | D 汽车用钢-汽车大梁钢-D24 700L-S
225 | 700L-S2 | B |  |  |  | 0 | 0 | 0 | 0 | 无约束 | 无约束 | ok | 否 | C高于上限：0.0658% > 0.0650% | C<=0.065; Si[0.08,0.08]; Mn[1.55,1.55]; P<=0.015; S<=0.003; Nb[0.04,0.04]; Ti[0.105,0.105] | 219 | 700L-S | D 汽车用钢-汽车大梁钢-D24 700L-S
225 | 700L-S2 | Sb |  |  |  | 0 | 0 | 0 | 0 | 无约束 | 无约束 | ok | 否 | C高于上限：0.0658% > 0.0650% | C<=0.065; Si[0.08,0.08]; Mn[1.55,1.55]; P<=0.015; S<=0.003; Nb[0.04,0.04]; Ti[0.105,0.105] | 219 | 700L-S | D 汽车用钢-汽车大梁钢-D24 700L-S
226 | 700L(HJKJ) | C | 0.08 |  | 0.075 | 0.05 | 0.062813 | 0.075 | 0.012187 | OK | OK | ok | 是 |  | C<=0.075; Si[0.2,0.2]; Mn[1.85,1.85]; P<=0.015; S<=0.003; Nb[0.045,0.045]; Ti[0.11,0.11] | 220 | 700L(HJKJ) | D 汽车用钢-汽车大梁钢-D26 700L(HJKJ)
226 | 700L(HJKJ) | Si | 0.2 | 0.2 | 0.2 | 0 | 0.2 | 0.2 | 0 | OK | OK | ok | 是 |  | C<=0.075; Si[0.2,0.2]; Mn[1.85,1.85]; P<=0.015; S<=0.003; Nb[0.045,0.045]; Ti[0.11,0.11] | 220 | 700L(HJKJ) | D 汽车用钢-汽车大梁钢-D26 700L(HJKJ)
226 | 700L(HJKJ) | Mn | 1.85 | 1.85 | 1.85 | 0.08 | 1.85 | 1.85 | 0 | OK | OK | ok | 是 |  | C<=0.075; Si[0.2,0.2]; Mn[1.85,1.85]; P<=0.015; S<=0.003; Nb[0.045,0.045]; Ti[0.11,0.11] | 220 | 700L(HJKJ) | D 汽车用钢-汽车大梁钢-D26 700L(HJKJ)
226 | 700L(HJKJ) | P | 0.015 |  | 0.015 | 0 | 0 | 0 | 0 | OK | OK | ok | 是 |  | C<=0.075; Si[0.2,0.2]; Mn[1.85,1.85]; P<=0.015; S<=0.003; Nb[0.045,0.045]; Ti[0.11,0.11] | 220 | 700L(HJKJ) | D 汽车用钢-汽车大梁钢-D26 700L(HJKJ)
226 | 700L(HJKJ) | S | 0.003 |  | 0.003 | 0 | 0 | 0 | 0 | OK | OK | ok | 是 |  | C<=0.075; Si[0.2,0.2]; Mn[1.85,1.85]; P<=0.015; S<=0.003; Nb[0.045,0.045]; Ti[0.11,0.11] | 220 | 700L(HJKJ) | D 汽车用钢-汽车大梁钢-D26 700L(HJKJ)
226 | 700L(HJKJ) | V |  |  |  | 0 | 0 | 0 | 0 | 无约束 | 无约束 | ok | 是 |  | C<=0.075; Si[0.2,0.2]; Mn[1.85,1.85]; P<=0.015; S<=0.003; Nb[0.045,0.045]; Ti[0.11,0.11] | 220 | 700L(HJKJ) | D 汽车用钢-汽车大梁钢-D26 700L(HJKJ)
226 | 700L(HJKJ) | Nb | 0.045 | 0.045 | 0.045 | 0 | 0.045 | 0.045 | 0 | OK | OK | ok | 是 |  | C<=0.075; Si[0.2,0.2]; Mn[1.85,1.85]; P<=0.015; S<=0.003; Nb[0.045,0.045]; Ti[0.11,0.11] | 220 | 700L(HJKJ) | D 汽车用钢-汽车大梁钢-D26 700L(HJKJ)
226 | 700L(HJKJ) | Ti | 0.105 | 0.11 | 0.11 | 0 | 0.11 | 0.11 | 0 | OK | OK | ok | 是 |  | C<=0.075; Si[0.2,0.2]; Mn[1.85,1.85]; P<=0.015; S<=0.003; Nb[0.045,0.045]; Ti[0.11,0.11] | 220 | 700L(HJKJ) | D 汽车用钢-汽车大梁钢-D26 700L(HJKJ)
226 | 700L(HJKJ) | Als | 0.03 |  |  | 0 | 0.03267 | 0.03267 | 0 | 无约束 | 无约束 | ok | 是 |  | C<=0.075; Si[0.2,0.2]; Mn[1.85,1.85]; P<=0.015; S<=0.003; Nb[0.045,0.045]; Ti[0.11,0.11] | 220 | 700L(HJKJ) | D 汽车用钢-汽车大梁钢-D26 700L(HJKJ)
226 | 700L(HJKJ) | Alt |  |  |  | 0 | 0.03267 | 0.03267 | 0 | 无约束 | 无约束 | ok | 是 |  | C<=0.075; Si[0.2,0.2]; Mn[1.85,1.85]; P<=0.015; S<=0.003; Nb[0.045,0.045]; Ti[0.11,0.11] | 220 | 700L(HJKJ) | D 汽车用钢-汽车大梁钢-D26 700L(HJKJ)
226 | 700L(HJKJ) | Cr | 0 |  |  | 0 | 0 | 0 | 0 | 无约束 | 无约束 | ok | 是 |  | C<=0.075; Si[0.2,0.2]; Mn[1.85,1.85]; P<=0.015; S<=0.003; Nb[0.045,0.045]; Ti[0.11,0.11] | 220 | 700L(HJKJ) | D 汽车用钢-汽车大梁钢-D26 700L(HJKJ)
226 | 700L(HJKJ) | Ni | 0 |  |  | 0 | 0 | 0 | 0 | 无约束 | 无约束 | ok | 是 |  | C<=0.075; Si[0.2,0.2]; Mn[1.85,1.85]; P<=0.015; S<=0.003; Nb[0.045,0.045]; Ti[0.11,0.11] | 220 | 700L(HJKJ) | D 汽车用钢-汽车大梁钢-D26 700L(HJKJ)
226 | 700L(HJKJ) | Cu | 0 |  |  | 0 | 0 | 0 | 0 | 无约束 | 无约束 | ok | 是 |  | C<=0.075; Si[0.2,0.2]; Mn[1.85,1.85]; P<=0.015; S<=0.003; Nb[0.045,0.045]; Ti[0.11,0.11] | 220 | 700L(HJKJ) | D 汽车用钢-汽车大梁钢-D26 700L(HJKJ)
226 | 700L(HJKJ) | Mo |  |  |  | 0 | 0 | 0 | 0 | 无约束 | 无约束 | ok | 是 |  | C<=0.075; Si[0.2,0.2]; Mn[1.85,1.85]; P<=0.015; S<=0.003; Nb[0.045,0.045]; Ti[0.11,0.11] | 220 | 700L(HJKJ) | D 汽车用钢-汽车大梁钢-D26 700L(HJKJ)
226 | 700L(HJKJ) | B |  |  |  | 0 | 0 | 0 | 0 | 无约束 | 无约束 | ok | 是 |  | C<=0.075; Si[0.2,0.2]; Mn[1.85,1.85]; P<=0.015; S<=0.003; Nb[0.045,0.045]; Ti[0.11,0.11] | 220 | 700L(HJKJ) | D 汽车用钢-汽车大梁钢-D26 700L(HJKJ)
226 | 700L(HJKJ) | Sb |  |  |  | 0 | 0 | 0 | 0 | 无约束 | 无约束 | ok | 是 |  | C<=0.075; Si[0.2,0.2]; Mn[1.85,1.85]; P<=0.015; S<=0.003; Nb[0.045,0.045]; Ti[0.11,0.11] | 220 | 700L(HJKJ) | D 汽车用钢-汽车大梁钢-D26 700L(HJKJ)
227 | 750L-1 | C | 0.08 |  | 0.075 | 0.043495 | 0.07424 | 0.075 | 0.00076 | OK | OK | ok | 是 |  | C<=0.075; Si[0.2,0.2]; Mn[1.65,1.65]; P<=0.015; S<=0.004; Nb[0.045,0.045]; Ti[0.11,0.11] | 221 | 750L | D 汽车用钢-汽车大梁钢-D16 750L
227 | 750L-1 | Si | 0.2 | 0.2 | 0.2 | 0 | 0.2 | 0.2 | 0 | OK | OK | ok | 是 |  | C<=0.075; Si[0.2,0.2]; Mn[1.65,1.65]; P<=0.015; S<=0.004; Nb[0.045,0.045]; Ti[0.11,0.11] | 221 | 750L | D 汽车用钢-汽车大梁钢-D16 750L
227 | 750L-1 | Mn | 1.65 | 1.65 | 1.65 | 0.099892 | 1.65 | 1.65 | 0 | OK | OK | ok | 是 |  | C<=0.075; Si[0.2,0.2]; Mn[1.65,1.65]; P<=0.015; S<=0.004; Nb[0.045,0.045]; Ti[0.11,0.11] | 221 | 750L | D 汽车用钢-汽车大梁钢-D16 750L
227 | 750L-1 | P | 0.015 |  | 0.015 | 0 | 0 | 0 | 0 | OK | OK | ok | 是 |  | C<=0.075; Si[0.2,0.2]; Mn[1.65,1.65]; P<=0.015; S<=0.004; Nb[0.045,0.045]; Ti[0.11,0.11] | 221 | 750L | D 汽车用钢-汽车大梁钢-D16 750L
227 | 750L-1 | S | 0.004 |  | 0.004 | 0 | 0 | 0 | 0 | OK | OK | ok | 是 |  | C<=0.075; Si[0.2,0.2]; Mn[1.65,1.65]; P<=0.015; S<=0.004; Nb[0.045,0.045]; Ti[0.11,0.11] | 221 | 750L | D 汽车用钢-汽车大梁钢-D16 750L
227 | 750L-1 | V |  |  |  | 0 | 0 | 0 | 0 | 无约束 | 无约束 | ok | 是 |  | C<=0.075; Si[0.2,0.2]; Mn[1.65,1.65]; P<=0.015; S<=0.004; Nb[0.045,0.045]; Ti[0.11,0.11] | 221 | 750L | D 汽车用钢-汽车大梁钢-D16 750L
227 | 750L-1 | Nb | 0.045 | 0.045 | 0.045 | 0 | 0.045 | 0.045 | 0 | OK | OK | ok | 是 |  | C<=0.075; Si[0.2,0.2]; Mn[1.65,1.65]; P<=0.015; S<=0.004; Nb[0.045,0.045]; Ti[0.11,0.11] | 221 | 750L | D 汽车用钢-汽车大梁钢-D16 750L
227 | 750L-1 | Ti | 0.105 | 0.11 | 0.11 | 0 | 0.11 | 0.11 | 0 | OK | OK | ok | 是 |  | C<=0.075; Si[0.2,0.2]; Mn[1.65,1.65]; P<=0.015; S<=0.004; Nb[0.045,0.045]; Ti[0.11,0.11] | 221 | 750L | D 汽车用钢-汽车大梁钢-D16 750L
227 | 750L-1 | Als | 0.03 |  |  | 0 | 0.03267 | 0.03267 | 0 | 无约束 | 无约束 | ok | 是 |  | C<=0.075; Si[0.2,0.2]; Mn[1.65,1.65]; P<=0.015; S<=0.004; Nb[0.045,0.045]; Ti[0.11,0.11] | 221 | 750L | D 汽车用钢-汽车大梁钢-D16 750L
227 | 750L-1 | Alt |  |  |  | 0 | 0.03267 | 0.03267 | 0 | 无约束 | 无约束 | ok | 是 |  | C<=0.075; Si[0.2,0.2]; Mn[1.65,1.65]; P<=0.015; S<=0.004; Nb[0.045,0.045]; Ti[0.11,0.11] | 221 | 750L | D 汽车用钢-汽车大梁钢-D16 750L
227 | 750L-1 | Cr |  |  |  | 0 | 0 | 0 | 0 | 无约束 | 无约束 | ok | 是 |  | C<=0.075; Si[0.2,0.2]; Mn[1.65,1.65]; P<=0.015; S<=0.004; Nb[0.045,0.045]; Ti[0.11,0.11] | 221 | 750L | D 汽车用钢-汽车大梁钢-D16 750L
227 | 750L-1 | Ni |  |  |  | 0 | 0 | 0 | 0 | 无约束 | 无约束 | ok | 是 |  | C<=0.075; Si[0.2,0.2]; Mn[1.65,1.65]; P<=0.015; S<=0.004; Nb[0.045,0.045]; Ti[0.11,0.11] | 221 | 750L | D 汽车用钢-汽车大梁钢-D16 750L
227 | 750L-1 | Cu |  |  |  | 0 | 0 | 0 | 0 | 无约束 | 无约束 | ok | 是 |  | C<=0.075; Si[0.2,0.2]; Mn[1.65,1.65]; P<=0.015; S<=0.004; Nb[0.045,0.045]; Ti[0.11,0.11] | 221 | 750L | D 汽车用钢-汽车大梁钢-D16 750L
227 | 750L-1 | Mo |  |  |  | 0 | 0 | 0 | 0 | 无约束 | 无约束 | ok | 是 |  | C<=0.075; Si[0.2,0.2]; Mn[1.65,1.65]; P<=0.015; S<=0.004; Nb[0.045,0.045]; Ti[0.11,0.11] | 221 | 750L | D 汽车用钢-汽车大梁钢-D16 750L
227 | 750L-1 | B |  |  |  | 0 | 0 | 0 | 0 | 无约束 | 无约束 | ok | 是 |  | C<=0.075; Si[0.2,0.2]; Mn[1.65,1.65]; P<=0.015; S<=0.004; Nb[0.045,0.045]; Ti[0.11,0.11] | 221 | 750L | D 汽车用钢-汽车大梁钢-D16 750L
227 | 750L-1 | Sb |  |  |  | 0 | 0 | 0 | 0 | 无约束 | 无约束 | ok | 是 |  | C<=0.075; Si[0.2,0.2]; Mn[1.65,1.65]; P<=0.015; S<=0.004; Nb[0.045,0.045]; Ti[0.11,0.11] | 221 | 750L | D 汽车用钢-汽车大梁钢-D16 750L
228 | 750L-2 | C | 0.08 |  | 0.075 | 0.048667 | 0.069686 | 0.075 | 0.005314 | OK | OK | ok | 是 |  | C<=0.075; Si[0.2,0.2]; Mn[1.75,1.75]; P<=0.015; S<=0.004; Nb[0.05,0.05]; Ti[0.12,0.12] | 222 | 750L | D 汽车用钢-汽车大梁钢-D16 750L
228 | 750L-2 | Si | 0.2 | 0.2 | 0.2 | 0 | 0.2 | 0.2 | 0 | OK | OK | ok | 是 |  | C<=0.075; Si[0.2,0.2]; Mn[1.75,1.75]; P<=0.015; S<=0.004; Nb[0.05,0.05]; Ti[0.12,0.12] | 222 | 750L | D 汽车用钢-汽车大梁钢-D16 750L
228 | 750L-2 | Mn | 1.75 | 1.75 | 1.75 | 0.114 | 1.75 | 1.75 | 0 | OK | OK | ok | 是 |  | C<=0.075; Si[0.2,0.2]; Mn[1.75,1.75]; P<=0.015; S<=0.004; Nb[0.05,0.05]; Ti[0.12,0.12] | 222 | 750L | D 汽车用钢-汽车大梁钢-D16 750L
228 | 750L-2 | P | 0.015 |  | 0.015 | 0 | 0 | 0 | 0 | OK | OK | ok | 是 |  | C<=0.075; Si[0.2,0.2]; Mn[1.75,1.75]; P<=0.015; S<=0.004; Nb[0.05,0.05]; Ti[0.12,0.12] | 222 | 750L | D 汽车用钢-汽车大梁钢-D16 750L
228 | 750L-2 | S | 0.004 |  | 0.004 | 0 | 0 | 0 | 0 | OK | OK | ok | 是 |  | C<=0.075; Si[0.2,0.2]; Mn[1.75,1.75]; P<=0.015; S<=0.004; Nb[0.05,0.05]; Ti[0.12,0.12] | 222 | 750L | D 汽车用钢-汽车大梁钢-D16 750L
228 | 750L-2 | V |  |  |  | 0 | 0 | 0 | 0 | 无约束 | 无约束 | ok | 是 |  | C<=0.075; Si[0.2,0.2]; Mn[1.75,1.75]; P<=0.015; S<=0.004; Nb[0.05,0.05]; Ti[0.12,0.12] | 222 | 750L | D 汽车用钢-汽车大梁钢-D16 750L
228 | 750L-2 | Nb | 0.05 | 0.05 | 0.05 | 0 | 0.05 | 0.05 | 0 | OK | OK | ok | 是 |  | C<=0.075; Si[0.2,0.2]; Mn[1.75,1.75]; P<=0.015; S<=0.004; Nb[0.05,0.05]; Ti[0.12,0.12] | 222 | 750L | D 汽车用钢-汽车大梁钢-D16 750L
228 | 750L-2 | Ti | 0.115 | 0.12 | 0.12 | 0 | 0.12 | 0.12 | 0 | OK | OK | ok | 是 |  | C<=0.075; Si[0.2,0.2]; Mn[1.75,1.75]; P<=0.015; S<=0.004; Nb[0.05,0.05]; Ti[0.12,0.12] | 222 | 750L | D 汽车用钢-汽车大梁钢-D16 750L
228 | 750L-2 | Als | 0.03 |  |  | 0 | 0.03267 | 0.03267 | 0 | 无约束 | 无约束 | ok | 是 |  | C<=0.075; Si[0.2,0.2]; Mn[1.75,1.75]; P<=0.015; S<=0.004; Nb[0.05,0.05]; Ti[0.12,0.12] | 222 | 750L | D 汽车用钢-汽车大梁钢-D16 750L
228 | 750L-2 | Alt |  |  |  | 0 | 0.03267 | 0.03267 | 0 | 无约束 | 无约束 | ok | 是 |  | C<=0.075; Si[0.2,0.2]; Mn[1.75,1.75]; P<=0.015; S<=0.004; Nb[0.05,0.05]; Ti[0.12,0.12] | 222 | 750L | D 汽车用钢-汽车大梁钢-D16 750L
228 | 750L-2 | Cr |  |  |  | 0 | 0 | 0 | 0 | 无约束 | 无约束 | ok | 是 |  | C<=0.075; Si[0.2,0.2]; Mn[1.75,1.75]; P<=0.015; S<=0.004; Nb[0.05,0.05]; Ti[0.12,0.12] | 222 | 750L | D 汽车用钢-汽车大梁钢-D16 750L
228 | 750L-2 | Ni |  |  |  | 0 | 0 | 0 | 0 | 无约束 | 无约束 | ok | 是 |  | C<=0.075; Si[0.2,0.2]; Mn[1.75,1.75]; P<=0.015; S<=0.004; Nb[0.05,0.05]; Ti[0.12,0.12] | 222 | 750L | D 汽车用钢-汽车大梁钢-D16 750L
228 | 750L-2 | Cu |  |  |  | 0 | 0 | 0 | 0 | 无约束 | 无约束 | ok | 是 |  | C<=0.075; Si[0.2,0.2]; Mn[1.75,1.75]; P<=0.015; S<=0.004; Nb[0.05,0.05]; Ti[0.12,0.12] | 222 | 750L | D 汽车用钢-汽车大梁钢-D16 750L
228 | 750L-2 | Mo |  |  |  | 0 | 0 | 0 | 0 | 无约束 | 无约束 | ok | 是 |  | C<=0.075; Si[0.2,0.2]; Mn[1.75,1.75]; P<=0.015; S<=0.004; Nb[0.05,0.05]; Ti[0.12,0.12] | 222 | 750L | D 汽车用钢-汽车大梁钢-D16 750L
228 | 750L-2 | B |  |  |  | 0 | 0 | 0 | 0 | 无约束 | 无约束 | ok | 是 |  | C<=0.075; Si[0.2,0.2]; Mn[1.75,1.75]; P<=0.015; S<=0.004; Nb[0.05,0.05]; Ti[0.12,0.12] | 222 | 750L | D 汽车用钢-汽车大梁钢-D16 750L
228 | 750L-2 | Sb |  |  |  | 0 | 0 | 0 | 0 | 无约束 | 无约束 | ok | 是 |  | C<=0.075; Si[0.2,0.2]; Mn[1.75,1.75]; P<=0.015; S<=0.004; Nb[0.05,0.05]; Ti[0.12,0.12] | 222 | 750L | D 汽车用钢-汽车大梁钢-D16 750L
229 | 800L-1 | C | 0.085 |  | 0.08 | 0.041368 | 0.071711 | 0.08 | 0.008289 | OK | OK | ok | 输入异常 | 硅锰 原表投料为负：-1.41323 kg/t；硅锰投料低于下限：-1.4132 kg/t < 0.0000 kg/t | C<=0.08; Si[0.06,0.06]; Mn[1.85,1.85]; P<=0.01; S<=0.003; Nb[0.06,0.06]; Ti[0.115,0.115] | 223 | 800L | D 汽车用钢-汽车大梁钢-D10 800L
229 | 800L-1 | Si | 0.06 | 0.06 | 0.06 | 0 | 0.06 | 0.06 | 0 | OK | OK | ok | 输入异常 | 硅锰 原表投料为负：-1.41323 kg/t；硅锰投料低于下限：-1.4132 kg/t < 0.0000 kg/t | C<=0.08; Si[0.06,0.06]; Mn[1.85,1.85]; P<=0.01; S<=0.003; Nb[0.06,0.06]; Ti[0.115,0.115] | 223 | 800L | D 汽车用钢-汽车大梁钢-D10 800L
229 | 800L-1 | Mn | 1.85 | 1.85 | 1.85 | 0.086263 | 1.85 | 1.85 | 0 | OK | OK | ok | 输入异常 | 硅锰 原表投料为负：-1.41323 kg/t；硅锰投料低于下限：-1.4132 kg/t < 0.0000 kg/t | C<=0.08; Si[0.06,0.06]; Mn[1.85,1.85]; P<=0.01; S<=0.003; Nb[0.06,0.06]; Ti[0.115,0.115] | 223 | 800L | D 汽车用钢-汽车大梁钢-D10 800L
229 | 800L-1 | P | 0.01 |  | 0.01 | 0 | 0 | 0 | 0 | OK | OK | ok | 输入异常 | 硅锰 原表投料为负：-1.41323 kg/t；硅锰投料低于下限：-1.4132 kg/t < 0.0000 kg/t | C<=0.08; Si[0.06,0.06]; Mn[1.85,1.85]; P<=0.01; S<=0.003; Nb[0.06,0.06]; Ti[0.115,0.115] | 223 | 800L | D 汽车用钢-汽车大梁钢-D10 800L
229 | 800L-1 | S | 0.003 |  | 0.003 | 0 | 0 | 0 | 0 | OK | OK | ok | 输入异常 | 硅锰 原表投料为负：-1.41323 kg/t；硅锰投料低于下限：-1.4132 kg/t < 0.0000 kg/t | C<=0.08; Si[0.06,0.06]; Mn[1.85,1.85]; P<=0.01; S<=0.003; Nb[0.06,0.06]; Ti[0.115,0.115] | 223 | 800L | D 汽车用钢-汽车大梁钢-D10 800L
229 | 800L-1 | V |  |  |  | 0 | 0 | 0 | 0 | 无约束 | 无约束 | ok | 输入异常 | 硅锰 原表投料为负：-1.41323 kg/t；硅锰投料低于下限：-1.4132 kg/t < 0.0000 kg/t | C<=0.08; Si[0.06,0.06]; Mn[1.85,1.85]; P<=0.01; S<=0.003; Nb[0.06,0.06]; Ti[0.115,0.115] | 223 | 800L | D 汽车用钢-汽车大梁钢-D10 800L
229 | 800L-1 | Nb | 0.06 | 0.06 | 0.06 | 0 | 0.06 | 0.06 | 0 | OK | OK | ok | 输入异常 | 硅锰 原表投料为负：-1.41323 kg/t；硅锰投料低于下限：-1.4132 kg/t < 0.0000 kg/t | C<=0.08; Si[0.06,0.06]; Mn[1.85,1.85]; P<=0.01; S<=0.003; Nb[0.06,0.06]; Ti[0.115,0.115] | 223 | 800L | D 汽车用钢-汽车大梁钢-D10 800L
229 | 800L-1 | Ti | 0.11 | 0.115 | 0.115 | 0 | 0.115 | 0.115 | 0 | OK | OK | ok | 输入异常 | 硅锰 原表投料为负：-1.41323 kg/t；硅锰投料低于下限：-1.4132 kg/t < 0.0000 kg/t | C<=0.08; Si[0.06,0.06]; Mn[1.85,1.85]; P<=0.01; S<=0.003; Nb[0.06,0.06]; Ti[0.115,0.115] | 223 | 800L | D 汽车用钢-汽车大梁钢-D10 800L
229 | 800L-1 | Als | 0.03 |  |  | 0 | 0.03267 | 0.03267 | 0 | 无约束 | 无约束 | ok | 输入异常 | 硅锰 原表投料为负：-1.41323 kg/t；硅锰投料低于下限：-1.4132 kg/t < 0.0000 kg/t | C<=0.08; Si[0.06,0.06]; Mn[1.85,1.85]; P<=0.01; S<=0.003; Nb[0.06,0.06]; Ti[0.115,0.115] | 223 | 800L | D 汽车用钢-汽车大梁钢-D10 800L
229 | 800L-1 | Alt |  |  |  | 0 | 0.03267 | 0.03267 | 0 | 无约束 | 无约束 | ok | 输入异常 | 硅锰 原表投料为负：-1.41323 kg/t；硅锰投料低于下限：-1.4132 kg/t < 0.0000 kg/t | C<=0.08; Si[0.06,0.06]; Mn[1.85,1.85]; P<=0.01; S<=0.003; Nb[0.06,0.06]; Ti[0.115,0.115] | 223 | 800L | D 汽车用钢-汽车大梁钢-D10 800L
229 | 800L-1 | Cr | 0 |  |  | 0 | 0 | 0 | 0 | 无约束 | 无约束 | ok | 输入异常 | 硅锰 原表投料为负：-1.41323 kg/t；硅锰投料低于下限：-1.4132 kg/t < 0.0000 kg/t | C<=0.08; Si[0.06,0.06]; Mn[1.85,1.85]; P<=0.01; S<=0.003; Nb[0.06,0.06]; Ti[0.115,0.115] | 223 | 800L | D 汽车用钢-汽车大梁钢-D10 800L
229 | 800L-1 | Ni |  |  |  | 0 | 0 | 0 | 0 | 无约束 | 无约束 | ok | 输入异常 | 硅锰 原表投料为负：-1.41323 kg/t；硅锰投料低于下限：-1.4132 kg/t < 0.0000 kg/t | C<=0.08; Si[0.06,0.06]; Mn[1.85,1.85]; P<=0.01; S<=0.003; Nb[0.06,0.06]; Ti[0.115,0.115] | 223 | 800L | D 汽车用钢-汽车大梁钢-D10 800L
229 | 800L-1 | Cu |  |  |  | 0 | 0 | 0 | 0 | 无约束 | 无约束 | ok | 输入异常 | 硅锰 原表投料为负：-1.41323 kg/t；硅锰投料低于下限：-1.4132 kg/t < 0.0000 kg/t | C<=0.08; Si[0.06,0.06]; Mn[1.85,1.85]; P<=0.01; S<=0.003; Nb[0.06,0.06]; Ti[0.115,0.115] | 223 | 800L | D 汽车用钢-汽车大梁钢-D10 800L
229 | 800L-1 | Mo |  |  |  | 0 | 0 | 0 | 0 | 无约束 | 无约束 | ok | 输入异常 | 硅锰 原表投料为负：-1.41323 kg/t；硅锰投料低于下限：-1.4132 kg/t < 0.0000 kg/t | C<=0.08; Si[0.06,0.06]; Mn[1.85,1.85]; P<=0.01; S<=0.003; Nb[0.06,0.06]; Ti[0.115,0.115] | 223 | 800L | D 汽车用钢-汽车大梁钢-D10 800L
229 | 800L-1 | B |  |  |  | 0 | 0 | 0 | 0 | 无约束 | 无约束 | ok | 输入异常 | 硅锰 原表投料为负：-1.41323 kg/t；硅锰投料低于下限：-1.4132 kg/t < 0.0000 kg/t | C<=0.08; Si[0.06,0.06]; Mn[1.85,1.85]; P<=0.01; S<=0.003; Nb[0.06,0.06]; Ti[0.115,0.115] | 223 | 800L | D 汽车用钢-汽车大梁钢-D10 800L
229 | 800L-1 | Sb |  |  |  | 0 | 0 | 0 | 0 | 无约束 | 无约束 | ok | 输入异常 | 硅锰 原表投料为负：-1.41323 kg/t；硅锰投料低于下限：-1.4132 kg/t < 0.0000 kg/t | C<=0.08; Si[0.06,0.06]; Mn[1.85,1.85]; P<=0.01; S<=0.003; Nb[0.06,0.06]; Ti[0.115,0.115] | 223 | 800L | D 汽车用钢-汽车大梁钢-D10 800L
230 | 800L-2 | C | 0.085 |  | 0.08 | 0.0394 | 0.074214 | 0.08 | 0.005786 | OK | OK | ok | 是 |  | C<=0.08; Si[0.15,0.15]; Mn[1.95,1.95]; P<=0.01; S<=0.003; Nb[0.07,0.07]; Ti[0.13,0.13] | 224 | 800L | D 汽车用钢-汽车大梁钢-D10 800L
230 | 800L-2 | Si | 0.15 | 0.15 | 0.15 | 0 | 0.15 | 0.15 | 0 | OK | OK | ok | 是 |  | C<=0.08; Si[0.15,0.15]; Mn[1.95,1.95]; P<=0.01; S<=0.003; Nb[0.07,0.07]; Ti[0.13,0.13] | 224 | 800L | D 汽车用钢-汽车大梁钢-D10 800L
230 | 800L-2 | Mn | 1.95 | 1.95 | 1.95 | 0.0834 | 1.95 | 1.95 | 0 | OK | OK | ok | 是 |  | C<=0.08; Si[0.15,0.15]; Mn[1.95,1.95]; P<=0.01; S<=0.003; Nb[0.07,0.07]; Ti[0.13,0.13] | 224 | 800L | D 汽车用钢-汽车大梁钢-D10 800L
230 | 800L-2 | P | 0.01 |  | 0.01 | 0 | 0 | 0 | 0 | OK | OK | ok | 是 |  | C<=0.08; Si[0.15,0.15]; Mn[1.95,1.95]; P<=0.01; S<=0.003; Nb[0.07,0.07]; Ti[0.13,0.13] | 224 | 800L | D 汽车用钢-汽车大梁钢-D10 800L
230 | 800L-2 | S | 0.003 |  | 0.003 | 0 | 0 | 0 | 0 | OK | OK | ok | 是 |  | C<=0.08; Si[0.15,0.15]; Mn[1.95,1.95]; P<=0.01; S<=0.003; Nb[0.07,0.07]; Ti[0.13,0.13] | 224 | 800L | D 汽车用钢-汽车大梁钢-D10 800L
230 | 800L-2 | V |  |  |  | 0 | 0 | 0 | 0 | 无约束 | 无约束 | ok | 是 |  | C<=0.08; Si[0.15,0.15]; Mn[1.95,1.95]; P<=0.01; S<=0.003; Nb[0.07,0.07]; Ti[0.13,0.13] | 224 | 800L | D 汽车用钢-汽车大梁钢-D10 800L
230 | 800L-2 | Nb | 0.07 | 0.07 | 0.07 | 0 | 0.07 | 0.07 | 0 | OK | OK | ok | 是 |  | C<=0.08; Si[0.15,0.15]; Mn[1.95,1.95]; P<=0.01; S<=0.003; Nb[0.07,0.07]; Ti[0.13,0.13] | 224 | 800L | D 汽车用钢-汽车大梁钢-D10 800L
230 | 800L-2 | Ti | 0.125 | 0.13 | 0.13 | 0 | 0.13 | 0.13 | 0 | OK | OK | ok | 是 |  | C<=0.08; Si[0.15,0.15]; Mn[1.95,1.95]; P<=0.01; S<=0.003; Nb[0.07,0.07]; Ti[0.13,0.13] | 224 | 800L | D 汽车用钢-汽车大梁钢-D10 800L
230 | 800L-2 | Als | 0.03 |  |  | 0 | 0.03267 | 0.03267 | 0 | 无约束 | 无约束 | ok | 是 |  | C<=0.08; Si[0.15,0.15]; Mn[1.95,1.95]; P<=0.01; S<=0.003; Nb[0.07,0.07]; Ti[0.13,0.13] | 224 | 800L | D 汽车用钢-汽车大梁钢-D10 800L
230 | 800L-2 | Alt |  |  |  | 0 | 0.03267 | 0.03267 | 0 | 无约束 | 无约束 | ok | 是 |  | C<=0.08; Si[0.15,0.15]; Mn[1.95,1.95]; P<=0.01; S<=0.003; Nb[0.07,0.07]; Ti[0.13,0.13] | 224 | 800L | D 汽车用钢-汽车大梁钢-D10 800L
230 | 800L-2 | Cr | 0 |  |  | 0 | 0 | 0 | 0 | 无约束 | 无约束 | ok | 是 |  | C<=0.08; Si[0.15,0.15]; Mn[1.95,1.95]; P<=0.01; S<=0.003; Nb[0.07,0.07]; Ti[0.13,0.13] | 224 | 800L | D 汽车用钢-汽车大梁钢-D10 800L
230 | 800L-2 | Ni |  |  |  | 0 | 0 | 0 | 0 | 无约束 | 无约束 | ok | 是 |  | C<=0.08; Si[0.15,0.15]; Mn[1.95,1.95]; P<=0.01; S<=0.003; Nb[0.07,0.07]; Ti[0.13,0.13] | 224 | 800L | D 汽车用钢-汽车大梁钢-D10 800L
230 | 800L-2 | Cu |  |  |  | 0 | 0 | 0 | 0 | 无约束 | 无约束 | ok | 是 |  | C<=0.08; Si[0.15,0.15]; Mn[1.95,1.95]; P<=0.01; S<=0.003; Nb[0.07,0.07]; Ti[0.13,0.13] | 224 | 800L | D 汽车用钢-汽车大梁钢-D10 800L
230 | 800L-2 | Mo |  |  |  | 0 | 0 | 0 | 0 | 无约束 | 无约束 | ok | 是 |  | C<=0.08; Si[0.15,0.15]; Mn[1.95,1.95]; P<=0.01; S<=0.003; Nb[0.07,0.07]; Ti[0.13,0.13] | 224 | 800L | D 汽车用钢-汽车大梁钢-D10 800L
230 | 800L-2 | B |  |  |  | 0 | 0 | 0 | 0 | 无约束 | 无约束 | ok | 是 |  | C<=0.08; Si[0.15,0.15]; Mn[1.95,1.95]; P<=0.01; S<=0.003; Nb[0.07,0.07]; Ti[0.13,0.13] | 224 | 800L | D 汽车用钢-汽车大梁钢-D10 800L
230 | 800L-2 | Sb |  |  |  | 0 | 0 | 0 | 0 | 无约束 | 无约束 | ok | 是 |  | C<=0.08; Si[0.15,0.15]; Mn[1.95,1.95]; P<=0.01; S<=0.003; Nb[0.07,0.07]; Ti[0.13,0.13] | 224 | 800L | D 汽车用钢-汽车大梁钢-D10 800L
231 | 800L-AC | C | 0.08 |  | 0.075 | 0.041368 | 0.07586 | 0.075 | -0.00086 | NG | OK | ok | 否 | C高于上限：0.0759% > 0.0750% | C<=0.075; Si[0.2,0.2]; Mn[1.85,1.85]; P<=0.01; S<=0.002; Nb[0.07,0.07]; Ti[0.13,0.13] | 225 | 800L-AC | D 汽车用钢-汽车大梁钢-D09 800L-AC
231 | 800L-AC | Si | 0.2 | 0.2 | 0.2 | 0 | 0.2 | 0.2 | 0 | OK | OK | ok | 否 | C高于上限：0.0759% > 0.0750% | C<=0.075; Si[0.2,0.2]; Mn[1.85,1.85]; P<=0.01; S<=0.002; Nb[0.07,0.07]; Ti[0.13,0.13] | 225 | 800L-AC | D 汽车用钢-汽车大梁钢-D09 800L-AC
231 | 800L-AC | Mn | 1.85 | 1.85 | 1.85 | 0.086263 | 1.85 | 1.85 | 0 | OK | OK | ok | 否 | C高于上限：0.0759% > 0.0750% | C<=0.075; Si[0.2,0.2]; Mn[1.85,1.85]; P<=0.01; S<=0.002; Nb[0.07,0.07]; Ti[0.13,0.13] | 225 | 800L-AC | D 汽车用钢-汽车大梁钢-D09 800L-AC
231 | 800L-AC | P | 0.01 |  | 0.01 | 0 | 0 | 0 | 0 | OK | OK | ok | 否 | C高于上限：0.0759% > 0.0750% | C<=0.075; Si[0.2,0.2]; Mn[1.85,1.85]; P<=0.01; S<=0.002; Nb[0.07,0.07]; Ti[0.13,0.13] | 225 | 800L-AC | D 汽车用钢-汽车大梁钢-D09 800L-AC
231 | 800L-AC | S | 0.002 |  | 0.002 | 0 | 0 | 0 | 0 | OK | OK | ok | 否 | C高于上限：0.0759% > 0.0750% | C<=0.075; Si[0.2,0.2]; Mn[1.85,1.85]; P<=0.01; S<=0.002; Nb[0.07,0.07]; Ti[0.13,0.13] | 225 | 800L-AC | D 汽车用钢-汽车大梁钢-D09 800L-AC
231 | 800L-AC | V |  |  |  | 0 | 0 | 0 | 0 | 无约束 | 无约束 | ok | 否 | C高于上限：0.0759% > 0.0750% | C<=0.075; Si[0.2,0.2]; Mn[1.85,1.85]; P<=0.01; S<=0.002; Nb[0.07,0.07]; Ti[0.13,0.13] | 225 | 800L-AC | D 汽车用钢-汽车大梁钢-D09 800L-AC
231 | 800L-AC | Nb | 0.07 | 0.07 | 0.07 | 0 | 0.07 | 0.07 | 0 | OK | OK | ok | 否 | C高于上限：0.0759% > 0.0750% | C<=0.075; Si[0.2,0.2]; Mn[1.85,1.85]; P<=0.01; S<=0.002; Nb[0.07,0.07]; Ti[0.13,0.13] | 225 | 800L-AC | D 汽车用钢-汽车大梁钢-D09 800L-AC
231 | 800L-AC | Ti | 0.125 | 0.13 | 0.13 | 0 | 0.13 | 0.13 | 0 | OK | OK | ok | 否 | C高于上限：0.0759% > 0.0750% | C<=0.075; Si[0.2,0.2]; Mn[1.85,1.85]; P<=0.01; S<=0.002; Nb[0.07,0.07]; Ti[0.13,0.13] | 225 | 800L-AC | D 汽车用钢-汽车大梁钢-D09 800L-AC
231 | 800L-AC | Als | 0.03 |  |  | 0 | 0.03267 | 0.03267 | 0 | 无约束 | 无约束 | ok | 否 | C高于上限：0.0759% > 0.0750% | C<=0.075; Si[0.2,0.2]; Mn[1.85,1.85]; P<=0.01; S<=0.002; Nb[0.07,0.07]; Ti[0.13,0.13] | 225 | 800L-AC | D 汽车用钢-汽车大梁钢-D09 800L-AC
231 | 800L-AC | Alt |  |  |  | 0 | 0.03267 | 0.03267 | 0 | 无约束 | 无约束 | ok | 否 | C高于上限：0.0759% > 0.0750% | C<=0.075; Si[0.2,0.2]; Mn[1.85,1.85]; P<=0.01; S<=0.002; Nb[0.07,0.07]; Ti[0.13,0.13] | 225 | 800L-AC | D 汽车用钢-汽车大梁钢-D09 800L-AC
231 | 800L-AC | Cr | 0 |  |  | 0 | 0 | 0 | 0 | 无约束 | 无约束 | ok | 否 | C高于上限：0.0759% > 0.0750% | C<=0.075; Si[0.2,0.2]; Mn[1.85,1.85]; P<=0.01; S<=0.002; Nb[0.07,0.07]; Ti[0.13,0.13] | 225 | 800L-AC | D 汽车用钢-汽车大梁钢-D09 800L-AC
231 | 800L-AC | Ni |  |  |  | 0 | 0 | 0 | 0 | 无约束 | 无约束 | ok | 否 | C高于上限：0.0759% > 0.0750% | C<=0.075; Si[0.2,0.2]; Mn[1.85,1.85]; P<=0.01; S<=0.002; Nb[0.07,0.07]; Ti[0.13,0.13] | 225 | 800L-AC | D 汽车用钢-汽车大梁钢-D09 800L-AC
231 | 800L-AC | Cu |  |  |  | 0 | 0 | 0 | 0 | 无约束 | 无约束 | ok | 否 | C高于上限：0.0759% > 0.0750% | C<=0.075; Si[0.2,0.2]; Mn[1.85,1.85]; P<=0.01; S<=0.002; Nb[0.07,0.07]; Ti[0.13,0.13] | 225 | 800L-AC | D 汽车用钢-汽车大梁钢-D09 800L-AC
231 | 800L-AC | Mo |  |  |  | 0 | 0 | 0 | 0 | 无约束 | 无约束 | ok | 否 | C高于上限：0.0759% > 0.0750% | C<=0.075; Si[0.2,0.2]; Mn[1.85,1.85]; P<=0.01; S<=0.002; Nb[0.07,0.07]; Ti[0.13,0.13] | 225 | 800L-AC | D 汽车用钢-汽车大梁钢-D09 800L-AC
231 | 800L-AC | B |  |  |  | 0 | 0 | 0 | 0 | 无约束 | 无约束 | ok | 否 | C高于上限：0.0759% > 0.0750% | C<=0.075; Si[0.2,0.2]; Mn[1.85,1.85]; P<=0.01; S<=0.002; Nb[0.07,0.07]; Ti[0.13,0.13] | 225 | 800L-AC | D 汽车用钢-汽车大梁钢-D09 800L-AC
231 | 800L-AC | Sb |  |  |  | 0 | 0 | 0 | 0 | 无约束 | 无约束 | ok | 否 | C高于上限：0.0759% > 0.0750% | C<=0.075; Si[0.2,0.2]; Mn[1.85,1.85]; P<=0.01; S<=0.002; Nb[0.07,0.07]; Ti[0.13,0.13] | 225 | 800L-AC | D 汽车用钢-汽车大梁钢-D09 800L-AC
232 | 800L-ACH | C | 0.08 |  | 0.075 | 0.0394 | 0.071356 | 0.075 | 0.003644 | OK | OK | ok | 是 |  | C<=0.075; Si[0.1,0.1]; Mn[1.85,1.85]; P<=0.01; S<=0.002; Nb[0.05,0.05]; Ti[0.11,0.11]; Cr[0.2,0.2] | 226 | 800L-AC | D 汽车用钢-汽车大梁钢-D09 800L-AC
232 | 800L-ACH | Si | 0.1 | 0.1 | 0.1 | 0 | 0.1 | 0.1 | 0 | OK | OK | ok | 是 |  | C<=0.075; Si[0.1,0.1]; Mn[1.85,1.85]; P<=0.01; S<=0.002; Nb[0.05,0.05]; Ti[0.11,0.11]; Cr[0.2,0.2] | 226 | 800L-AC | D 汽车用钢-汽车大梁钢-D09 800L-AC
232 | 800L-ACH | Mn | 1.85 | 1.85 | 1.85 | 0.0834 | 1.85 | 1.85 | 0 | OK | OK | ok | 是 |  | C<=0.075; Si[0.1,0.1]; Mn[1.85,1.85]; P<=0.01; S<=0.002; Nb[0.05,0.05]; Ti[0.11,0.11]; Cr[0.2,0.2] | 226 | 800L-AC | D 汽车用钢-汽车大梁钢-D09 800L-AC
232 | 800L-ACH | P | 0.01 |  | 0.01 | 0 | 0 | 0 | 0 | OK | OK | ok | 是 |  | C<=0.075; Si[0.1,0.1]; Mn[1.85,1.85]; P<=0.01; S<=0.002; Nb[0.05,0.05]; Ti[0.11,0.11]; Cr[0.2,0.2] | 226 | 800L-AC | D 汽车用钢-汽车大梁钢-D09 800L-AC
232 | 800L-ACH | S | 0.002 |  | 0.002 | 0 | 0 | 0 | 0 | OK | OK | ok | 是 |  | C<=0.075; Si[0.1,0.1]; Mn[1.85,1.85]; P<=0.01; S<=0.002; Nb[0.05,0.05]; Ti[0.11,0.11]; Cr[0.2,0.2] | 226 | 800L-AC | D 汽车用钢-汽车大梁钢-D09 800L-AC
232 | 800L-ACH | V |  |  |  | 0 | 0 | 0 | 0 | 无约束 | 无约束 | ok | 是 |  | C<=0.075; Si[0.1,0.1]; Mn[1.85,1.85]; P<=0.01; S<=0.002; Nb[0.05,0.05]; Ti[0.11,0.11]; Cr[0.2,0.2] | 226 | 800L-AC | D 汽车用钢-汽车大梁钢-D09 800L-AC
232 | 800L-ACH | Nb | 0.05 | 0.05 | 0.05 | 0 | 0.05 | 0.05 | 0 | OK | OK | ok | 是 |  | C<=0.075; Si[0.1,0.1]; Mn[1.85,1.85]; P<=0.01; S<=0.002; Nb[0.05,0.05]; Ti[0.11,0.11]; Cr[0.2,0.2] | 226 | 800L-AC | D 汽车用钢-汽车大梁钢-D09 800L-AC
232 | 800L-ACH | Ti | 0.105 | 0.11 | 0.11 | 0 | 0.11 | 0.11 | 0 | OK | OK | ok | 是 |  | C<=0.075; Si[0.1,0.1]; Mn[1.85,1.85]; P<=0.01; S<=0.002; Nb[0.05,0.05]; Ti[0.11,0.11]; Cr[0.2,0.2] | 226 | 800L-AC | D 汽车用钢-汽车大梁钢-D09 800L-AC
232 | 800L-ACH | Als | 0.03 |  |  | 0 | 0.03267 | 0.03267 | 0 | 无约束 | 无约束 | ok | 是 |  | C<=0.075; Si[0.1,0.1]; Mn[1.85,1.85]; P<=0.01; S<=0.002; Nb[0.05,0.05]; Ti[0.11,0.11]; Cr[0.2,0.2] | 226 | 800L-AC | D 汽车用钢-汽车大梁钢-D09 800L-AC
232 | 800L-ACH | Alt |  |  |  | 0 | 0.03267 | 0.03267 | 0 | 无约束 | 无约束 | ok | 是 |  | C<=0.075; Si[0.1,0.1]; Mn[1.85,1.85]; P<=0.01; S<=0.002; Nb[0.05,0.05]; Ti[0.11,0.11]; Cr[0.2,0.2] | 226 | 800L-AC | D 汽车用钢-汽车大梁钢-D09 800L-AC
232 | 800L-ACH | Cr | 0.2 | 0.2 | 0.2 | 0 | 0.2 | 0.2 | 0 | OK | OK | ok | 是 |  | C<=0.075; Si[0.1,0.1]; Mn[1.85,1.85]; P<=0.01; S<=0.002; Nb[0.05,0.05]; Ti[0.11,0.11]; Cr[0.2,0.2] | 226 | 800L-AC | D 汽车用钢-汽车大梁钢-D09 800L-AC
232 | 800L-ACH | Ni |  |  |  | 0 | 0 | 0 | 0 | 无约束 | 无约束 | ok | 是 |  | C<=0.075; Si[0.1,0.1]; Mn[1.85,1.85]; P<=0.01; S<=0.002; Nb[0.05,0.05]; Ti[0.11,0.11]; Cr[0.2,0.2] | 226 | 800L-AC | D 汽车用钢-汽车大梁钢-D09 800L-AC
232 | 800L-ACH | Cu |  |  |  | 0 | 0 | 0 | 0 | 无约束 | 无约束 | ok | 是 |  | C<=0.075; Si[0.1,0.1]; Mn[1.85,1.85]; P<=0.01; S<=0.002; Nb[0.05,0.05]; Ti[0.11,0.11]; Cr[0.2,0.2] | 226 | 800L-AC | D 汽车用钢-汽车大梁钢-D09 800L-AC
232 | 800L-ACH | Mo |  |  |  | 0 | 0 | 0 | 0 | 无约束 | 无约束 | ok | 是 |  | C<=0.075; Si[0.1,0.1]; Mn[1.85,1.85]; P<=0.01; S<=0.002; Nb[0.05,0.05]; Ti[0.11,0.11]; Cr[0.2,0.2] | 226 | 800L-AC | D 汽车用钢-汽车大梁钢-D09 800L-AC
232 | 800L-ACH | B |  |  |  | 0 | 0 | 0 | 0 | 无约束 | 无约束 | ok | 是 |  | C<=0.075; Si[0.1,0.1]; Mn[1.85,1.85]; P<=0.01; S<=0.002; Nb[0.05,0.05]; Ti[0.11,0.11]; Cr[0.2,0.2] | 226 | 800L-AC | D 汽车用钢-汽车大梁钢-D09 800L-AC
232 | 800L-ACH | Sb |  |  |  | 0 | 0 | 0 | 0 | 无约束 | 无约束 | ok | 是 |  | C<=0.075; Si[0.1,0.1]; Mn[1.85,1.85]; P<=0.01; S<=0.002; Nb[0.05,0.05]; Ti[0.11,0.11]; Cr[0.2,0.2] | 226 | 800L-AC | D 汽车用钢-汽车大梁钢-D09 800L-AC
233 | L245-1 | C | 0.15 |  | 0.145 | 0.067647 | 0.079319 | 0.079319 | 0 | OK | OK | ok | 是 |  | C<=0.145; Si[0.2,0.2]; Mn[0.6,0.6]; P<=0.015; S<=0.005; Ti[0.015,0.015] | 227 | L245 | L 管线钢-L360级别-L02 L245
233 | L245-1 | Si | 0.2 | 0.2 | 0.2 | 0 | 0.2 | 0.2 | 0 | OK | OK | ok | 是 |  | C<=0.145; Si[0.2,0.2]; Mn[0.6,0.6]; P<=0.015; S<=0.005; Ti[0.015,0.015] | 227 | L245 | L 管线钢-L360级别-L02 L245
233 | L245-1 | Mn | 0.6 | 0.6 | 0.6 | 0.114824 | 0.6 | 0.6 | 0 | OK | OK | ok | 是 |  | C<=0.145; Si[0.2,0.2]; Mn[0.6,0.6]; P<=0.015; S<=0.005; Ti[0.015,0.015] | 227 | L245 | L 管线钢-L360级别-L02 L245
233 | L245-1 | P | 0.015 |  | 0.015 | 0 | 0 | 0 | 0 | OK | OK | ok | 是 |  | C<=0.145; Si[0.2,0.2]; Mn[0.6,0.6]; P<=0.015; S<=0.005; Ti[0.015,0.015] | 227 | L245 | L 管线钢-L360级别-L02 L245
233 | L245-1 | S | 0.005 |  | 0.005 | 0 | 0 | 0 | 0 | OK | OK | ok | 是 |  | C<=0.145; Si[0.2,0.2]; Mn[0.6,0.6]; P<=0.015; S<=0.005; Ti[0.015,0.015] | 227 | L245 | L 管线钢-L360级别-L02 L245
233 | L245-1 | V |  |  |  | 0 | 0 | 0 | 0 | 无约束 | 无约束 | ok | 是 |  | C<=0.145; Si[0.2,0.2]; Mn[0.6,0.6]; P<=0.015; S<=0.005; Ti[0.015,0.015] | 227 | L245 | L 管线钢-L360级别-L02 L245
233 | L245-1 | Nb |  |  |  | 0 | 0 | 0 | 0 | 无约束 | 无约束 | ok | 是 |  | C<=0.145; Si[0.2,0.2]; Mn[0.6,0.6]; P<=0.015; S<=0.005; Ti[0.015,0.015] | 227 | L245 | L 管线钢-L360级别-L02 L245
233 | L245-1 | Ti | 0.01 | 0.015 | 0.015 | 0 | 0.015 | 0.015 | 0 | OK | OK | ok | 是 |  | C<=0.145; Si[0.2,0.2]; Mn[0.6,0.6]; P<=0.015; S<=0.005; Ti[0.015,0.015] | 227 | L245 | L 管线钢-L360级别-L02 L245
233 | L245-1 | Als | 0.015 |  |  | 0 | 0.020216 | 0.020216 | 0 | 无约束 | 无约束 | ok | 是 |  | C<=0.145; Si[0.2,0.2]; Mn[0.6,0.6]; P<=0.015; S<=0.005; Ti[0.015,0.015] | 227 | L245 | L 管线钢-L360级别-L02 L245
233 | L245-1 | Alt |  |  |  | 0 | 0.020216 | 0.020216 | 0 | 无约束 | 无约束 | ok | 是 |  | C<=0.145; Si[0.2,0.2]; Mn[0.6,0.6]; P<=0.015; S<=0.005; Ti[0.015,0.015] | 227 | L245 | L 管线钢-L360级别-L02 L245
233 | L245-1 | Cr |  |  |  | 0 | 0 | 0 | 0 | 无约束 | 无约束 | ok | 是 |  | C<=0.145; Si[0.2,0.2]; Mn[0.6,0.6]; P<=0.015; S<=0.005; Ti[0.015,0.015] | 227 | L245 | L 管线钢-L360级别-L02 L245
233 | L245-1 | Ni |  |  |  | 0 | 0 | 0 | 0 | 无约束 | 无约束 | ok | 是 |  | C<=0.145; Si[0.2,0.2]; Mn[0.6,0.6]; P<=0.015; S<=0.005; Ti[0.015,0.015] | 227 | L245 | L 管线钢-L360级别-L02 L245
233 | L245-1 | Cu |  |  |  | 0 | 0 | 0 | 0 | 无约束 | 无约束 | ok | 是 |  | C<=0.145; Si[0.2,0.2]; Mn[0.6,0.6]; P<=0.015; S<=0.005; Ti[0.015,0.015] | 227 | L245 | L 管线钢-L360级别-L02 L245
233 | L245-1 | Mo |  |  |  | 0 | 0 | 0 | 0 | 无约束 | 无约束 | ok | 是 |  | C<=0.145; Si[0.2,0.2]; Mn[0.6,0.6]; P<=0.015; S<=0.005; Ti[0.015,0.015] | 227 | L245 | L 管线钢-L360级别-L02 L245
233 | L245-1 | B |  |  |  | 0 | 0 | 0 | 0 | 无约束 | 无约束 | ok | 是 |  | C<=0.145; Si[0.2,0.2]; Mn[0.6,0.6]; P<=0.015; S<=0.005; Ti[0.015,0.015] | 227 | L245 | L 管线钢-L360级别-L02 L245
233 | L245-1 | Sb |  |  |  | 0 | 0 | 0 | 0 | 无约束 | 无约束 | ok | 是 |  | C<=0.145; Si[0.2,0.2]; Mn[0.6,0.6]; P<=0.015; S<=0.005; Ti[0.015,0.015] | 227 | L245 | L 管线钢-L360级别-L02 L245
234 | L245-2 | C | 0.15 |  | 0.145 | 0.0709 | 0.083992 | 0.083992 | 0 | OK | OK | ok | 是 |  | C<=0.145; Si[0.2,0.2]; Mn[0.65,0.65]; P<=0.015; S<=0.005; Nb[0.008,0.008]; Ti[0.015,0.015] | 228 | L245 | L 管线钢-L360级别-L02 L245
234 | L245-2 | Si | 0.2 | 0.2 | 0.2 | 0 | 0.2 | 0.2 | 0 | OK | OK | ok | 是 |  | C<=0.145; Si[0.2,0.2]; Mn[0.65,0.65]; P<=0.015; S<=0.005; Nb[0.008,0.008]; Ti[0.015,0.015] | 228 | L245 | L 管线钢-L360级别-L02 L245
234 | L245-2 | Mn | 0.65 | 0.65 | 0.65 | 0.1058 | 0.65 | 0.65 | 0 | OK | OK | ok | 是 |  | C<=0.145; Si[0.2,0.2]; Mn[0.65,0.65]; P<=0.015; S<=0.005; Nb[0.008,0.008]; Ti[0.015,0.015] | 228 | L245 | L 管线钢-L360级别-L02 L245
234 | L245-2 | P | 0.015 |  | 0.015 | 0 | 0 | 0 | 0 | OK | OK | ok | 是 |  | C<=0.145; Si[0.2,0.2]; Mn[0.65,0.65]; P<=0.015; S<=0.005; Nb[0.008,0.008]; Ti[0.015,0.015] | 228 | L245 | L 管线钢-L360级别-L02 L245
234 | L245-2 | S | 0.005 |  | 0.005 | 0 | 0 | 0 | 0 | OK | OK | ok | 是 |  | C<=0.145; Si[0.2,0.2]; Mn[0.65,0.65]; P<=0.015; S<=0.005; Nb[0.008,0.008]; Ti[0.015,0.015] | 228 | L245 | L 管线钢-L360级别-L02 L245
234 | L245-2 | V |  |  |  | 0 | 0 | 0 | 0 | 无约束 | 无约束 | ok | 是 |  | C<=0.145; Si[0.2,0.2]; Mn[0.65,0.65]; P<=0.015; S<=0.005; Nb[0.008,0.008]; Ti[0.015,0.015] | 228 | L245 | L 管线钢-L360级别-L02 L245
234 | L245-2 | Nb | 0.008 | 0.008 | 0.008 | 0 | 0.008 | 0.008 | 0 | OK | OK | ok | 是 |  | C<=0.145; Si[0.2,0.2]; Mn[0.65,0.65]; P<=0.015; S<=0.005; Nb[0.008,0.008]; Ti[0.015,0.015] | 228 | L245 | L 管线钢-L360级别-L02 L245
234 | L245-2 | Ti | 0.01 | 0.015 | 0.015 | 0 | 0.015 | 0.015 | 0 | OK | OK | ok | 是 |  | C<=0.145; Si[0.2,0.2]; Mn[0.65,0.65]; P<=0.015; S<=0.005; Nb[0.008,0.008]; Ti[0.015,0.015] | 228 | L245 | L 管线钢-L360级别-L02 L245
234 | L245-2 | Als | 0.015 |  |  | 0 | 0.019751 | 0.019751 | 0 | 无约束 | 无约束 | ok | 是 |  | C<=0.145; Si[0.2,0.2]; Mn[0.65,0.65]; P<=0.015; S<=0.005; Nb[0.008,0.008]; Ti[0.015,0.015] | 228 | L245 | L 管线钢-L360级别-L02 L245
234 | L245-2 | Alt |  |  |  | 0 | 0.019751 | 0.019751 | 0 | 无约束 | 无约束 | ok | 是 |  | C<=0.145; Si[0.2,0.2]; Mn[0.65,0.65]; P<=0.015; S<=0.005; Nb[0.008,0.008]; Ti[0.015,0.015] | 228 | L245 | L 管线钢-L360级别-L02 L245
234 | L245-2 | Cr |  |  |  | 0 | 0 | 0 | 0 | 无约束 | 无约束 | ok | 是 |  | C<=0.145; Si[0.2,0.2]; Mn[0.65,0.65]; P<=0.015; S<=0.005; Nb[0.008,0.008]; Ti[0.015,0.015] | 228 | L245 | L 管线钢-L360级别-L02 L245
234 | L245-2 | Ni |  |  |  | 0 | 0 | 0 | 0 | 无约束 | 无约束 | ok | 是 |  | C<=0.145; Si[0.2,0.2]; Mn[0.65,0.65]; P<=0.015; S<=0.005; Nb[0.008,0.008]; Ti[0.015,0.015] | 228 | L245 | L 管线钢-L360级别-L02 L245
234 | L245-2 | Cu |  |  |  | 0 | 0 | 0 | 0 | 无约束 | 无约束 | ok | 是 |  | C<=0.145; Si[0.2,0.2]; Mn[0.65,0.65]; P<=0.015; S<=0.005; Nb[0.008,0.008]; Ti[0.015,0.015] | 228 | L245 | L 管线钢-L360级别-L02 L245
234 | L245-2 | Mo |  |  |  | 0 | 0 | 0 | 0 | 无约束 | 无约束 | ok | 是 |  | C<=0.145; Si[0.2,0.2]; Mn[0.65,0.65]; P<=0.015; S<=0.005; Nb[0.008,0.008]; Ti[0.015,0.015] | 228 | L245 | L 管线钢-L360级别-L02 L245
234 | L245-2 | B |  |  |  | 0 | 0 | 0 | 0 | 无约束 | 无约束 | ok | 是 |  | C<=0.145; Si[0.2,0.2]; Mn[0.65,0.65]; P<=0.015; S<=0.005; Nb[0.008,0.008]; Ti[0.015,0.015] | 228 | L245 | L 管线钢-L360级别-L02 L245
234 | L245-2 | Sb |  |  |  | 0 | 0 | 0 | 0 | 无约束 | 无约束 | ok | 是 |  | C<=0.145; Si[0.2,0.2]; Mn[0.65,0.65]; P<=0.015; S<=0.005; Nb[0.008,0.008]; Ti[0.015,0.015] | 228 | L245 | L 管线钢-L360级别-L02 L245
235 | L245M-1 | C | 0.15 |  | 0.145 | 0.062 | 0.074113 | 0.074113 | 0 | OK | OK | ok | 是 |  | C<=0.145; Si[0.15,0.15]; Mn[0.6,0.6]; P<=0.015; S<=0.004; Nb[0.006,0.006]; Ti[0.015,0.015] | 229 | L245M | L 管线钢-L360级别-L03 L245M
235 | L245M-1 | Si | 0.15 | 0.15 | 0.15 | 0 | 0.15 | 0.15 | 0 | OK | OK | ok | 是 |  | C<=0.145; Si[0.15,0.15]; Mn[0.6,0.6]; P<=0.015; S<=0.004; Nb[0.006,0.006]; Ti[0.015,0.015] | 229 | L245M | L 管线钢-L360级别-L03 L245M
235 | L245M-1 | Mn | 0.6 | 0.6 | 0.6 | 0.0965 | 0.6 | 0.6 | 0 | OK | OK | ok | 是 |  | C<=0.145; Si[0.15,0.15]; Mn[0.6,0.6]; P<=0.015; S<=0.004; Nb[0.006,0.006]; Ti[0.015,0.015] | 229 | L245M | L 管线钢-L360级别-L03 L245M
235 | L245M-1 | P | 0.015 |  | 0.015 | 0 | 0 | 0 | 0 | OK | OK | ok | 是 |  | C<=0.145; Si[0.15,0.15]; Mn[0.6,0.6]; P<=0.015; S<=0.004; Nb[0.006,0.006]; Ti[0.015,0.015] | 229 | L245M | L 管线钢-L360级别-L03 L245M
235 | L245M-1 | S | 0.004 |  | 0.004 | 0 | 0 | 0 | 0 | OK | OK | ok | 是 |  | C<=0.145; Si[0.15,0.15]; Mn[0.6,0.6]; P<=0.015; S<=0.004; Nb[0.006,0.006]; Ti[0.015,0.015] | 229 | L245M | L 管线钢-L360级别-L03 L245M
235 | L245M-1 | V |  |  |  | 0 | 0 | 0 | 0 | 无约束 | 无约束 | ok | 是 |  | C<=0.145; Si[0.15,0.15]; Mn[0.6,0.6]; P<=0.015; S<=0.004; Nb[0.006,0.006]; Ti[0.015,0.015] | 229 | L245M | L 管线钢-L360级别-L03 L245M
235 | L245M-1 | Nb | 0.006 | 0.006 | 0.006 | 0 | 0.006 | 0.006 | 0 | OK | OK | ok | 是 |  | C<=0.145; Si[0.15,0.15]; Mn[0.6,0.6]; P<=0.015; S<=0.004; Nb[0.006,0.006]; Ti[0.015,0.015] | 229 | L245M | L 管线钢-L360级别-L03 L245M
235 | L245M-1 | Ti | 0.01 | 0.015 | 0.015 | 0 | 0.015 | 0.015 | 0 | OK | OK | ok | 是 |  | C<=0.145; Si[0.15,0.15]; Mn[0.6,0.6]; P<=0.015; S<=0.004; Nb[0.006,0.006]; Ti[0.015,0.015] | 229 | L245M | L 管线钢-L360级别-L03 L245M
235 | L245M-1 | Als | 0.015 |  |  | 0 | 0.019751 | 0.019751 | 0 | 无约束 | 无约束 | ok | 是 |  | C<=0.145; Si[0.15,0.15]; Mn[0.6,0.6]; P<=0.015; S<=0.004; Nb[0.006,0.006]; Ti[0.015,0.015] | 229 | L245M | L 管线钢-L360级别-L03 L245M
235 | L245M-1 | Alt |  |  |  | 0 | 0.019751 | 0.019751 | 0 | 无约束 | 无约束 | ok | 是 |  | C<=0.145; Si[0.15,0.15]; Mn[0.6,0.6]; P<=0.015; S<=0.004; Nb[0.006,0.006]; Ti[0.015,0.015] | 229 | L245M | L 管线钢-L360级别-L03 L245M
235 | L245M-1 | Cr |  |  |  | 0 | 0 | 0 | 0 | 无约束 | 无约束 | ok | 是 |  | C<=0.145; Si[0.15,0.15]; Mn[0.6,0.6]; P<=0.015; S<=0.004; Nb[0.006,0.006]; Ti[0.015,0.015] | 229 | L245M | L 管线钢-L360级别-L03 L245M
235 | L245M-1 | Ni |  |  |  | 0 | 0 | 0 | 0 | 无约束 | 无约束 | ok | 是 |  | C<=0.145; Si[0.15,0.15]; Mn[0.6,0.6]; P<=0.015; S<=0.004; Nb[0.006,0.006]; Ti[0.015,0.015] | 229 | L245M | L 管线钢-L360级别-L03 L245M
235 | L245M-1 | Cu |  |  |  | 0 | 0 | 0 | 0 | 无约束 | 无约束 | ok | 是 |  | C<=0.145; Si[0.15,0.15]; Mn[0.6,0.6]; P<=0.015; S<=0.004; Nb[0.006,0.006]; Ti[0.015,0.015] | 229 | L245M | L 管线钢-L360级别-L03 L245M
235 | L245M-1 | Mo |  |  |  | 0 | 0 | 0 | 0 | 无约束 | 无约束 | ok | 是 |  | C<=0.145; Si[0.15,0.15]; Mn[0.6,0.6]; P<=0.015; S<=0.004; Nb[0.006,0.006]; Ti[0.015,0.015] | 229 | L245M | L 管线钢-L360级别-L03 L245M
235 | L245M-1 | B |  |  |  | 0 | 0 | 0 | 0 | 无约束 | 无约束 | ok | 是 |  | C<=0.145; Si[0.15,0.15]; Mn[0.6,0.6]; P<=0.015; S<=0.004; Nb[0.006,0.006]; Ti[0.015,0.015] | 229 | L245M | L 管线钢-L360级别-L03 L245M
235 | L245M-1 | Sb |  |  |  | 0 | 0 | 0 | 0 | 无约束 | 无约束 | ok | 是 |  | C<=0.145; Si[0.15,0.15]; Mn[0.6,0.6]; P<=0.015; S<=0.004; Nb[0.006,0.006]; Ti[0.015,0.015] | 229 | L245M | L 管线钢-L360级别-L03 L245M
236 | L245M-2 | C | 0.15 |  | 0.145 | 0.07075 | 0.085076 | 0.085076 | 0 | OK | OK | ok | 是 |  | C<=0.145; Si[0.15,0.15]; Mn[0.7,0.7]; P<=0.015; S<=0.004; Nb[0.008,0.008]; Ti[0.02,0.02] | 230 | L245M | L 管线钢-L360级别-L03 L245M
236 | L245M-2 | Si | 0.15 | 0.15 | 0.15 | 0 | 0.15 | 0.15 | 0 | OK | OK | ok | 是 |  | C<=0.145; Si[0.15,0.15]; Mn[0.7,0.7]; P<=0.015; S<=0.004; Nb[0.008,0.008]; Ti[0.02,0.02] | 230 | L245M | L 管线钢-L360级别-L03 L245M
236 | L245M-2 | Mn | 0.7 | 0.7 | 0.7 | 0.1045 | 0.7 | 0.7 | 0 | OK | OK | ok | 是 |  | C<=0.145; Si[0.15,0.15]; Mn[0.7,0.7]; P<=0.015; S<=0.004; Nb[0.008,0.008]; Ti[0.02,0.02] | 230 | L245M | L 管线钢-L360级别-L03 L245M
236 | L245M-2 | P | 0.015 |  | 0.015 | 0 | 0 | 0 | 0 | OK | OK | ok | 是 |  | C<=0.145; Si[0.15,0.15]; Mn[0.7,0.7]; P<=0.015; S<=0.004; Nb[0.008,0.008]; Ti[0.02,0.02] | 230 | L245M | L 管线钢-L360级别-L03 L245M
236 | L245M-2 | S | 0.004 |  | 0.004 | 0 | 0 | 0 | 0 | OK | OK | ok | 是 |  | C<=0.145; Si[0.15,0.15]; Mn[0.7,0.7]; P<=0.015; S<=0.004; Nb[0.008,0.008]; Ti[0.02,0.02] | 230 | L245M | L 管线钢-L360级别-L03 L245M
236 | L245M-2 | V |  |  |  | 0 | 0 | 0 | 0 | 无约束 | 无约束 | ok | 是 |  | C<=0.145; Si[0.15,0.15]; Mn[0.7,0.7]; P<=0.015; S<=0.004; Nb[0.008,0.008]; Ti[0.02,0.02] | 230 | L245M | L 管线钢-L360级别-L03 L245M
236 | L245M-2 | Nb | 0.008 | 0.008 | 0.008 | 0 | 0.008 | 0.008 | 0 | OK | OK | ok | 是 |  | C<=0.145; Si[0.15,0.15]; Mn[0.7,0.7]; P<=0.015; S<=0.004; Nb[0.008,0.008]; Ti[0.02,0.02] | 230 | L245M | L 管线钢-L360级别-L03 L245M
236 | L245M-2 | Ti | 0.015 | 0.02 | 0.02 | 0 | 0.02 | 0.02 | 0 | OK | OK | ok | 是 |  | C<=0.145; Si[0.15,0.15]; Mn[0.7,0.7]; P<=0.015; S<=0.004; Nb[0.008,0.008]; Ti[0.02,0.02] | 230 | L245M | L 管线钢-L360级别-L03 L245M
236 | L245M-2 | Als | 0.015 |  |  | 0 | 0.019751 | 0.019751 | 0 | 无约束 | 无约束 | ok | 是 |  | C<=0.145; Si[0.15,0.15]; Mn[0.7,0.7]; P<=0.015; S<=0.004; Nb[0.008,0.008]; Ti[0.02,0.02] | 230 | L245M | L 管线钢-L360级别-L03 L245M
236 | L245M-2 | Alt |  |  |  | 0 | 0.019751 | 0.019751 | 0 | 无约束 | 无约束 | ok | 是 |  | C<=0.145; Si[0.15,0.15]; Mn[0.7,0.7]; P<=0.015; S<=0.004; Nb[0.008,0.008]; Ti[0.02,0.02] | 230 | L245M | L 管线钢-L360级别-L03 L245M
236 | L245M-2 | Cr |  |  |  | 0 | 0 | 0 | 0 | 无约束 | 无约束 | ok | 是 |  | C<=0.145; Si[0.15,0.15]; Mn[0.7,0.7]; P<=0.015; S<=0.004; Nb[0.008,0.008]; Ti[0.02,0.02] | 230 | L245M | L 管线钢-L360级别-L03 L245M
236 | L245M-2 | Ni |  |  |  | 0 | 0 | 0 | 0 | 无约束 | 无约束 | ok | 是 |  | C<=0.145; Si[0.15,0.15]; Mn[0.7,0.7]; P<=0.015; S<=0.004; Nb[0.008,0.008]; Ti[0.02,0.02] | 230 | L245M | L 管线钢-L360级别-L03 L245M
236 | L245M-2 | Cu |  |  |  | 0 | 0 | 0 | 0 | 无约束 | 无约束 | ok | 是 |  | C<=0.145; Si[0.15,0.15]; Mn[0.7,0.7]; P<=0.015; S<=0.004; Nb[0.008,0.008]; Ti[0.02,0.02] | 230 | L245M | L 管线钢-L360级别-L03 L245M
236 | L245M-2 | Mo |  |  |  | 0 | 0 | 0 | 0 | 无约束 | 无约束 | ok | 是 |  | C<=0.145; Si[0.15,0.15]; Mn[0.7,0.7]; P<=0.015; S<=0.004; Nb[0.008,0.008]; Ti[0.02,0.02] | 230 | L245M | L 管线钢-L360级别-L03 L245M
236 | L245M-2 | B |  |  |  | 0 | 0 | 0 | 0 | 无约束 | 无约束 | ok | 是 |  | C<=0.145; Si[0.15,0.15]; Mn[0.7,0.7]; P<=0.015; S<=0.004; Nb[0.008,0.008]; Ti[0.02,0.02] | 230 | L245M | L 管线钢-L360级别-L03 L245M
236 | L245M-2 | Sb |  |  |  | 0 | 0 | 0 | 0 | 无约束 | 无约束 | ok | 是 |  | C<=0.145; Si[0.15,0.15]; Mn[0.7,0.7]; P<=0.015; S<=0.004; Nb[0.008,0.008]; Ti[0.02,0.02] | 230 | L245M | L 管线钢-L360级别-L03 L245M
237 | L290-1 | C | 0.15 |  | 0.145 | 0.0705 | 0.085752 | 0.085752 | 0 | OK | OK | ok | 是 |  | C<=0.145; Si[0.15,0.15]; Mn[0.75,0.75]; P<=0.015; S<=0.005; Ti[0.03,0.03] | 231 | L290 | L 管线钢-L290级别-L12 L290
237 | L290-1 | Si | 0.15 | 0.15 | 0.15 | 0 | 0.15 | 0.15 | 0 | OK | OK | ok | 是 |  | C<=0.145; Si[0.15,0.15]; Mn[0.75,0.75]; P<=0.015; S<=0.005; Ti[0.03,0.03] | 231 | L290 | L 管线钢-L290级别-L12 L290
237 | L290-1 | Mn | 0.75 | 0.75 | 0.75 | 0.116 | 0.75 | 0.75 | 0 | OK | OK | ok | 是 |  | C<=0.145; Si[0.15,0.15]; Mn[0.75,0.75]; P<=0.015; S<=0.005; Ti[0.03,0.03] | 231 | L290 | L 管线钢-L290级别-L12 L290
237 | L290-1 | P | 0.015 |  | 0.015 | 0 | 0 | 0 | 0 | OK | OK | ok | 是 |  | C<=0.145; Si[0.15,0.15]; Mn[0.75,0.75]; P<=0.015; S<=0.005; Ti[0.03,0.03] | 231 | L290 | L 管线钢-L290级别-L12 L290
237 | L290-1 | S | 0.005 |  | 0.005 | 0 | 0 | 0 | 0 | OK | OK | ok | 是 |  | C<=0.145; Si[0.15,0.15]; Mn[0.75,0.75]; P<=0.015; S<=0.005; Ti[0.03,0.03] | 231 | L290 | L 管线钢-L290级别-L12 L290
237 | L290-1 | V |  |  |  | 0 | 0 | 0 | 0 | 无约束 | 无约束 | ok | 是 |  | C<=0.145; Si[0.15,0.15]; Mn[0.75,0.75]; P<=0.015; S<=0.005; Ti[0.03,0.03] | 231 | L290 | L 管线钢-L290级别-L12 L290
237 | L290-1 | Nb |  |  |  | 0 | 0 | 0 | 0 | 无约束 | 无约束 | ok | 是 |  | C<=0.145; Si[0.15,0.15]; Mn[0.75,0.75]; P<=0.015; S<=0.005; Ti[0.03,0.03] | 231 | L290 | L 管线钢-L290级别-L12 L290
237 | L290-1 | Ti | 0.025 | 0.03 | 0.03 | 0 | 0.03 | 0.03 | 0 | OK | OK | ok | 是 |  | C<=0.145; Si[0.15,0.15]; Mn[0.75,0.75]; P<=0.015; S<=0.005; Ti[0.03,0.03] | 231 | L290 | L 管线钢-L290级别-L12 L290
237 | L290-1 | Als | 0.025 |  |  | 0 | 0.019751 | 0.019751 | 0 | 无约束 | 无约束 | ok | 是 |  | C<=0.145; Si[0.15,0.15]; Mn[0.75,0.75]; P<=0.015; S<=0.005; Ti[0.03,0.03] | 231 | L290 | L 管线钢-L290级别-L12 L290
237 | L290-1 | Alt |  |  |  | 0 | 0.019751 | 0.019751 | 0 | 无约束 | 无约束 | ok | 是 |  | C<=0.145; Si[0.15,0.15]; Mn[0.75,0.75]; P<=0.015; S<=0.005; Ti[0.03,0.03] | 231 | L290 | L 管线钢-L290级别-L12 L290
237 | L290-1 | Cr |  |  |  | 0 | 0 | 0 | 0 | 无约束 | 无约束 | ok | 是 |  | C<=0.145; Si[0.15,0.15]; Mn[0.75,0.75]; P<=0.015; S<=0.005; Ti[0.03,0.03] | 231 | L290 | L 管线钢-L290级别-L12 L290
237 | L290-1 | Ni |  |  |  | 0 | 0 | 0 | 0 | 无约束 | 无约束 | ok | 是 |  | C<=0.145; Si[0.15,0.15]; Mn[0.75,0.75]; P<=0.015; S<=0.005; Ti[0.03,0.03] | 231 | L290 | L 管线钢-L290级别-L12 L290
237 | L290-1 | Cu |  |  |  | 0 | 0 | 0 | 0 | 无约束 | 无约束 | ok | 是 |  | C<=0.145; Si[0.15,0.15]; Mn[0.75,0.75]; P<=0.015; S<=0.005; Ti[0.03,0.03] | 231 | L290 | L 管线钢-L290级别-L12 L290
237 | L290-1 | Mo |  |  |  | 0 | 0 | 0 | 0 | 无约束 | 无约束 | ok | 是 |  | C<=0.145; Si[0.15,0.15]; Mn[0.75,0.75]; P<=0.015; S<=0.005; Ti[0.03,0.03] | 231 | L290 | L 管线钢-L290级别-L12 L290
237 | L290-1 | B |  |  |  | 0 | 0 | 0 | 0 | 无约束 | 无约束 | ok | 是 |  | C<=0.145; Si[0.15,0.15]; Mn[0.75,0.75]; P<=0.015; S<=0.005; Ti[0.03,0.03] | 231 | L290 | L 管线钢-L290级别-L12 L290
237 | L290-1 | Sb |  |  |  | 0 | 0 | 0 | 0 | 无约束 | 无约束 | ok | 是 |  | C<=0.145; Si[0.15,0.15]; Mn[0.75,0.75]; P<=0.015; S<=0.005; Ti[0.03,0.03] | 231 | L290 | L 管线钢-L290级别-L12 L290
238 | L290-2 | C | 0.15 |  | 0.145 | 0.0705 | 0.091188 | 0.091188 | 0 | OK | OK | ok | 是 |  | C<=0.145; Si[0.15,0.15]; Mn[0.85,0.85]; P<=0.015; S<=0.005; Nb[0.008,0.008]; Ti[0.03,0.03] | 232 | L290 | L 管线钢-L290级别-L12 L290
238 | L290-2 | Si | 0.15 | 0.15 | 0.15 | 0 | 0.15 | 0.15 | 0 | OK | OK | ok | 是 |  | C<=0.145; Si[0.15,0.15]; Mn[0.85,0.85]; P<=0.015; S<=0.005; Nb[0.008,0.008]; Ti[0.03,0.03] | 232 | L290 | L 管线钢-L290级别-L12 L290
238 | L290-2 | Mn | 0.85 | 0.85 | 0.85 | 0.116 | 0.85 | 0.85 | 0 | OK | OK | ok | 是 |  | C<=0.145; Si[0.15,0.15]; Mn[0.85,0.85]; P<=0.015; S<=0.005; Nb[0.008,0.008]; Ti[0.03,0.03] | 232 | L290 | L 管线钢-L290级别-L12 L290
238 | L290-2 | P | 0.015 |  | 0.015 | 0 | 0 | 0 | 0 | OK | OK | ok | 是 |  | C<=0.145; Si[0.15,0.15]; Mn[0.85,0.85]; P<=0.015; S<=0.005; Nb[0.008,0.008]; Ti[0.03,0.03] | 232 | L290 | L 管线钢-L290级别-L12 L290
238 | L290-2 | S | 0.005 |  | 0.005 | 0 | 0 | 0 | 0 | OK | OK | ok | 是 |  | C<=0.145; Si[0.15,0.15]; Mn[0.85,0.85]; P<=0.015; S<=0.005; Nb[0.008,0.008]; Ti[0.03,0.03] | 232 | L290 | L 管线钢-L290级别-L12 L290
238 | L290-2 | V |  |  |  | 0 | 0 | 0 | 0 | 无约束 | 无约束 | ok | 是 |  | C<=0.145; Si[0.15,0.15]; Mn[0.85,0.85]; P<=0.015; S<=0.005; Nb[0.008,0.008]; Ti[0.03,0.03] | 232 | L290 | L 管线钢-L290级别-L12 L290
238 | L290-2 | Nb | 0.008 | 0.008 | 0.008 | 0 | 0.008 | 0.008 | 0 | OK | OK | ok | 是 |  | C<=0.145; Si[0.15,0.15]; Mn[0.85,0.85]; P<=0.015; S<=0.005; Nb[0.008,0.008]; Ti[0.03,0.03] | 232 | L290 | L 管线钢-L290级别-L12 L290
238 | L290-2 | Ti | 0.025 | 0.03 | 0.03 | 0 | 0.03 | 0.03 | 0 | OK | OK | ok | 是 |  | C<=0.145; Si[0.15,0.15]; Mn[0.85,0.85]; P<=0.015; S<=0.005; Nb[0.008,0.008]; Ti[0.03,0.03] | 232 | L290 | L 管线钢-L290级别-L12 L290
238 | L290-2 | Als | 0.025 |  |  | 0 | 0.019751 | 0.019751 | 0 | 无约束 | 无约束 | ok | 是 |  | C<=0.145; Si[0.15,0.15]; Mn[0.85,0.85]; P<=0.015; S<=0.005; Nb[0.008,0.008]; Ti[0.03,0.03] | 232 | L290 | L 管线钢-L290级别-L12 L290
238 | L290-2 | Alt |  |  |  | 0 | 0.019751 | 0.019751 | 0 | 无约束 | 无约束 | ok | 是 |  | C<=0.145; Si[0.15,0.15]; Mn[0.85,0.85]; P<=0.015; S<=0.005; Nb[0.008,0.008]; Ti[0.03,0.03] | 232 | L290 | L 管线钢-L290级别-L12 L290
238 | L290-2 | Cr |  |  |  | 0 | 0 | 0 | 0 | 无约束 | 无约束 | ok | 是 |  | C<=0.145; Si[0.15,0.15]; Mn[0.85,0.85]; P<=0.015; S<=0.005; Nb[0.008,0.008]; Ti[0.03,0.03] | 232 | L290 | L 管线钢-L290级别-L12 L290
238 | L290-2 | Ni |  |  |  | 0 | 0 | 0 | 0 | 无约束 | 无约束 | ok | 是 |  | C<=0.145; Si[0.15,0.15]; Mn[0.85,0.85]; P<=0.015; S<=0.005; Nb[0.008,0.008]; Ti[0.03,0.03] | 232 | L290 | L 管线钢-L290级别-L12 L290
238 | L290-2 | Cu |  |  |  | 0 | 0 | 0 | 0 | 无约束 | 无约束 | ok | 是 |  | C<=0.145; Si[0.15,0.15]; Mn[0.85,0.85]; P<=0.015; S<=0.005; Nb[0.008,0.008]; Ti[0.03,0.03] | 232 | L290 | L 管线钢-L290级别-L12 L290
238 | L290-2 | Mo |  |  |  | 0 | 0 | 0 | 0 | 无约束 | 无约束 | ok | 是 |  | C<=0.145; Si[0.15,0.15]; Mn[0.85,0.85]; P<=0.015; S<=0.005; Nb[0.008,0.008]; Ti[0.03,0.03] | 232 | L290 | L 管线钢-L290级别-L12 L290
238 | L290-2 | B |  |  |  | 0 | 0 | 0 | 0 | 无约束 | 无约束 | ok | 是 |  | C<=0.145; Si[0.15,0.15]; Mn[0.85,0.85]; P<=0.015; S<=0.005; Nb[0.008,0.008]; Ti[0.03,0.03] | 232 | L290 | L 管线钢-L290级别-L12 L290
238 | L290-2 | Sb |  |  |  | 0 | 0 | 0 | 0 | 无约束 | 无约束 | ok | 是 |  | C<=0.145; Si[0.15,0.15]; Mn[0.85,0.85]; P<=0.015; S<=0.005; Nb[0.008,0.008]; Ti[0.03,0.03] | 232 | L290 | L 管线钢-L290级别-L12 L290
239 | L290M-HZ1 | C | 0.15 |  | 0.145 | 0.0705 | 0.090905 | 0.090905 | 0 | OK | OK | ok | 是 |  | C<=0.145; Si[0.12,0.12]; Mn[0.75,0.75]; P<=0.012; S<=0.003; Ti[0.025,0.025] |  | L290M-HZ | L 管线钢-L290级别-L16 L290M-HZ
239 | L290M-HZ1 | Si | 0.12 | 0.12 | 0.12 | 0 | 0.12 | 0.12 | 0 | OK | OK | ok | 是 |  | C<=0.145; Si[0.12,0.12]; Mn[0.75,0.75]; P<=0.012; S<=0.003; Ti[0.025,0.025] |  | L290M-HZ | L 管线钢-L290级别-L16 L290M-HZ
239 | L290M-HZ1 | Mn | 0.75 | 0.75 | 0.75 | 0.116 | 0.75 | 0.75 | 0 | OK | OK | ok | 是 |  | C<=0.145; Si[0.12,0.12]; Mn[0.75,0.75]; P<=0.012; S<=0.003; Ti[0.025,0.025] |  | L290M-HZ | L 管线钢-L290级别-L16 L290M-HZ
239 | L290M-HZ1 | P | 0.012 |  | 0.012 | 0 | 0 | 0 | 0 | OK | OK | ok | 是 |  | C<=0.145; Si[0.12,0.12]; Mn[0.75,0.75]; P<=0.012; S<=0.003; Ti[0.025,0.025] |  | L290M-HZ | L 管线钢-L290级别-L16 L290M-HZ
239 | L290M-HZ1 | S | 0.003 |  | 0.003 | 0 | 0 | 0 | 0 | OK | OK | ok | 是 |  | C<=0.145; Si[0.12,0.12]; Mn[0.75,0.75]; P<=0.012; S<=0.003; Ti[0.025,0.025] |  | L290M-HZ | L 管线钢-L290级别-L16 L290M-HZ
239 | L290M-HZ1 | V |  |  |  | 0 | 0 | 0 | 0 | 无约束 | 无约束 | ok | 是 |  | C<=0.145; Si[0.12,0.12]; Mn[0.75,0.75]; P<=0.012; S<=0.003; Ti[0.025,0.025] |  | L290M-HZ | L 管线钢-L290级别-L16 L290M-HZ
239 | L290M-HZ1 | Nb |  |  |  | 0 | 0 | 0 | 0 | 无约束 | 无约束 | ok | 是 |  | C<=0.145; Si[0.12,0.12]; Mn[0.75,0.75]; P<=0.012; S<=0.003; Ti[0.025,0.025] |  | L290M-HZ | L 管线钢-L290级别-L16 L290M-HZ
239 | L290M-HZ1 | Ti | 0.02 | 0.025 | 0.025 | 0 | 0.025 | 0.025 | 0 | OK | OK | ok | 是 |  | C<=0.145; Si[0.12,0.12]; Mn[0.75,0.75]; P<=0.012; S<=0.003; Ti[0.025,0.025] |  | L290M-HZ | L 管线钢-L290级别-L16 L290M-HZ
239 | L290M-HZ1 | Als | 0.025 |  |  | 0 | 0.019751 | 0.019751 | 0 | 无约束 | 无约束 | ok | 是 |  | C<=0.145; Si[0.12,0.12]; Mn[0.75,0.75]; P<=0.012; S<=0.003; Ti[0.025,0.025] |  | L290M-HZ | L 管线钢-L290级别-L16 L290M-HZ
239 | L290M-HZ1 | Alt |  |  |  | 0 | 0.019751 | 0.019751 | 0 | 无约束 | 无约束 | ok | 是 |  | C<=0.145; Si[0.12,0.12]; Mn[0.75,0.75]; P<=0.012; S<=0.003; Ti[0.025,0.025] |  | L290M-HZ | L 管线钢-L290级别-L16 L290M-HZ
239 | L290M-HZ1 | Cr |  |  |  | 0 | 0 | 0 | 0 | 无约束 | 无约束 | ok | 是 |  | C<=0.145; Si[0.12,0.12]; Mn[0.75,0.75]; P<=0.012; S<=0.003; Ti[0.025,0.025] |  | L290M-HZ | L 管线钢-L290级别-L16 L290M-HZ
239 | L290M-HZ1 | Ni |  |  |  | 0 | 0 | 0 | 0 | 无约束 | 无约束 | ok | 是 |  | C<=0.145; Si[0.12,0.12]; Mn[0.75,0.75]; P<=0.012; S<=0.003; Ti[0.025,0.025] |  | L290M-HZ | L 管线钢-L290级别-L16 L290M-HZ
239 | L290M-HZ1 | Cu |  |  |  | 0 | 0 | 0 | 0 | 无约束 | 无约束 | ok | 是 |  | C<=0.145; Si[0.12,0.12]; Mn[0.75,0.75]; P<=0.012; S<=0.003; Ti[0.025,0.025] |  | L290M-HZ | L 管线钢-L290级别-L16 L290M-HZ
239 | L290M-HZ1 | Mo |  |  |  | 0 | 0 | 0 | 0 | 无约束 | 无约束 | ok | 是 |  | C<=0.145; Si[0.12,0.12]; Mn[0.75,0.75]; P<=0.012; S<=0.003; Ti[0.025,0.025] |  | L290M-HZ | L 管线钢-L290级别-L16 L290M-HZ
239 | L290M-HZ1 | B |  |  |  | 0 | 0 | 0 | 0 | 无约束 | 无约束 | ok | 是 |  | C<=0.145; Si[0.12,0.12]; Mn[0.75,0.75]; P<=0.012; S<=0.003; Ti[0.025,0.025] |  | L290M-HZ | L 管线钢-L290级别-L16 L290M-HZ
239 | L290M-HZ1 | Sb |  |  |  | 0 | 0 | 0 | 0 | 无约束 | 无约束 | ok | 是 |  | C<=0.145; Si[0.12,0.12]; Mn[0.75,0.75]; P<=0.012; S<=0.003; Ti[0.025,0.025] |  | L290M-HZ | L 管线钢-L290级别-L16 L290M-HZ
240 | L290M-HZ2 | C | 0.15 |  | 0.145 | 0.0705 | 0.099141 | 0.099141 | 0 | OK | OK | ok | 是 |  | C<=0.145; Si[0.12,0.12]; Mn[0.85,0.85]; P<=0.012; S<=0.003; Nb[0.01,0.01]; Ti[0.025,0.025] |  | L290M-HZ | L 管线钢-L290级别-L16 L290M-HZ
240 | L290M-HZ2 | Si | 0.12 | 0.12 | 0.12 | 0 | 0.12 | 0.12 | 0 | OK | OK | ok | 是 |  | C<=0.145; Si[0.12,0.12]; Mn[0.85,0.85]; P<=0.012; S<=0.003; Nb[0.01,0.01]; Ti[0.025,0.025] |  | L290M-HZ | L 管线钢-L290级别-L16 L290M-HZ
240 | L290M-HZ2 | Mn | 0.85 | 0.85 | 0.85 | 0.116 | 0.85 | 0.85 | 0 | OK | OK | ok | 是 |  | C<=0.145; Si[0.12,0.12]; Mn[0.85,0.85]; P<=0.012; S<=0.003; Nb[0.01,0.01]; Ti[0.025,0.025] |  | L290M-HZ | L 管线钢-L290级别-L16 L290M-HZ
240 | L290M-HZ2 | P | 0.012 |  | 0.012 | 0 | 0 | 0 | 0 | OK | OK | ok | 是 |  | C<=0.145; Si[0.12,0.12]; Mn[0.85,0.85]; P<=0.012; S<=0.003; Nb[0.01,0.01]; Ti[0.025,0.025] |  | L290M-HZ | L 管线钢-L290级别-L16 L290M-HZ
240 | L290M-HZ2 | S | 0.003 |  | 0.003 | 0 | 0 | 0 | 0 | OK | OK | ok | 是 |  | C<=0.145; Si[0.12,0.12]; Mn[0.85,0.85]; P<=0.012; S<=0.003; Nb[0.01,0.01]; Ti[0.025,0.025] |  | L290M-HZ | L 管线钢-L290级别-L16 L290M-HZ
240 | L290M-HZ2 | V |  |  |  | 0 | 0 | 0 | 0 | 无约束 | 无约束 | ok | 是 |  | C<=0.145; Si[0.12,0.12]; Mn[0.85,0.85]; P<=0.012; S<=0.003; Nb[0.01,0.01]; Ti[0.025,0.025] |  | L290M-HZ | L 管线钢-L290级别-L16 L290M-HZ
240 | L290M-HZ2 | Nb | 0.01 | 0.01 | 0.01 | 0 | 0.01 | 0.01 | 0 | OK | OK | ok | 是 |  | C<=0.145; Si[0.12,0.12]; Mn[0.85,0.85]; P<=0.012; S<=0.003; Nb[0.01,0.01]; Ti[0.025,0.025] |  | L290M-HZ | L 管线钢-L290级别-L16 L290M-HZ
240 | L290M-HZ2 | Ti | 0.02 | 0.025 | 0.025 | 0 | 0.025 | 0.025 | 0 | OK | OK | ok | 是 |  | C<=0.145; Si[0.12,0.12]; Mn[0.85,0.85]; P<=0.012; S<=0.003; Nb[0.01,0.01]; Ti[0.025,0.025] |  | L290M-HZ | L 管线钢-L290级别-L16 L290M-HZ
240 | L290M-HZ2 | Als | 0.025 |  |  | 0 | 0.019751 | 0.019751 | 0 | 无约束 | 无约束 | ok | 是 |  | C<=0.145; Si[0.12,0.12]; Mn[0.85,0.85]; P<=0.012; S<=0.003; Nb[0.01,0.01]; Ti[0.025,0.025] |  | L290M-HZ | L 管线钢-L290级别-L16 L290M-HZ
240 | L290M-HZ2 | Alt |  |  |  | 0 | 0.019751 | 0.019751 | 0 | 无约束 | 无约束 | ok | 是 |  | C<=0.145; Si[0.12,0.12]; Mn[0.85,0.85]; P<=0.012; S<=0.003; Nb[0.01,0.01]; Ti[0.025,0.025] |  | L290M-HZ | L 管线钢-L290级别-L16 L290M-HZ
240 | L290M-HZ2 | Cr |  |  |  | 0 | 0 | 0 | 0 | 无约束 | 无约束 | ok | 是 |  | C<=0.145; Si[0.12,0.12]; Mn[0.85,0.85]; P<=0.012; S<=0.003; Nb[0.01,0.01]; Ti[0.025,0.025] |  | L290M-HZ | L 管线钢-L290级别-L16 L290M-HZ
240 | L290M-HZ2 | Ni |  |  |  | 0 | 0 | 0 | 0 | 无约束 | 无约束 | ok | 是 |  | C<=0.145; Si[0.12,0.12]; Mn[0.85,0.85]; P<=0.012; S<=0.003; Nb[0.01,0.01]; Ti[0.025,0.025] |  | L290M-HZ | L 管线钢-L290级别-L16 L290M-HZ
240 | L290M-HZ2 | Cu |  |  |  | 0 | 0 | 0 | 0 | 无约束 | 无约束 | ok | 是 |  | C<=0.145; Si[0.12,0.12]; Mn[0.85,0.85]; P<=0.012; S<=0.003; Nb[0.01,0.01]; Ti[0.025,0.025] |  | L290M-HZ | L 管线钢-L290级别-L16 L290M-HZ
240 | L290M-HZ2 | Mo |  |  |  | 0 | 0 | 0 | 0 | 无约束 | 无约束 | ok | 是 |  | C<=0.145; Si[0.12,0.12]; Mn[0.85,0.85]; P<=0.012; S<=0.003; Nb[0.01,0.01]; Ti[0.025,0.025] |  | L290M-HZ | L 管线钢-L290级别-L16 L290M-HZ
240 | L290M-HZ2 | B |  |  |  | 0 | 0 | 0 | 0 | 无约束 | 无约束 | ok | 是 |  | C<=0.145; Si[0.12,0.12]; Mn[0.85,0.85]; P<=0.012; S<=0.003; Nb[0.01,0.01]; Ti[0.025,0.025] |  | L290M-HZ | L 管线钢-L290级别-L16 L290M-HZ
240 | L290M-HZ2 | Sb |  |  |  | 0 | 0 | 0 | 0 | 无约束 | 无约束 | ok | 是 |  | C<=0.145; Si[0.12,0.12]; Mn[0.85,0.85]; P<=0.012; S<=0.003; Nb[0.01,0.01]; Ti[0.025,0.025] |  | L290M-HZ | L 管线钢-L290级别-L16 L290M-HZ
241 | L360 | C | 0.07 |  | 0.065 | 0.04223 | 0.062315 | 0.065 | 0.002685 | OK | OK | ok | 是 |  | C<=0.065; Si[0.2,0.2]; Mn[1.25,1.25]; P<=0.015; S<=0.005; Nb[0.03,0.03]; Ti[0.03,0.03] | 233 | L360 | L 管线钢-L360级别-L01 L360
241 | L360 | Si | 0.2 | 0.2 | 0.2 | 0 | 0.2 | 0.2 | 0 | OK | OK | ok | 是 |  | C<=0.065; Si[0.2,0.2]; Mn[1.25,1.25]; P<=0.015; S<=0.005; Nb[0.03,0.03]; Ti[0.03,0.03] | 233 | L360 | L 管线钢-L360级别-L01 L360
241 | L360 | Mn | 1.25 | 1.25 | 1.25 | 0.104893 | 1.25 | 1.25 | 0 | OK | OK | ok | 是 |  | C<=0.065; Si[0.2,0.2]; Mn[1.25,1.25]; P<=0.015; S<=0.005; Nb[0.03,0.03]; Ti[0.03,0.03] | 233 | L360 | L 管线钢-L360级别-L01 L360
241 | L360 | P | 0.015 |  | 0.015 | 0 | 0 | 0 | 0 | OK | OK | ok | 是 |  | C<=0.065; Si[0.2,0.2]; Mn[1.25,1.25]; P<=0.015; S<=0.005; Nb[0.03,0.03]; Ti[0.03,0.03] | 233 | L360 | L 管线钢-L360级别-L01 L360
241 | L360 | S | 0.005 |  | 0.005 | 0 | 0 | 0 | 0 | OK | OK | ok | 是 |  | C<=0.065; Si[0.2,0.2]; Mn[1.25,1.25]; P<=0.015; S<=0.005; Nb[0.03,0.03]; Ti[0.03,0.03] | 233 | L360 | L 管线钢-L360级别-L01 L360
241 | L360 | V |  |  |  | 0 | 0 | 0 | 0 | 无约束 | 无约束 | ok | 是 |  | C<=0.065; Si[0.2,0.2]; Mn[1.25,1.25]; P<=0.015; S<=0.005; Nb[0.03,0.03]; Ti[0.03,0.03] | 233 | L360 | L 管线钢-L360级别-L01 L360
241 | L360 | Nb | 0.03 | 0.03 | 0.03 | 0 | 0.03 | 0.03 | 0 | OK | OK | ok | 是 |  | C<=0.065; Si[0.2,0.2]; Mn[1.25,1.25]; P<=0.015; S<=0.005; Nb[0.03,0.03]; Ti[0.03,0.03] | 233 | L360 | L 管线钢-L360级别-L01 L360
241 | L360 | Ti | 0.025 | 0.03 | 0.03 | 0 | 0.03 | 0.03 | 0 | OK | OK | ok | 是 |  | C<=0.065; Si[0.2,0.2]; Mn[1.25,1.25]; P<=0.015; S<=0.005; Nb[0.03,0.03]; Ti[0.03,0.03] | 233 | L360 | L 管线钢-L360级别-L01 L360
241 | L360 | Als | 0.02 |  |  | 0 | 0.0297 | 0.0297 | 0 | 无约束 | 无约束 | ok | 是 |  | C<=0.065; Si[0.2,0.2]; Mn[1.25,1.25]; P<=0.015; S<=0.005; Nb[0.03,0.03]; Ti[0.03,0.03] | 233 | L360 | L 管线钢-L360级别-L01 L360
241 | L360 | Alt |  |  |  | 0 | 0.0297 | 0.0297 | 0 | 无约束 | 无约束 | ok | 是 |  | C<=0.065; Si[0.2,0.2]; Mn[1.25,1.25]; P<=0.015; S<=0.005; Nb[0.03,0.03]; Ti[0.03,0.03] | 233 | L360 | L 管线钢-L360级别-L01 L360
241 | L360 | Cr |  |  |  | 0 | 0 | 0 | 0 | 无约束 | 无约束 | ok | 是 |  | C<=0.065; Si[0.2,0.2]; Mn[1.25,1.25]; P<=0.015; S<=0.005; Nb[0.03,0.03]; Ti[0.03,0.03] | 233 | L360 | L 管线钢-L360级别-L01 L360
241 | L360 | Ni |  |  |  | 0 | 0 | 0 | 0 | 无约束 | 无约束 | ok | 是 |  | C<=0.065; Si[0.2,0.2]; Mn[1.25,1.25]; P<=0.015; S<=0.005; Nb[0.03,0.03]; Ti[0.03,0.03] | 233 | L360 | L 管线钢-L360级别-L01 L360
241 | L360 | Cu |  |  |  | 0 | 0 | 0 | 0 | 无约束 | 无约束 | ok | 是 |  | C<=0.065; Si[0.2,0.2]; Mn[1.25,1.25]; P<=0.015; S<=0.005; Nb[0.03,0.03]; Ti[0.03,0.03] | 233 | L360 | L 管线钢-L360级别-L01 L360
241 | L360 | Mo |  |  |  | 0 | 0 | 0 | 0 | 无约束 | 无约束 | ok | 是 |  | C<=0.065; Si[0.2,0.2]; Mn[1.25,1.25]; P<=0.015; S<=0.005; Nb[0.03,0.03]; Ti[0.03,0.03] | 233 | L360 | L 管线钢-L360级别-L01 L360
241 | L360 | B |  |  |  | 0 | 0 | 0 | 0 | 无约束 | 无约束 | ok | 是 |  | C<=0.065; Si[0.2,0.2]; Mn[1.25,1.25]; P<=0.015; S<=0.005; Nb[0.03,0.03]; Ti[0.03,0.03] | 233 | L360 | L 管线钢-L360级别-L01 L360
241 | L360 | Sb |  |  |  | 0 | 0 | 0 | 0 | 无约束 | 无约束 | ok | 是 |  | C<=0.065; Si[0.2,0.2]; Mn[1.25,1.25]; P<=0.015; S<=0.005; Nb[0.03,0.03]; Ti[0.03,0.03] | 233 | L360 | L 管线钢-L360级别-L01 L360
242 | L360M | C | 0.07 |  | 0.065 | 0.04223 | 0.062315 | 0.065 | 0.002685 | OK | OK | ok | 是 |  | C<=0.065; Si[0.2,0.2]; Mn[1.25,1.25]; P<=0.012; S<=0.003; Nb[0.03,0.03]; Ti[0.03,0.03] | 234 | L360M | L 管线钢-L360级别-L15 L360M
242 | L360M | Si | 0.2 | 0.2 | 0.2 | 0 | 0.2 | 0.2 | 0 | OK | OK | ok | 是 |  | C<=0.065; Si[0.2,0.2]; Mn[1.25,1.25]; P<=0.012; S<=0.003; Nb[0.03,0.03]; Ti[0.03,0.03] | 234 | L360M | L 管线钢-L360级别-L15 L360M
242 | L360M | Mn | 1.25 | 1.25 | 1.25 | 0.104893 | 1.25 | 1.25 | 0 | OK | OK | ok | 是 |  | C<=0.065; Si[0.2,0.2]; Mn[1.25,1.25]; P<=0.012; S<=0.003; Nb[0.03,0.03]; Ti[0.03,0.03] | 234 | L360M | L 管线钢-L360级别-L15 L360M
242 | L360M | P | 0.012 |  | 0.012 | 0 | 0 | 0 | 0 | OK | OK | ok | 是 |  | C<=0.065; Si[0.2,0.2]; Mn[1.25,1.25]; P<=0.012; S<=0.003; Nb[0.03,0.03]; Ti[0.03,0.03] | 234 | L360M | L 管线钢-L360级别-L15 L360M
242 | L360M | S | 0.003 |  | 0.003 | 0 | 0 | 0 | 0 | OK | OK | ok | 是 |  | C<=0.065; Si[0.2,0.2]; Mn[1.25,1.25]; P<=0.012; S<=0.003; Nb[0.03,0.03]; Ti[0.03,0.03] | 234 | L360M | L 管线钢-L360级别-L15 L360M
242 | L360M | V |  |  |  | 0 | 0 | 0 | 0 | 无约束 | 无约束 | ok | 是 |  | C<=0.065; Si[0.2,0.2]; Mn[1.25,1.25]; P<=0.012; S<=0.003; Nb[0.03,0.03]; Ti[0.03,0.03] | 234 | L360M | L 管线钢-L360级别-L15 L360M
242 | L360M | Nb | 0.03 | 0.03 | 0.03 | 0 | 0.03 | 0.03 | 0 | OK | OK | ok | 是 |  | C<=0.065; Si[0.2,0.2]; Mn[1.25,1.25]; P<=0.012; S<=0.003; Nb[0.03,0.03]; Ti[0.03,0.03] | 234 | L360M | L 管线钢-L360级别-L15 L360M
242 | L360M | Ti | 0.025 | 0.03 | 0.03 | 0 | 0.03 | 0.03 | 0 | OK | OK | ok | 是 |  | C<=0.065; Si[0.2,0.2]; Mn[1.25,1.25]; P<=0.012; S<=0.003; Nb[0.03,0.03]; Ti[0.03,0.03] | 234 | L360M | L 管线钢-L360级别-L15 L360M
242 | L360M | Als | 0.02 |  |  | 0 | 0.0297 | 0.0297 | 0 | 无约束 | 无约束 | ok | 是 |  | C<=0.065; Si[0.2,0.2]; Mn[1.25,1.25]; P<=0.012; S<=0.003; Nb[0.03,0.03]; Ti[0.03,0.03] | 234 | L360M | L 管线钢-L360级别-L15 L360M
242 | L360M | Alt |  |  |  | 0 | 0.0297 | 0.0297 | 0 | 无约束 | 无约束 | ok | 是 |  | C<=0.065; Si[0.2,0.2]; Mn[1.25,1.25]; P<=0.012; S<=0.003; Nb[0.03,0.03]; Ti[0.03,0.03] | 234 | L360M | L 管线钢-L360级别-L15 L360M
242 | L360M | Cr | 0 |  |  | 0 | 0 | 0 | 0 | 无约束 | 无约束 | ok | 是 |  | C<=0.065; Si[0.2,0.2]; Mn[1.25,1.25]; P<=0.012; S<=0.003; Nb[0.03,0.03]; Ti[0.03,0.03] | 234 | L360M | L 管线钢-L360级别-L15 L360M
242 | L360M | Ni | 0 |  |  | 0 | 0 | 0 | 0 | 无约束 | 无约束 | ok | 是 |  | C<=0.065; Si[0.2,0.2]; Mn[1.25,1.25]; P<=0.012; S<=0.003; Nb[0.03,0.03]; Ti[0.03,0.03] | 234 | L360M | L 管线钢-L360级别-L15 L360M
242 | L360M | Cu | 0 |  |  | 0 | 0 | 0 | 0 | 无约束 | 无约束 | ok | 是 |  | C<=0.065; Si[0.2,0.2]; Mn[1.25,1.25]; P<=0.012; S<=0.003; Nb[0.03,0.03]; Ti[0.03,0.03] | 234 | L360M | L 管线钢-L360级别-L15 L360M
242 | L360M | Mo |  |  |  | 0 | 0 | 0 | 0 | 无约束 | 无约束 | ok | 是 |  | C<=0.065; Si[0.2,0.2]; Mn[1.25,1.25]; P<=0.012; S<=0.003; Nb[0.03,0.03]; Ti[0.03,0.03] | 234 | L360M | L 管线钢-L360级别-L15 L360M
242 | L360M | B | 0 |  |  | 0 | 0 | 0 | 0 | 无约束 | 无约束 | ok | 是 |  | C<=0.065; Si[0.2,0.2]; Mn[1.25,1.25]; P<=0.012; S<=0.003; Nb[0.03,0.03]; Ti[0.03,0.03] | 234 | L360M | L 管线钢-L360级别-L15 L360M
242 | L360M | Sb |  |  |  | 0 | 0 | 0 | 0 | 无约束 | 无约束 | ok | 是 |  | C<=0.065; Si[0.2,0.2]; Mn[1.25,1.25]; P<=0.012; S<=0.003; Nb[0.03,0.03]; Ti[0.03,0.03] | 234 | L360M | L 管线钢-L360级别-L15 L360M
243 | L485-1 | C | 0.08 |  | 0.075 | 0.038 | 0.067731 | 0.075 | 0.007269 | OK | OK | ok | 是 |  | C<=0.075; Si[0.23,0.23]; Mn[1.4,1.4]; P<=0.015; S<=0.005; Nb[0.025,0.025]; Ti[0.05,0.05] | 235 | L485 | L 管线钢-L485级别-L08 L485
243 | L485-1 | Si | 0.23 | 0.23 | 0.23 | 0 | 0.23 | 0.23 | 0 | OK | OK | ok | 是 |  | C<=0.075; Si[0.23,0.23]; Mn[1.4,1.4]; P<=0.015; S<=0.005; Nb[0.025,0.025]; Ti[0.05,0.05] | 235 | L485 | L 管线钢-L485级别-L08 L485
243 | L485-1 | Mn | 1.4 | 1.4 | 1.4 | 0.0935 | 1.4 | 1.4 | 0 | OK | OK | ok | 是 |  | C<=0.075; Si[0.23,0.23]; Mn[1.4,1.4]; P<=0.015; S<=0.005; Nb[0.025,0.025]; Ti[0.05,0.05] | 235 | L485 | L 管线钢-L485级别-L08 L485
243 | L485-1 | P | 0.015 |  | 0.015 | 0 | 0 | 0 | 0 | OK | OK | ok | 是 |  | C<=0.075; Si[0.23,0.23]; Mn[1.4,1.4]; P<=0.015; S<=0.005; Nb[0.025,0.025]; Ti[0.05,0.05] | 235 | L485 | L 管线钢-L485级别-L08 L485
243 | L485-1 | S | 0.005 |  | 0.005 | 0 | 0 | 0 | 0 | OK | OK | ok | 是 |  | C<=0.075; Si[0.23,0.23]; Mn[1.4,1.4]; P<=0.015; S<=0.005; Nb[0.025,0.025]; Ti[0.05,0.05] | 235 | L485 | L 管线钢-L485级别-L08 L485
243 | L485-1 | V |  |  |  | 0 | 0 | 0 | 0 | 无约束 | 无约束 | ok | 是 |  | C<=0.075; Si[0.23,0.23]; Mn[1.4,1.4]; P<=0.015; S<=0.005; Nb[0.025,0.025]; Ti[0.05,0.05] | 235 | L485 | L 管线钢-L485级别-L08 L485
243 | L485-1 | Nb | 0.025 | 0.025 | 0.025 | 0 | 0.025 | 0.025 | 0 | OK | OK | ok | 是 |  | C<=0.075; Si[0.23,0.23]; Mn[1.4,1.4]; P<=0.015; S<=0.005; Nb[0.025,0.025]; Ti[0.05,0.05] | 235 | L485 | L 管线钢-L485级别-L08 L485
243 | L485-1 | Ti | 0.045 | 0.05 | 0.05 | 0 | 0.05 | 0.05 | 0 | OK | OK | ok | 是 |  | C<=0.075; Si[0.23,0.23]; Mn[1.4,1.4]; P<=0.015; S<=0.005; Nb[0.025,0.025]; Ti[0.05,0.05] | 235 | L485 | L 管线钢-L485级别-L08 L485
243 | L485-1 | Als | 0.025 |  |  | 0 | 0.0297 | 0.0297 | 0 | 无约束 | 无约束 | ok | 是 |  | C<=0.075; Si[0.23,0.23]; Mn[1.4,1.4]; P<=0.015; S<=0.005; Nb[0.025,0.025]; Ti[0.05,0.05] | 235 | L485 | L 管线钢-L485级别-L08 L485
243 | L485-1 | Alt |  |  |  | 0 | 0.0297 | 0.0297 | 0 | 无约束 | 无约束 | ok | 是 |  | C<=0.075; Si[0.23,0.23]; Mn[1.4,1.4]; P<=0.015; S<=0.005; Nb[0.025,0.025]; Ti[0.05,0.05] | 235 | L485 | L 管线钢-L485级别-L08 L485
243 | L485-1 | Cr |  |  |  | 0 | 0 | 0 | 0 | 无约束 | 无约束 | ok | 是 |  | C<=0.075; Si[0.23,0.23]; Mn[1.4,1.4]; P<=0.015; S<=0.005; Nb[0.025,0.025]; Ti[0.05,0.05] | 235 | L485 | L 管线钢-L485级别-L08 L485
243 | L485-1 | Ni |  |  |  | 0 | 0 | 0 | 0 | 无约束 | 无约束 | ok | 是 |  | C<=0.075; Si[0.23,0.23]; Mn[1.4,1.4]; P<=0.015; S<=0.005; Nb[0.025,0.025]; Ti[0.05,0.05] | 235 | L485 | L 管线钢-L485级别-L08 L485
243 | L485-1 | Cu |  |  |  | 0 | 0 | 0 | 0 | 无约束 | 无约束 | ok | 是 |  | C<=0.075; Si[0.23,0.23]; Mn[1.4,1.4]; P<=0.015; S<=0.005; Nb[0.025,0.025]; Ti[0.05,0.05] | 235 | L485 | L 管线钢-L485级别-L08 L485
243 | L485-1 | Mo |  |  |  | 0 | 0 | 0 | 0 | 无约束 | 无约束 | ok | 是 |  | C<=0.075; Si[0.23,0.23]; Mn[1.4,1.4]; P<=0.015; S<=0.005; Nb[0.025,0.025]; Ti[0.05,0.05] | 235 | L485 | L 管线钢-L485级别-L08 L485
243 | L485-1 | B |  |  |  | 0 | 0 | 0 | 0 | 无约束 | 无约束 | ok | 是 |  | C<=0.075; Si[0.23,0.23]; Mn[1.4,1.4]; P<=0.015; S<=0.005; Nb[0.025,0.025]; Ti[0.05,0.05] | 235 | L485 | L 管线钢-L485级别-L08 L485
243 | L485-1 | Sb |  |  |  | 0 | 0 | 0 | 0 | 无约束 | 无约束 | ok | 是 |  | C<=0.075; Si[0.23,0.23]; Mn[1.4,1.4]; P<=0.015; S<=0.005; Nb[0.025,0.025]; Ti[0.05,0.05] | 235 | L485 | L 管线钢-L485级别-L08 L485
244 | L485-2 | C | 0.08 |  | 0.075 | 0.038 | 0.069485 | 0.075 | 0.005515 | OK | OK | ok | 是 |  | C<=0.075; Si[0.23,0.23]; Mn[1.5,1.5]; P<=0.015; S<=0.005; Nb[0.025,0.025]; Ti[0.06,0.06] | 236 | L485 | L 管线钢-L485级别-L08 L485
244 | L485-2 | Si | 0.23 | 0.23 | 0.23 | 0 | 0.23 | 0.23 | 0 | OK | OK | ok | 是 |  | C<=0.075; Si[0.23,0.23]; Mn[1.5,1.5]; P<=0.015; S<=0.005; Nb[0.025,0.025]; Ti[0.06,0.06] | 236 | L485 | L 管线钢-L485级别-L08 L485
244 | L485-2 | Mn | 1.5 | 1.5 | 1.5 | 0.0935 | 1.5 | 1.5 | 0 | OK | OK | ok | 是 |  | C<=0.075; Si[0.23,0.23]; Mn[1.5,1.5]; P<=0.015; S<=0.005; Nb[0.025,0.025]; Ti[0.06,0.06] | 236 | L485 | L 管线钢-L485级别-L08 L485
244 | L485-2 | P | 0.015 |  | 0.015 | 0 | 0 | 0 | 0 | OK | OK | ok | 是 |  | C<=0.075; Si[0.23,0.23]; Mn[1.5,1.5]; P<=0.015; S<=0.005; Nb[0.025,0.025]; Ti[0.06,0.06] | 236 | L485 | L 管线钢-L485级别-L08 L485
244 | L485-2 | S | 0.005 |  | 0.005 | 0 | 0 | 0 | 0 | OK | OK | ok | 是 |  | C<=0.075; Si[0.23,0.23]; Mn[1.5,1.5]; P<=0.015; S<=0.005; Nb[0.025,0.025]; Ti[0.06,0.06] | 236 | L485 | L 管线钢-L485级别-L08 L485
244 | L485-2 | V |  |  |  | 0 | 0 | 0 | 0 | 无约束 | 无约束 | ok | 是 |  | C<=0.075; Si[0.23,0.23]; Mn[1.5,1.5]; P<=0.015; S<=0.005; Nb[0.025,0.025]; Ti[0.06,0.06] | 236 | L485 | L 管线钢-L485级别-L08 L485
244 | L485-2 | Nb | 0.025 | 0.025 | 0.025 | 0 | 0.025 | 0.025 | 0 | OK | OK | ok | 是 |  | C<=0.075; Si[0.23,0.23]; Mn[1.5,1.5]; P<=0.015; S<=0.005; Nb[0.025,0.025]; Ti[0.06,0.06] | 236 | L485 | L 管线钢-L485级别-L08 L485
244 | L485-2 | Ti | 0.055 | 0.06 | 0.06 | 0 | 0.06 | 0.06 | 0 | OK | OK | ok | 是 |  | C<=0.075; Si[0.23,0.23]; Mn[1.5,1.5]; P<=0.015; S<=0.005; Nb[0.025,0.025]; Ti[0.06,0.06] | 236 | L485 | L 管线钢-L485级别-L08 L485
244 | L485-2 | Als | 0.025 |  |  | 0 | 0.0297 | 0.0297 | 0 | 无约束 | 无约束 | ok | 是 |  | C<=0.075; Si[0.23,0.23]; Mn[1.5,1.5]; P<=0.015; S<=0.005; Nb[0.025,0.025]; Ti[0.06,0.06] | 236 | L485 | L 管线钢-L485级别-L08 L485
244 | L485-2 | Alt |  |  |  | 0 | 0.0297 | 0.0297 | 0 | 无约束 | 无约束 | ok | 是 |  | C<=0.075; Si[0.23,0.23]; Mn[1.5,1.5]; P<=0.015; S<=0.005; Nb[0.025,0.025]; Ti[0.06,0.06] | 236 | L485 | L 管线钢-L485级别-L08 L485
244 | L485-2 | Cr |  |  |  | 0 | 0 | 0 | 0 | 无约束 | 无约束 | ok | 是 |  | C<=0.075; Si[0.23,0.23]; Mn[1.5,1.5]; P<=0.015; S<=0.005; Nb[0.025,0.025]; Ti[0.06,0.06] | 236 | L485 | L 管线钢-L485级别-L08 L485
244 | L485-2 | Ni |  |  |  | 0 | 0 | 0 | 0 | 无约束 | 无约束 | ok | 是 |  | C<=0.075; Si[0.23,0.23]; Mn[1.5,1.5]; P<=0.015; S<=0.005; Nb[0.025,0.025]; Ti[0.06,0.06] | 236 | L485 | L 管线钢-L485级别-L08 L485
244 | L485-2 | Cu |  |  |  | 0 | 0 | 0 | 0 | 无约束 | 无约束 | ok | 是 |  | C<=0.075; Si[0.23,0.23]; Mn[1.5,1.5]; P<=0.015; S<=0.005; Nb[0.025,0.025]; Ti[0.06,0.06] | 236 | L485 | L 管线钢-L485级别-L08 L485
244 | L485-2 | Mo |  |  |  | 0 | 0 | 0 | 0 | 无约束 | 无约束 | ok | 是 |  | C<=0.075; Si[0.23,0.23]; Mn[1.5,1.5]; P<=0.015; S<=0.005; Nb[0.025,0.025]; Ti[0.06,0.06] | 236 | L485 | L 管线钢-L485级别-L08 L485
244 | L485-2 | B |  |  |  | 0 | 0 | 0 | 0 | 无约束 | 无约束 | ok | 是 |  | C<=0.075; Si[0.23,0.23]; Mn[1.5,1.5]; P<=0.015; S<=0.005; Nb[0.025,0.025]; Ti[0.06,0.06] | 236 | L485 | L 管线钢-L485级别-L08 L485
244 | L485-2 | Sb |  |  |  | 0 | 0 | 0 | 0 | 无约束 | 无约束 | ok | 是 |  | C<=0.075; Si[0.23,0.23]; Mn[1.5,1.5]; P<=0.015; S<=0.005; Nb[0.025,0.025]; Ti[0.06,0.06] | 236 | L485 | L 管线钢-L485级别-L08 L485
245 | X42-1 | C | 0.15 |  | 0.145 | 0.0705 | 0.085752 | 0.085752 | 0 | OK | OK | ok | 是 |  | C<=0.145; Si[0.15,0.15]; Mn[0.75,0.75]; P<=0.015; S<=0.005; Ti[0.03,0.03] | 237 | X42 | L 管线钢-API-L09 X42
245 | X42-1 | Si | 0.15 | 0.15 | 0.15 | 0 | 0.15 | 0.15 | 0 | OK | OK | ok | 是 |  | C<=0.145; Si[0.15,0.15]; Mn[0.75,0.75]; P<=0.015; S<=0.005; Ti[0.03,0.03] | 237 | X42 | L 管线钢-API-L09 X42
245 | X42-1 | Mn | 0.75 | 0.75 | 0.75 | 0.116 | 0.75 | 0.75 | 0 | OK | OK | ok | 是 |  | C<=0.145; Si[0.15,0.15]; Mn[0.75,0.75]; P<=0.015; S<=0.005; Ti[0.03,0.03] | 237 | X42 | L 管线钢-API-L09 X42
245 | X42-1 | P | 0.015 |  | 0.015 | 0 | 0 | 0 | 0 | OK | OK | ok | 是 |  | C<=0.145; Si[0.15,0.15]; Mn[0.75,0.75]; P<=0.015; S<=0.005; Ti[0.03,0.03] | 237 | X42 | L 管线钢-API-L09 X42
245 | X42-1 | S | 0.005 |  | 0.005 | 0 | 0 | 0 | 0 | OK | OK | ok | 是 |  | C<=0.145; Si[0.15,0.15]; Mn[0.75,0.75]; P<=0.015; S<=0.005; Ti[0.03,0.03] | 237 | X42 | L 管线钢-API-L09 X42
245 | X42-1 | V |  |  |  | 0 | 0 | 0 | 0 | 无约束 | 无约束 | ok | 是 |  | C<=0.145; Si[0.15,0.15]; Mn[0.75,0.75]; P<=0.015; S<=0.005; Ti[0.03,0.03] | 237 | X42 | L 管线钢-API-L09 X42
245 | X42-1 | Nb |  |  |  | 0 | 0 | 0 | 0 | 无约束 | 无约束 | ok | 是 |  | C<=0.145; Si[0.15,0.15]; Mn[0.75,0.75]; P<=0.015; S<=0.005; Ti[0.03,0.03] | 237 | X42 | L 管线钢-API-L09 X42
245 | X42-1 | Ti | 0.025 | 0.03 | 0.03 | 0 | 0.03 | 0.03 | 0 | OK | OK | ok | 是 |  | C<=0.145; Si[0.15,0.15]; Mn[0.75,0.75]; P<=0.015; S<=0.005; Ti[0.03,0.03] | 237 | X42 | L 管线钢-API-L09 X42
245 | X42-1 | Als | 0.025 |  |  | 0 | 0.02079 | 0.02079 | 0 | 无约束 | 无约束 | ok | 是 |  | C<=0.145; Si[0.15,0.15]; Mn[0.75,0.75]; P<=0.015; S<=0.005; Ti[0.03,0.03] | 237 | X42 | L 管线钢-API-L09 X42
245 | X42-1 | Alt |  |  |  | 0 | 0.02079 | 0.02079 | 0 | 无约束 | 无约束 | ok | 是 |  | C<=0.145; Si[0.15,0.15]; Mn[0.75,0.75]; P<=0.015; S<=0.005; Ti[0.03,0.03] | 237 | X42 | L 管线钢-API-L09 X42
245 | X42-1 | Cr |  |  |  | 0 | 0 | 0 | 0 | 无约束 | 无约束 | ok | 是 |  | C<=0.145; Si[0.15,0.15]; Mn[0.75,0.75]; P<=0.015; S<=0.005; Ti[0.03,0.03] | 237 | X42 | L 管线钢-API-L09 X42
245 | X42-1 | Ni |  |  |  | 0 | 0 | 0 | 0 | 无约束 | 无约束 | ok | 是 |  | C<=0.145; Si[0.15,0.15]; Mn[0.75,0.75]; P<=0.015; S<=0.005; Ti[0.03,0.03] | 237 | X42 | L 管线钢-API-L09 X42
245 | X42-1 | Cu |  |  |  | 0 | 0 | 0 | 0 | 无约束 | 无约束 | ok | 是 |  | C<=0.145; Si[0.15,0.15]; Mn[0.75,0.75]; P<=0.015; S<=0.005; Ti[0.03,0.03] | 237 | X42 | L 管线钢-API-L09 X42
245 | X42-1 | Mo |  |  |  | 0 | 0 | 0 | 0 | 无约束 | 无约束 | ok | 是 |  | C<=0.145; Si[0.15,0.15]; Mn[0.75,0.75]; P<=0.015; S<=0.005; Ti[0.03,0.03] | 237 | X42 | L 管线钢-API-L09 X42
245 | X42-1 | B |  |  |  | 0 | 0 | 0 | 0 | 无约束 | 无约束 | ok | 是 |  | C<=0.145; Si[0.15,0.15]; Mn[0.75,0.75]; P<=0.015; S<=0.005; Ti[0.03,0.03] | 237 | X42 | L 管线钢-API-L09 X42
245 | X42-1 | Sb |  |  |  | 0 | 0 | 0 | 0 | 无约束 | 无约束 | ok | 是 |  | C<=0.145; Si[0.15,0.15]; Mn[0.75,0.75]; P<=0.015; S<=0.005; Ti[0.03,0.03] | 237 | X42 | L 管线钢-API-L09 X42
246 | X42-2 | C | 0.15 |  | 0.145 | 0.0705 | 0.091188 | 0.091188 | 0 | OK | OK | ok | 是 |  | C<=0.145; Si[0.15,0.15]; Mn[0.85,0.85]; P<=0.015; S<=0.005; Nb[0.008,0.008]; Ti[0.03,0.03] | 238 | X42 | L 管线钢-API-L09 X42
246 | X42-2 | Si | 0.15 | 0.15 | 0.15 | 0 | 0.15 | 0.15 | 0 | OK | OK | ok | 是 |  | C<=0.145; Si[0.15,0.15]; Mn[0.85,0.85]; P<=0.015; S<=0.005; Nb[0.008,0.008]; Ti[0.03,0.03] | 238 | X42 | L 管线钢-API-L09 X42
246 | X42-2 | Mn | 0.85 | 0.85 | 0.85 | 0.116 | 0.85 | 0.85 | 0 | OK | OK | ok | 是 |  | C<=0.145; Si[0.15,0.15]; Mn[0.85,0.85]; P<=0.015; S<=0.005; Nb[0.008,0.008]; Ti[0.03,0.03] | 238 | X42 | L 管线钢-API-L09 X42
246 | X42-2 | P | 0.015 |  | 0.015 | 0 | 0 | 0 | 0 | OK | OK | ok | 是 |  | C<=0.145; Si[0.15,0.15]; Mn[0.85,0.85]; P<=0.015; S<=0.005; Nb[0.008,0.008]; Ti[0.03,0.03] | 238 | X42 | L 管线钢-API-L09 X42
246 | X42-2 | S | 0.005 |  | 0.005 | 0 | 0 | 0 | 0 | OK | OK | ok | 是 |  | C<=0.145; Si[0.15,0.15]; Mn[0.85,0.85]; P<=0.015; S<=0.005; Nb[0.008,0.008]; Ti[0.03,0.03] | 238 | X42 | L 管线钢-API-L09 X42
246 | X42-2 | V |  |  |  | 0 | 0 | 0 | 0 | 无约束 | 无约束 | ok | 是 |  | C<=0.145; Si[0.15,0.15]; Mn[0.85,0.85]; P<=0.015; S<=0.005; Nb[0.008,0.008]; Ti[0.03,0.03] | 238 | X42 | L 管线钢-API-L09 X42
246 | X42-2 | Nb | 0.008 | 0.008 | 0.008 | 0 | 0.008 | 0.008 | 0 | OK | OK | ok | 是 |  | C<=0.145; Si[0.15,0.15]; Mn[0.85,0.85]; P<=0.015; S<=0.005; Nb[0.008,0.008]; Ti[0.03,0.03] | 238 | X42 | L 管线钢-API-L09 X42
246 | X42-2 | Ti | 0.025 | 0.03 | 0.03 | 0 | 0.03 | 0.03 | 0 | OK | OK | ok | 是 |  | C<=0.145; Si[0.15,0.15]; Mn[0.85,0.85]; P<=0.015; S<=0.005; Nb[0.008,0.008]; Ti[0.03,0.03] | 238 | X42 | L 管线钢-API-L09 X42
246 | X42-2 | Als | 0.025 |  |  | 0 | 0.02079 | 0.02079 | 0 | 无约束 | 无约束 | ok | 是 |  | C<=0.145; Si[0.15,0.15]; Mn[0.85,0.85]; P<=0.015; S<=0.005; Nb[0.008,0.008]; Ti[0.03,0.03] | 238 | X42 | L 管线钢-API-L09 X42
246 | X42-2 | Alt |  |  |  | 0 | 0.02079 | 0.02079 | 0 | 无约束 | 无约束 | ok | 是 |  | C<=0.145; Si[0.15,0.15]; Mn[0.85,0.85]; P<=0.015; S<=0.005; Nb[0.008,0.008]; Ti[0.03,0.03] | 238 | X42 | L 管线钢-API-L09 X42
246 | X42-2 | Cr |  |  |  | 0 | 0 | 0 | 0 | 无约束 | 无约束 | ok | 是 |  | C<=0.145; Si[0.15,0.15]; Mn[0.85,0.85]; P<=0.015; S<=0.005; Nb[0.008,0.008]; Ti[0.03,0.03] | 238 | X42 | L 管线钢-API-L09 X42
246 | X42-2 | Ni |  |  |  | 0 | 0 | 0 | 0 | 无约束 | 无约束 | ok | 是 |  | C<=0.145; Si[0.15,0.15]; Mn[0.85,0.85]; P<=0.015; S<=0.005; Nb[0.008,0.008]; Ti[0.03,0.03] | 238 | X42 | L 管线钢-API-L09 X42
246 | X42-2 | Cu |  |  |  | 0 | 0 | 0 | 0 | 无约束 | 无约束 | ok | 是 |  | C<=0.145; Si[0.15,0.15]; Mn[0.85,0.85]; P<=0.015; S<=0.005; Nb[0.008,0.008]; Ti[0.03,0.03] | 238 | X42 | L 管线钢-API-L09 X42
246 | X42-2 | Mo |  |  |  | 0 | 0 | 0 | 0 | 无约束 | 无约束 | ok | 是 |  | C<=0.145; Si[0.15,0.15]; Mn[0.85,0.85]; P<=0.015; S<=0.005; Nb[0.008,0.008]; Ti[0.03,0.03] | 238 | X42 | L 管线钢-API-L09 X42
246 | X42-2 | B |  |  |  | 0 | 0 | 0 | 0 | 无约束 | 无约束 | ok | 是 |  | C<=0.145; Si[0.15,0.15]; Mn[0.85,0.85]; P<=0.015; S<=0.005; Nb[0.008,0.008]; Ti[0.03,0.03] | 238 | X42 | L 管线钢-API-L09 X42
246 | X42-2 | Sb |  |  |  | 0 | 0 | 0 | 0 | 无约束 | 无约束 | ok | 是 |  | C<=0.145; Si[0.15,0.15]; Mn[0.85,0.85]; P<=0.015; S<=0.005; Nb[0.008,0.008]; Ti[0.03,0.03] | 238 | X42 | L 管线钢-API-L09 X42
247 | X60M-1 | C | 0.06 |  | 0.055 | 0.04725 | 0.056453 | 0.055 | -0.001453 | NG | OK | ok | 否 | C高于上限：0.0565% > 0.0550% | C<=0.055; Si[0.23,0.23]; Mn[1.35,1.35]; P<=0.01; S<=0.003; Nb[0.03,0.03]; Ti[0.045,0.045] | 239 | X60M | L 管线钢-API-L11 X60M
247 | X60M-1 | Si | 0.23 | 0.23 | 0.23 | 0 | 0.23 | 0.23 | 0 | OK | OK | ok | 否 | C高于上限：0.0565% > 0.0550% | C<=0.055; Si[0.23,0.23]; Mn[1.35,1.35]; P<=0.01; S<=0.003; Nb[0.03,0.03]; Ti[0.045,0.045] | 239 | X60M | L 管线钢-API-L11 X60M
247 | X60M-1 | Mn | 1.35 | 1.35 | 1.35 | 0.07875 | 1.35 | 1.35 | 0 | OK | OK | ok | 否 | C高于上限：0.0565% > 0.0550% | C<=0.055; Si[0.23,0.23]; Mn[1.35,1.35]; P<=0.01; S<=0.003; Nb[0.03,0.03]; Ti[0.045,0.045] | 239 | X60M | L 管线钢-API-L11 X60M
247 | X60M-1 | P | 0.01 |  | 0.01 | 0 | 0 | 0 | 0 | OK | OK | ok | 否 | C高于上限：0.0565% > 0.0550% | C<=0.055; Si[0.23,0.23]; Mn[1.35,1.35]; P<=0.01; S<=0.003; Nb[0.03,0.03]; Ti[0.045,0.045] | 239 | X60M | L 管线钢-API-L11 X60M
247 | X60M-1 | S | 0.003 |  | 0.003 | 0 | 0 | 0 | 0 | OK | OK | ok | 否 | C高于上限：0.0565% > 0.0550% | C<=0.055; Si[0.23,0.23]; Mn[1.35,1.35]; P<=0.01; S<=0.003; Nb[0.03,0.03]; Ti[0.045,0.045] | 239 | X60M | L 管线钢-API-L11 X60M
247 | X60M-1 | V |  |  |  | 0 | 0 | 0 | 0 | 无约束 | 无约束 | ok | 否 | C高于上限：0.0565% > 0.0550% | C<=0.055; Si[0.23,0.23]; Mn[1.35,1.35]; P<=0.01; S<=0.003; Nb[0.03,0.03]; Ti[0.045,0.045] | 239 | X60M | L 管线钢-API-L11 X60M
247 | X60M-1 | Nb | 0.03 | 0.03 | 0.03 | 0 | 0.03 | 0.03 | 0 | OK | OK | ok | 否 | C高于上限：0.0565% > 0.0550% | C<=0.055; Si[0.23,0.23]; Mn[1.35,1.35]; P<=0.01; S<=0.003; Nb[0.03,0.03]; Ti[0.045,0.045] | 239 | X60M | L 管线钢-API-L11 X60M
247 | X60M-1 | Ti | 0.04 | 0.045 | 0.045 | 0 | 0.045 | 0.045 | 0 | OK | OK | ok | 否 | C高于上限：0.0565% > 0.0550% | C<=0.055; Si[0.23,0.23]; Mn[1.35,1.35]; P<=0.01; S<=0.003; Nb[0.03,0.03]; Ti[0.045,0.045] | 239 | X60M | L 管线钢-API-L11 X60M
247 | X60M-1 | Als | 0.025 |  |  | 0 | 0.03267 | 0.03267 | 0 | 无约束 | 无约束 | ok | 否 | C高于上限：0.0565% > 0.0550% | C<=0.055; Si[0.23,0.23]; Mn[1.35,1.35]; P<=0.01; S<=0.003; Nb[0.03,0.03]; Ti[0.045,0.045] | 239 | X60M | L 管线钢-API-L11 X60M
247 | X60M-1 | Alt |  |  |  | 0 | 0.03267 | 0.03267 | 0 | 无约束 | 无约束 | ok | 否 | C高于上限：0.0565% > 0.0550% | C<=0.055; Si[0.23,0.23]; Mn[1.35,1.35]; P<=0.01; S<=0.003; Nb[0.03,0.03]; Ti[0.045,0.045] | 239 | X60M | L 管线钢-API-L11 X60M
247 | X60M-1 | Cr |  |  |  | 0 | 0 | 0 | 0 | 无约束 | 无约束 | ok | 否 | C高于上限：0.0565% > 0.0550% | C<=0.055; Si[0.23,0.23]; Mn[1.35,1.35]; P<=0.01; S<=0.003; Nb[0.03,0.03]; Ti[0.045,0.045] | 239 | X60M | L 管线钢-API-L11 X60M
247 | X60M-1 | Ni |  |  |  | 0 | 0 | 0 | 0 | 无约束 | 无约束 | ok | 否 | C高于上限：0.0565% > 0.0550% | C<=0.055; Si[0.23,0.23]; Mn[1.35,1.35]; P<=0.01; S<=0.003; Nb[0.03,0.03]; Ti[0.045,0.045] | 239 | X60M | L 管线钢-API-L11 X60M
247 | X60M-1 | Cu |  |  |  | 0 | 0 | 0 | 0 | 无约束 | 无约束 | ok | 否 | C高于上限：0.0565% > 0.0550% | C<=0.055; Si[0.23,0.23]; Mn[1.35,1.35]; P<=0.01; S<=0.003; Nb[0.03,0.03]; Ti[0.045,0.045] | 239 | X60M | L 管线钢-API-L11 X60M
247 | X60M-1 | Mo |  |  |  | 0 | 0 | 0 | 0 | 无约束 | 无约束 | ok | 否 | C高于上限：0.0565% > 0.0550% | C<=0.055; Si[0.23,0.23]; Mn[1.35,1.35]; P<=0.01; S<=0.003; Nb[0.03,0.03]; Ti[0.045,0.045] | 239 | X60M | L 管线钢-API-L11 X60M
247 | X60M-1 | B |  |  |  | 0 | 0 | 0 | 0 | 无约束 | 无约束 | ok | 否 | C高于上限：0.0565% > 0.0550% | C<=0.055; Si[0.23,0.23]; Mn[1.35,1.35]; P<=0.01; S<=0.003; Nb[0.03,0.03]; Ti[0.045,0.045] | 239 | X60M | L 管线钢-API-L11 X60M
247 | X60M-1 | Sb |  |  |  | 0 | 0 | 0 | 0 | 无约束 | 无约束 | ok | 否 | C高于上限：0.0565% > 0.0550% | C<=0.055; Si[0.23,0.23]; Mn[1.35,1.35]; P<=0.01; S<=0.003; Nb[0.03,0.03]; Ti[0.045,0.045] | 239 | X60M | L 管线钢-API-L11 X60M
248 | X60M-2 | C | 0.06 |  | 0.055 | 0.04725 | 0.057177 | 0.055 | -0.002177 | NG | OK | ok | 否 | C高于上限：0.0572% > 0.0550% | C<=0.055; Si[0.23,0.23]; Mn[1.45,1.45]; P<=0.01; S<=0.003; Nb[0.035,0.035]; Ti[0.045,0.045] | 240 | X60M | L 管线钢-API-L11 X60M
248 | X60M-2 | Si | 0.23 | 0.23 | 0.23 | 0 | 0.23 | 0.23 | 0 | OK | OK | ok | 否 | C高于上限：0.0572% > 0.0550% | C<=0.055; Si[0.23,0.23]; Mn[1.45,1.45]; P<=0.01; S<=0.003; Nb[0.035,0.035]; Ti[0.045,0.045] | 240 | X60M | L 管线钢-API-L11 X60M
248 | X60M-2 | Mn | 1.45 | 1.45 | 1.45 | 0.07875 | 1.45 | 1.45 | 0 | OK | OK | ok | 否 | C高于上限：0.0572% > 0.0550% | C<=0.055; Si[0.23,0.23]; Mn[1.45,1.45]; P<=0.01; S<=0.003; Nb[0.035,0.035]; Ti[0.045,0.045] | 240 | X60M | L 管线钢-API-L11 X60M
248 | X60M-2 | P | 0.01 |  | 0.01 | 0 | 0 | 0 | 0 | OK | OK | ok | 否 | C高于上限：0.0572% > 0.0550% | C<=0.055; Si[0.23,0.23]; Mn[1.45,1.45]; P<=0.01; S<=0.003; Nb[0.035,0.035]; Ti[0.045,0.045] | 240 | X60M | L 管线钢-API-L11 X60M
248 | X60M-2 | S | 0.003 |  | 0.003 | 0 | 0 | 0 | 0 | OK | OK | ok | 否 | C高于上限：0.0572% > 0.0550% | C<=0.055; Si[0.23,0.23]; Mn[1.45,1.45]; P<=0.01; S<=0.003; Nb[0.035,0.035]; Ti[0.045,0.045] | 240 | X60M | L 管线钢-API-L11 X60M
248 | X60M-2 | V |  |  |  | 0 | 0 | 0 | 0 | 无约束 | 无约束 | ok | 否 | C高于上限：0.0572% > 0.0550% | C<=0.055; Si[0.23,0.23]; Mn[1.45,1.45]; P<=0.01; S<=0.003; Nb[0.035,0.035]; Ti[0.045,0.045] | 240 | X60M | L 管线钢-API-L11 X60M
248 | X60M-2 | Nb | 0.035 | 0.035 | 0.035 | 0 | 0.035 | 0.035 | 0 | OK | OK | ok | 否 | C高于上限：0.0572% > 0.0550% | C<=0.055; Si[0.23,0.23]; Mn[1.45,1.45]; P<=0.01; S<=0.003; Nb[0.035,0.035]; Ti[0.045,0.045] | 240 | X60M | L 管线钢-API-L11 X60M
248 | X60M-2 | Ti | 0.04 | 0.045 | 0.045 | 0 | 0.045 | 0.045 | 0 | OK | OK | ok | 否 | C高于上限：0.0572% > 0.0550% | C<=0.055; Si[0.23,0.23]; Mn[1.45,1.45]; P<=0.01; S<=0.003; Nb[0.035,0.035]; Ti[0.045,0.045] | 240 | X60M | L 管线钢-API-L11 X60M
248 | X60M-2 | Als | 0.025 |  |  | 0 | 0.03267 | 0.03267 | 0 | 无约束 | 无约束 | ok | 否 | C高于上限：0.0572% > 0.0550% | C<=0.055; Si[0.23,0.23]; Mn[1.45,1.45]; P<=0.01; S<=0.003; Nb[0.035,0.035]; Ti[0.045,0.045] | 240 | X60M | L 管线钢-API-L11 X60M
248 | X60M-2 | Alt |  |  |  | 0 | 0.03267 | 0.03267 | 0 | 无约束 | 无约束 | ok | 否 | C高于上限：0.0572% > 0.0550% | C<=0.055; Si[0.23,0.23]; Mn[1.45,1.45]; P<=0.01; S<=0.003; Nb[0.035,0.035]; Ti[0.045,0.045] | 240 | X60M | L 管线钢-API-L11 X60M
248 | X60M-2 | Cr |  |  |  | 0 | 0 | 0 | 0 | 无约束 | 无约束 | ok | 否 | C高于上限：0.0572% > 0.0550% | C<=0.055; Si[0.23,0.23]; Mn[1.45,1.45]; P<=0.01; S<=0.003; Nb[0.035,0.035]; Ti[0.045,0.045] | 240 | X60M | L 管线钢-API-L11 X60M
248 | X60M-2 | Ni |  |  |  | 0 | 0 | 0 | 0 | 无约束 | 无约束 | ok | 否 | C高于上限：0.0572% > 0.0550% | C<=0.055; Si[0.23,0.23]; Mn[1.45,1.45]; P<=0.01; S<=0.003; Nb[0.035,0.035]; Ti[0.045,0.045] | 240 | X60M | L 管线钢-API-L11 X60M
248 | X60M-2 | Cu |  |  |  | 0 | 0 | 0 | 0 | 无约束 | 无约束 | ok | 否 | C高于上限：0.0572% > 0.0550% | C<=0.055; Si[0.23,0.23]; Mn[1.45,1.45]; P<=0.01; S<=0.003; Nb[0.035,0.035]; Ti[0.045,0.045] | 240 | X60M | L 管线钢-API-L11 X60M
248 | X60M-2 | Mo |  |  |  | 0 | 0 | 0 | 0 | 无约束 | 无约束 | ok | 否 | C高于上限：0.0572% > 0.0550% | C<=0.055; Si[0.23,0.23]; Mn[1.45,1.45]; P<=0.01; S<=0.003; Nb[0.035,0.035]; Ti[0.045,0.045] | 240 | X60M | L 管线钢-API-L11 X60M
248 | X60M-2 | B |  |  |  | 0 | 0 | 0 | 0 | 无约束 | 无约束 | ok | 否 | C高于上限：0.0572% > 0.0550% | C<=0.055; Si[0.23,0.23]; Mn[1.45,1.45]; P<=0.01; S<=0.003; Nb[0.035,0.035]; Ti[0.045,0.045] | 240 | X60M | L 管线钢-API-L11 X60M
248 | X60M-2 | Sb |  |  |  | 0 | 0 | 0 | 0 | 无约束 | 无约束 | ok | 否 | C高于上限：0.0572% > 0.0550% | C<=0.055; Si[0.23,0.23]; Mn[1.45,1.45]; P<=0.01; S<=0.003; Nb[0.035,0.035]; Ti[0.045,0.045] | 240 | X60M | L 管线钢-API-L11 X60M
249 | X65-1 | C | 0.06 |  | 0.055 | 0.04725 | 0.056453 | 0.055 | -0.001453 | NG | OK | ok | 否 | C高于上限：0.0565% > 0.0550% | C<=0.055; Si[0.23,0.23]; Mn[1.35,1.35]; P<=0.01; S<=0.003; Nb[0.035,0.035]; Ti[0.05,0.05] | 241 | PSL1 X65 | L 管线钢-API-L04 API 5L X65
249 | X65-1 | Si | 0.23 | 0.23 | 0.23 | 0 | 0.23 | 0.23 | 0 | OK | OK | ok | 否 | C高于上限：0.0565% > 0.0550% | C<=0.055; Si[0.23,0.23]; Mn[1.35,1.35]; P<=0.01; S<=0.003; Nb[0.035,0.035]; Ti[0.05,0.05] | 241 | PSL1 X65 | L 管线钢-API-L04 API 5L X65
249 | X65-1 | Mn | 1.35 | 1.35 | 1.35 | 0.07875 | 1.35 | 1.35 | 0 | OK | OK | ok | 否 | C高于上限：0.0565% > 0.0550% | C<=0.055; Si[0.23,0.23]; Mn[1.35,1.35]; P<=0.01; S<=0.003; Nb[0.035,0.035]; Ti[0.05,0.05] | 241 | PSL1 X65 | L 管线钢-API-L04 API 5L X65
249 | X65-1 | P | 0.01 |  | 0.01 | 0 | 0 | 0 | 0 | OK | OK | ok | 否 | C高于上限：0.0565% > 0.0550% | C<=0.055; Si[0.23,0.23]; Mn[1.35,1.35]; P<=0.01; S<=0.003; Nb[0.035,0.035]; Ti[0.05,0.05] | 241 | PSL1 X65 | L 管线钢-API-L04 API 5L X65
249 | X65-1 | S | 0.003 |  | 0.003 | 0 | 0 | 0 | 0 | OK | OK | ok | 否 | C高于上限：0.0565% > 0.0550% | C<=0.055; Si[0.23,0.23]; Mn[1.35,1.35]; P<=0.01; S<=0.003; Nb[0.035,0.035]; Ti[0.05,0.05] | 241 | PSL1 X65 | L 管线钢-API-L04 API 5L X65
249 | X65-1 | V |  |  |  | 0 | 0 | 0 | 0 | 无约束 | 无约束 | ok | 否 | C高于上限：0.0565% > 0.0550% | C<=0.055; Si[0.23,0.23]; Mn[1.35,1.35]; P<=0.01; S<=0.003; Nb[0.035,0.035]; Ti[0.05,0.05] | 241 | PSL1 X65 | L 管线钢-API-L04 API 5L X65
249 | X65-1 | Nb | 0.035 | 0.035 | 0.035 | 0 | 0.035 | 0.035 | 0 | OK | OK | ok | 否 | C高于上限：0.0565% > 0.0550% | C<=0.055; Si[0.23,0.23]; Mn[1.35,1.35]; P<=0.01; S<=0.003; Nb[0.035,0.035]; Ti[0.05,0.05] | 241 | PSL1 X65 | L 管线钢-API-L04 API 5L X65
249 | X65-1 | Ti | 0.045 | 0.05 | 0.05 | 0 | 0.05 | 0.05 | 0 | OK | OK | ok | 否 | C高于上限：0.0565% > 0.0550% | C<=0.055; Si[0.23,0.23]; Mn[1.35,1.35]; P<=0.01; S<=0.003; Nb[0.035,0.035]; Ti[0.05,0.05] | 241 | PSL1 X65 | L 管线钢-API-L04 API 5L X65
249 | X65-1 | Als | 0.025 |  |  | 0 | 0.03267 | 0.03267 | 0 | 无约束 | 无约束 | ok | 否 | C高于上限：0.0565% > 0.0550% | C<=0.055; Si[0.23,0.23]; Mn[1.35,1.35]; P<=0.01; S<=0.003; Nb[0.035,0.035]; Ti[0.05,0.05] | 241 | PSL1 X65 | L 管线钢-API-L04 API 5L X65
249 | X65-1 | Alt |  |  |  | 0 | 0.03267 | 0.03267 | 0 | 无约束 | 无约束 | ok | 否 | C高于上限：0.0565% > 0.0550% | C<=0.055; Si[0.23,0.23]; Mn[1.35,1.35]; P<=0.01; S<=0.003; Nb[0.035,0.035]; Ti[0.05,0.05] | 241 | PSL1 X65 | L 管线钢-API-L04 API 5L X65
249 | X65-1 | Cr |  |  |  | 0 | 0 | 0 | 0 | 无约束 | 无约束 | ok | 否 | C高于上限：0.0565% > 0.0550% | C<=0.055; Si[0.23,0.23]; Mn[1.35,1.35]; P<=0.01; S<=0.003; Nb[0.035,0.035]; Ti[0.05,0.05] | 241 | PSL1 X65 | L 管线钢-API-L04 API 5L X65
249 | X65-1 | Ni |  |  |  | 0 | 0 | 0 | 0 | 无约束 | 无约束 | ok | 否 | C高于上限：0.0565% > 0.0550% | C<=0.055; Si[0.23,0.23]; Mn[1.35,1.35]; P<=0.01; S<=0.003; Nb[0.035,0.035]; Ti[0.05,0.05] | 241 | PSL1 X65 | L 管线钢-API-L04 API 5L X65
249 | X65-1 | Cu |  |  |  | 0 | 0 | 0 | 0 | 无约束 | 无约束 | ok | 否 | C高于上限：0.0565% > 0.0550% | C<=0.055; Si[0.23,0.23]; Mn[1.35,1.35]; P<=0.01; S<=0.003; Nb[0.035,0.035]; Ti[0.05,0.05] | 241 | PSL1 X65 | L 管线钢-API-L04 API 5L X65
249 | X65-1 | Mo |  |  |  | 0 | 0 | 0 | 0 | 无约束 | 无约束 | ok | 否 | C高于上限：0.0565% > 0.0550% | C<=0.055; Si[0.23,0.23]; Mn[1.35,1.35]; P<=0.01; S<=0.003; Nb[0.035,0.035]; Ti[0.05,0.05] | 241 | PSL1 X65 | L 管线钢-API-L04 API 5L X65
249 | X65-1 | B |  |  |  | 0 | 0 | 0 | 0 | 无约束 | 无约束 | ok | 否 | C高于上限：0.0565% > 0.0550% | C<=0.055; Si[0.23,0.23]; Mn[1.35,1.35]; P<=0.01; S<=0.003; Nb[0.035,0.035]; Ti[0.05,0.05] | 241 | PSL1 X65 | L 管线钢-API-L04 API 5L X65
249 | X65-1 | Sb |  |  |  | 0 | 0 | 0 | 0 | 无约束 | 无约束 | ok | 否 | C高于上限：0.0565% > 0.0550% | C<=0.055; Si[0.23,0.23]; Mn[1.35,1.35]; P<=0.01; S<=0.003; Nb[0.035,0.035]; Ti[0.05,0.05] | 241 | PSL1 X65 | L 管线钢-API-L04 API 5L X65
250 | X65-2 | C | 0.06 |  | 0.055 | 0.046583 | 0.056395 | 0.055 | -0.001395 | NG | OK | ok | 否 | C高于上限：0.0564% > 0.0550% | C<=0.055; Si[0.23,0.23]; Mn[1.45,1.45]; P<=0.01; S<=0.003; Nb[0.04,0.04]; Ti[0.05,0.05] | 242 | PSL1 X65 | L 管线钢-API-L04 API 5L X65
250 | X65-2 | Si | 0.23 | 0.23 | 0.23 | 0 | 0.23 | 0.23 | 0 | OK | OK | ok | 否 | C高于上限：0.0564% > 0.0550% | C<=0.055; Si[0.23,0.23]; Mn[1.45,1.45]; P<=0.01; S<=0.003; Nb[0.04,0.04]; Ti[0.05,0.05] | 242 | PSL1 X65 | L 管线钢-API-L04 API 5L X65
250 | X65-2 | Mn | 1.45 | 1.45 | 1.45 | 0.094667 | 1.45 | 1.45 | 0 | OK | OK | ok | 否 | C高于上限：0.0564% > 0.0550% | C<=0.055; Si[0.23,0.23]; Mn[1.45,1.45]; P<=0.01; S<=0.003; Nb[0.04,0.04]; Ti[0.05,0.05] | 242 | PSL1 X65 | L 管线钢-API-L04 API 5L X65
250 | X65-2 | P | 0.01 |  | 0.01 | 0 | 0 | 0 | 0 | OK | OK | ok | 否 | C高于上限：0.0564% > 0.0550% | C<=0.055; Si[0.23,0.23]; Mn[1.45,1.45]; P<=0.01; S<=0.003; Nb[0.04,0.04]; Ti[0.05,0.05] | 242 | PSL1 X65 | L 管线钢-API-L04 API 5L X65
250 | X65-2 | S | 0.003 |  | 0.003 | 0 | 0 | 0 | 0 | OK | OK | ok | 否 | C高于上限：0.0564% > 0.0550% | C<=0.055; Si[0.23,0.23]; Mn[1.45,1.45]; P<=0.01; S<=0.003; Nb[0.04,0.04]; Ti[0.05,0.05] | 242 | PSL1 X65 | L 管线钢-API-L04 API 5L X65
250 | X65-2 | V |  |  |  | 0 | 0 | 0 | 0 | 无约束 | 无约束 | ok | 否 | C高于上限：0.0564% > 0.0550% | C<=0.055; Si[0.23,0.23]; Mn[1.45,1.45]; P<=0.01; S<=0.003; Nb[0.04,0.04]; Ti[0.05,0.05] | 242 | PSL1 X65 | L 管线钢-API-L04 API 5L X65
250 | X65-2 | Nb | 0.04 | 0.04 | 0.04 | 0 | 0.04 | 0.04 | 0 | OK | OK | ok | 否 | C高于上限：0.0564% > 0.0550% | C<=0.055; Si[0.23,0.23]; Mn[1.45,1.45]; P<=0.01; S<=0.003; Nb[0.04,0.04]; Ti[0.05,0.05] | 242 | PSL1 X65 | L 管线钢-API-L04 API 5L X65
250 | X65-2 | Ti | 0.045 | 0.05 | 0.05 | 0 | 0.05 | 0.05 | 0 | OK | OK | ok | 否 | C高于上限：0.0564% > 0.0550% | C<=0.055; Si[0.23,0.23]; Mn[1.45,1.45]; P<=0.01; S<=0.003; Nb[0.04,0.04]; Ti[0.05,0.05] | 242 | PSL1 X65 | L 管线钢-API-L04 API 5L X65
250 | X65-2 | Als | 0.025 |  |  | 0 | 0.03267 | 0.03267 | 0 | 无约束 | 无约束 | ok | 否 | C高于上限：0.0564% > 0.0550% | C<=0.055; Si[0.23,0.23]; Mn[1.45,1.45]; P<=0.01; S<=0.003; Nb[0.04,0.04]; Ti[0.05,0.05] | 242 | PSL1 X65 | L 管线钢-API-L04 API 5L X65
250 | X65-2 | Alt |  |  |  | 0 | 0.03267 | 0.03267 | 0 | 无约束 | 无约束 | ok | 否 | C高于上限：0.0564% > 0.0550% | C<=0.055; Si[0.23,0.23]; Mn[1.45,1.45]; P<=0.01; S<=0.003; Nb[0.04,0.04]; Ti[0.05,0.05] | 242 | PSL1 X65 | L 管线钢-API-L04 API 5L X65
250 | X65-2 | Cr |  |  |  | 0 | 0 | 0 | 0 | 无约束 | 无约束 | ok | 否 | C高于上限：0.0564% > 0.0550% | C<=0.055; Si[0.23,0.23]; Mn[1.45,1.45]; P<=0.01; S<=0.003; Nb[0.04,0.04]; Ti[0.05,0.05] | 242 | PSL1 X65 | L 管线钢-API-L04 API 5L X65
250 | X65-2 | Ni |  |  |  | 0 | 0 | 0 | 0 | 无约束 | 无约束 | ok | 否 | C高于上限：0.0564% > 0.0550% | C<=0.055; Si[0.23,0.23]; Mn[1.45,1.45]; P<=0.01; S<=0.003; Nb[0.04,0.04]; Ti[0.05,0.05] | 242 | PSL1 X65 | L 管线钢-API-L04 API 5L X65
250 | X65-2 | Cu |  |  |  | 0 | 0 | 0 | 0 | 无约束 | 无约束 | ok | 否 | C高于上限：0.0564% > 0.0550% | C<=0.055; Si[0.23,0.23]; Mn[1.45,1.45]; P<=0.01; S<=0.003; Nb[0.04,0.04]; Ti[0.05,0.05] | 242 | PSL1 X65 | L 管线钢-API-L04 API 5L X65
250 | X65-2 | Mo |  |  |  | 0 | 0 | 0 | 0 | 无约束 | 无约束 | ok | 否 | C高于上限：0.0564% > 0.0550% | C<=0.055; Si[0.23,0.23]; Mn[1.45,1.45]; P<=0.01; S<=0.003; Nb[0.04,0.04]; Ti[0.05,0.05] | 242 | PSL1 X65 | L 管线钢-API-L04 API 5L X65
250 | X65-2 | B |  |  |  | 0 | 0 | 0 | 0 | 无约束 | 无约束 | ok | 否 | C高于上限：0.0564% > 0.0550% | C<=0.055; Si[0.23,0.23]; Mn[1.45,1.45]; P<=0.01; S<=0.003; Nb[0.04,0.04]; Ti[0.05,0.05] | 242 | PSL1 X65 | L 管线钢-API-L04 API 5L X65
250 | X65-2 | Sb |  |  |  | 0 | 0 | 0 | 0 | 无约束 | 无约束 | ok | 否 | C高于上限：0.0564% > 0.0550% | C<=0.055; Si[0.23,0.23]; Mn[1.45,1.45]; P<=0.01; S<=0.003; Nb[0.04,0.04]; Ti[0.05,0.05] | 242 | PSL1 X65 | L 管线钢-API-L04 API 5L X65
251 | X70-1 | C | 0.06 |  | 0.055 | 0.0405 | 0.052085 | 0.055 | 0.002915 | OK | OK | ok | 是 |  | C<=0.055; Si[0.23,0.23]; Mn[1.6,1.6]; P<=0.01; S<=0.002; Nb[0.06,0.06]; Ti[0.02,0.02]; Cr[0.25,0.25] | 243 | X70 | L 管线钢-API-L05 X70
251 | X70-1 | Si | 0.23 | 0.23 | 0.23 | 0 | 0.23 | 0.23 | 0 | OK | OK | ok | 是 |  | C<=0.055; Si[0.23,0.23]; Mn[1.6,1.6]; P<=0.01; S<=0.002; Nb[0.06,0.06]; Ti[0.02,0.02]; Cr[0.25,0.25] | 243 | X70 | L 管线钢-API-L05 X70
251 | X70-1 | Mn | 1.6 | 1.6 | 1.6 | 0.065 | 1.6 | 1.6 | 0 | OK | OK | ok | 是 |  | C<=0.055; Si[0.23,0.23]; Mn[1.6,1.6]; P<=0.01; S<=0.002; Nb[0.06,0.06]; Ti[0.02,0.02]; Cr[0.25,0.25] | 243 | X70 | L 管线钢-API-L05 X70
251 | X70-1 | P | 0.01 |  | 0.01 | 0 | 0 | 0 | 0 | OK | OK | ok | 是 |  | C<=0.055; Si[0.23,0.23]; Mn[1.6,1.6]; P<=0.01; S<=0.002; Nb[0.06,0.06]; Ti[0.02,0.02]; Cr[0.25,0.25] | 243 | X70 | L 管线钢-API-L05 X70
251 | X70-1 | S | 0.002 |  | 0.002 | 0 | 0 | 0 | 0 | OK | OK | ok | 是 |  | C<=0.055; Si[0.23,0.23]; Mn[1.6,1.6]; P<=0.01; S<=0.002; Nb[0.06,0.06]; Ti[0.02,0.02]; Cr[0.25,0.25] | 243 | X70 | L 管线钢-API-L05 X70
251 | X70-1 | V |  |  |  | 0 | 0 | 0 | 0 | 无约束 | 无约束 | ok | 是 |  | C<=0.055; Si[0.23,0.23]; Mn[1.6,1.6]; P<=0.01; S<=0.002; Nb[0.06,0.06]; Ti[0.02,0.02]; Cr[0.25,0.25] | 243 | X70 | L 管线钢-API-L05 X70
251 | X70-1 | Nb | 0.06 | 0.06 | 0.06 | 0 | 0.06 | 0.06 | 0 | OK | OK | ok | 是 |  | C<=0.055; Si[0.23,0.23]; Mn[1.6,1.6]; P<=0.01; S<=0.002; Nb[0.06,0.06]; Ti[0.02,0.02]; Cr[0.25,0.25] | 243 | X70 | L 管线钢-API-L05 X70
251 | X70-1 | Ti | 0.015 | 0.02 | 0.02 | 0 | 0.02 | 0.02 | 0 | OK | OK | ok | 是 |  | C<=0.055; Si[0.23,0.23]; Mn[1.6,1.6]; P<=0.01; S<=0.002; Nb[0.06,0.06]; Ti[0.02,0.02]; Cr[0.25,0.25] | 243 | X70 | L 管线钢-API-L05 X70
251 | X70-1 | Als | 0.025 |  |  | 0 | 0.03267 | 0.03267 | 0 | 无约束 | 无约束 | ok | 是 |  | C<=0.055; Si[0.23,0.23]; Mn[1.6,1.6]; P<=0.01; S<=0.002; Nb[0.06,0.06]; Ti[0.02,0.02]; Cr[0.25,0.25] | 243 | X70 | L 管线钢-API-L05 X70
251 | X70-1 | Alt |  |  |  | 0 | 0.03267 | 0.03267 | 0 | 无约束 | 无约束 | ok | 是 |  | C<=0.055; Si[0.23,0.23]; Mn[1.6,1.6]; P<=0.01; S<=0.002; Nb[0.06,0.06]; Ti[0.02,0.02]; Cr[0.25,0.25] | 243 | X70 | L 管线钢-API-L05 X70
251 | X70-1 | Cr | 0.25 | 0.25 | 0.25 | 0 | 0.25 | 0.25 | 0 | OK | OK | ok | 是 |  | C<=0.055; Si[0.23,0.23]; Mn[1.6,1.6]; P<=0.01; S<=0.002; Nb[0.06,0.06]; Ti[0.02,0.02]; Cr[0.25,0.25] | 243 | X70 | L 管线钢-API-L05 X70
251 | X70-1 | Ni |  |  |  | 0 | 0 | 0 | 0 | 无约束 | 无约束 | ok | 是 |  | C<=0.055; Si[0.23,0.23]; Mn[1.6,1.6]; P<=0.01; S<=0.002; Nb[0.06,0.06]; Ti[0.02,0.02]; Cr[0.25,0.25] | 243 | X70 | L 管线钢-API-L05 X70
251 | X70-1 | Cu |  |  |  | 0 | 0 | 0 | 0 | 无约束 | 无约束 | ok | 是 |  | C<=0.055; Si[0.23,0.23]; Mn[1.6,1.6]; P<=0.01; S<=0.002; Nb[0.06,0.06]; Ti[0.02,0.02]; Cr[0.25,0.25] | 243 | X70 | L 管线钢-API-L05 X70
251 | X70-1 | Mo |  |  |  | 0 | 0 | 0 | 0 | 无约束 | 无约束 | ok | 是 |  | C<=0.055; Si[0.23,0.23]; Mn[1.6,1.6]; P<=0.01; S<=0.002; Nb[0.06,0.06]; Ti[0.02,0.02]; Cr[0.25,0.25] | 243 | X70 | L 管线钢-API-L05 X70
251 | X70-1 | B |  |  |  | 0 | 0 | 0 | 0 | 无约束 | 无约束 | ok | 是 |  | C<=0.055; Si[0.23,0.23]; Mn[1.6,1.6]; P<=0.01; S<=0.002; Nb[0.06,0.06]; Ti[0.02,0.02]; Cr[0.25,0.25] | 243 | X70 | L 管线钢-API-L05 X70
251 | X70-1 | Sb |  |  |  | 0 | 0 | 0 | 0 | 无约束 | 无约束 | ok | 是 |  | C<=0.055; Si[0.23,0.23]; Mn[1.6,1.6]; P<=0.01; S<=0.002; Nb[0.06,0.06]; Ti[0.02,0.02]; Cr[0.25,0.25] | 243 | X70 | L 管线钢-API-L05 X70
252 | X70-2 | C | 0.06 |  | 0.055 | 0.0405 | 0.052447 | 0.055 | 0.002553 | OK | OK | ok | 是 |  | C<=0.055; Si[0.23,0.23]; Mn[1.65,1.65]; P<=0.01; S<=0.002; Nb[0.065,0.065]; Ti[0.02,0.02]; Cr[0.25,0.25] | 244 | X70 | L 管线钢-API-L05 X70
252 | X70-2 | Si | 0.23 | 0.23 | 0.23 | 0 | 0.23 | 0.23 | 0 | OK | OK | ok | 是 |  | C<=0.055; Si[0.23,0.23]; Mn[1.65,1.65]; P<=0.01; S<=0.002; Nb[0.065,0.065]; Ti[0.02,0.02]; Cr[0.25,0.25] | 244 | X70 | L 管线钢-API-L05 X70
252 | X70-2 | Mn | 1.65 | 1.65 | 1.65 | 0.065 | 1.65 | 1.65 | 0 | OK | OK | ok | 是 |  | C<=0.055; Si[0.23,0.23]; Mn[1.65,1.65]; P<=0.01; S<=0.002; Nb[0.065,0.065]; Ti[0.02,0.02]; Cr[0.25,0.25] | 244 | X70 | L 管线钢-API-L05 X70
252 | X70-2 | P | 0.01 |  | 0.01 | 0 | 0 | 0 | 0 | OK | OK | ok | 是 |  | C<=0.055; Si[0.23,0.23]; Mn[1.65,1.65]; P<=0.01; S<=0.002; Nb[0.065,0.065]; Ti[0.02,0.02]; Cr[0.25,0.25] | 244 | X70 | L 管线钢-API-L05 X70
252 | X70-2 | S | 0.002 |  | 0.002 | 0 | 0 | 0 | 0 | OK | OK | ok | 是 |  | C<=0.055; Si[0.23,0.23]; Mn[1.65,1.65]; P<=0.01; S<=0.002; Nb[0.065,0.065]; Ti[0.02,0.02]; Cr[0.25,0.25] | 244 | X70 | L 管线钢-API-L05 X70
252 | X70-2 | V |  |  |  | 0 | 0 | 0 | 0 | 无约束 | 无约束 | ok | 是 |  | C<=0.055; Si[0.23,0.23]; Mn[1.65,1.65]; P<=0.01; S<=0.002; Nb[0.065,0.065]; Ti[0.02,0.02]; Cr[0.25,0.25] | 244 | X70 | L 管线钢-API-L05 X70
252 | X70-2 | Nb | 0.065 | 0.065 | 0.065 | 0 | 0.065 | 0.065 | 0 | OK | OK | ok | 是 |  | C<=0.055; Si[0.23,0.23]; Mn[1.65,1.65]; P<=0.01; S<=0.002; Nb[0.065,0.065]; Ti[0.02,0.02]; Cr[0.25,0.25] | 244 | X70 | L 管线钢-API-L05 X70
252 | X70-2 | Ti | 0.015 | 0.02 | 0.02 | 0 | 0.02 | 0.02 | 0 | OK | OK | ok | 是 |  | C<=0.055; Si[0.23,0.23]; Mn[1.65,1.65]; P<=0.01; S<=0.002; Nb[0.065,0.065]; Ti[0.02,0.02]; Cr[0.25,0.25] | 244 | X70 | L 管线钢-API-L05 X70
252 | X70-2 | Als | 0.025 |  |  | 0 | 0.03267 | 0.03267 | 0 | 无约束 | 无约束 | ok | 是 |  | C<=0.055; Si[0.23,0.23]; Mn[1.65,1.65]; P<=0.01; S<=0.002; Nb[0.065,0.065]; Ti[0.02,0.02]; Cr[0.25,0.25] | 244 | X70 | L 管线钢-API-L05 X70
252 | X70-2 | Alt |  |  |  | 0 | 0.03267 | 0.03267 | 0 | 无约束 | 无约束 | ok | 是 |  | C<=0.055; Si[0.23,0.23]; Mn[1.65,1.65]; P<=0.01; S<=0.002; Nb[0.065,0.065]; Ti[0.02,0.02]; Cr[0.25,0.25] | 244 | X70 | L 管线钢-API-L05 X70
252 | X70-2 | Cr | 0.25 | 0.25 | 0.25 | 0 | 0.25 | 0.25 | 0 | OK | OK | ok | 是 |  | C<=0.055; Si[0.23,0.23]; Mn[1.65,1.65]; P<=0.01; S<=0.002; Nb[0.065,0.065]; Ti[0.02,0.02]; Cr[0.25,0.25] | 244 | X70 | L 管线钢-API-L05 X70
252 | X70-2 | Ni |  |  |  | 0 | 0 | 0 | 0 | 无约束 | 无约束 | ok | 是 |  | C<=0.055; Si[0.23,0.23]; Mn[1.65,1.65]; P<=0.01; S<=0.002; Nb[0.065,0.065]; Ti[0.02,0.02]; Cr[0.25,0.25] | 244 | X70 | L 管线钢-API-L05 X70
252 | X70-2 | Cu |  |  |  | 0 | 0 | 0 | 0 | 无约束 | 无约束 | ok | 是 |  | C<=0.055; Si[0.23,0.23]; Mn[1.65,1.65]; P<=0.01; S<=0.002; Nb[0.065,0.065]; Ti[0.02,0.02]; Cr[0.25,0.25] | 244 | X70 | L 管线钢-API-L05 X70
252 | X70-2 | Mo |  |  |  | 0 | 0 | 0 | 0 | 无约束 | 无约束 | ok | 是 |  | C<=0.055; Si[0.23,0.23]; Mn[1.65,1.65]; P<=0.01; S<=0.002; Nb[0.065,0.065]; Ti[0.02,0.02]; Cr[0.25,0.25] | 244 | X70 | L 管线钢-API-L05 X70
252 | X70-2 | B |  |  |  | 0 | 0 | 0 | 0 | 无约束 | 无约束 | ok | 是 |  | C<=0.055; Si[0.23,0.23]; Mn[1.65,1.65]; P<=0.01; S<=0.002; Nb[0.065,0.065]; Ti[0.02,0.02]; Cr[0.25,0.25] | 244 | X70 | L 管线钢-API-L05 X70
252 | X70-2 | Sb |  |  |  | 0 | 0 | 0 | 0 | 无约束 | 无约束 | ok | 是 |  | C<=0.055; Si[0.23,0.23]; Mn[1.65,1.65]; P<=0.01; S<=0.002; Nb[0.065,0.065]; Ti[0.02,0.02]; Cr[0.25,0.25] | 244 | X70 | L 管线钢-API-L05 X70
253 | X70M-1 | C | 0.06 |  | 0.055 | 0.0405 | 0.052085 | 0.055 | 0.002915 | OK | OK | ok | 是 |  | C<=0.055; Si[0.23,0.23]; Mn[1.6,1.6]; P<=0.01; S<=0.002; Nb[0.06,0.06]; Ti[0.02,0.02]; Cr[0.25,0.25] | 245 | X70M | L 管线钢-API-L06 X70M
253 | X70M-1 | Si | 0.23 | 0.23 | 0.23 | 0 | 0.23 | 0.23 | 0 | OK | OK | ok | 是 |  | C<=0.055; Si[0.23,0.23]; Mn[1.6,1.6]; P<=0.01; S<=0.002; Nb[0.06,0.06]; Ti[0.02,0.02]; Cr[0.25,0.25] | 245 | X70M | L 管线钢-API-L06 X70M
253 | X70M-1 | Mn | 1.6 | 1.6 | 1.6 | 0.065 | 1.6 | 1.6 | 0 | OK | OK | ok | 是 |  | C<=0.055; Si[0.23,0.23]; Mn[1.6,1.6]; P<=0.01; S<=0.002; Nb[0.06,0.06]; Ti[0.02,0.02]; Cr[0.25,0.25] | 245 | X70M | L 管线钢-API-L06 X70M
253 | X70M-1 | P | 0.01 |  | 0.01 | 0 | 0 | 0 | 0 | OK | OK | ok | 是 |  | C<=0.055; Si[0.23,0.23]; Mn[1.6,1.6]; P<=0.01; S<=0.002; Nb[0.06,0.06]; Ti[0.02,0.02]; Cr[0.25,0.25] | 245 | X70M | L 管线钢-API-L06 X70M
253 | X70M-1 | S | 0.002 |  | 0.002 | 0 | 0 | 0 | 0 | OK | OK | ok | 是 |  | C<=0.055; Si[0.23,0.23]; Mn[1.6,1.6]; P<=0.01; S<=0.002; Nb[0.06,0.06]; Ti[0.02,0.02]; Cr[0.25,0.25] | 245 | X70M | L 管线钢-API-L06 X70M
253 | X70M-1 | V |  |  |  | 0 | 0 | 0 | 0 | 无约束 | 无约束 | ok | 是 |  | C<=0.055; Si[0.23,0.23]; Mn[1.6,1.6]; P<=0.01; S<=0.002; Nb[0.06,0.06]; Ti[0.02,0.02]; Cr[0.25,0.25] | 245 | X70M | L 管线钢-API-L06 X70M
253 | X70M-1 | Nb | 0.06 | 0.06 | 0.06 | 0 | 0.06 | 0.06 | 0 | OK | OK | ok | 是 |  | C<=0.055; Si[0.23,0.23]; Mn[1.6,1.6]; P<=0.01; S<=0.002; Nb[0.06,0.06]; Ti[0.02,0.02]; Cr[0.25,0.25] | 245 | X70M | L 管线钢-API-L06 X70M
253 | X70M-1 | Ti | 0.015 | 0.02 | 0.02 | 0 | 0.02 | 0.02 | 0 | OK | OK | ok | 是 |  | C<=0.055; Si[0.23,0.23]; Mn[1.6,1.6]; P<=0.01; S<=0.002; Nb[0.06,0.06]; Ti[0.02,0.02]; Cr[0.25,0.25] | 245 | X70M | L 管线钢-API-L06 X70M
253 | X70M-1 | Als | 0.025 |  |  | 0 | 0.03267 | 0.03267 | 0 | 无约束 | 无约束 | ok | 是 |  | C<=0.055; Si[0.23,0.23]; Mn[1.6,1.6]; P<=0.01; S<=0.002; Nb[0.06,0.06]; Ti[0.02,0.02]; Cr[0.25,0.25] | 245 | X70M | L 管线钢-API-L06 X70M
253 | X70M-1 | Alt |  |  |  | 0 | 0.03267 | 0.03267 | 0 | 无约束 | 无约束 | ok | 是 |  | C<=0.055; Si[0.23,0.23]; Mn[1.6,1.6]; P<=0.01; S<=0.002; Nb[0.06,0.06]; Ti[0.02,0.02]; Cr[0.25,0.25] | 245 | X70M | L 管线钢-API-L06 X70M
253 | X70M-1 | Cr | 0.25 | 0.25 | 0.25 | 0 | 0.25 | 0.25 | 0 | OK | OK | ok | 是 |  | C<=0.055; Si[0.23,0.23]; Mn[1.6,1.6]; P<=0.01; S<=0.002; Nb[0.06,0.06]; Ti[0.02,0.02]; Cr[0.25,0.25] | 245 | X70M | L 管线钢-API-L06 X70M
253 | X70M-1 | Ni |  |  |  | 0 | 0 | 0 | 0 | 无约束 | 无约束 | ok | 是 |  | C<=0.055; Si[0.23,0.23]; Mn[1.6,1.6]; P<=0.01; S<=0.002; Nb[0.06,0.06]; Ti[0.02,0.02]; Cr[0.25,0.25] | 245 | X70M | L 管线钢-API-L06 X70M
253 | X70M-1 | Cu |  |  |  | 0 | 0 | 0 | 0 | 无约束 | 无约束 | ok | 是 |  | C<=0.055; Si[0.23,0.23]; Mn[1.6,1.6]; P<=0.01; S<=0.002; Nb[0.06,0.06]; Ti[0.02,0.02]; Cr[0.25,0.25] | 245 | X70M | L 管线钢-API-L06 X70M
253 | X70M-1 | Mo |  |  |  | 0 | 0 | 0 | 0 | 无约束 | 无约束 | ok | 是 |  | C<=0.055; Si[0.23,0.23]; Mn[1.6,1.6]; P<=0.01; S<=0.002; Nb[0.06,0.06]; Ti[0.02,0.02]; Cr[0.25,0.25] | 245 | X70M | L 管线钢-API-L06 X70M
253 | X70M-1 | B |  |  |  | 0 | 0 | 0 | 0 | 无约束 | 无约束 | ok | 是 |  | C<=0.055; Si[0.23,0.23]; Mn[1.6,1.6]; P<=0.01; S<=0.002; Nb[0.06,0.06]; Ti[0.02,0.02]; Cr[0.25,0.25] | 245 | X70M | L 管线钢-API-L06 X70M
253 | X70M-1 | Sb |  |  |  | 0 | 0 | 0 | 0 | 无约束 | 无约束 | ok | 是 |  | C<=0.055; Si[0.23,0.23]; Mn[1.6,1.6]; P<=0.01; S<=0.002; Nb[0.06,0.06]; Ti[0.02,0.02]; Cr[0.25,0.25] | 245 | X70M | L 管线钢-API-L06 X70M
254 | X70M-2 | C | 0.06 |  | 0.055 | 0.0405 | 0.052447 | 0.055 | 0.002553 | OK | OK | ok | 是 |  | C<=0.055; Si[0.23,0.23]; Mn[1.65,1.65]; P<=0.01; S<=0.002; Nb[0.065,0.065]; Ti[0.02,0.02]; Cr[0.25,0.25] | 246 | X70M | L 管线钢-API-L06 X70M
254 | X70M-2 | Si | 0.23 | 0.23 | 0.23 | 0 | 0.23 | 0.23 | 0 | OK | OK | ok | 是 |  | C<=0.055; Si[0.23,0.23]; Mn[1.65,1.65]; P<=0.01; S<=0.002; Nb[0.065,0.065]; Ti[0.02,0.02]; Cr[0.25,0.25] | 246 | X70M | L 管线钢-API-L06 X70M
254 | X70M-2 | Mn | 1.65 | 1.65 | 1.65 | 0.065 | 1.65 | 1.65 | 0 | OK | OK | ok | 是 |  | C<=0.055; Si[0.23,0.23]; Mn[1.65,1.65]; P<=0.01; S<=0.002; Nb[0.065,0.065]; Ti[0.02,0.02]; Cr[0.25,0.25] | 246 | X70M | L 管线钢-API-L06 X70M
254 | X70M-2 | P | 0.01 |  | 0.01 | 0 | 0 | 0 | 0 | OK | OK | ok | 是 |  | C<=0.055; Si[0.23,0.23]; Mn[1.65,1.65]; P<=0.01; S<=0.002; Nb[0.065,0.065]; Ti[0.02,0.02]; Cr[0.25,0.25] | 246 | X70M | L 管线钢-API-L06 X70M
254 | X70M-2 | S | 0.002 |  | 0.002 | 0 | 0 | 0 | 0 | OK | OK | ok | 是 |  | C<=0.055; Si[0.23,0.23]; Mn[1.65,1.65]; P<=0.01; S<=0.002; Nb[0.065,0.065]; Ti[0.02,0.02]; Cr[0.25,0.25] | 246 | X70M | L 管线钢-API-L06 X70M
254 | X70M-2 | V |  |  |  | 0 | 0 | 0 | 0 | 无约束 | 无约束 | ok | 是 |  | C<=0.055; Si[0.23,0.23]; Mn[1.65,1.65]; P<=0.01; S<=0.002; Nb[0.065,0.065]; Ti[0.02,0.02]; Cr[0.25,0.25] | 246 | X70M | L 管线钢-API-L06 X70M
254 | X70M-2 | Nb | 0.065 | 0.065 | 0.065 | 0 | 0.065 | 0.065 | 0 | OK | OK | ok | 是 |  | C<=0.055; Si[0.23,0.23]; Mn[1.65,1.65]; P<=0.01; S<=0.002; Nb[0.065,0.065]; Ti[0.02,0.02]; Cr[0.25,0.25] | 246 | X70M | L 管线钢-API-L06 X70M
254 | X70M-2 | Ti | 0.015 | 0.02 | 0.02 | 0 | 0.02 | 0.02 | 0 | OK | OK | ok | 是 |  | C<=0.055; Si[0.23,0.23]; Mn[1.65,1.65]; P<=0.01; S<=0.002; Nb[0.065,0.065]; Ti[0.02,0.02]; Cr[0.25,0.25] | 246 | X70M | L 管线钢-API-L06 X70M
254 | X70M-2 | Als | 0.025 |  |  | 0 | 0.03267 | 0.03267 | 0 | 无约束 | 无约束 | ok | 是 |  | C<=0.055; Si[0.23,0.23]; Mn[1.65,1.65]; P<=0.01; S<=0.002; Nb[0.065,0.065]; Ti[0.02,0.02]; Cr[0.25,0.25] | 246 | X70M | L 管线钢-API-L06 X70M
254 | X70M-2 | Alt |  |  |  | 0 | 0.03267 | 0.03267 | 0 | 无约束 | 无约束 | ok | 是 |  | C<=0.055; Si[0.23,0.23]; Mn[1.65,1.65]; P<=0.01; S<=0.002; Nb[0.065,0.065]; Ti[0.02,0.02]; Cr[0.25,0.25] | 246 | X70M | L 管线钢-API-L06 X70M
254 | X70M-2 | Cr | 0.25 | 0.25 | 0.25 | 0 | 0.25 | 0.25 | 0 | OK | OK | ok | 是 |  | C<=0.055; Si[0.23,0.23]; Mn[1.65,1.65]; P<=0.01; S<=0.002; Nb[0.065,0.065]; Ti[0.02,0.02]; Cr[0.25,0.25] | 246 | X70M | L 管线钢-API-L06 X70M
254 | X70M-2 | Ni |  |  |  | 0 | 0 | 0 | 0 | 无约束 | 无约束 | ok | 是 |  | C<=0.055; Si[0.23,0.23]; Mn[1.65,1.65]; P<=0.01; S<=0.002; Nb[0.065,0.065]; Ti[0.02,0.02]; Cr[0.25,0.25] | 246 | X70M | L 管线钢-API-L06 X70M
254 | X70M-2 | Cu |  |  |  | 0 | 0 | 0 | 0 | 无约束 | 无约束 | ok | 是 |  | C<=0.055; Si[0.23,0.23]; Mn[1.65,1.65]; P<=0.01; S<=0.002; Nb[0.065,0.065]; Ti[0.02,0.02]; Cr[0.25,0.25] | 246 | X70M | L 管线钢-API-L06 X70M
254 | X70M-2 | Mo |  |  |  | 0 | 0 | 0 | 0 | 无约束 | 无约束 | ok | 是 |  | C<=0.055; Si[0.23,0.23]; Mn[1.65,1.65]; P<=0.01; S<=0.002; Nb[0.065,0.065]; Ti[0.02,0.02]; Cr[0.25,0.25] | 246 | X70M | L 管线钢-API-L06 X70M
254 | X70M-2 | B |  |  |  | 0 | 0 | 0 | 0 | 无约束 | 无约束 | ok | 是 |  | C<=0.055; Si[0.23,0.23]; Mn[1.65,1.65]; P<=0.01; S<=0.002; Nb[0.065,0.065]; Ti[0.02,0.02]; Cr[0.25,0.25] | 246 | X70M | L 管线钢-API-L06 X70M
254 | X70M-2 | Sb |  |  |  | 0 | 0 | 0 | 0 | 无约束 | 无约束 | ok | 是 |  | C<=0.055; Si[0.23,0.23]; Mn[1.65,1.65]; P<=0.01; S<=0.002; Nb[0.065,0.065]; Ti[0.02,0.02]; Cr[0.25,0.25] | 246 | X70M | L 管线钢-API-L06 X70M
255 | X80M-1 | C | 0.04 |  | 0.035 | 0.03 | 0.043193 | 0.035 | -0.008193 | NG | OK | ok | 否 | C高于上限：0.0432% > 0.0350% | C<=0.035; Si[0.23,0.23]; Mn[1.8,1.8]; P<=0.01; S<=0.002; Nb[0.08,0.08]; Ti[0.017,0.017]; Cr[0.25,0.25]; Mo[0.18,0.18] | 247 | X80M | L 管线钢-API-L07 X80M
255 | X80M-1 | Si | 0.23 | 0.23 | 0.23 | 0 | 0.23 | 0.23 | 0 | OK | OK | ok | 否 | C高于上限：0.0432% > 0.0350% | C<=0.035; Si[0.23,0.23]; Mn[1.8,1.8]; P<=0.01; S<=0.002; Nb[0.08,0.08]; Ti[0.017,0.017]; Cr[0.25,0.25]; Mo[0.18,0.18] | 247 | X80M | L 管线钢-API-L07 X80M
255 | X80M-1 | Mn | 1.8 | 1.8 | 1.8 | 0.043 | 1.8 | 1.8 | 0 | OK | OK | ok | 否 | C高于上限：0.0432% > 0.0350% | C<=0.035; Si[0.23,0.23]; Mn[1.8,1.8]; P<=0.01; S<=0.002; Nb[0.08,0.08]; Ti[0.017,0.017]; Cr[0.25,0.25]; Mo[0.18,0.18] | 247 | X80M | L 管线钢-API-L07 X80M
255 | X80M-1 | P | 0.01 |  | 0.01 | 0 | 0 | 0 | 0 | OK | OK | ok | 否 | C高于上限：0.0432% > 0.0350% | C<=0.035; Si[0.23,0.23]; Mn[1.8,1.8]; P<=0.01; S<=0.002; Nb[0.08,0.08]; Ti[0.017,0.017]; Cr[0.25,0.25]; Mo[0.18,0.18] | 247 | X80M | L 管线钢-API-L07 X80M
255 | X80M-1 | S | 0.002 |  | 0.002 | 0 | 0 | 0 | 0 | OK | OK | ok | 否 | C高于上限：0.0432% > 0.0350% | C<=0.035; Si[0.23,0.23]; Mn[1.8,1.8]; P<=0.01; S<=0.002; Nb[0.08,0.08]; Ti[0.017,0.017]; Cr[0.25,0.25]; Mo[0.18,0.18] | 247 | X80M | L 管线钢-API-L07 X80M
255 | X80M-1 | V |  |  |  | 0 | 0 | 0 | 0 | 无约束 | 无约束 | ok | 否 | C高于上限：0.0432% > 0.0350% | C<=0.035; Si[0.23,0.23]; Mn[1.8,1.8]; P<=0.01; S<=0.002; Nb[0.08,0.08]; Ti[0.017,0.017]; Cr[0.25,0.25]; Mo[0.18,0.18] | 247 | X80M | L 管线钢-API-L07 X80M
255 | X80M-1 | Nb | 0.08 | 0.08 | 0.08 | 0 | 0.08 | 0.08 | 0 | OK | OK | ok | 否 | C高于上限：0.0432% > 0.0350% | C<=0.035; Si[0.23,0.23]; Mn[1.8,1.8]; P<=0.01; S<=0.002; Nb[0.08,0.08]; Ti[0.017,0.017]; Cr[0.25,0.25]; Mo[0.18,0.18] | 247 | X80M | L 管线钢-API-L07 X80M
255 | X80M-1 | Ti | 0.012 | 0.017 | 0.017 | 0 | 0.017 | 0.017 | 0 | OK | OK | ok | 否 | C高于上限：0.0432% > 0.0350% | C<=0.035; Si[0.23,0.23]; Mn[1.8,1.8]; P<=0.01; S<=0.002; Nb[0.08,0.08]; Ti[0.017,0.017]; Cr[0.25,0.25]; Mo[0.18,0.18] | 247 | X80M | L 管线钢-API-L07 X80M
255 | X80M-1 | Als | 0.025 |  |  | 0 | 0.034155 | 0.034155 | 0 | 无约束 | 无约束 | ok | 否 | C高于上限：0.0432% > 0.0350% | C<=0.035; Si[0.23,0.23]; Mn[1.8,1.8]; P<=0.01; S<=0.002; Nb[0.08,0.08]; Ti[0.017,0.017]; Cr[0.25,0.25]; Mo[0.18,0.18] | 247 | X80M | L 管线钢-API-L07 X80M
255 | X80M-1 | Alt |  |  |  | 0 | 0.034155 | 0.034155 | 0 | 无约束 | 无约束 | ok | 否 | C高于上限：0.0432% > 0.0350% | C<=0.035; Si[0.23,0.23]; Mn[1.8,1.8]; P<=0.01; S<=0.002; Nb[0.08,0.08]; Ti[0.017,0.017]; Cr[0.25,0.25]; Mo[0.18,0.18] | 247 | X80M | L 管线钢-API-L07 X80M
255 | X80M-1 | Cr | 0.25 | 0.25 | 0.25 | 0 | 0.25 | 0.25 | 0 | OK | OK | ok | 否 | C高于上限：0.0432% > 0.0350% | C<=0.035; Si[0.23,0.23]; Mn[1.8,1.8]; P<=0.01; S<=0.002; Nb[0.08,0.08]; Ti[0.017,0.017]; Cr[0.25,0.25]; Mo[0.18,0.18] | 247 | X80M | L 管线钢-API-L07 X80M
255 | X80M-1 | Ni |  |  |  | 0 | 0 | 0 | 0 | 无约束 | 无约束 | ok | 否 | C高于上限：0.0432% > 0.0350% | C<=0.035; Si[0.23,0.23]; Mn[1.8,1.8]; P<=0.01; S<=0.002; Nb[0.08,0.08]; Ti[0.017,0.017]; Cr[0.25,0.25]; Mo[0.18,0.18] | 247 | X80M | L 管线钢-API-L07 X80M
255 | X80M-1 | Cu |  |  |  | 0 | 0 | 0 | 0 | 无约束 | 无约束 | ok | 否 | C高于上限：0.0432% > 0.0350% | C<=0.035; Si[0.23,0.23]; Mn[1.8,1.8]; P<=0.01; S<=0.002; Nb[0.08,0.08]; Ti[0.017,0.017]; Cr[0.25,0.25]; Mo[0.18,0.18] | 247 | X80M | L 管线钢-API-L07 X80M
255 | X80M-1 | Mo | 0.18 | 0.18 | 0.18 | 0 | 0.18 | 0.18 | 0 | OK | OK | ok | 否 | C高于上限：0.0432% > 0.0350% | C<=0.035; Si[0.23,0.23]; Mn[1.8,1.8]; P<=0.01; S<=0.002; Nb[0.08,0.08]; Ti[0.017,0.017]; Cr[0.25,0.25]; Mo[0.18,0.18] | 247 | X80M | L 管线钢-API-L07 X80M
255 | X80M-1 | B |  |  |  | 0 | 0 | 0 | 0 | 无约束 | 无约束 | ok | 否 | C高于上限：0.0432% > 0.0350% | C<=0.035; Si[0.23,0.23]; Mn[1.8,1.8]; P<=0.01; S<=0.002; Nb[0.08,0.08]; Ti[0.017,0.017]; Cr[0.25,0.25]; Mo[0.18,0.18] | 247 | X80M | L 管线钢-API-L07 X80M
255 | X80M-1 | Sb |  |  |  | 0 | 0 | 0 | 0 | 无约束 | 无约束 | ok | 否 | C高于上限：0.0432% > 0.0350% | C<=0.035; Si[0.23,0.23]; Mn[1.8,1.8]; P<=0.01; S<=0.002; Nb[0.08,0.08]; Ti[0.017,0.017]; Cr[0.25,0.25]; Mo[0.18,0.18] | 247 | X80M | L 管线钢-API-L07 X80M
256 | X80M-2 | C | 0.045 |  | 0.04 | 0.03 | 0.043382 | 0.04 | -0.003382 | NG | OK | ok | 否 | C高于上限：0.0434% > 0.0400% | C<=0.04; Si[0.23,0.23]; Mn[1.8,1.8]; P<=0.01; S<=0.002; V[0.04,0.04]; Nb[0.08,0.08]; Ti[0.017,0.017]; Cr[0.35,0.35]; Mo[0.18,0.18] | 248 | X80M | L 管线钢-API-L07 X80M
256 | X80M-2 | Si | 0.23 | 0.23 | 0.23 | 0 | 0.23 | 0.23 | 0 | OK | OK | ok | 否 | C高于上限：0.0434% > 0.0400% | C<=0.04; Si[0.23,0.23]; Mn[1.8,1.8]; P<=0.01; S<=0.002; V[0.04,0.04]; Nb[0.08,0.08]; Ti[0.017,0.017]; Cr[0.35,0.35]; Mo[0.18,0.18] | 248 | X80M | L 管线钢-API-L07 X80M
256 | X80M-2 | Mn | 1.8 | 1.8 | 1.8 | 0.043 | 1.8 | 1.8 | 0 | OK | OK | ok | 否 | C高于上限：0.0434% > 0.0400% | C<=0.04; Si[0.23,0.23]; Mn[1.8,1.8]; P<=0.01; S<=0.002; V[0.04,0.04]; Nb[0.08,0.08]; Ti[0.017,0.017]; Cr[0.35,0.35]; Mo[0.18,0.18] | 248 | X80M | L 管线钢-API-L07 X80M
256 | X80M-2 | P | 0.01 |  | 0.01 | 0 | 0 | 0 | 0 | OK | OK | ok | 否 | C高于上限：0.0434% > 0.0400% | C<=0.04; Si[0.23,0.23]; Mn[1.8,1.8]; P<=0.01; S<=0.002; V[0.04,0.04]; Nb[0.08,0.08]; Ti[0.017,0.017]; Cr[0.35,0.35]; Mo[0.18,0.18] | 248 | X80M | L 管线钢-API-L07 X80M
256 | X80M-2 | S | 0.002 |  | 0.002 | 0 | 0 | 0 | 0 | OK | OK | ok | 否 | C高于上限：0.0434% > 0.0400% | C<=0.04; Si[0.23,0.23]; Mn[1.8,1.8]; P<=0.01; S<=0.002; V[0.04,0.04]; Nb[0.08,0.08]; Ti[0.017,0.017]; Cr[0.35,0.35]; Mo[0.18,0.18] | 248 | X80M | L 管线钢-API-L07 X80M
256 | X80M-2 | V | 0.04 | 0.04 | 0.04 | 0 | 0.04 | 0.04 | 0 | OK | OK | ok | 否 | C高于上限：0.0434% > 0.0400% | C<=0.04; Si[0.23,0.23]; Mn[1.8,1.8]; P<=0.01; S<=0.002; V[0.04,0.04]; Nb[0.08,0.08]; Ti[0.017,0.017]; Cr[0.35,0.35]; Mo[0.18,0.18] | 248 | X80M | L 管线钢-API-L07 X80M
256 | X80M-2 | Nb | 0.08 | 0.08 | 0.08 | 0 | 0.08 | 0.08 | 0 | OK | OK | ok | 否 | C高于上限：0.0434% > 0.0400% | C<=0.04; Si[0.23,0.23]; Mn[1.8,1.8]; P<=0.01; S<=0.002; V[0.04,0.04]; Nb[0.08,0.08]; Ti[0.017,0.017]; Cr[0.35,0.35]; Mo[0.18,0.18] | 248 | X80M | L 管线钢-API-L07 X80M
256 | X80M-2 | Ti | 0.012 | 0.017 | 0.017 | 0 | 0.017 | 0.017 | 0 | OK | OK | ok | 否 | C高于上限：0.0434% > 0.0400% | C<=0.04; Si[0.23,0.23]; Mn[1.8,1.8]; P<=0.01; S<=0.002; V[0.04,0.04]; Nb[0.08,0.08]; Ti[0.017,0.017]; Cr[0.35,0.35]; Mo[0.18,0.18] | 248 | X80M | L 管线钢-API-L07 X80M
256 | X80M-2 | Als | 0.025 |  |  | 0 | 0.049005 | 0.049005 | 0 | 无约束 | 无约束 | ok | 否 | C高于上限：0.0434% > 0.0400% | C<=0.04; Si[0.23,0.23]; Mn[1.8,1.8]; P<=0.01; S<=0.002; V[0.04,0.04]; Nb[0.08,0.08]; Ti[0.017,0.017]; Cr[0.35,0.35]; Mo[0.18,0.18] | 248 | X80M | L 管线钢-API-L07 X80M
256 | X80M-2 | Alt |  |  |  | 0 | 0.049005 | 0.049005 | 0 | 无约束 | 无约束 | ok | 否 | C高于上限：0.0434% > 0.0400% | C<=0.04; Si[0.23,0.23]; Mn[1.8,1.8]; P<=0.01; S<=0.002; V[0.04,0.04]; Nb[0.08,0.08]; Ti[0.017,0.017]; Cr[0.35,0.35]; Mo[0.18,0.18] | 248 | X80M | L 管线钢-API-L07 X80M
256 | X80M-2 | Cr | 0.35 | 0.35 | 0.35 | 0 | 0.35 | 0.35 | 0 | OK | OK | ok | 否 | C高于上限：0.0434% > 0.0400% | C<=0.04; Si[0.23,0.23]; Mn[1.8,1.8]; P<=0.01; S<=0.002; V[0.04,0.04]; Nb[0.08,0.08]; Ti[0.017,0.017]; Cr[0.35,0.35]; Mo[0.18,0.18] | 248 | X80M | L 管线钢-API-L07 X80M
256 | X80M-2 | Ni |  |  |  | 0 | 0 | 0 | 0 | 无约束 | 无约束 | ok | 否 | C高于上限：0.0434% > 0.0400% | C<=0.04; Si[0.23,0.23]; Mn[1.8,1.8]; P<=0.01; S<=0.002; V[0.04,0.04]; Nb[0.08,0.08]; Ti[0.017,0.017]; Cr[0.35,0.35]; Mo[0.18,0.18] | 248 | X80M | L 管线钢-API-L07 X80M
256 | X80M-2 | Cu |  |  |  | 0 | 0 | 0 | 0 | 无约束 | 无约束 | ok | 否 | C高于上限：0.0434% > 0.0400% | C<=0.04; Si[0.23,0.23]; Mn[1.8,1.8]; P<=0.01; S<=0.002; V[0.04,0.04]; Nb[0.08,0.08]; Ti[0.017,0.017]; Cr[0.35,0.35]; Mo[0.18,0.18] | 248 | X80M | L 管线钢-API-L07 X80M
256 | X80M-2 | Mo | 0.18 | 0.18 | 0.18 | 0 | 0.18 | 0.18 | 0 | OK | OK | ok | 否 | C高于上限：0.0434% > 0.0400% | C<=0.04; Si[0.23,0.23]; Mn[1.8,1.8]; P<=0.01; S<=0.002; V[0.04,0.04]; Nb[0.08,0.08]; Ti[0.017,0.017]; Cr[0.35,0.35]; Mo[0.18,0.18] | 248 | X80M | L 管线钢-API-L07 X80M
256 | X80M-2 | B |  |  |  | 0 | 0 | 0 | 0 | 无约束 | 无约束 | ok | 否 | C高于上限：0.0434% > 0.0400% | C<=0.04; Si[0.23,0.23]; Mn[1.8,1.8]; P<=0.01; S<=0.002; V[0.04,0.04]; Nb[0.08,0.08]; Ti[0.017,0.017]; Cr[0.35,0.35]; Mo[0.18,0.18] | 248 | X80M | L 管线钢-API-L07 X80M
256 | X80M-2 | Sb |  |  |  | 0 | 0 | 0 | 0 | 无约束 | 无约束 | ok | 否 | C高于上限：0.0434% > 0.0400% | C<=0.04; Si[0.23,0.23]; Mn[1.8,1.8]; P<=0.01; S<=0.002; V[0.04,0.04]; Nb[0.08,0.08]; Ti[0.017,0.017]; Cr[0.35,0.35]; Mo[0.18,0.18] | 248 | X80M | L 管线钢-API-L07 X80M
257 | Gr.B-1 | C | 0.16 |  | 0.155 | 0.059 | 0.066164 | 0.066164 | 0 | OK | OK | ok | 是 |  | C<=0.155; Si[0.1,0.1]; Mn[0.4,0.4]; P<=0.015; S<=0.01 | 249 | Gr.B | L 管线钢-API-L13 Gr.B
257 | Gr.B-1 | Si | 0.1 | 0.1 | 0.1 | 0 | 0.1 | 0.1 | 0 | OK | OK | ok | 是 |  | C<=0.155; Si[0.1,0.1]; Mn[0.4,0.4]; P<=0.015; S<=0.01 | 249 | Gr.B | L 管线钢-API-L13 Gr.B
257 | Gr.B-1 | Mn | 0.4 | 0.4 | 0.4 | 0.1022 | 0.4 | 0.4 | 0 | OK | OK | ok | 是 |  | C<=0.155; Si[0.1,0.1]; Mn[0.4,0.4]; P<=0.015; S<=0.01 | 249 | Gr.B | L 管线钢-API-L13 Gr.B
257 | Gr.B-1 | P | 0.015 |  | 0.015 | 0 | 0 | 0 | 0 | OK | OK | ok | 是 |  | C<=0.155; Si[0.1,0.1]; Mn[0.4,0.4]; P<=0.015; S<=0.01 | 249 | Gr.B | L 管线钢-API-L13 Gr.B
257 | Gr.B-1 | S | 0.01 |  | 0.01 | 0 | 0 | 0 | 0 | OK | OK | ok | 是 |  | C<=0.155; Si[0.1,0.1]; Mn[0.4,0.4]; P<=0.015; S<=0.01 | 249 | Gr.B | L 管线钢-API-L13 Gr.B
257 | Gr.B-1 | V |  |  |  | 0 | 0 | 0 | 0 | 无约束 | 无约束 | ok | 是 |  | C<=0.155; Si[0.1,0.1]; Mn[0.4,0.4]; P<=0.015; S<=0.01 | 249 | Gr.B | L 管线钢-API-L13 Gr.B
257 | Gr.B-1 | Nb |  |  |  | 0 | 0 | 0 | 0 | 无约束 | 无约束 | ok | 是 |  | C<=0.155; Si[0.1,0.1]; Mn[0.4,0.4]; P<=0.015; S<=0.01 | 249 | Gr.B | L 管线钢-API-L13 Gr.B
257 | Gr.B-1 | Ti |  |  |  | 0 | 0 | 0 | 0 | 无约束 | 无约束 | ok | 是 |  | C<=0.155; Si[0.1,0.1]; Mn[0.4,0.4]; P<=0.015; S<=0.01 | 249 | Gr.B | L 管线钢-API-L13 Gr.B
257 | Gr.B-1 | Als | 0.02 |  |  | 0 | 0.02376 | 0.02376 | 0 | 无约束 | 无约束 | ok | 是 |  | C<=0.155; Si[0.1,0.1]; Mn[0.4,0.4]; P<=0.015; S<=0.01 | 249 | Gr.B | L 管线钢-API-L13 Gr.B
257 | Gr.B-1 | Alt |  |  |  | 0 | 0.02376 | 0.02376 | 0 | 无约束 | 无约束 | ok | 是 |  | C<=0.155; Si[0.1,0.1]; Mn[0.4,0.4]; P<=0.015; S<=0.01 | 249 | Gr.B | L 管线钢-API-L13 Gr.B
257 | Gr.B-1 | Cr | 0 |  |  | 0 | 0 | 0 | 0 | 无约束 | 无约束 | ok | 是 |  | C<=0.155; Si[0.1,0.1]; Mn[0.4,0.4]; P<=0.015; S<=0.01 | 249 | Gr.B | L 管线钢-API-L13 Gr.B
257 | Gr.B-1 | Ni | 0 |  |  | 0 | 0 | 0 | 0 | 无约束 | 无约束 | ok | 是 |  | C<=0.155; Si[0.1,0.1]; Mn[0.4,0.4]; P<=0.015; S<=0.01 | 249 | Gr.B | L 管线钢-API-L13 Gr.B
257 | Gr.B-1 | Cu | 0 |  |  | 0 | 0 | 0 | 0 | 无约束 | 无约束 | ok | 是 |  | C<=0.155; Si[0.1,0.1]; Mn[0.4,0.4]; P<=0.015; S<=0.01 | 249 | Gr.B | L 管线钢-API-L13 Gr.B
257 | Gr.B-1 | Mo | 0 |  |  | 0 | 0 | 0 | 0 | 无约束 | 无约束 | ok | 是 |  | C<=0.155; Si[0.1,0.1]; Mn[0.4,0.4]; P<=0.015; S<=0.01 | 249 | Gr.B | L 管线钢-API-L13 Gr.B
257 | Gr.B-1 | B | 0 |  |  | 0 | 0 | 0 | 0 | 无约束 | 无约束 | ok | 是 |  | C<=0.155; Si[0.1,0.1]; Mn[0.4,0.4]; P<=0.015; S<=0.01 | 249 | Gr.B | L 管线钢-API-L13 Gr.B
257 | Gr.B-1 | Sb |  |  |  | 0 | 0 | 0 | 0 | 无约束 | 无约束 | ok | 是 |  | C<=0.155; Si[0.1,0.1]; Mn[0.4,0.4]; P<=0.015; S<=0.01 | 249 | Gr.B | L 管线钢-API-L13 Gr.B
258 | Gr.B-2 | C | 0.16 |  | 0.155 | 0.059 | 0.067367 | 0.067367 | 0 | OK | OK | ok | 是 |  | C<=0.155; Si[0.1,0.1]; Mn[0.45,0.45]; P<=0.015; S<=0.01 | 250 | Gr.B | L 管线钢-API-L13 Gr.B
258 | Gr.B-2 | Si | 0.1 | 0.1 | 0.1 | 0 | 0.1 | 0.1 | 0 | OK | OK | ok | 是 |  | C<=0.155; Si[0.1,0.1]; Mn[0.45,0.45]; P<=0.015; S<=0.01 | 250 | Gr.B | L 管线钢-API-L13 Gr.B
258 | Gr.B-2 | Mn | 0.45 | 0.45 | 0.45 | 0.1022 | 0.45 | 0.45 | 0 | OK | OK | ok | 是 |  | C<=0.155; Si[0.1,0.1]; Mn[0.45,0.45]; P<=0.015; S<=0.01 | 250 | Gr.B | L 管线钢-API-L13 Gr.B
258 | Gr.B-2 | P | 0.015 |  | 0.015 | 0 | 0 | 0 | 0 | OK | OK | ok | 是 |  | C<=0.155; Si[0.1,0.1]; Mn[0.45,0.45]; P<=0.015; S<=0.01 | 250 | Gr.B | L 管线钢-API-L13 Gr.B
258 | Gr.B-2 | S | 0.01 |  | 0.01 | 0 | 0 | 0 | 0 | OK | OK | ok | 是 |  | C<=0.155; Si[0.1,0.1]; Mn[0.45,0.45]; P<=0.015; S<=0.01 | 250 | Gr.B | L 管线钢-API-L13 Gr.B
258 | Gr.B-2 | V |  |  |  | 0 | 0 | 0 | 0 | 无约束 | 无约束 | ok | 是 |  | C<=0.155; Si[0.1,0.1]; Mn[0.45,0.45]; P<=0.015; S<=0.01 | 250 | Gr.B | L 管线钢-API-L13 Gr.B
258 | Gr.B-2 | Nb |  |  |  | 0 | 0 | 0 | 0 | 无约束 | 无约束 | ok | 是 |  | C<=0.155; Si[0.1,0.1]; Mn[0.45,0.45]; P<=0.015; S<=0.01 | 250 | Gr.B | L 管线钢-API-L13 Gr.B
258 | Gr.B-2 | Ti |  |  |  | 0 | 0 | 0 | 0 | 无约束 | 无约束 | ok | 是 |  | C<=0.155; Si[0.1,0.1]; Mn[0.45,0.45]; P<=0.015; S<=0.01 | 250 | Gr.B | L 管线钢-API-L13 Gr.B
258 | Gr.B-2 | Als | 0.02 |  |  | 0 | 0.02376 | 0.02376 | 0 | 无约束 | 无约束 | ok | 是 |  | C<=0.155; Si[0.1,0.1]; Mn[0.45,0.45]; P<=0.015; S<=0.01 | 250 | Gr.B | L 管线钢-API-L13 Gr.B
258 | Gr.B-2 | Alt |  |  |  | 0 | 0.02376 | 0.02376 | 0 | 无约束 | 无约束 | ok | 是 |  | C<=0.155; Si[0.1,0.1]; Mn[0.45,0.45]; P<=0.015; S<=0.01 | 250 | Gr.B | L 管线钢-API-L13 Gr.B
258 | Gr.B-2 | Cr | 0 |  |  | 0 | 0 | 0 | 0 | 无约束 | 无约束 | ok | 是 |  | C<=0.155; Si[0.1,0.1]; Mn[0.45,0.45]; P<=0.015; S<=0.01 | 250 | Gr.B | L 管线钢-API-L13 Gr.B
258 | Gr.B-2 | Ni | 0 |  |  | 0 | 0 | 0 | 0 | 无约束 | 无约束 | ok | 是 |  | C<=0.155; Si[0.1,0.1]; Mn[0.45,0.45]; P<=0.015; S<=0.01 | 250 | Gr.B | L 管线钢-API-L13 Gr.B
258 | Gr.B-2 | Cu | 0 |  |  | 0 | 0 | 0 | 0 | 无约束 | 无约束 | ok | 是 |  | C<=0.155; Si[0.1,0.1]; Mn[0.45,0.45]; P<=0.015; S<=0.01 | 250 | Gr.B | L 管线钢-API-L13 Gr.B
258 | Gr.B-2 | Mo | 0 |  |  | 0 | 0 | 0 | 0 | 无约束 | 无约束 | ok | 是 |  | C<=0.155; Si[0.1,0.1]; Mn[0.45,0.45]; P<=0.015; S<=0.01 | 250 | Gr.B | L 管线钢-API-L13 Gr.B
258 | Gr.B-2 | B | 0 |  |  | 0 | 0 | 0 | 0 | 无约束 | 无约束 | ok | 是 |  | C<=0.155; Si[0.1,0.1]; Mn[0.45,0.45]; P<=0.015; S<=0.01 | 250 | Gr.B | L 管线钢-API-L13 Gr.B
258 | Gr.B-2 | Sb |  |  |  | 0 | 0 | 0 | 0 | 无约束 | 无约束 | ok | 是 |  | C<=0.155; Si[0.1,0.1]; Mn[0.45,0.45]; P<=0.015; S<=0.01 | 250 | Gr.B | L 管线钢-API-L13 Gr.B
259 | JF-RS | C | 0.18 |  | 0.175 | 0.059 | 0.127022 | 0.127022 | 0 | OK | OK | ok | 是 |  | C<=0.175; Si[0.1,0.1]; Mn[1.25,1.25]; P<=0.02; S<=0.01; Ti[0.03,0.03] | 251 | JF-RS | B 低合金钢-低合金高强结构钢-B27 JF-RS
259 | JF-RS | Si | 0.1 | 0.1 | 0.1 | 0 | 0.1 | 0.1 | 0 | OK | OK | ok | 是 |  | C<=0.175; Si[0.1,0.1]; Mn[1.25,1.25]; P<=0.02; S<=0.01; Ti[0.03,0.03] | 251 | JF-RS | B 低合金钢-低合金高强结构钢-B27 JF-RS
259 | JF-RS | Mn | 1.25 | 1.25 | 1.25 | 0.1022 | 1.25 | 1.25 | 0 | OK | OK | ok | 是 |  | C<=0.175; Si[0.1,0.1]; Mn[1.25,1.25]; P<=0.02; S<=0.01; Ti[0.03,0.03] | 251 | JF-RS | B 低合金钢-低合金高强结构钢-B27 JF-RS
259 | JF-RS | P | 0.02 |  | 0.02 | 0 | 0 | 0 | 0 | OK | OK | ok | 是 |  | C<=0.175; Si[0.1,0.1]; Mn[1.25,1.25]; P<=0.02; S<=0.01; Ti[0.03,0.03] | 251 | JF-RS | B 低合金钢-低合金高强结构钢-B27 JF-RS
259 | JF-RS | S | 0.01 |  | 0.01 | 0 | 0 | 0 | 0 | OK | OK | ok | 是 |  | C<=0.175; Si[0.1,0.1]; Mn[1.25,1.25]; P<=0.02; S<=0.01; Ti[0.03,0.03] | 251 | JF-RS | B 低合金钢-低合金高强结构钢-B27 JF-RS
259 | JF-RS | V |  |  |  | 0 | 0 | 0 | 0 | 无约束 | 无约束 | ok | 是 |  | C<=0.175; Si[0.1,0.1]; Mn[1.25,1.25]; P<=0.02; S<=0.01; Ti[0.03,0.03] | 251 | JF-RS | B 低合金钢-低合金高强结构钢-B27 JF-RS
259 | JF-RS | Nb |  |  |  | 0 | 0 | 0 | 0 | 无约束 | 无约束 | ok | 是 |  | C<=0.175; Si[0.1,0.1]; Mn[1.25,1.25]; P<=0.02; S<=0.01; Ti[0.03,0.03] | 251 | JF-RS | B 低合金钢-低合金高强结构钢-B27 JF-RS
259 | JF-RS | Ti | 0.025 | 0.03 | 0.03 | 0 | 0.03 | 0.03 | 0 | OK | OK | ok | 是 |  | C<=0.175; Si[0.1,0.1]; Mn[1.25,1.25]; P<=0.02; S<=0.01; Ti[0.03,0.03] | 251 | JF-RS | B 低合金钢-低合金高强结构钢-B27 JF-RS
259 | JF-RS | Als | 0.02 |  |  | 0 | 0.02376 | 0.02376 | 0 | 无约束 | 无约束 | ok | 是 |  | C<=0.175; Si[0.1,0.1]; Mn[1.25,1.25]; P<=0.02; S<=0.01; Ti[0.03,0.03] | 251 | JF-RS | B 低合金钢-低合金高强结构钢-B27 JF-RS
259 | JF-RS | Alt |  |  |  | 0 | 0.02376 | 0.02376 | 0 | 无约束 | 无约束 | ok | 是 |  | C<=0.175; Si[0.1,0.1]; Mn[1.25,1.25]; P<=0.02; S<=0.01; Ti[0.03,0.03] | 251 | JF-RS | B 低合金钢-低合金高强结构钢-B27 JF-RS
259 | JF-RS | Cr |  |  |  | 0 | 0 | 0 | 0 | 无约束 | 无约束 | ok | 是 |  | C<=0.175; Si[0.1,0.1]; Mn[1.25,1.25]; P<=0.02; S<=0.01; Ti[0.03,0.03] | 251 | JF-RS | B 低合金钢-低合金高强结构钢-B27 JF-RS
259 | JF-RS | Ni |  |  |  | 0 | 0 | 0 | 0 | 无约束 | 无约束 | ok | 是 |  | C<=0.175; Si[0.1,0.1]; Mn[1.25,1.25]; P<=0.02; S<=0.01; Ti[0.03,0.03] | 251 | JF-RS | B 低合金钢-低合金高强结构钢-B27 JF-RS
259 | JF-RS | Cu |  |  |  | 0 | 0 | 0 | 0 | 无约束 | 无约束 | ok | 是 |  | C<=0.175; Si[0.1,0.1]; Mn[1.25,1.25]; P<=0.02; S<=0.01; Ti[0.03,0.03] | 251 | JF-RS | B 低合金钢-低合金高强结构钢-B27 JF-RS
259 | JF-RS | Mo |  |  |  | 0 | 0 | 0 | 0 | 无约束 | 无约束 | ok | 是 |  | C<=0.175; Si[0.1,0.1]; Mn[1.25,1.25]; P<=0.02; S<=0.01; Ti[0.03,0.03] | 251 | JF-RS | B 低合金钢-低合金高强结构钢-B27 JF-RS
259 | JF-RS | B |  |  |  | 0 | 0 | 0 | 0 | 无约束 | 无约束 | ok | 是 |  | C<=0.175; Si[0.1,0.1]; Mn[1.25,1.25]; P<=0.02; S<=0.01; Ti[0.03,0.03] | 251 | JF-RS | B 低合金钢-低合金高强结构钢-B27 JF-RS
259 | JF-RS | Sb |  |  |  | 0 | 0 | 0 | 0 | 无约束 | 无约束 | ok | 是 |  | C<=0.175; Si[0.1,0.1]; Mn[1.25,1.25]; P<=0.02; S<=0.01; Ti[0.03,0.03] | 251 | JF-RS | B 低合金钢-低合金高强结构钢-B27 JF-RS
260 | F520JJ | C | 0.16 |  | 0.155 | 0.059 | 0.118169 | 0.118169 | 0 | OK | OK | ok | 是 |  | C<=0.155; Si[0.18,0.18]; Mn[1.4,1.4]; P<=0.015; S<=0.005; Ti[0.035,0.035]; Cu[0.25,0.25] | 252 | F520JJ | B 低合金钢-搅拌车用钢-B18 F520JJ
260 | F520JJ | Si | 0.18 | 0.18 | 0.18 | 0 | 0.18 | 0.18 | 0 | OK | OK | ok | 是 |  | C<=0.155; Si[0.18,0.18]; Mn[1.4,1.4]; P<=0.015; S<=0.005; Ti[0.035,0.035]; Cu[0.25,0.25] | 252 | F520JJ | B 低合金钢-搅拌车用钢-B18 F520JJ
260 | F520JJ | Mn | 1.4 | 1.4 | 1.4 | 0.1022 | 1.4 | 1.4 | 0 | OK | OK | ok | 是 |  | C<=0.155; Si[0.18,0.18]; Mn[1.4,1.4]; P<=0.015; S<=0.005; Ti[0.035,0.035]; Cu[0.25,0.25] | 252 | F520JJ | B 低合金钢-搅拌车用钢-B18 F520JJ
260 | F520JJ | P | 0.015 |  | 0.015 | 0 | 0 | 0 | 0 | OK | OK | ok | 是 |  | C<=0.155; Si[0.18,0.18]; Mn[1.4,1.4]; P<=0.015; S<=0.005; Ti[0.035,0.035]; Cu[0.25,0.25] | 252 | F520JJ | B 低合金钢-搅拌车用钢-B18 F520JJ
260 | F520JJ | S | 0.005 |  | 0.005 | 0 | 0 | 0 | 0 | OK | OK | ok | 是 |  | C<=0.155; Si[0.18,0.18]; Mn[1.4,1.4]; P<=0.015; S<=0.005; Ti[0.035,0.035]; Cu[0.25,0.25] | 252 | F520JJ | B 低合金钢-搅拌车用钢-B18 F520JJ
260 | F520JJ | V |  |  |  | 0 | 0 | 0 | 0 | 无约束 | 无约束 | ok | 是 |  | C<=0.155; Si[0.18,0.18]; Mn[1.4,1.4]; P<=0.015; S<=0.005; Ti[0.035,0.035]; Cu[0.25,0.25] | 252 | F520JJ | B 低合金钢-搅拌车用钢-B18 F520JJ
260 | F520JJ | Nb |  |  |  | 0 | 0 | 0 | 0 | 无约束 | 无约束 | ok | 是 |  | C<=0.155; Si[0.18,0.18]; Mn[1.4,1.4]; P<=0.015; S<=0.005; Ti[0.035,0.035]; Cu[0.25,0.25] | 252 | F520JJ | B 低合金钢-搅拌车用钢-B18 F520JJ
260 | F520JJ | Ti | 0.03 | 0.035 | 0.035 | 0 | 0.035 | 0.035 | 0 | OK | OK | ok | 是 |  | C<=0.155; Si[0.18,0.18]; Mn[1.4,1.4]; P<=0.015; S<=0.005; Ti[0.035,0.035]; Cu[0.25,0.25] | 252 | F520JJ | B 低合金钢-搅拌车用钢-B18 F520JJ
260 | F520JJ | Als | 0.03 |  |  | 0 | 0.025245 | 0.025245 | 0 | 无约束 | 无约束 | ok | 是 |  | C<=0.155; Si[0.18,0.18]; Mn[1.4,1.4]; P<=0.015; S<=0.005; Ti[0.035,0.035]; Cu[0.25,0.25] | 252 | F520JJ | B 低合金钢-搅拌车用钢-B18 F520JJ
260 | F520JJ | Alt |  |  |  | 0 | 0.025245 | 0.025245 | 0 | 无约束 | 无约束 | ok | 是 |  | C<=0.155; Si[0.18,0.18]; Mn[1.4,1.4]; P<=0.015; S<=0.005; Ti[0.035,0.035]; Cu[0.25,0.25] | 252 | F520JJ | B 低合金钢-搅拌车用钢-B18 F520JJ
260 | F520JJ | Cr |  |  |  | 0 | 0 | 0 | 0 | 无约束 | 无约束 | ok | 是 |  | C<=0.155; Si[0.18,0.18]; Mn[1.4,1.4]; P<=0.015; S<=0.005; Ti[0.035,0.035]; Cu[0.25,0.25] | 252 | F520JJ | B 低合金钢-搅拌车用钢-B18 F520JJ
260 | F520JJ | Ni |  |  |  | 0 | 0 | 0 | 0 | 无约束 | 无约束 | ok | 是 |  | C<=0.155; Si[0.18,0.18]; Mn[1.4,1.4]; P<=0.015; S<=0.005; Ti[0.035,0.035]; Cu[0.25,0.25] | 252 | F520JJ | B 低合金钢-搅拌车用钢-B18 F520JJ
260 | F520JJ | Cu | 0.25 | 0.25 | 0.25 | 0 | 0.25 | 0.25 | 0 | OK | OK | ok | 是 |  | C<=0.155; Si[0.18,0.18]; Mn[1.4,1.4]; P<=0.015; S<=0.005; Ti[0.035,0.035]; Cu[0.25,0.25] | 252 | F520JJ | B 低合金钢-搅拌车用钢-B18 F520JJ
260 | F520JJ | Mo |  |  |  | 0 | 0 | 0 | 0 | 无约束 | 无约束 | ok | 是 |  | C<=0.155; Si[0.18,0.18]; Mn[1.4,1.4]; P<=0.015; S<=0.005; Ti[0.035,0.035]; Cu[0.25,0.25] | 252 | F520JJ | B 低合金钢-搅拌车用钢-B18 F520JJ
260 | F520JJ | B |  |  |  | 0 | 0 | 0 | 0 | 无约束 | 无约束 | ok | 是 |  | C<=0.155; Si[0.18,0.18]; Mn[1.4,1.4]; P<=0.015; S<=0.005; Ti[0.035,0.035]; Cu[0.25,0.25] | 252 | F520JJ | B 低合金钢-搅拌车用钢-B18 F520JJ
260 | F520JJ | Sb |  |  |  | 0 | 0 | 0 | 0 | 无约束 | 无约束 | ok | 是 |  | C<=0.155; Si[0.18,0.18]; Mn[1.4,1.4]; P<=0.015; S<=0.005; Ti[0.035,0.035]; Cu[0.25,0.25] | 252 | F520JJ | B 低合金钢-搅拌车用钢-B18 F520JJ
261 | 09CrCuSb | C | 0.07 |  | 0.065 | 0.031 | 0.042716 | 0.065 | 0.022284 | OK | OK | ok | 是 |  | C<=0.065; Si[0.25,0.25]; Mn[0.5,0.5]; P<=0.015; S<=0.005; Cr[0.75,0.75]; Ni[0.08,0.08]; Cu[0.27,0.27]; Sb[0.05,0.05] | 253 | 09CrCuSb | F 压力容器用钢-耐酸钢-F03 09CrCuSb
261 | 09CrCuSb | Si | 0.25 | 0.25 | 0.25 | 0 | 0.25 | 0.25 | 0 | OK | OK | ok | 是 |  | C<=0.065; Si[0.25,0.25]; Mn[0.5,0.5]; P<=0.015; S<=0.005; Cr[0.75,0.75]; Ni[0.08,0.08]; Cu[0.27,0.27]; Sb[0.05,0.05] | 253 | 09CrCuSb | F 压力容器用钢-耐酸钢-F03 09CrCuSb
261 | 09CrCuSb | Mn | 0.5 | 0.5 | 0.5 | 0.072 | 0.5 | 0.5 | 0 | OK | OK | ok | 是 |  | C<=0.065; Si[0.25,0.25]; Mn[0.5,0.5]; P<=0.015; S<=0.005; Cr[0.75,0.75]; Ni[0.08,0.08]; Cu[0.27,0.27]; Sb[0.05,0.05] | 253 | 09CrCuSb | F 压力容器用钢-耐酸钢-F03 09CrCuSb
261 | 09CrCuSb | P | 0.015 |  | 0.015 | 0 | 0 | 0 | 0 | OK | OK | ok | 是 |  | C<=0.065; Si[0.25,0.25]; Mn[0.5,0.5]; P<=0.015; S<=0.005; Cr[0.75,0.75]; Ni[0.08,0.08]; Cu[0.27,0.27]; Sb[0.05,0.05] | 253 | 09CrCuSb | F 压力容器用钢-耐酸钢-F03 09CrCuSb
261 | 09CrCuSb | S | 0.005 |  | 0.005 | 0 | 0 | 0 | 0 | OK | OK | ok | 是 |  | C<=0.065; Si[0.25,0.25]; Mn[0.5,0.5]; P<=0.015; S<=0.005; Cr[0.75,0.75]; Ni[0.08,0.08]; Cu[0.27,0.27]; Sb[0.05,0.05] | 253 | 09CrCuSb | F 压力容器用钢-耐酸钢-F03 09CrCuSb
261 | 09CrCuSb | V |  |  |  | 0 | 0 | 0 | 0 | 无约束 | 无约束 | ok | 是 |  | C<=0.065; Si[0.25,0.25]; Mn[0.5,0.5]; P<=0.015; S<=0.005; Cr[0.75,0.75]; Ni[0.08,0.08]; Cu[0.27,0.27]; Sb[0.05,0.05] | 253 | 09CrCuSb | F 压力容器用钢-耐酸钢-F03 09CrCuSb
261 | 09CrCuSb | Nb |  |  |  | 0 | 0 | 0 | 0 | 无约束 | 无约束 | ok | 是 |  | C<=0.065; Si[0.25,0.25]; Mn[0.5,0.5]; P<=0.015; S<=0.005; Cr[0.75,0.75]; Ni[0.08,0.08]; Cu[0.27,0.27]; Sb[0.05,0.05] | 253 | 09CrCuSb | F 压力容器用钢-耐酸钢-F03 09CrCuSb
261 | 09CrCuSb | Ti |  |  |  | 0 | 0 | 0 | 0 | 无约束 | 无约束 | ok | 是 |  | C<=0.065; Si[0.25,0.25]; Mn[0.5,0.5]; P<=0.015; S<=0.005; Cr[0.75,0.75]; Ni[0.08,0.08]; Cu[0.27,0.27]; Sb[0.05,0.05] | 253 | 09CrCuSb | F 压力容器用钢-耐酸钢-F03 09CrCuSb
261 | 09CrCuSb | Als | 0.02 |  |  | 0 | 0.031185 | 0.031185 | 0 | 无约束 | 无约束 | ok | 是 |  | C<=0.065; Si[0.25,0.25]; Mn[0.5,0.5]; P<=0.015; S<=0.005; Cr[0.75,0.75]; Ni[0.08,0.08]; Cu[0.27,0.27]; Sb[0.05,0.05] | 253 | 09CrCuSb | F 压力容器用钢-耐酸钢-F03 09CrCuSb
261 | 09CrCuSb | Alt |  |  |  | 0 | 0.031185 | 0.031185 | 0 | 无约束 | 无约束 | ok | 是 |  | C<=0.065; Si[0.25,0.25]; Mn[0.5,0.5]; P<=0.015; S<=0.005; Cr[0.75,0.75]; Ni[0.08,0.08]; Cu[0.27,0.27]; Sb[0.05,0.05] | 253 | 09CrCuSb | F 压力容器用钢-耐酸钢-F03 09CrCuSb
261 | 09CrCuSb | Cr | 0.75 | 0.75 | 0.75 | 0 | 0.75 | 0.75 | 0 | OK | OK | ok | 是 |  | C<=0.065; Si[0.25,0.25]; Mn[0.5,0.5]; P<=0.015; S<=0.005; Cr[0.75,0.75]; Ni[0.08,0.08]; Cu[0.27,0.27]; Sb[0.05,0.05] | 253 | 09CrCuSb | F 压力容器用钢-耐酸钢-F03 09CrCuSb
261 | 09CrCuSb | Ni | 0.08 | 0.08 | 0.08 | 0 | 0.08 | 0.08 | 0 | OK | OK | ok | 是 |  | C<=0.065; Si[0.25,0.25]; Mn[0.5,0.5]; P<=0.015; S<=0.005; Cr[0.75,0.75]; Ni[0.08,0.08]; Cu[0.27,0.27]; Sb[0.05,0.05] | 253 | 09CrCuSb | F 压力容器用钢-耐酸钢-F03 09CrCuSb
261 | 09CrCuSb | Cu | 0.27 | 0.27 | 0.27 | 0 | 0.27 | 0.27 | 0 | OK | OK | ok | 是 |  | C<=0.065; Si[0.25,0.25]; Mn[0.5,0.5]; P<=0.015; S<=0.005; Cr[0.75,0.75]; Ni[0.08,0.08]; Cu[0.27,0.27]; Sb[0.05,0.05] | 253 | 09CrCuSb | F 压力容器用钢-耐酸钢-F03 09CrCuSb
261 | 09CrCuSb | Mo |  |  |  | 0 | 0 | 0 | 0 | 无约束 | 无约束 | ok | 是 |  | C<=0.065; Si[0.25,0.25]; Mn[0.5,0.5]; P<=0.015; S<=0.005; Cr[0.75,0.75]; Ni[0.08,0.08]; Cu[0.27,0.27]; Sb[0.05,0.05] | 253 | 09CrCuSb | F 压力容器用钢-耐酸钢-F03 09CrCuSb
261 | 09CrCuSb | B |  |  |  | 0 | 0 | 0 | 0 | 无约束 | 无约束 | ok | 是 |  | C<=0.065; Si[0.25,0.25]; Mn[0.5,0.5]; P<=0.015; S<=0.005; Cr[0.75,0.75]; Ni[0.08,0.08]; Cu[0.27,0.27]; Sb[0.05,0.05] | 253 | 09CrCuSb | F 压力容器用钢-耐酸钢-F03 09CrCuSb
261 | 09CrCuSb | Sb | 0.05 | 0.05 | 0.05 | 0 | 0.05 | 0.05 | 0 | OK | OK | ok | 是 |  | C<=0.065; Si[0.25,0.25]; Mn[0.5,0.5]; P<=0.015; S<=0.005; Cr[0.75,0.75]; Ni[0.08,0.08]; Cu[0.27,0.27]; Sb[0.05,0.05] | 253 | 09CrCuSb | F 压力容器用钢-耐酸钢-F03 09CrCuSb
262 | Q235NH-1 | C | 0.08 |  | 0.075 | 0.037 | 0.043216 | 0.075 | 0.031784 | OK | OK | ok | 是 |  | C<=0.075; Si[0.25,0.25]; Mn[0.3,0.3]; P<=0.02; S<=0.004; Cr[0.45,0.45]; Ni[0.07,0.07]; Cu[0.28,0.28] | 254 | Q235NH | N 耐候钢-焊接耐候结构钢-N02 Q235NH
262 | Q235NH-1 | Si | 0.25 | 0.25 | 0.25 | 0 | 0.25 | 0.25 | 0 | OK | OK | ok | 是 |  | C<=0.075; Si[0.25,0.25]; Mn[0.3,0.3]; P<=0.02; S<=0.004; Cr[0.45,0.45]; Ni[0.07,0.07]; Cu[0.28,0.28] | 254 | Q235NH | N 耐候钢-焊接耐候结构钢-N02 Q235NH
262 | Q235NH-1 | Mn | 0.3 | 0.3 | 0.3 | 0.077 | 0.3 | 0.3 | 0 | OK | OK | ok | 是 |  | C<=0.075; Si[0.25,0.25]; Mn[0.3,0.3]; P<=0.02; S<=0.004; Cr[0.45,0.45]; Ni[0.07,0.07]; Cu[0.28,0.28] | 254 | Q235NH | N 耐候钢-焊接耐候结构钢-N02 Q235NH
262 | Q235NH-1 | P | 0.02 |  | 0.02 | 0 | 0 | 0 | 0 | OK | OK | ok | 是 |  | C<=0.075; Si[0.25,0.25]; Mn[0.3,0.3]; P<=0.02; S<=0.004; Cr[0.45,0.45]; Ni[0.07,0.07]; Cu[0.28,0.28] | 254 | Q235NH | N 耐候钢-焊接耐候结构钢-N02 Q235NH
262 | Q235NH-1 | S | 0.004 |  | 0.004 | 0 | 0 | 0 | 0 | OK | OK | ok | 是 |  | C<=0.075; Si[0.25,0.25]; Mn[0.3,0.3]; P<=0.02; S<=0.004; Cr[0.45,0.45]; Ni[0.07,0.07]; Cu[0.28,0.28] | 254 | Q235NH | N 耐候钢-焊接耐候结构钢-N02 Q235NH
262 | Q235NH-1 | V |  |  |  | 0 | 0 | 0 | 0 | 无约束 | 无约束 | ok | 是 |  | C<=0.075; Si[0.25,0.25]; Mn[0.3,0.3]; P<=0.02; S<=0.004; Cr[0.45,0.45]; Ni[0.07,0.07]; Cu[0.28,0.28] | 254 | Q235NH | N 耐候钢-焊接耐候结构钢-N02 Q235NH
262 | Q235NH-1 | Nb |  |  |  | 0 | 0 | 0 | 0 | 无约束 | 无约束 | ok | 是 |  | C<=0.075; Si[0.25,0.25]; Mn[0.3,0.3]; P<=0.02; S<=0.004; Cr[0.45,0.45]; Ni[0.07,0.07]; Cu[0.28,0.28] | 254 | Q235NH | N 耐候钢-焊接耐候结构钢-N02 Q235NH
262 | Q235NH-1 | Ti |  |  |  | 0 | 0 | 0 | 0 | 无约束 | 无约束 | ok | 是 |  | C<=0.075; Si[0.25,0.25]; Mn[0.3,0.3]; P<=0.02; S<=0.004; Cr[0.45,0.45]; Ni[0.07,0.07]; Cu[0.28,0.28] | 254 | Q235NH | N 耐候钢-焊接耐候结构钢-N02 Q235NH
262 | Q235NH-1 | Als |  |  |  | 0 | 0.034601 | 0.034601 | 0 | 无约束 | 无约束 | ok | 是 |  | C<=0.075; Si[0.25,0.25]; Mn[0.3,0.3]; P<=0.02; S<=0.004; Cr[0.45,0.45]; Ni[0.07,0.07]; Cu[0.28,0.28] | 254 | Q235NH | N 耐候钢-焊接耐候结构钢-N02 Q235NH
262 | Q235NH-1 | Alt | 0.03 |  |  | 0 | 0.034601 | 0.034601 | 0 | 无约束 | 无约束 | ok | 是 |  | C<=0.075; Si[0.25,0.25]; Mn[0.3,0.3]; P<=0.02; S<=0.004; Cr[0.45,0.45]; Ni[0.07,0.07]; Cu[0.28,0.28] | 254 | Q235NH | N 耐候钢-焊接耐候结构钢-N02 Q235NH
262 | Q235NH-1 | Cr | 0.45 | 0.45 | 0.45 | 0 | 0.45 | 0.45 | 0 | OK | OK | ok | 是 |  | C<=0.075; Si[0.25,0.25]; Mn[0.3,0.3]; P<=0.02; S<=0.004; Cr[0.45,0.45]; Ni[0.07,0.07]; Cu[0.28,0.28] | 254 | Q235NH | N 耐候钢-焊接耐候结构钢-N02 Q235NH
262 | Q235NH-1 | Ni | 0.07 | 0.07 | 0.07 | 0 | 0.07 | 0.07 | 0 | OK | OK | ok | 是 |  | C<=0.075; Si[0.25,0.25]; Mn[0.3,0.3]; P<=0.02; S<=0.004; Cr[0.45,0.45]; Ni[0.07,0.07]; Cu[0.28,0.28] | 254 | Q235NH | N 耐候钢-焊接耐候结构钢-N02 Q235NH
262 | Q235NH-1 | Cu | 0.28 | 0.28 | 0.28 | 0 | 0.28 | 0.28 | 0 | OK | OK | ok | 是 |  | C<=0.075; Si[0.25,0.25]; Mn[0.3,0.3]; P<=0.02; S<=0.004; Cr[0.45,0.45]; Ni[0.07,0.07]; Cu[0.28,0.28] | 254 | Q235NH | N 耐候钢-焊接耐候结构钢-N02 Q235NH
262 | Q235NH-1 | Mo |  |  |  | 0 | 0 | 0 | 0 | 无约束 | 无约束 | ok | 是 |  | C<=0.075; Si[0.25,0.25]; Mn[0.3,0.3]; P<=0.02; S<=0.004; Cr[0.45,0.45]; Ni[0.07,0.07]; Cu[0.28,0.28] | 254 | Q235NH | N 耐候钢-焊接耐候结构钢-N02 Q235NH
262 | Q235NH-1 | B |  |  |  | 0 | 0 | 0 | 0 | 无约束 | 无约束 | ok | 是 |  | C<=0.075; Si[0.25,0.25]; Mn[0.3,0.3]; P<=0.02; S<=0.004; Cr[0.45,0.45]; Ni[0.07,0.07]; Cu[0.28,0.28] | 254 | Q235NH | N 耐候钢-焊接耐候结构钢-N02 Q235NH
262 | Q235NH-1 | Sb |  |  |  | 0 | 0 | 0 | 0 | 无约束 | 无约束 | ok | 是 |  | C<=0.075; Si[0.25,0.25]; Mn[0.3,0.3]; P<=0.02; S<=0.004; Cr[0.45,0.45]; Ni[0.07,0.07]; Cu[0.28,0.28] | 254 | Q235NH | N 耐候钢-焊接耐候结构钢-N02 Q235NH
263 | Q235NH-2 | C | 0.08 |  | 0.075 | 0.037 | 0.045717 | 0.075 | 0.029283 | OK | OK | ok | 是 |  | C<=0.075; Si[0.25,0.25]; Mn[0.4,0.4]; P<=0.02; S<=0.004; Cr[0.5,0.5]; Ni[0.07,0.07]; Cu[0.28,0.28] | 255 | Q235NH | N 耐候钢-焊接耐候结构钢-N02 Q235NH
263 | Q235NH-2 | Si | 0.25 | 0.25 | 0.25 | 0 | 0.25 | 0.25 | 0 | OK | OK | ok | 是 |  | C<=0.075; Si[0.25,0.25]; Mn[0.4,0.4]; P<=0.02; S<=0.004; Cr[0.5,0.5]; Ni[0.07,0.07]; Cu[0.28,0.28] | 255 | Q235NH | N 耐候钢-焊接耐候结构钢-N02 Q235NH
263 | Q235NH-2 | Mn | 0.4 | 0.4 | 0.4 | 0.077 | 0.4 | 0.4 | 0 | OK | OK | ok | 是 |  | C<=0.075; Si[0.25,0.25]; Mn[0.4,0.4]; P<=0.02; S<=0.004; Cr[0.5,0.5]; Ni[0.07,0.07]; Cu[0.28,0.28] | 255 | Q235NH | N 耐候钢-焊接耐候结构钢-N02 Q235NH
263 | Q235NH-2 | P | 0.02 |  | 0.02 | 0 | 0 | 0 | 0 | OK | OK | ok | 是 |  | C<=0.075; Si[0.25,0.25]; Mn[0.4,0.4]; P<=0.02; S<=0.004; Cr[0.5,0.5]; Ni[0.07,0.07]; Cu[0.28,0.28] | 255 | Q235NH | N 耐候钢-焊接耐候结构钢-N02 Q235NH
263 | Q235NH-2 | S | 0.004 |  | 0.004 | 0 | 0 | 0 | 0 | OK | OK | ok | 是 |  | C<=0.075; Si[0.25,0.25]; Mn[0.4,0.4]; P<=0.02; S<=0.004; Cr[0.5,0.5]; Ni[0.07,0.07]; Cu[0.28,0.28] | 255 | Q235NH | N 耐候钢-焊接耐候结构钢-N02 Q235NH
263 | Q235NH-2 | V |  |  |  | 0 | 0 | 0 | 0 | 无约束 | 无约束 | ok | 是 |  | C<=0.075; Si[0.25,0.25]; Mn[0.4,0.4]; P<=0.02; S<=0.004; Cr[0.5,0.5]; Ni[0.07,0.07]; Cu[0.28,0.28] | 255 | Q235NH | N 耐候钢-焊接耐候结构钢-N02 Q235NH
263 | Q235NH-2 | Nb |  |  |  | 0 | 0 | 0 | 0 | 无约束 | 无约束 | ok | 是 |  | C<=0.075; Si[0.25,0.25]; Mn[0.4,0.4]; P<=0.02; S<=0.004; Cr[0.5,0.5]; Ni[0.07,0.07]; Cu[0.28,0.28] | 255 | Q235NH | N 耐候钢-焊接耐候结构钢-N02 Q235NH
263 | Q235NH-2 | Ti |  |  |  | 0 | 0 | 0 | 0 | 无约束 | 无约束 | ok | 是 |  | C<=0.075; Si[0.25,0.25]; Mn[0.4,0.4]; P<=0.02; S<=0.004; Cr[0.5,0.5]; Ni[0.07,0.07]; Cu[0.28,0.28] | 255 | Q235NH | N 耐候钢-焊接耐候结构钢-N02 Q235NH
263 | Q235NH-2 | Als |  |  |  | 0 | 0.034601 | 0.034601 | 0 | 无约束 | 无约束 | ok | 是 |  | C<=0.075; Si[0.25,0.25]; Mn[0.4,0.4]; P<=0.02; S<=0.004; Cr[0.5,0.5]; Ni[0.07,0.07]; Cu[0.28,0.28] | 255 | Q235NH | N 耐候钢-焊接耐候结构钢-N02 Q235NH
263 | Q235NH-2 | Alt | 0.03 |  |  | 0 | 0.034601 | 0.034601 | 0 | 无约束 | 无约束 | ok | 是 |  | C<=0.075; Si[0.25,0.25]; Mn[0.4,0.4]; P<=0.02; S<=0.004; Cr[0.5,0.5]; Ni[0.07,0.07]; Cu[0.28,0.28] | 255 | Q235NH | N 耐候钢-焊接耐候结构钢-N02 Q235NH
263 | Q235NH-2 | Cr | 0.5 | 0.5 | 0.5 | 0 | 0.5 | 0.5 | 0 | OK | OK | ok | 是 |  | C<=0.075; Si[0.25,0.25]; Mn[0.4,0.4]; P<=0.02; S<=0.004; Cr[0.5,0.5]; Ni[0.07,0.07]; Cu[0.28,0.28] | 255 | Q235NH | N 耐候钢-焊接耐候结构钢-N02 Q235NH
263 | Q235NH-2 | Ni | 0.07 | 0.07 | 0.07 | 0 | 0.07 | 0.07 | 0 | OK | OK | ok | 是 |  | C<=0.075; Si[0.25,0.25]; Mn[0.4,0.4]; P<=0.02; S<=0.004; Cr[0.5,0.5]; Ni[0.07,0.07]; Cu[0.28,0.28] | 255 | Q235NH | N 耐候钢-焊接耐候结构钢-N02 Q235NH
263 | Q235NH-2 | Cu | 0.28 | 0.28 | 0.28 | 0 | 0.28 | 0.28 | 0 | OK | OK | ok | 是 |  | C<=0.075; Si[0.25,0.25]; Mn[0.4,0.4]; P<=0.02; S<=0.004; Cr[0.5,0.5]; Ni[0.07,0.07]; Cu[0.28,0.28] | 255 | Q235NH | N 耐候钢-焊接耐候结构钢-N02 Q235NH
263 | Q235NH-2 | Mo |  |  |  | 0 | 0 | 0 | 0 | 无约束 | 无约束 | ok | 是 |  | C<=0.075; Si[0.25,0.25]; Mn[0.4,0.4]; P<=0.02; S<=0.004; Cr[0.5,0.5]; Ni[0.07,0.07]; Cu[0.28,0.28] | 255 | Q235NH | N 耐候钢-焊接耐候结构钢-N02 Q235NH
263 | Q235NH-2 | B |  |  |  | 0 | 0 | 0 | 0 | 无约束 | 无约束 | ok | 是 |  | C<=0.075; Si[0.25,0.25]; Mn[0.4,0.4]; P<=0.02; S<=0.004; Cr[0.5,0.5]; Ni[0.07,0.07]; Cu[0.28,0.28] | 255 | Q235NH | N 耐候钢-焊接耐候结构钢-N02 Q235NH
263 | Q235NH-2 | Sb |  |  |  | 0 | 0 | 0 | 0 | 无约束 | 无约束 | ok | 是 |  | C<=0.075; Si[0.25,0.25]; Mn[0.4,0.4]; P<=0.02; S<=0.004; Cr[0.5,0.5]; Ni[0.07,0.07]; Cu[0.28,0.28] | 255 | Q235NH | N 耐候钢-焊接耐候结构钢-N02 Q235NH
264 | A709-50W-1 | C | 0.075 |  | 0.07 | 0.037 | 0.062651 | 0.07 | 0.007349 | OK | OK | ok | 是 |  | C<=0.07; Si[0.25,0.25]; Mn[1.1,1.1]; P<=0.02; S<=0.005; V[0.035,0.035]; Cr[0.55,0.55]; Ni[0.15,0.15]; Cu[0.28,0.28] | 256 | A709-50W | N 耐候钢-美标低合金高强钢-N04 A709-50W
264 | A709-50W-1 | Si | 0.25 | 0.25 | 0.25 | 0 | 0.25 | 0.25 | 0 | OK | OK | ok | 是 |  | C<=0.07; Si[0.25,0.25]; Mn[1.1,1.1]; P<=0.02; S<=0.005; V[0.035,0.035]; Cr[0.55,0.55]; Ni[0.15,0.15]; Cu[0.28,0.28] | 256 | A709-50W | N 耐候钢-美标低合金高强钢-N04 A709-50W
264 | A709-50W-1 | Mn | 1.1 | 1.1 | 1.1 | 0.077 | 1.1 | 1.1 | 0 | OK | OK | ok | 是 |  | C<=0.07; Si[0.25,0.25]; Mn[1.1,1.1]; P<=0.02; S<=0.005; V[0.035,0.035]; Cr[0.55,0.55]; Ni[0.15,0.15]; Cu[0.28,0.28] | 256 | A709-50W | N 耐候钢-美标低合金高强钢-N04 A709-50W
264 | A709-50W-1 | P | 0.02 |  | 0.02 | 0 | 0 | 0 | 0 | OK | OK | ok | 是 |  | C<=0.07; Si[0.25,0.25]; Mn[1.1,1.1]; P<=0.02; S<=0.005; V[0.035,0.035]; Cr[0.55,0.55]; Ni[0.15,0.15]; Cu[0.28,0.28] | 256 | A709-50W | N 耐候钢-美标低合金高强钢-N04 A709-50W
264 | A709-50W-1 | S | 0.005 |  | 0.005 | 0 | 0 | 0 | 0 | OK | OK | ok | 是 |  | C<=0.07; Si[0.25,0.25]; Mn[1.1,1.1]; P<=0.02; S<=0.005; V[0.035,0.035]; Cr[0.55,0.55]; Ni[0.15,0.15]; Cu[0.28,0.28] | 256 | A709-50W | N 耐候钢-美标低合金高强钢-N04 A709-50W
264 | A709-50W-1 | V | 0.035 | 0.035 | 0.035 | 0 | 0.035 | 0.035 | 0 | OK | OK | ok | 是 |  | C<=0.07; Si[0.25,0.25]; Mn[1.1,1.1]; P<=0.02; S<=0.005; V[0.035,0.035]; Cr[0.55,0.55]; Ni[0.15,0.15]; Cu[0.28,0.28] | 256 | A709-50W | N 耐候钢-美标低合金高强钢-N04 A709-50W
264 | A709-50W-1 | Nb |  |  |  | 0 | 0 | 0 | 0 | 无约束 | 无约束 | ok | 是 |  | C<=0.07; Si[0.25,0.25]; Mn[1.1,1.1]; P<=0.02; S<=0.005; V[0.035,0.035]; Cr[0.55,0.55]; Ni[0.15,0.15]; Cu[0.28,0.28] | 256 | A709-50W | N 耐候钢-美标低合金高强钢-N04 A709-50W
264 | A709-50W-1 | Ti |  |  |  | 0 | 0 | 0 | 0 | 无约束 | 无约束 | ok | 是 |  | C<=0.07; Si[0.25,0.25]; Mn[1.1,1.1]; P<=0.02; S<=0.005; V[0.035,0.035]; Cr[0.55,0.55]; Ni[0.15,0.15]; Cu[0.28,0.28] | 256 | A709-50W | N 耐候钢-美标低合金高强钢-N04 A709-50W
264 | A709-50W-1 | Als | 0.02 |  |  | 0 | 0.034601 | 0.034601 | 0 | 无约束 | 无约束 | ok | 是 |  | C<=0.07; Si[0.25,0.25]; Mn[1.1,1.1]; P<=0.02; S<=0.005; V[0.035,0.035]; Cr[0.55,0.55]; Ni[0.15,0.15]; Cu[0.28,0.28] | 256 | A709-50W | N 耐候钢-美标低合金高强钢-N04 A709-50W
264 | A709-50W-1 | Alt |  |  |  | 0 | 0.034601 | 0.034601 | 0 | 无约束 | 无约束 | ok | 是 |  | C<=0.07; Si[0.25,0.25]; Mn[1.1,1.1]; P<=0.02; S<=0.005; V[0.035,0.035]; Cr[0.55,0.55]; Ni[0.15,0.15]; Cu[0.28,0.28] | 256 | A709-50W | N 耐候钢-美标低合金高强钢-N04 A709-50W
264 | A709-50W-1 | Cr | 0.55 | 0.55 | 0.55 | 0 | 0.55 | 0.55 | 0 | OK | OK | ok | 是 |  | C<=0.07; Si[0.25,0.25]; Mn[1.1,1.1]; P<=0.02; S<=0.005; V[0.035,0.035]; Cr[0.55,0.55]; Ni[0.15,0.15]; Cu[0.28,0.28] | 256 | A709-50W | N 耐候钢-美标低合金高强钢-N04 A709-50W
264 | A709-50W-1 | Ni | 0.15 | 0.15 | 0.15 | 0 | 0.15 | 0.15 | 0 | OK | OK | ok | 是 |  | C<=0.07; Si[0.25,0.25]; Mn[1.1,1.1]; P<=0.02; S<=0.005; V[0.035,0.035]; Cr[0.55,0.55]; Ni[0.15,0.15]; Cu[0.28,0.28] | 256 | A709-50W | N 耐候钢-美标低合金高强钢-N04 A709-50W
264 | A709-50W-1 | Cu | 0.28 | 0.28 | 0.28 | 0 | 0.28 | 0.28 | 0 | OK | OK | ok | 是 |  | C<=0.07; Si[0.25,0.25]; Mn[1.1,1.1]; P<=0.02; S<=0.005; V[0.035,0.035]; Cr[0.55,0.55]; Ni[0.15,0.15]; Cu[0.28,0.28] | 256 | A709-50W | N 耐候钢-美标低合金高强钢-N04 A709-50W
264 | A709-50W-1 | Mo |  |  |  | 0 | 0 | 0 | 0 | 无约束 | 无约束 | ok | 是 |  | C<=0.07; Si[0.25,0.25]; Mn[1.1,1.1]; P<=0.02; S<=0.005; V[0.035,0.035]; Cr[0.55,0.55]; Ni[0.15,0.15]; Cu[0.28,0.28] | 256 | A709-50W | N 耐候钢-美标低合金高强钢-N04 A709-50W
264 | A709-50W-1 | B |  |  |  | 0 | 0 | 0 | 0 | 无约束 | 无约束 | ok | 是 |  | C<=0.07; Si[0.25,0.25]; Mn[1.1,1.1]; P<=0.02; S<=0.005; V[0.035,0.035]; Cr[0.55,0.55]; Ni[0.15,0.15]; Cu[0.28,0.28] | 256 | A709-50W | N 耐候钢-美标低合金高强钢-N04 A709-50W
264 | A709-50W-1 | Sb |  |  |  | 0 | 0 | 0 | 0 | 无约束 | 无约束 | ok | 是 |  | C<=0.07; Si[0.25,0.25]; Mn[1.1,1.1]; P<=0.02; S<=0.005; V[0.035,0.035]; Cr[0.55,0.55]; Ni[0.15,0.15]; Cu[0.28,0.28] | 256 | A709-50W | N 耐候钢-美标低合金高强钢-N04 A709-50W
265 | A709-50W-2 | C | 0.075 |  | 0.07 | 0.037 | 0.065057 | 0.07 | 0.004943 | OK | OK | ok | 是 |  | C<=0.07; Si[0.25,0.25]; Mn[1.2,1.2]; P<=0.02; S<=0.005; V[0.045,0.045]; Cr[0.55,0.55]; Ni[0.15,0.15]; Cu[0.28,0.28] | 257 | A709-50W | N 耐候钢-美标低合金高强钢-N04 A709-50W
265 | A709-50W-2 | Si | 0.25 | 0.25 | 0.25 | 0 | 0.25 | 0.25 | 0 | OK | OK | ok | 是 |  | C<=0.07; Si[0.25,0.25]; Mn[1.2,1.2]; P<=0.02; S<=0.005; V[0.045,0.045]; Cr[0.55,0.55]; Ni[0.15,0.15]; Cu[0.28,0.28] | 257 | A709-50W | N 耐候钢-美标低合金高强钢-N04 A709-50W
265 | A709-50W-2 | Mn | 1.2 | 1.2 | 1.2 | 0.077 | 1.2 | 1.2 | 0 | OK | OK | ok | 是 |  | C<=0.07; Si[0.25,0.25]; Mn[1.2,1.2]; P<=0.02; S<=0.005; V[0.045,0.045]; Cr[0.55,0.55]; Ni[0.15,0.15]; Cu[0.28,0.28] | 257 | A709-50W | N 耐候钢-美标低合金高强钢-N04 A709-50W
265 | A709-50W-2 | P | 0.02 |  | 0.02 | 0 | 0 | 0 | 0 | OK | OK | ok | 是 |  | C<=0.07; Si[0.25,0.25]; Mn[1.2,1.2]; P<=0.02; S<=0.005; V[0.045,0.045]; Cr[0.55,0.55]; Ni[0.15,0.15]; Cu[0.28,0.28] | 257 | A709-50W | N 耐候钢-美标低合金高强钢-N04 A709-50W
265 | A709-50W-2 | S | 0.005 |  | 0.005 | 0 | 0 | 0 | 0 | OK | OK | ok | 是 |  | C<=0.07; Si[0.25,0.25]; Mn[1.2,1.2]; P<=0.02; S<=0.005; V[0.045,0.045]; Cr[0.55,0.55]; Ni[0.15,0.15]; Cu[0.28,0.28] | 257 | A709-50W | N 耐候钢-美标低合金高强钢-N04 A709-50W
265 | A709-50W-2 | V | 0.045 | 0.045 | 0.045 | 0 | 0.045 | 0.045 | 0 | OK | OK | ok | 是 |  | C<=0.07; Si[0.25,0.25]; Mn[1.2,1.2]; P<=0.02; S<=0.005; V[0.045,0.045]; Cr[0.55,0.55]; Ni[0.15,0.15]; Cu[0.28,0.28] | 257 | A709-50W | N 耐候钢-美标低合金高强钢-N04 A709-50W
265 | A709-50W-2 | Nb |  |  |  | 0 | 0 | 0 | 0 | 无约束 | 无约束 | ok | 是 |  | C<=0.07; Si[0.25,0.25]; Mn[1.2,1.2]; P<=0.02; S<=0.005; V[0.045,0.045]; Cr[0.55,0.55]; Ni[0.15,0.15]; Cu[0.28,0.28] | 257 | A709-50W | N 耐候钢-美标低合金高强钢-N04 A709-50W
265 | A709-50W-2 | Ti |  |  |  | 0 | 0 | 0 | 0 | 无约束 | 无约束 | ok | 是 |  | C<=0.07; Si[0.25,0.25]; Mn[1.2,1.2]; P<=0.02; S<=0.005; V[0.045,0.045]; Cr[0.55,0.55]; Ni[0.15,0.15]; Cu[0.28,0.28] | 257 | A709-50W | N 耐候钢-美标低合金高强钢-N04 A709-50W
265 | A709-50W-2 | Als | 0.02 |  |  | 0 | 0.034601 | 0.034601 | 0 | 无约束 | 无约束 | ok | 是 |  | C<=0.07; Si[0.25,0.25]; Mn[1.2,1.2]; P<=0.02; S<=0.005; V[0.045,0.045]; Cr[0.55,0.55]; Ni[0.15,0.15]; Cu[0.28,0.28] | 257 | A709-50W | N 耐候钢-美标低合金高强钢-N04 A709-50W
265 | A709-50W-2 | Alt |  |  |  | 0 | 0.034601 | 0.034601 | 0 | 无约束 | 无约束 | ok | 是 |  | C<=0.07; Si[0.25,0.25]; Mn[1.2,1.2]; P<=0.02; S<=0.005; V[0.045,0.045]; Cr[0.55,0.55]; Ni[0.15,0.15]; Cu[0.28,0.28] | 257 | A709-50W | N 耐候钢-美标低合金高强钢-N04 A709-50W
265 | A709-50W-2 | Cr | 0.55 | 0.55 | 0.55 | 0 | 0.55 | 0.55 | 0 | OK | OK | ok | 是 |  | C<=0.07; Si[0.25,0.25]; Mn[1.2,1.2]; P<=0.02; S<=0.005; V[0.045,0.045]; Cr[0.55,0.55]; Ni[0.15,0.15]; Cu[0.28,0.28] | 257 | A709-50W | N 耐候钢-美标低合金高强钢-N04 A709-50W
265 | A709-50W-2 | Ni | 0.15 | 0.15 | 0.15 | 0 | 0.15 | 0.15 | 0 | OK | OK | ok | 是 |  | C<=0.07; Si[0.25,0.25]; Mn[1.2,1.2]; P<=0.02; S<=0.005; V[0.045,0.045]; Cr[0.55,0.55]; Ni[0.15,0.15]; Cu[0.28,0.28] | 257 | A709-50W | N 耐候钢-美标低合金高强钢-N04 A709-50W
265 | A709-50W-2 | Cu | 0.28 | 0.28 | 0.28 | 0 | 0.28 | 0.28 | 0 | OK | OK | ok | 是 |  | C<=0.07; Si[0.25,0.25]; Mn[1.2,1.2]; P<=0.02; S<=0.005; V[0.045,0.045]; Cr[0.55,0.55]; Ni[0.15,0.15]; Cu[0.28,0.28] | 257 | A709-50W | N 耐候钢-美标低合金高强钢-N04 A709-50W
265 | A709-50W-2 | Mo |  |  |  | 0 | 0 | 0 | 0 | 无约束 | 无约束 | ok | 是 |  | C<=0.07; Si[0.25,0.25]; Mn[1.2,1.2]; P<=0.02; S<=0.005; V[0.045,0.045]; Cr[0.55,0.55]; Ni[0.15,0.15]; Cu[0.28,0.28] | 257 | A709-50W | N 耐候钢-美标低合金高强钢-N04 A709-50W
265 | A709-50W-2 | B |  |  |  | 0 | 0 | 0 | 0 | 无约束 | 无约束 | ok | 是 |  | C<=0.07; Si[0.25,0.25]; Mn[1.2,1.2]; P<=0.02; S<=0.005; V[0.045,0.045]; Cr[0.55,0.55]; Ni[0.15,0.15]; Cu[0.28,0.28] | 257 | A709-50W | N 耐候钢-美标低合金高强钢-N04 A709-50W
265 | A709-50W-2 | Sb |  |  |  | 0 | 0 | 0 | 0 | 无约束 | 无约束 | ok | 是 |  | C<=0.07; Si[0.25,0.25]; Mn[1.2,1.2]; P<=0.02; S<=0.005; V[0.045,0.045]; Cr[0.55,0.55]; Ni[0.15,0.15]; Cu[0.28,0.28] | 257 | A709-50W | N 耐候钢-美标低合金高强钢-N04 A709-50W
266 | A588GR.A-1 | C | 0.08 |  | 0.075 | 0.037 | 0.060246 | 0.075 | 0.014754 | OK | OK | ok | 是 |  | C<=0.075; Si[0.4,0.4]; Mn[1,1]; P<=0.02; S<=0.006; V[0.035,0.035]; Nb[0.01,0.01]; Cr[0.55,0.55]; Cu[0.28,0.28] | 258 | A588GR.A | N 耐候钢-美标低合金高强钢-N01 A588GR.A
266 | A588GR.A-1 | Si | 0.4 | 0.4 | 0.4 | 0 | 0.4 | 0.4 | 0 | OK | OK | ok | 是 |  | C<=0.075; Si[0.4,0.4]; Mn[1,1]; P<=0.02; S<=0.006; V[0.035,0.035]; Nb[0.01,0.01]; Cr[0.55,0.55]; Cu[0.28,0.28] | 258 | A588GR.A | N 耐候钢-美标低合金高强钢-N01 A588GR.A
266 | A588GR.A-1 | Mn | 1 | 1 | 1 | 0.077 | 1 | 1 | 0 | OK | OK | ok | 是 |  | C<=0.075; Si[0.4,0.4]; Mn[1,1]; P<=0.02; S<=0.006; V[0.035,0.035]; Nb[0.01,0.01]; Cr[0.55,0.55]; Cu[0.28,0.28] | 258 | A588GR.A | N 耐候钢-美标低合金高强钢-N01 A588GR.A
266 | A588GR.A-1 | P | 0.02 |  | 0.02 | 0 | 0 | 0 | 0 | OK | OK | ok | 是 |  | C<=0.075; Si[0.4,0.4]; Mn[1,1]; P<=0.02; S<=0.006; V[0.035,0.035]; Nb[0.01,0.01]; Cr[0.55,0.55]; Cu[0.28,0.28] | 258 | A588GR.A | N 耐候钢-美标低合金高强钢-N01 A588GR.A
266 | A588GR.A-1 | S | 0.006 |  | 0.006 | 0 | 0 | 0 | 0 | OK | OK | ok | 是 |  | C<=0.075; Si[0.4,0.4]; Mn[1,1]; P<=0.02; S<=0.006; V[0.035,0.035]; Nb[0.01,0.01]; Cr[0.55,0.55]; Cu[0.28,0.28] | 258 | A588GR.A | N 耐候钢-美标低合金高强钢-N01 A588GR.A
266 | A588GR.A-1 | V | 0.035 | 0.035 | 0.035 | 0 | 0.035 | 0.035 | 0 | OK | OK | ok | 是 |  | C<=0.075; Si[0.4,0.4]; Mn[1,1]; P<=0.02; S<=0.006; V[0.035,0.035]; Nb[0.01,0.01]; Cr[0.55,0.55]; Cu[0.28,0.28] | 258 | A588GR.A | N 耐候钢-美标低合金高强钢-N01 A588GR.A
266 | A588GR.A-1 | Nb | 0.01 | 0.01 | 0.01 | 0 | 0.01 | 0.01 | 0 | OK | OK | ok | 是 |  | C<=0.075; Si[0.4,0.4]; Mn[1,1]; P<=0.02; S<=0.006; V[0.035,0.035]; Nb[0.01,0.01]; Cr[0.55,0.55]; Cu[0.28,0.28] | 258 | A588GR.A | N 耐候钢-美标低合金高强钢-N01 A588GR.A
266 | A588GR.A-1 | Ti |  |  |  | 0 | 0 | 0 | 0 | 无约束 | 无约束 | ok | 是 |  | C<=0.075; Si[0.4,0.4]; Mn[1,1]; P<=0.02; S<=0.006; V[0.035,0.035]; Nb[0.01,0.01]; Cr[0.55,0.55]; Cu[0.28,0.28] | 258 | A588GR.A | N 耐候钢-美标低合金高强钢-N01 A588GR.A
266 | A588GR.A-1 | Als | 0.02 |  |  | 0 | 0.02673 | 0.02673 | 0 | 无约束 | 无约束 | ok | 是 |  | C<=0.075; Si[0.4,0.4]; Mn[1,1]; P<=0.02; S<=0.006; V[0.035,0.035]; Nb[0.01,0.01]; Cr[0.55,0.55]; Cu[0.28,0.28] | 258 | A588GR.A | N 耐候钢-美标低合金高强钢-N01 A588GR.A
266 | A588GR.A-1 | Alt |  |  |  | 0 | 0.02673 | 0.02673 | 0 | 无约束 | 无约束 | ok | 是 |  | C<=0.075; Si[0.4,0.4]; Mn[1,1]; P<=0.02; S<=0.006; V[0.035,0.035]; Nb[0.01,0.01]; Cr[0.55,0.55]; Cu[0.28,0.28] | 258 | A588GR.A | N 耐候钢-美标低合金高强钢-N01 A588GR.A
266 | A588GR.A-1 | Cr | 0.55 | 0.55 | 0.55 | 0 | 0.55 | 0.55 | 0 | OK | OK | ok | 是 |  | C<=0.075; Si[0.4,0.4]; Mn[1,1]; P<=0.02; S<=0.006; V[0.035,0.035]; Nb[0.01,0.01]; Cr[0.55,0.55]; Cu[0.28,0.28] | 258 | A588GR.A | N 耐候钢-美标低合金高强钢-N01 A588GR.A
266 | A588GR.A-1 | Ni |  |  |  | 0 | 0 | 0 | 0 | 无约束 | 无约束 | ok | 是 |  | C<=0.075; Si[0.4,0.4]; Mn[1,1]; P<=0.02; S<=0.006; V[0.035,0.035]; Nb[0.01,0.01]; Cr[0.55,0.55]; Cu[0.28,0.28] | 258 | A588GR.A | N 耐候钢-美标低合金高强钢-N01 A588GR.A
266 | A588GR.A-1 | Cu | 0.28 | 0.28 | 0.28 | 0 | 0.28 | 0.28 | 0 | OK | OK | ok | 是 |  | C<=0.075; Si[0.4,0.4]; Mn[1,1]; P<=0.02; S<=0.006; V[0.035,0.035]; Nb[0.01,0.01]; Cr[0.55,0.55]; Cu[0.28,0.28] | 258 | A588GR.A | N 耐候钢-美标低合金高强钢-N01 A588GR.A
266 | A588GR.A-1 | Mo |  |  |  | 0 | 0 | 0 | 0 | 无约束 | 无约束 | ok | 是 |  | C<=0.075; Si[0.4,0.4]; Mn[1,1]; P<=0.02; S<=0.006; V[0.035,0.035]; Nb[0.01,0.01]; Cr[0.55,0.55]; Cu[0.28,0.28] | 258 | A588GR.A | N 耐候钢-美标低合金高强钢-N01 A588GR.A
266 | A588GR.A-1 | B |  |  |  | 0 | 0 | 0 | 0 | 无约束 | 无约束 | ok | 是 |  | C<=0.075; Si[0.4,0.4]; Mn[1,1]; P<=0.02; S<=0.006; V[0.035,0.035]; Nb[0.01,0.01]; Cr[0.55,0.55]; Cu[0.28,0.28] | 258 | A588GR.A | N 耐候钢-美标低合金高强钢-N01 A588GR.A
266 | A588GR.A-1 | Sb |  |  |  | 0 | 0 | 0 | 0 | 无约束 | 无约束 | ok | 是 |  | C<=0.075; Si[0.4,0.4]; Mn[1,1]; P<=0.02; S<=0.006; V[0.035,0.035]; Nb[0.01,0.01]; Cr[0.55,0.55]; Cu[0.28,0.28] | 258 | A588GR.A | N 耐候钢-美标低合金高强钢-N01 A588GR.A
267 | A588GR.A-2 | C | 0.08 |  | 0.075 | 0.037 | 0.063854 | 0.075 | 0.011146 | OK | OK | ok | 是 |  | C<=0.075; Si[0.4,0.4]; Mn[1.15,1.15]; P<=0.02; S<=0.006; V[0.04,0.04]; Nb[0.015,0.015]; Cr[0.55,0.55]; Cu[0.28,0.28] | 259 | A588GR.A | N 耐候钢-美标低合金高强钢-N01 A588GR.A
267 | A588GR.A-2 | Si | 0.4 | 0.4 | 0.4 | 0 | 0.4 | 0.4 | 0 | OK | OK | ok | 是 |  | C<=0.075; Si[0.4,0.4]; Mn[1.15,1.15]; P<=0.02; S<=0.006; V[0.04,0.04]; Nb[0.015,0.015]; Cr[0.55,0.55]; Cu[0.28,0.28] | 259 | A588GR.A | N 耐候钢-美标低合金高强钢-N01 A588GR.A
267 | A588GR.A-2 | Mn | 1.15 | 1.15 | 1.15 | 0.077 | 1.15 | 1.15 | 0 | OK | OK | ok | 是 |  | C<=0.075; Si[0.4,0.4]; Mn[1.15,1.15]; P<=0.02; S<=0.006; V[0.04,0.04]; Nb[0.015,0.015]; Cr[0.55,0.55]; Cu[0.28,0.28] | 259 | A588GR.A | N 耐候钢-美标低合金高强钢-N01 A588GR.A
267 | A588GR.A-2 | P | 0.02 |  | 0.02 | 0 | 0 | 0 | 0 | OK | OK | ok | 是 |  | C<=0.075; Si[0.4,0.4]; Mn[1.15,1.15]; P<=0.02; S<=0.006; V[0.04,0.04]; Nb[0.015,0.015]; Cr[0.55,0.55]; Cu[0.28,0.28] | 259 | A588GR.A | N 耐候钢-美标低合金高强钢-N01 A588GR.A
267 | A588GR.A-2 | S | 0.006 |  | 0.006 | 0 | 0 | 0 | 0 | OK | OK | ok | 是 |  | C<=0.075; Si[0.4,0.4]; Mn[1.15,1.15]; P<=0.02; S<=0.006; V[0.04,0.04]; Nb[0.015,0.015]; Cr[0.55,0.55]; Cu[0.28,0.28] | 259 | A588GR.A | N 耐候钢-美标低合金高强钢-N01 A588GR.A
267 | A588GR.A-2 | V | 0.04 | 0.04 | 0.04 | 0 | 0.04 | 0.04 | 0 | OK | OK | ok | 是 |  | C<=0.075; Si[0.4,0.4]; Mn[1.15,1.15]; P<=0.02; S<=0.006; V[0.04,0.04]; Nb[0.015,0.015]; Cr[0.55,0.55]; Cu[0.28,0.28] | 259 | A588GR.A | N 耐候钢-美标低合金高强钢-N01 A588GR.A
267 | A588GR.A-2 | Nb | 0.015 | 0.015 | 0.015 | 0 | 0.015 | 0.015 | 0 | OK | OK | ok | 是 |  | C<=0.075; Si[0.4,0.4]; Mn[1.15,1.15]; P<=0.02; S<=0.006; V[0.04,0.04]; Nb[0.015,0.015]; Cr[0.55,0.55]; Cu[0.28,0.28] | 259 | A588GR.A | N 耐候钢-美标低合金高强钢-N01 A588GR.A
267 | A588GR.A-2 | Ti |  |  |  | 0 | 0 | 0 | 0 | 无约束 | 无约束 | ok | 是 |  | C<=0.075; Si[0.4,0.4]; Mn[1.15,1.15]; P<=0.02; S<=0.006; V[0.04,0.04]; Nb[0.015,0.015]; Cr[0.55,0.55]; Cu[0.28,0.28] | 259 | A588GR.A | N 耐候钢-美标低合金高强钢-N01 A588GR.A
267 | A588GR.A-2 | Als | 0.02 |  |  | 0 | 0.02673 | 0.02673 | 0 | 无约束 | 无约束 | ok | 是 |  | C<=0.075; Si[0.4,0.4]; Mn[1.15,1.15]; P<=0.02; S<=0.006; V[0.04,0.04]; Nb[0.015,0.015]; Cr[0.55,0.55]; Cu[0.28,0.28] | 259 | A588GR.A | N 耐候钢-美标低合金高强钢-N01 A588GR.A
267 | A588GR.A-2 | Alt |  |  |  | 0 | 0.02673 | 0.02673 | 0 | 无约束 | 无约束 | ok | 是 |  | C<=0.075; Si[0.4,0.4]; Mn[1.15,1.15]; P<=0.02; S<=0.006; V[0.04,0.04]; Nb[0.015,0.015]; Cr[0.55,0.55]; Cu[0.28,0.28] | 259 | A588GR.A | N 耐候钢-美标低合金高强钢-N01 A588GR.A
267 | A588GR.A-2 | Cr | 0.55 | 0.55 | 0.55 | 0 | 0.55 | 0.55 | 0 | OK | OK | ok | 是 |  | C<=0.075; Si[0.4,0.4]; Mn[1.15,1.15]; P<=0.02; S<=0.006; V[0.04,0.04]; Nb[0.015,0.015]; Cr[0.55,0.55]; Cu[0.28,0.28] | 259 | A588GR.A | N 耐候钢-美标低合金高强钢-N01 A588GR.A
267 | A588GR.A-2 | Ni |  |  |  | 0 | 0 | 0 | 0 | 无约束 | 无约束 | ok | 是 |  | C<=0.075; Si[0.4,0.4]; Mn[1.15,1.15]; P<=0.02; S<=0.006; V[0.04,0.04]; Nb[0.015,0.015]; Cr[0.55,0.55]; Cu[0.28,0.28] | 259 | A588GR.A | N 耐候钢-美标低合金高强钢-N01 A588GR.A
267 | A588GR.A-2 | Cu | 0.28 | 0.28 | 0.28 | 0 | 0.28 | 0.28 | 0 | OK | OK | ok | 是 |  | C<=0.075; Si[0.4,0.4]; Mn[1.15,1.15]; P<=0.02; S<=0.006; V[0.04,0.04]; Nb[0.015,0.015]; Cr[0.55,0.55]; Cu[0.28,0.28] | 259 | A588GR.A | N 耐候钢-美标低合金高强钢-N01 A588GR.A
267 | A588GR.A-2 | Mo |  |  |  | 0 | 0 | 0 | 0 | 无约束 | 无约束 | ok | 是 |  | C<=0.075; Si[0.4,0.4]; Mn[1.15,1.15]; P<=0.02; S<=0.006; V[0.04,0.04]; Nb[0.015,0.015]; Cr[0.55,0.55]; Cu[0.28,0.28] | 259 | A588GR.A | N 耐候钢-美标低合金高强钢-N01 A588GR.A
267 | A588GR.A-2 | B |  |  |  | 0 | 0 | 0 | 0 | 无约束 | 无约束 | ok | 是 |  | C<=0.075; Si[0.4,0.4]; Mn[1.15,1.15]; P<=0.02; S<=0.006; V[0.04,0.04]; Nb[0.015,0.015]; Cr[0.55,0.55]; Cu[0.28,0.28] | 259 | A588GR.A | N 耐候钢-美标低合金高强钢-N01 A588GR.A
267 | A588GR.A-2 | Sb |  |  |  | 0 | 0 | 0 | 0 | 无约束 | 无约束 | ok | 是 |  | C<=0.075; Si[0.4,0.4]; Mn[1.15,1.15]; P<=0.02; S<=0.006; V[0.04,0.04]; Nb[0.015,0.015]; Cr[0.55,0.55]; Cu[0.28,0.28] | 259 | A588GR.A | N 耐候钢-美标低合金高强钢-N01 A588GR.A
268 | Q450NQR1 | C | 0.075 |  | 0.07 | 0.044 | 0.068599 | 0.07 | 0.001401 | OK | OK | ok | 是 |  | C<=0.07; Si[0.2,0.2]; Mn[1.1,1.1]; P<=0.015; S<=0.003; Nb[0.02,0.02]; Ti[0.035,0.035]; Cr[0.45,0.45]; Ni[0.15,0.15]; Cu[0.28,0.28] | 260 | Q450NQR1 | N 耐候钢-焊接耐候结构钢-N03 Q450NQR1
268 | Q450NQR1 | Si | 0.2 | 0.2 | 0.2 | 0 | 0.2 | 0.2 | 0 | OK | OK | ok | 是 |  | C<=0.07; Si[0.2,0.2]; Mn[1.1,1.1]; P<=0.015; S<=0.003; Nb[0.02,0.02]; Ti[0.035,0.035]; Cr[0.45,0.45]; Ni[0.15,0.15]; Cu[0.28,0.28] | 260 | Q450NQR1 | N 耐候钢-焊接耐候结构钢-N03 Q450NQR1
268 | Q450NQR1 | Mn | 1.1 | 1.1 | 1.1 | 0.084 | 1.1 | 1.1 | 0 | OK | OK | ok | 是 |  | C<=0.07; Si[0.2,0.2]; Mn[1.1,1.1]; P<=0.015; S<=0.003; Nb[0.02,0.02]; Ti[0.035,0.035]; Cr[0.45,0.45]; Ni[0.15,0.15]; Cu[0.28,0.28] | 260 | Q450NQR1 | N 耐候钢-焊接耐候结构钢-N03 Q450NQR1
268 | Q450NQR1 | P | 0.015 |  | 0.015 | 0 | 0 | 0 | 0 | OK | OK | ok | 是 |  | C<=0.07; Si[0.2,0.2]; Mn[1.1,1.1]; P<=0.015; S<=0.003; Nb[0.02,0.02]; Ti[0.035,0.035]; Cr[0.45,0.45]; Ni[0.15,0.15]; Cu[0.28,0.28] | 260 | Q450NQR1 | N 耐候钢-焊接耐候结构钢-N03 Q450NQR1
268 | Q450NQR1 | S | 0.003 |  | 0.003 | 0 | 0 | 0 | 0 | OK | OK | ok | 是 |  | C<=0.07; Si[0.2,0.2]; Mn[1.1,1.1]; P<=0.015; S<=0.003; Nb[0.02,0.02]; Ti[0.035,0.035]; Cr[0.45,0.45]; Ni[0.15,0.15]; Cu[0.28,0.28] | 260 | Q450NQR1 | N 耐候钢-焊接耐候结构钢-N03 Q450NQR1
268 | Q450NQR1 | V |  |  |  | 0 | 0 | 0 | 0 | 无约束 | 无约束 | ok | 是 |  | C<=0.07; Si[0.2,0.2]; Mn[1.1,1.1]; P<=0.015; S<=0.003; Nb[0.02,0.02]; Ti[0.035,0.035]; Cr[0.45,0.45]; Ni[0.15,0.15]; Cu[0.28,0.28] | 260 | Q450NQR1 | N 耐候钢-焊接耐候结构钢-N03 Q450NQR1
268 | Q450NQR1 | Nb | 0.02 | 0.02 | 0.02 | 0 | 0.02 | 0.02 | 0 | OK | OK | ok | 是 |  | C<=0.07; Si[0.2,0.2]; Mn[1.1,1.1]; P<=0.015; S<=0.003; Nb[0.02,0.02]; Ti[0.035,0.035]; Cr[0.45,0.45]; Ni[0.15,0.15]; Cu[0.28,0.28] | 260 | Q450NQR1 | N 耐候钢-焊接耐候结构钢-N03 Q450NQR1
268 | Q450NQR1 | Ti | 0.03 | 0.035 | 0.035 | 0 | 0.035 | 0.035 | 0 | OK | OK | ok | 是 |  | C<=0.07; Si[0.2,0.2]; Mn[1.1,1.1]; P<=0.015; S<=0.003; Nb[0.02,0.02]; Ti[0.035,0.035]; Cr[0.45,0.45]; Ni[0.15,0.15]; Cu[0.28,0.28] | 260 | Q450NQR1 | N 耐候钢-焊接耐候结构钢-N03 Q450NQR1
268 | Q450NQR1 | Als | 0.025 |  |  | 0 | 0.02673 | 0.02673 | 0 | 无约束 | 无约束 | ok | 是 |  | C<=0.07; Si[0.2,0.2]; Mn[1.1,1.1]; P<=0.015; S<=0.003; Nb[0.02,0.02]; Ti[0.035,0.035]; Cr[0.45,0.45]; Ni[0.15,0.15]; Cu[0.28,0.28] | 260 | Q450NQR1 | N 耐候钢-焊接耐候结构钢-N03 Q450NQR1
268 | Q450NQR1 | Alt |  |  |  | 0 | 0.02673 | 0.02673 | 0 | 无约束 | 无约束 | ok | 是 |  | C<=0.07; Si[0.2,0.2]; Mn[1.1,1.1]; P<=0.015; S<=0.003; Nb[0.02,0.02]; Ti[0.035,0.035]; Cr[0.45,0.45]; Ni[0.15,0.15]; Cu[0.28,0.28] | 260 | Q450NQR1 | N 耐候钢-焊接耐候结构钢-N03 Q450NQR1
268 | Q450NQR1 | Cr | 0.45 | 0.45 | 0.45 | 0 | 0.45 | 0.45 | 0 | OK | OK | ok | 是 |  | C<=0.07; Si[0.2,0.2]; Mn[1.1,1.1]; P<=0.015; S<=0.003; Nb[0.02,0.02]; Ti[0.035,0.035]; Cr[0.45,0.45]; Ni[0.15,0.15]; Cu[0.28,0.28] | 260 | Q450NQR1 | N 耐候钢-焊接耐候结构钢-N03 Q450NQR1
268 | Q450NQR1 | Ni | 0.15 | 0.15 | 0.15 | 0 | 0.15 | 0.15 | 0 | OK | OK | ok | 是 |  | C<=0.07; Si[0.2,0.2]; Mn[1.1,1.1]; P<=0.015; S<=0.003; Nb[0.02,0.02]; Ti[0.035,0.035]; Cr[0.45,0.45]; Ni[0.15,0.15]; Cu[0.28,0.28] | 260 | Q450NQR1 | N 耐候钢-焊接耐候结构钢-N03 Q450NQR1
268 | Q450NQR1 | Cu | 0.28 | 0.28 | 0.28 | 0 | 0.28 | 0.28 | 0 | OK | OK | ok | 是 |  | C<=0.07; Si[0.2,0.2]; Mn[1.1,1.1]; P<=0.015; S<=0.003; Nb[0.02,0.02]; Ti[0.035,0.035]; Cr[0.45,0.45]; Ni[0.15,0.15]; Cu[0.28,0.28] | 260 | Q450NQR1 | N 耐候钢-焊接耐候结构钢-N03 Q450NQR1
268 | Q450NQR1 | Mo |  |  |  | 0 | 0 | 0 | 0 | 无约束 | 无约束 | ok | 是 |  | C<=0.07; Si[0.2,0.2]; Mn[1.1,1.1]; P<=0.015; S<=0.003; Nb[0.02,0.02]; Ti[0.035,0.035]; Cr[0.45,0.45]; Ni[0.15,0.15]; Cu[0.28,0.28] | 260 | Q450NQR1 | N 耐候钢-焊接耐候结构钢-N03 Q450NQR1
268 | Q450NQR1 | B |  |  |  | 0 | 0 | 0 | 0 | 无约束 | 无约束 | ok | 是 |  | C<=0.07; Si[0.2,0.2]; Mn[1.1,1.1]; P<=0.015; S<=0.003; Nb[0.02,0.02]; Ti[0.035,0.035]; Cr[0.45,0.45]; Ni[0.15,0.15]; Cu[0.28,0.28] | 260 | Q450NQR1 | N 耐候钢-焊接耐候结构钢-N03 Q450NQR1
268 | Q450NQR1 | Sb |  |  |  | 0 | 0 | 0 | 0 | 无约束 | 无约束 | ok | 是 |  | C<=0.07; Si[0.2,0.2]; Mn[1.1,1.1]; P<=0.015; S<=0.003; Nb[0.02,0.02]; Ti[0.035,0.035]; Cr[0.45,0.45]; Ni[0.15,0.15]; Cu[0.28,0.28] | 260 | Q450NQR1 | N 耐候钢-焊接耐候结构钢-N03 Q450NQR1
269 | HXN-11 | C | 0.19 |  | 0.185 | 0.057625 | 0.09814 | 0.093476 | -0.004664 | OK | OK | ok | 是 |  | C<=0.185; Si[0.9,0.9]; Mn[1.6,1.6]; P<=0.01; S<=0.002; Ti[0.035,0.035]; B[0.001,0.001] | 261 | HXN-1 | J 耐磨钢-345级别-J01 HXN-1
269 | HXN-11 | Si | 0.9 | 0.9 | 0.9 | 0 | 0.9 | 0.9 | 0 | OK | OK | ok | 是 |  | C<=0.185; Si[0.9,0.9]; Mn[1.6,1.6]; P<=0.01; S<=0.002; Ti[0.035,0.035]; B[0.001,0.001] | 261 | HXN-1 | J 耐磨钢-345级别-J01 HXN-1
269 | HXN-11 | Mn | 1.6 | 1.6 | 1.6 | 0.10975 | 1.6 | 1.6 | 0 | OK | OK | ok | 是 |  | C<=0.185; Si[0.9,0.9]; Mn[1.6,1.6]; P<=0.01; S<=0.002; Ti[0.035,0.035]; B[0.001,0.001] | 261 | HXN-1 | J 耐磨钢-345级别-J01 HXN-1
269 | HXN-11 | P | 0.01 |  | 0.01 | 0 | 0 | 0 | 0 | OK | OK | ok | 是 |  | C<=0.185; Si[0.9,0.9]; Mn[1.6,1.6]; P<=0.01; S<=0.002; Ti[0.035,0.035]; B[0.001,0.001] | 261 | HXN-1 | J 耐磨钢-345级别-J01 HXN-1
269 | HXN-11 | S | 0.002 |  | 0.002 | 0 | 0 | 0 | 0 | OK | OK | ok | 是 |  | C<=0.185; Si[0.9,0.9]; Mn[1.6,1.6]; P<=0.01; S<=0.002; Ti[0.035,0.035]; B[0.001,0.001] | 261 | HXN-1 | J 耐磨钢-345级别-J01 HXN-1
269 | HXN-11 | V |  |  |  | 0 | 0 | 0 | 0 | 无约束 | 无约束 | ok | 是 |  | C<=0.185; Si[0.9,0.9]; Mn[1.6,1.6]; P<=0.01; S<=0.002; Ti[0.035,0.035]; B[0.001,0.001] | 261 | HXN-1 | J 耐磨钢-345级别-J01 HXN-1
269 | HXN-11 | Nb |  |  |  | 0 | 0 | 0 | 0 | 无约束 | 无约束 | ok | 是 |  | C<=0.185; Si[0.9,0.9]; Mn[1.6,1.6]; P<=0.01; S<=0.002; Ti[0.035,0.035]; B[0.001,0.001] | 261 | HXN-1 | J 耐磨钢-345级别-J01 HXN-1
269 | HXN-11 | Ti | 0.03 | 0.035 | 0.035 | 0 | 0.035 | 0.035 | 0 | OK | OK | ok | 是 |  | C<=0.185; Si[0.9,0.9]; Mn[1.6,1.6]; P<=0.01; S<=0.002; Ti[0.035,0.035]; B[0.001,0.001] | 261 | HXN-1 | J 耐磨钢-345级别-J01 HXN-1
269 | HXN-11 | Als | 0.025 |  |  | 0 | 0.025245 | 0.025245 | 0 | 无约束 | 无约束 | ok | 是 |  | C<=0.185; Si[0.9,0.9]; Mn[1.6,1.6]; P<=0.01; S<=0.002; Ti[0.035,0.035]; B[0.001,0.001] | 261 | HXN-1 | J 耐磨钢-345级别-J01 HXN-1
269 | HXN-11 | Alt |  |  |  | 0 | 0.025245 | 0.025245 | 0 | 无约束 | 无约束 | ok | 是 |  | C<=0.185; Si[0.9,0.9]; Mn[1.6,1.6]; P<=0.01; S<=0.002; Ti[0.035,0.035]; B[0.001,0.001] | 261 | HXN-1 | J 耐磨钢-345级别-J01 HXN-1
269 | HXN-11 | Cr |  |  |  | 0 | 0 | 0 | 0 | 无约束 | 无约束 | ok | 是 |  | C<=0.185; Si[0.9,0.9]; Mn[1.6,1.6]; P<=0.01; S<=0.002; Ti[0.035,0.035]; B[0.001,0.001] | 261 | HXN-1 | J 耐磨钢-345级别-J01 HXN-1
269 | HXN-11 | Ni |  |  |  | 0 | 0 | 0 | 0 | 无约束 | 无约束 | ok | 是 |  | C<=0.185; Si[0.9,0.9]; Mn[1.6,1.6]; P<=0.01; S<=0.002; Ti[0.035,0.035]; B[0.001,0.001] | 261 | HXN-1 | J 耐磨钢-345级别-J01 HXN-1
269 | HXN-11 | Cu |  |  |  | 0 | 0 | 0 | 0 | 无约束 | 无约束 | ok | 是 |  | C<=0.185; Si[0.9,0.9]; Mn[1.6,1.6]; P<=0.01; S<=0.002; Ti[0.035,0.035]; B[0.001,0.001] | 261 | HXN-1 | J 耐磨钢-345级别-J01 HXN-1
269 | HXN-11 | Mo |  |  |  | 0 | 0 | 0 | 0 | 无约束 | 无约束 | ok | 是 |  | C<=0.185; Si[0.9,0.9]; Mn[1.6,1.6]; P<=0.01; S<=0.002; Ti[0.035,0.035]; B[0.001,0.001] | 261 | HXN-1 | J 耐磨钢-345级别-J01 HXN-1
269 | HXN-11 | B | 0.001 | 0.001 | 0.001 | 0 | 0.001 | 0.001 | 0 | OK | OK | ok | 是 |  | C<=0.185; Si[0.9,0.9]; Mn[1.6,1.6]; P<=0.01; S<=0.002; Ti[0.035,0.035]; B[0.001,0.001] | 261 | HXN-1 | J 耐磨钢-345级别-J01 HXN-1
269 | HXN-11 | Sb |  |  |  | 0 | 0 | 0 | 0 | 无约束 | 无约束 | ok | 是 |  | C<=0.185; Si[0.9,0.9]; Mn[1.6,1.6]; P<=0.01; S<=0.002; Ti[0.035,0.035]; B[0.001,0.001] | 261 | HXN-1 | J 耐磨钢-345级别-J01 HXN-1
270 | HXN-12 | C | 0.19 |  | 0.185 | 0.057625 | 0.100546 | 0.095882 | -0.004664 | OK | OK | ok | 是 |  | C<=0.185; Si[0.9,0.9]; Mn[1.7,1.7]; P<=0.01; S<=0.002; Ti[0.04,0.04]; B[0.001,0.001] | 262 | HXN-1 | J 耐磨钢-345级别-J01 HXN-1
270 | HXN-12 | Si | 0.9 | 0.9 | 0.9 | 0 | 0.9 | 0.9 | 0 | OK | OK | ok | 是 |  | C<=0.185; Si[0.9,0.9]; Mn[1.7,1.7]; P<=0.01; S<=0.002; Ti[0.04,0.04]; B[0.001,0.001] | 262 | HXN-1 | J 耐磨钢-345级别-J01 HXN-1
270 | HXN-12 | Mn | 1.7 | 1.7 | 1.7 | 0.10975 | 1.7 | 1.7 | 0 | OK | OK | ok | 是 |  | C<=0.185; Si[0.9,0.9]; Mn[1.7,1.7]; P<=0.01; S<=0.002; Ti[0.04,0.04]; B[0.001,0.001] | 262 | HXN-1 | J 耐磨钢-345级别-J01 HXN-1
270 | HXN-12 | P | 0.01 |  | 0.01 | 0 | 0 | 0 | 0 | OK | OK | ok | 是 |  | C<=0.185; Si[0.9,0.9]; Mn[1.7,1.7]; P<=0.01; S<=0.002; Ti[0.04,0.04]; B[0.001,0.001] | 262 | HXN-1 | J 耐磨钢-345级别-J01 HXN-1
270 | HXN-12 | S | 0.002 |  | 0.002 | 0 | 0 | 0 | 0 | OK | OK | ok | 是 |  | C<=0.185; Si[0.9,0.9]; Mn[1.7,1.7]; P<=0.01; S<=0.002; Ti[0.04,0.04]; B[0.001,0.001] | 262 | HXN-1 | J 耐磨钢-345级别-J01 HXN-1
270 | HXN-12 | V |  |  |  | 0 | 0 | 0 | 0 | 无约束 | 无约束 | ok | 是 |  | C<=0.185; Si[0.9,0.9]; Mn[1.7,1.7]; P<=0.01; S<=0.002; Ti[0.04,0.04]; B[0.001,0.001] | 262 | HXN-1 | J 耐磨钢-345级别-J01 HXN-1
270 | HXN-12 | Nb |  |  |  | 0 | 0 | 0 | 0 | 无约束 | 无约束 | ok | 是 |  | C<=0.185; Si[0.9,0.9]; Mn[1.7,1.7]; P<=0.01; S<=0.002; Ti[0.04,0.04]; B[0.001,0.001] | 262 | HXN-1 | J 耐磨钢-345级别-J01 HXN-1
270 | HXN-12 | Ti | 0.035 | 0.04 | 0.04 | 0 | 0.04 | 0.04 | 0 | OK | OK | ok | 是 |  | C<=0.185; Si[0.9,0.9]; Mn[1.7,1.7]; P<=0.01; S<=0.002; Ti[0.04,0.04]; B[0.001,0.001] | 262 | HXN-1 | J 耐磨钢-345级别-J01 HXN-1
270 | HXN-12 | Als | 0.025 |  |  | 0 | 0.025245 | 0.025245 | 0 | 无约束 | 无约束 | ok | 是 |  | C<=0.185; Si[0.9,0.9]; Mn[1.7,1.7]; P<=0.01; S<=0.002; Ti[0.04,0.04]; B[0.001,0.001] | 262 | HXN-1 | J 耐磨钢-345级别-J01 HXN-1
270 | HXN-12 | Alt |  |  |  | 0 | 0.025245 | 0.025245 | 0 | 无约束 | 无约束 | ok | 是 |  | C<=0.185; Si[0.9,0.9]; Mn[1.7,1.7]; P<=0.01; S<=0.002; Ti[0.04,0.04]; B[0.001,0.001] | 262 | HXN-1 | J 耐磨钢-345级别-J01 HXN-1
270 | HXN-12 | Cr |  |  |  | 0 | 0 | 0 | 0 | 无约束 | 无约束 | ok | 是 |  | C<=0.185; Si[0.9,0.9]; Mn[1.7,1.7]; P<=0.01; S<=0.002; Ti[0.04,0.04]; B[0.001,0.001] | 262 | HXN-1 | J 耐磨钢-345级别-J01 HXN-1
270 | HXN-12 | Ni |  |  |  | 0 | 0 | 0 | 0 | 无约束 | 无约束 | ok | 是 |  | C<=0.185; Si[0.9,0.9]; Mn[1.7,1.7]; P<=0.01; S<=0.002; Ti[0.04,0.04]; B[0.001,0.001] | 262 | HXN-1 | J 耐磨钢-345级别-J01 HXN-1
270 | HXN-12 | Cu |  |  |  | 0 | 0 | 0 | 0 | 无约束 | 无约束 | ok | 是 |  | C<=0.185; Si[0.9,0.9]; Mn[1.7,1.7]; P<=0.01; S<=0.002; Ti[0.04,0.04]; B[0.001,0.001] | 262 | HXN-1 | J 耐磨钢-345级别-J01 HXN-1
270 | HXN-12 | Mo |  |  |  | 0 | 0 | 0 | 0 | 无约束 | 无约束 | ok | 是 |  | C<=0.185; Si[0.9,0.9]; Mn[1.7,1.7]; P<=0.01; S<=0.002; Ti[0.04,0.04]; B[0.001,0.001] | 262 | HXN-1 | J 耐磨钢-345级别-J01 HXN-1
270 | HXN-12 | B | 0.001 | 0.001 | 0.001 | 0 | 0.001 | 0.001 | 0 | OK | OK | ok | 是 |  | C<=0.185; Si[0.9,0.9]; Mn[1.7,1.7]; P<=0.01; S<=0.002; Ti[0.04,0.04]; B[0.001,0.001] | 262 | HXN-1 | J 耐磨钢-345级别-J01 HXN-1
270 | HXN-12 | Sb |  |  |  | 0 | 0 | 0 | 0 | 无约束 | 无约束 | ok | 是 |  | C<=0.185; Si[0.9,0.9]; Mn[1.7,1.7]; P<=0.01; S<=0.002; Ti[0.04,0.04]; B[0.001,0.001] | 262 | HXN-1 | J 耐磨钢-345级别-J01 HXN-1
271 | HXN-2 | C | 0.17 |  | 0.165 | 0.0425 | 0.152444 | 0.165 | 0.012556 | OK | OK | ok | 是 |  | C<=0.165; Si[0.5,0.5]; Mn[1.45,1.45]; P<=0.012; S<=0.003; V[0.03,0.03]; Ti[0.035,0.035]; Cr[0.55,0.55]; B[0.0015,0.0015] | 263 | HXN-2 | J 耐磨钢-345级别-J04 HXN-2
271 | HXN-2 | Si | 0.5 | 0.5 | 0.5 | 0 | 0.5 | 0.5 | 0 | OK | OK | ok | 是 |  | C<=0.165; Si[0.5,0.5]; Mn[1.45,1.45]; P<=0.012; S<=0.003; V[0.03,0.03]; Ti[0.035,0.035]; Cr[0.55,0.55]; B[0.0015,0.0015] | 263 | HXN-2 | J 耐磨钢-345级别-J04 HXN-2
271 | HXN-2 | Mn | 1.45 | 1.45 | 1.45 | 0.101 | 1.45 | 1.45 | 0 | OK | OK | ok | 是 |  | C<=0.165; Si[0.5,0.5]; Mn[1.45,1.45]; P<=0.012; S<=0.003; V[0.03,0.03]; Ti[0.035,0.035]; Cr[0.55,0.55]; B[0.0015,0.0015] | 263 | HXN-2 | J 耐磨钢-345级别-J04 HXN-2
271 | HXN-2 | P | 0.012 |  | 0.012 | 0 | 0 | 0 | 0 | OK | OK | ok | 是 |  | C<=0.165; Si[0.5,0.5]; Mn[1.45,1.45]; P<=0.012; S<=0.003; V[0.03,0.03]; Ti[0.035,0.035]; Cr[0.55,0.55]; B[0.0015,0.0015] | 263 | HXN-2 | J 耐磨钢-345级别-J04 HXN-2
271 | HXN-2 | S | 0.003 |  | 0.003 | 0 | 0 | 0 | 0 | OK | OK | ok | 是 |  | C<=0.165; Si[0.5,0.5]; Mn[1.45,1.45]; P<=0.012; S<=0.003; V[0.03,0.03]; Ti[0.035,0.035]; Cr[0.55,0.55]; B[0.0015,0.0015] | 263 | HXN-2 | J 耐磨钢-345级别-J04 HXN-2
271 | HXN-2 | V | 0.03 | 0.03 | 0.03 | 0 | 0.03 | 0.03 | 0 | OK | OK | ok | 是 |  | C<=0.165; Si[0.5,0.5]; Mn[1.45,1.45]; P<=0.012; S<=0.003; V[0.03,0.03]; Ti[0.035,0.035]; Cr[0.55,0.55]; B[0.0015,0.0015] | 263 | HXN-2 | J 耐磨钢-345级别-J04 HXN-2
271 | HXN-2 | Nb |  |  |  | 0 | 0 | 0 | 0 | 无约束 | 无约束 | ok | 是 |  | C<=0.165; Si[0.5,0.5]; Mn[1.45,1.45]; P<=0.012; S<=0.003; V[0.03,0.03]; Ti[0.035,0.035]; Cr[0.55,0.55]; B[0.0015,0.0015] | 263 | HXN-2 | J 耐磨钢-345级别-J04 HXN-2
271 | HXN-2 | Ti | 0.03 | 0.035 | 0.035 | 0 | 0.035 | 0.035 | 0 | OK | OK | ok | 是 |  | C<=0.165; Si[0.5,0.5]; Mn[1.45,1.45]; P<=0.012; S<=0.003; V[0.03,0.03]; Ti[0.035,0.035]; Cr[0.55,0.55]; B[0.0015,0.0015] | 263 | HXN-2 | J 耐磨钢-345级别-J04 HXN-2
271 | HXN-2 | Als | 0.02 |  |  | 0 | 0.025245 | 0.025245 | 0 | 无约束 | 无约束 | ok | 是 |  | C<=0.165; Si[0.5,0.5]; Mn[1.45,1.45]; P<=0.012; S<=0.003; V[0.03,0.03]; Ti[0.035,0.035]; Cr[0.55,0.55]; B[0.0015,0.0015] | 263 | HXN-2 | J 耐磨钢-345级别-J04 HXN-2
271 | HXN-2 | Alt |  |  |  | 0 | 0.025245 | 0.025245 | 0 | 无约束 | 无约束 | ok | 是 |  | C<=0.165; Si[0.5,0.5]; Mn[1.45,1.45]; P<=0.012; S<=0.003; V[0.03,0.03]; Ti[0.035,0.035]; Cr[0.55,0.55]; B[0.0015,0.0015] | 263 | HXN-2 | J 耐磨钢-345级别-J04 HXN-2
271 | HXN-2 | Cr | 0.55 | 0.55 | 0.55 | 0 | 0.55 | 0.55 | 0 | OK | OK | ok | 是 |  | C<=0.165; Si[0.5,0.5]; Mn[1.45,1.45]; P<=0.012; S<=0.003; V[0.03,0.03]; Ti[0.035,0.035]; Cr[0.55,0.55]; B[0.0015,0.0015] | 263 | HXN-2 | J 耐磨钢-345级别-J04 HXN-2
271 | HXN-2 | Ni |  |  |  | 0 | 0 | 0 | 0 | 无约束 | 无约束 | ok | 是 |  | C<=0.165; Si[0.5,0.5]; Mn[1.45,1.45]; P<=0.012; S<=0.003; V[0.03,0.03]; Ti[0.035,0.035]; Cr[0.55,0.55]; B[0.0015,0.0015] | 263 | HXN-2 | J 耐磨钢-345级别-J04 HXN-2
271 | HXN-2 | Cu |  |  |  | 0 | 0 | 0 | 0 | 无约束 | 无约束 | ok | 是 |  | C<=0.165; Si[0.5,0.5]; Mn[1.45,1.45]; P<=0.012; S<=0.003; V[0.03,0.03]; Ti[0.035,0.035]; Cr[0.55,0.55]; B[0.0015,0.0015] | 263 | HXN-2 | J 耐磨钢-345级别-J04 HXN-2
271 | HXN-2 | Mo |  |  |  | 0 | 0 | 0 | 0 | 无约束 | 无约束 | ok | 是 |  | C<=0.165; Si[0.5,0.5]; Mn[1.45,1.45]; P<=0.012; S<=0.003; V[0.03,0.03]; Ti[0.035,0.035]; Cr[0.55,0.55]; B[0.0015,0.0015] | 263 | HXN-2 | J 耐磨钢-345级别-J04 HXN-2
271 | HXN-2 | B | 0.0015 | 0.0015 | 0.0015 | 0 | 0.0015 | 0.0015 | 0 | OK | OK | ok | 是 |  | C<=0.165; Si[0.5,0.5]; Mn[1.45,1.45]; P<=0.012; S<=0.003; V[0.03,0.03]; Ti[0.035,0.035]; Cr[0.55,0.55]; B[0.0015,0.0015] | 263 | HXN-2 | J 耐磨钢-345级别-J04 HXN-2
271 | HXN-2 | Sb |  |  |  | 0 | 0 | 0 | 0 | 无约束 | 无约束 | ok | 是 |  | C<=0.165; Si[0.5,0.5]; Mn[1.45,1.45]; P<=0.012; S<=0.003; V[0.03,0.03]; Ti[0.035,0.035]; Cr[0.55,0.55]; B[0.0015,0.0015] | 263 | HXN-2 | J 耐磨钢-345级别-J04 HXN-2
272 | HXN-3 | C | 0.14 |  | 0.135 | 0.0425 | 0.123902 | 0.135 | 0.011098 | OK | OK | ok | 是 |  | C<=0.135; Si[0.5,0.5]; Mn[1.5,1.5]; P<=0.01; S<=0.003; V[0.03,0.03]; Ti[0.035,0.035]; Cr[0.55,0.55]; B[0.0015,0.0015] | 264 | HXN-3 | J 耐磨钢-345级别-J11 HXN-3
272 | HXN-3 | Si | 0.5 | 0.5 | 0.5 | 0 | 0.5 | 0.5 | 0 | OK | OK | ok | 是 |  | C<=0.135; Si[0.5,0.5]; Mn[1.5,1.5]; P<=0.01; S<=0.003; V[0.03,0.03]; Ti[0.035,0.035]; Cr[0.55,0.55]; B[0.0015,0.0015] | 264 | HXN-3 | J 耐磨钢-345级别-J11 HXN-3
272 | HXN-3 | Mn | 1.5 | 1.5 | 1.5 | 0.101 | 1.5 | 1.5 | 0 | OK | OK | ok | 是 |  | C<=0.135; Si[0.5,0.5]; Mn[1.5,1.5]; P<=0.01; S<=0.003; V[0.03,0.03]; Ti[0.035,0.035]; Cr[0.55,0.55]; B[0.0015,0.0015] | 264 | HXN-3 | J 耐磨钢-345级别-J11 HXN-3
272 | HXN-3 | P | 0.01 |  | 0.01 | 0 | 0 | 0 | 0 | OK | OK | ok | 是 |  | C<=0.135; Si[0.5,0.5]; Mn[1.5,1.5]; P<=0.01; S<=0.003; V[0.03,0.03]; Ti[0.035,0.035]; Cr[0.55,0.55]; B[0.0015,0.0015] | 264 | HXN-3 | J 耐磨钢-345级别-J11 HXN-3
272 | HXN-3 | S | 0.003 |  | 0.003 | 0 | 0 | 0 | 0 | OK | OK | ok | 是 |  | C<=0.135; Si[0.5,0.5]; Mn[1.5,1.5]; P<=0.01; S<=0.003; V[0.03,0.03]; Ti[0.035,0.035]; Cr[0.55,0.55]; B[0.0015,0.0015] | 264 | HXN-3 | J 耐磨钢-345级别-J11 HXN-3
272 | HXN-3 | V | 0.03 | 0.03 | 0.03 | 0 | 0.03 | 0.03 | 0 | OK | OK | ok | 是 |  | C<=0.135; Si[0.5,0.5]; Mn[1.5,1.5]; P<=0.01; S<=0.003; V[0.03,0.03]; Ti[0.035,0.035]; Cr[0.55,0.55]; B[0.0015,0.0015] | 264 | HXN-3 | J 耐磨钢-345级别-J11 HXN-3
272 | HXN-3 | Nb |  |  |  | 0 | 0 | 0 | 0 | 无约束 | 无约束 | ok | 是 |  | C<=0.135; Si[0.5,0.5]; Mn[1.5,1.5]; P<=0.01; S<=0.003; V[0.03,0.03]; Ti[0.035,0.035]; Cr[0.55,0.55]; B[0.0015,0.0015] | 264 | HXN-3 | J 耐磨钢-345级别-J11 HXN-3
272 | HXN-3 | Ti | 0.03 | 0.035 | 0.035 | 0 | 0.035 | 0.035 | 0 | OK | OK | ok | 是 |  | C<=0.135; Si[0.5,0.5]; Mn[1.5,1.5]; P<=0.01; S<=0.003; V[0.03,0.03]; Ti[0.035,0.035]; Cr[0.55,0.55]; B[0.0015,0.0015] | 264 | HXN-3 | J 耐磨钢-345级别-J11 HXN-3
272 | HXN-3 | Als | 0.02 |  |  | 0 | 0.025245 | 0.025245 | 0 | 无约束 | 无约束 | ok | 是 |  | C<=0.135; Si[0.5,0.5]; Mn[1.5,1.5]; P<=0.01; S<=0.003; V[0.03,0.03]; Ti[0.035,0.035]; Cr[0.55,0.55]; B[0.0015,0.0015] | 264 | HXN-3 | J 耐磨钢-345级别-J11 HXN-3
272 | HXN-3 | Alt |  |  |  | 0 | 0.025245 | 0.025245 | 0 | 无约束 | 无约束 | ok | 是 |  | C<=0.135; Si[0.5,0.5]; Mn[1.5,1.5]; P<=0.01; S<=0.003; V[0.03,0.03]; Ti[0.035,0.035]; Cr[0.55,0.55]; B[0.0015,0.0015] | 264 | HXN-3 | J 耐磨钢-345级别-J11 HXN-3
272 | HXN-3 | Cr | 0.55 | 0.55 | 0.55 | 0 | 0.55 | 0.55 | 0 | OK | OK | ok | 是 |  | C<=0.135; Si[0.5,0.5]; Mn[1.5,1.5]; P<=0.01; S<=0.003; V[0.03,0.03]; Ti[0.035,0.035]; Cr[0.55,0.55]; B[0.0015,0.0015] | 264 | HXN-3 | J 耐磨钢-345级别-J11 HXN-3
272 | HXN-3 | Ni | 0 |  |  | 0 | 0 | 0 | 0 | 无约束 | 无约束 | ok | 是 |  | C<=0.135; Si[0.5,0.5]; Mn[1.5,1.5]; P<=0.01; S<=0.003; V[0.03,0.03]; Ti[0.035,0.035]; Cr[0.55,0.55]; B[0.0015,0.0015] | 264 | HXN-3 | J 耐磨钢-345级别-J11 HXN-3
272 | HXN-3 | Cu | 0 |  |  | 0 | 0 | 0 | 0 | 无约束 | 无约束 | ok | 是 |  | C<=0.135; Si[0.5,0.5]; Mn[1.5,1.5]; P<=0.01; S<=0.003; V[0.03,0.03]; Ti[0.035,0.035]; Cr[0.55,0.55]; B[0.0015,0.0015] | 264 | HXN-3 | J 耐磨钢-345级别-J11 HXN-3
272 | HXN-3 | Mo |  |  |  | 0 | 0 | 0 | 0 | 无约束 | 无约束 | ok | 是 |  | C<=0.135; Si[0.5,0.5]; Mn[1.5,1.5]; P<=0.01; S<=0.003; V[0.03,0.03]; Ti[0.035,0.035]; Cr[0.55,0.55]; B[0.0015,0.0015] | 264 | HXN-3 | J 耐磨钢-345级别-J11 HXN-3
272 | HXN-3 | B | 0.0015 | 0.0015 | 0.0015 | 0 | 0.0015 | 0.0015 | 0 | OK | OK | ok | 是 |  | C<=0.135; Si[0.5,0.5]; Mn[1.5,1.5]; P<=0.01; S<=0.003; V[0.03,0.03]; Ti[0.035,0.035]; Cr[0.55,0.55]; B[0.0015,0.0015] | 264 | HXN-3 | J 耐磨钢-345级别-J11 HXN-3
272 | HXN-3 | Sb |  |  |  | 0 | 0 | 0 | 0 | 无约束 | 无约束 | ok | 是 |  | C<=0.135; Si[0.5,0.5]; Mn[1.5,1.5]; P<=0.01; S<=0.003; V[0.03,0.03]; Ti[0.035,0.035]; Cr[0.55,0.55]; B[0.0015,0.0015] | 264 | HXN-3 | J 耐磨钢-345级别-J11 HXN-3
273 | HXN-4 | C | 0.18 |  | 0.175 | 0.0425 | 0.163545 | 0.175 | 0.011455 | OK | OK | ok | 是 |  | C<=0.175; Si[0.5,0.5]; Mn[1.5,1.5]; P<=0.01; S<=0.003; V[0.03,0.03]; Ti[0.035,0.035]; Cr[0.55,0.55]; B[0.0015,0.0015] | 265 | HXN-4 | J 耐磨钢-345级别-J12 HXN-4
273 | HXN-4 | Si | 0.5 | 0.5 | 0.5 | 0 | 0.5 | 0.5 | 0 | OK | OK | ok | 是 |  | C<=0.175; Si[0.5,0.5]; Mn[1.5,1.5]; P<=0.01; S<=0.003; V[0.03,0.03]; Ti[0.035,0.035]; Cr[0.55,0.55]; B[0.0015,0.0015] | 265 | HXN-4 | J 耐磨钢-345级别-J12 HXN-4
273 | HXN-4 | Mn | 1.5 | 1.5 | 1.5 | 0.101 | 1.5 | 1.5 | 0 | OK | OK | ok | 是 |  | C<=0.175; Si[0.5,0.5]; Mn[1.5,1.5]; P<=0.01; S<=0.003; V[0.03,0.03]; Ti[0.035,0.035]; Cr[0.55,0.55]; B[0.0015,0.0015] | 265 | HXN-4 | J 耐磨钢-345级别-J12 HXN-4
273 | HXN-4 | P | 0.01 |  | 0.01 | 0 | 0 | 0 | 0 | OK | OK | ok | 是 |  | C<=0.175; Si[0.5,0.5]; Mn[1.5,1.5]; P<=0.01; S<=0.003; V[0.03,0.03]; Ti[0.035,0.035]; Cr[0.55,0.55]; B[0.0015,0.0015] | 265 | HXN-4 | J 耐磨钢-345级别-J12 HXN-4
273 | HXN-4 | S | 0.003 |  | 0.003 | 0 | 0 | 0 | 0 | OK | OK | ok | 是 |  | C<=0.175; Si[0.5,0.5]; Mn[1.5,1.5]; P<=0.01; S<=0.003; V[0.03,0.03]; Ti[0.035,0.035]; Cr[0.55,0.55]; B[0.0015,0.0015] | 265 | HXN-4 | J 耐磨钢-345级别-J12 HXN-4
273 | HXN-4 | V | 0.03 | 0.03 | 0.03 | 0 | 0.03 | 0.03 | 0 | OK | OK | ok | 是 |  | C<=0.175; Si[0.5,0.5]; Mn[1.5,1.5]; P<=0.01; S<=0.003; V[0.03,0.03]; Ti[0.035,0.035]; Cr[0.55,0.55]; B[0.0015,0.0015] | 265 | HXN-4 | J 耐磨钢-345级别-J12 HXN-4
273 | HXN-4 | Nb |  |  |  | 0 | 0 | 0 | 0 | 无约束 | 无约束 | ok | 是 |  | C<=0.175; Si[0.5,0.5]; Mn[1.5,1.5]; P<=0.01; S<=0.003; V[0.03,0.03]; Ti[0.035,0.035]; Cr[0.55,0.55]; B[0.0015,0.0015] | 265 | HXN-4 | J 耐磨钢-345级别-J12 HXN-4
273 | HXN-4 | Ti | 0.03 | 0.035 | 0.035 | 0 | 0.035 | 0.035 | 0 | OK | OK | ok | 是 |  | C<=0.175; Si[0.5,0.5]; Mn[1.5,1.5]; P<=0.01; S<=0.003; V[0.03,0.03]; Ti[0.035,0.035]; Cr[0.55,0.55]; B[0.0015,0.0015] | 265 | HXN-4 | J 耐磨钢-345级别-J12 HXN-4
273 | HXN-4 | Als | 0.02 |  |  | 0 | 0.025245 | 0.025245 | 0 | 无约束 | 无约束 | ok | 是 |  | C<=0.175; Si[0.5,0.5]; Mn[1.5,1.5]; P<=0.01; S<=0.003; V[0.03,0.03]; Ti[0.035,0.035]; Cr[0.55,0.55]; B[0.0015,0.0015] | 265 | HXN-4 | J 耐磨钢-345级别-J12 HXN-4
273 | HXN-4 | Alt |  |  |  | 0 | 0.025245 | 0.025245 | 0 | 无约束 | 无约束 | ok | 是 |  | C<=0.175; Si[0.5,0.5]; Mn[1.5,1.5]; P<=0.01; S<=0.003; V[0.03,0.03]; Ti[0.035,0.035]; Cr[0.55,0.55]; B[0.0015,0.0015] | 265 | HXN-4 | J 耐磨钢-345级别-J12 HXN-4
273 | HXN-4 | Cr | 0.55 | 0.55 | 0.55 | 0 | 0.55 | 0.55 | 0 | OK | OK | ok | 是 |  | C<=0.175; Si[0.5,0.5]; Mn[1.5,1.5]; P<=0.01; S<=0.003; V[0.03,0.03]; Ti[0.035,0.035]; Cr[0.55,0.55]; B[0.0015,0.0015] | 265 | HXN-4 | J 耐磨钢-345级别-J12 HXN-4
273 | HXN-4 | Ni | 0 |  |  | 0 | 0 | 0 | 0 | 无约束 | 无约束 | ok | 是 |  | C<=0.175; Si[0.5,0.5]; Mn[1.5,1.5]; P<=0.01; S<=0.003; V[0.03,0.03]; Ti[0.035,0.035]; Cr[0.55,0.55]; B[0.0015,0.0015] | 265 | HXN-4 | J 耐磨钢-345级别-J12 HXN-4
273 | HXN-4 | Cu | 0 |  |  | 0 | 0 | 0 | 0 | 无约束 | 无约束 | ok | 是 |  | C<=0.175; Si[0.5,0.5]; Mn[1.5,1.5]; P<=0.01; S<=0.003; V[0.03,0.03]; Ti[0.035,0.035]; Cr[0.55,0.55]; B[0.0015,0.0015] | 265 | HXN-4 | J 耐磨钢-345级别-J12 HXN-4
273 | HXN-4 | Mo |  |  |  | 0 | 0 | 0 | 0 | 无约束 | 无约束 | ok | 是 |  | C<=0.175; Si[0.5,0.5]; Mn[1.5,1.5]; P<=0.01; S<=0.003; V[0.03,0.03]; Ti[0.035,0.035]; Cr[0.55,0.55]; B[0.0015,0.0015] | 265 | HXN-4 | J 耐磨钢-345级别-J12 HXN-4
273 | HXN-4 | B | 0.0015 | 0.0015 | 0.0015 | 0 | 0.0015 | 0.0015 | 0 | OK | OK | ok | 是 |  | C<=0.175; Si[0.5,0.5]; Mn[1.5,1.5]; P<=0.01; S<=0.003; V[0.03,0.03]; Ti[0.035,0.035]; Cr[0.55,0.55]; B[0.0015,0.0015] | 265 | HXN-4 | J 耐磨钢-345级别-J12 HXN-4
273 | HXN-4 | Sb |  |  |  | 0 | 0 | 0 | 0 | 无约束 | 无约束 | ok | 是 |  | C<=0.175; Si[0.5,0.5]; Mn[1.5,1.5]; P<=0.01; S<=0.003; V[0.03,0.03]; Ti[0.035,0.035]; Cr[0.55,0.55]; B[0.0015,0.0015] | 265 | HXN-4 | J 耐磨钢-345级别-J12 HXN-4
274 | HX750-1 | C | 0.075 |  | 0.07 | 0.043 | 0.071615 | 0.07 | -0.001615 | NG | OK | ok | 否 | C高于上限：0.0716% > 0.0700% | C<=0.07; Si[0.3,0.3]; Mn[1.65,1.65]; P<=0.01; S<=0.002; Nb[0.055,0.055]; Ti[0.115,0.115]; Cr[0.25,0.25] | 266 | HX750 | J 耐磨钢-750级别-J02 HX750
274 | HX750-1 | Si | 0.3 | 0.3 | 0.3 | 0 | 0.3 | 0.3 | 0 | OK | OK | ok | 否 | C高于上限：0.0716% > 0.0700% | C<=0.07; Si[0.3,0.3]; Mn[1.65,1.65]; P<=0.01; S<=0.002; Nb[0.055,0.055]; Ti[0.115,0.115]; Cr[0.25,0.25] | 266 | HX750 | J 耐磨钢-750级别-J02 HX750
274 | HX750-1 | Mn | 1.65 | 1.65 | 1.65 | 0.0865 | 1.65 | 1.65 | 0 | OK | OK | ok | 否 | C高于上限：0.0716% > 0.0700% | C<=0.07; Si[0.3,0.3]; Mn[1.65,1.65]; P<=0.01; S<=0.002; Nb[0.055,0.055]; Ti[0.115,0.115]; Cr[0.25,0.25] | 266 | HX750 | J 耐磨钢-750级别-J02 HX750
274 | HX750-1 | P | 0.01 |  | 0.01 | 0 | 0 | 0 | 0 | OK | OK | ok | 否 | C高于上限：0.0716% > 0.0700% | C<=0.07; Si[0.3,0.3]; Mn[1.65,1.65]; P<=0.01; S<=0.002; Nb[0.055,0.055]; Ti[0.115,0.115]; Cr[0.25,0.25] | 266 | HX750 | J 耐磨钢-750级别-J02 HX750
274 | HX750-1 | S | 0.002 |  | 0.002 | 0 | 0 | 0 | 0 | OK | OK | ok | 否 | C高于上限：0.0716% > 0.0700% | C<=0.07; Si[0.3,0.3]; Mn[1.65,1.65]; P<=0.01; S<=0.002; Nb[0.055,0.055]; Ti[0.115,0.115]; Cr[0.25,0.25] | 266 | HX750 | J 耐磨钢-750级别-J02 HX750
274 | HX750-1 | V |  |  |  | 0 | 0 | 0 | 0 | 无约束 | 无约束 | ok | 否 | C高于上限：0.0716% > 0.0700% | C<=0.07; Si[0.3,0.3]; Mn[1.65,1.65]; P<=0.01; S<=0.002; Nb[0.055,0.055]; Ti[0.115,0.115]; Cr[0.25,0.25] | 266 | HX750 | J 耐磨钢-750级别-J02 HX750
274 | HX750-1 | Nb | 0.055 | 0.055 | 0.055 | 0 | 0.055 | 0.055 | 0 | OK | OK | ok | 否 | C高于上限：0.0716% > 0.0700% | C<=0.07; Si[0.3,0.3]; Mn[1.65,1.65]; P<=0.01; S<=0.002; Nb[0.055,0.055]; Ti[0.115,0.115]; Cr[0.25,0.25] | 266 | HX750 | J 耐磨钢-750级别-J02 HX750
274 | HX750-1 | Ti | 0.11 | 0.115 | 0.115 | 0 | 0.115 | 0.115 | 0 | OK | OK | ok | 否 | C高于上限：0.0716% > 0.0700% | C<=0.07; Si[0.3,0.3]; Mn[1.65,1.65]; P<=0.01; S<=0.002; Nb[0.055,0.055]; Ti[0.115,0.115]; Cr[0.25,0.25] | 266 | HX750 | J 耐磨钢-750级别-J02 HX750
274 | HX750-1 | Als | 0.03 |  |  | 0 | 0.02673 | 0.02673 | 0 | 无约束 | 无约束 | ok | 否 | C高于上限：0.0716% > 0.0700% | C<=0.07; Si[0.3,0.3]; Mn[1.65,1.65]; P<=0.01; S<=0.002; Nb[0.055,0.055]; Ti[0.115,0.115]; Cr[0.25,0.25] | 266 | HX750 | J 耐磨钢-750级别-J02 HX750
274 | HX750-1 | Alt |  |  |  | 0 | 0.02673 | 0.02673 | 0 | 无约束 | 无约束 | ok | 否 | C高于上限：0.0716% > 0.0700% | C<=0.07; Si[0.3,0.3]; Mn[1.65,1.65]; P<=0.01; S<=0.002; Nb[0.055,0.055]; Ti[0.115,0.115]; Cr[0.25,0.25] | 266 | HX750 | J 耐磨钢-750级别-J02 HX750
274 | HX750-1 | Cr | 0.25 | 0.25 | 0.25 | 0 | 0.25 | 0.25 | 0 | OK | OK | ok | 否 | C高于上限：0.0716% > 0.0700% | C<=0.07; Si[0.3,0.3]; Mn[1.65,1.65]; P<=0.01; S<=0.002; Nb[0.055,0.055]; Ti[0.115,0.115]; Cr[0.25,0.25] | 266 | HX750 | J 耐磨钢-750级别-J02 HX750
274 | HX750-1 | Ni |  |  |  | 0 | 0 | 0 | 0 | 无约束 | 无约束 | ok | 否 | C高于上限：0.0716% > 0.0700% | C<=0.07; Si[0.3,0.3]; Mn[1.65,1.65]; P<=0.01; S<=0.002; Nb[0.055,0.055]; Ti[0.115,0.115]; Cr[0.25,0.25] | 266 | HX750 | J 耐磨钢-750级别-J02 HX750
274 | HX750-1 | Cu |  |  |  | 0 | 0 | 0 | 0 | 无约束 | 无约束 | ok | 否 | C高于上限：0.0716% > 0.0700% | C<=0.07; Si[0.3,0.3]; Mn[1.65,1.65]; P<=0.01; S<=0.002; Nb[0.055,0.055]; Ti[0.115,0.115]; Cr[0.25,0.25] | 266 | HX750 | J 耐磨钢-750级别-J02 HX750
274 | HX750-1 | Mo |  |  |  | 0 | 0 | 0 | 0 | 无约束 | 无约束 | ok | 否 | C高于上限：0.0716% > 0.0700% | C<=0.07; Si[0.3,0.3]; Mn[1.65,1.65]; P<=0.01; S<=0.002; Nb[0.055,0.055]; Ti[0.115,0.115]; Cr[0.25,0.25] | 266 | HX750 | J 耐磨钢-750级别-J02 HX750
274 | HX750-1 | B |  |  |  | 0 | 0 | 0 | 0 | 无约束 | 无约束 | ok | 否 | C高于上限：0.0716% > 0.0700% | C<=0.07; Si[0.3,0.3]; Mn[1.65,1.65]; P<=0.01; S<=0.002; Nb[0.055,0.055]; Ti[0.115,0.115]; Cr[0.25,0.25] | 266 | HX750 | J 耐磨钢-750级别-J02 HX750
274 | HX750-1 | Sb |  |  |  | 0 | 0 | 0 | 0 | 无约束 | 无约束 | ok | 否 | C高于上限：0.0716% > 0.0700% | C<=0.07; Si[0.3,0.3]; Mn[1.65,1.65]; P<=0.01; S<=0.002; Nb[0.055,0.055]; Ti[0.115,0.115]; Cr[0.25,0.25] | 266 | HX750 | J 耐磨钢-750级别-J02 HX750
275 | HX750-2 | C | 0.075 |  | 0.07 | 0.043 | 0.072339 | 0.07 | -0.002339 | NG | OK | ok | 否 | C高于上限：0.0723% > 0.0700% | C<=0.07; Si[0.3,0.3]; Mn[1.75,1.75]; P<=0.01; S<=0.003; Nb[0.06,0.06]; Ti[0.125,0.125]; Cr[0.25,0.25] | 267 | HX750 | J 耐磨钢-750级别-J02 HX750
275 | HX750-2 | Si | 0.3 | 0.3 | 0.3 | 0 | 0.3 | 0.3 | 0 | OK | OK | ok | 否 | C高于上限：0.0723% > 0.0700% | C<=0.07; Si[0.3,0.3]; Mn[1.75,1.75]; P<=0.01; S<=0.003; Nb[0.06,0.06]; Ti[0.125,0.125]; Cr[0.25,0.25] | 267 | HX750 | J 耐磨钢-750级别-J02 HX750
275 | HX750-2 | Mn | 1.75 | 1.75 | 1.75 | 0.0865 | 1.75 | 1.75 | 0 | OK | OK | ok | 否 | C高于上限：0.0723% > 0.0700% | C<=0.07; Si[0.3,0.3]; Mn[1.75,1.75]; P<=0.01; S<=0.003; Nb[0.06,0.06]; Ti[0.125,0.125]; Cr[0.25,0.25] | 267 | HX750 | J 耐磨钢-750级别-J02 HX750
275 | HX750-2 | P | 0.01 |  | 0.01 | 0 | 0 | 0 | 0 | OK | OK | ok | 否 | C高于上限：0.0723% > 0.0700% | C<=0.07; Si[0.3,0.3]; Mn[1.75,1.75]; P<=0.01; S<=0.003; Nb[0.06,0.06]; Ti[0.125,0.125]; Cr[0.25,0.25] | 267 | HX750 | J 耐磨钢-750级别-J02 HX750
275 | HX750-2 | S | 0.003 |  | 0.003 | 0 | 0 | 0 | 0 | OK | OK | ok | 否 | C高于上限：0.0723% > 0.0700% | C<=0.07; Si[0.3,0.3]; Mn[1.75,1.75]; P<=0.01; S<=0.003; Nb[0.06,0.06]; Ti[0.125,0.125]; Cr[0.25,0.25] | 267 | HX750 | J 耐磨钢-750级别-J02 HX750
275 | HX750-2 | V |  |  |  | 0 | 0 | 0 | 0 | 无约束 | 无约束 | ok | 否 | C高于上限：0.0723% > 0.0700% | C<=0.07; Si[0.3,0.3]; Mn[1.75,1.75]; P<=0.01; S<=0.003; Nb[0.06,0.06]; Ti[0.125,0.125]; Cr[0.25,0.25] | 267 | HX750 | J 耐磨钢-750级别-J02 HX750
275 | HX750-2 | Nb | 0.06 | 0.06 | 0.06 | 0 | 0.06 | 0.06 | 0 | OK | OK | ok | 否 | C高于上限：0.0723% > 0.0700% | C<=0.07; Si[0.3,0.3]; Mn[1.75,1.75]; P<=0.01; S<=0.003; Nb[0.06,0.06]; Ti[0.125,0.125]; Cr[0.25,0.25] | 267 | HX750 | J 耐磨钢-750级别-J02 HX750
275 | HX750-2 | Ti | 0.12 | 0.125 | 0.125 | 0 | 0.125 | 0.125 | 0 | OK | OK | ok | 否 | C高于上限：0.0723% > 0.0700% | C<=0.07; Si[0.3,0.3]; Mn[1.75,1.75]; P<=0.01; S<=0.003; Nb[0.06,0.06]; Ti[0.125,0.125]; Cr[0.25,0.25] | 267 | HX750 | J 耐磨钢-750级别-J02 HX750
275 | HX750-2 | Als | 0.03 |  |  | 0 | 0.02673 | 0.02673 | 0 | 无约束 | 无约束 | ok | 否 | C高于上限：0.0723% > 0.0700% | C<=0.07; Si[0.3,0.3]; Mn[1.75,1.75]; P<=0.01; S<=0.003; Nb[0.06,0.06]; Ti[0.125,0.125]; Cr[0.25,0.25] | 267 | HX750 | J 耐磨钢-750级别-J02 HX750
275 | HX750-2 | Alt |  |  |  | 0 | 0.02673 | 0.02673 | 0 | 无约束 | 无约束 | ok | 否 | C高于上限：0.0723% > 0.0700% | C<=0.07; Si[0.3,0.3]; Mn[1.75,1.75]; P<=0.01; S<=0.003; Nb[0.06,0.06]; Ti[0.125,0.125]; Cr[0.25,0.25] | 267 | HX750 | J 耐磨钢-750级别-J02 HX750
275 | HX750-2 | Cr | 0.25 | 0.25 | 0.25 | 0 | 0.25 | 0.25 | 0 | OK | OK | ok | 否 | C高于上限：0.0723% > 0.0700% | C<=0.07; Si[0.3,0.3]; Mn[1.75,1.75]; P<=0.01; S<=0.003; Nb[0.06,0.06]; Ti[0.125,0.125]; Cr[0.25,0.25] | 267 | HX750 | J 耐磨钢-750级别-J02 HX750
275 | HX750-2 | Ni |  |  |  | 0 | 0 | 0 | 0 | 无约束 | 无约束 | ok | 否 | C高于上限：0.0723% > 0.0700% | C<=0.07; Si[0.3,0.3]; Mn[1.75,1.75]; P<=0.01; S<=0.003; Nb[0.06,0.06]; Ti[0.125,0.125]; Cr[0.25,0.25] | 267 | HX750 | J 耐磨钢-750级别-J02 HX750
275 | HX750-2 | Cu |  |  |  | 0 | 0 | 0 | 0 | 无约束 | 无约束 | ok | 否 | C高于上限：0.0723% > 0.0700% | C<=0.07; Si[0.3,0.3]; Mn[1.75,1.75]; P<=0.01; S<=0.003; Nb[0.06,0.06]; Ti[0.125,0.125]; Cr[0.25,0.25] | 267 | HX750 | J 耐磨钢-750级别-J02 HX750
275 | HX750-2 | Mo |  |  |  | 0 | 0 | 0 | 0 | 无约束 | 无约束 | ok | 否 | C高于上限：0.0723% > 0.0700% | C<=0.07; Si[0.3,0.3]; Mn[1.75,1.75]; P<=0.01; S<=0.003; Nb[0.06,0.06]; Ti[0.125,0.125]; Cr[0.25,0.25] | 267 | HX750 | J 耐磨钢-750级别-J02 HX750
275 | HX750-2 | B |  |  |  | 0 | 0 | 0 | 0 | 无约束 | 无约束 | ok | 否 | C高于上限：0.0723% > 0.0700% | C<=0.07; Si[0.3,0.3]; Mn[1.75,1.75]; P<=0.01; S<=0.003; Nb[0.06,0.06]; Ti[0.125,0.125]; Cr[0.25,0.25] | 267 | HX750 | J 耐磨钢-750级别-J02 HX750
275 | HX750-2 | Sb |  |  |  | 0 | 0 | 0 | 0 | 无约束 | 无约束 | ok | 否 | C高于上限：0.0723% > 0.0700% | C<=0.07; Si[0.3,0.3]; Mn[1.75,1.75]; P<=0.01; S<=0.003; Nb[0.06,0.06]; Ti[0.125,0.125]; Cr[0.25,0.25] | 267 | HX750 | J 耐磨钢-750级别-J02 HX750
276 | NM400-1 | C | 0.16 |  | 0.155 | 0.062214 | 0.154363 | 0.155 | 0.000637 | OK | OK | ok | 是 |  | C<=0.155; Si[0.2,0.2]; Mn[1.3,1.3]; P<=0.012; S<=0.003; Nb[0.02,0.02]; Ti[0.025,0.025]; Cr[0.35,0.35]; B[0.0015,0.0015] | 268 | NM400 | J 耐磨钢-400级别-J05 NM400
276 | NM400-1 | Si | 0.2 | 0.2 | 0.2 | 0 | 0.2 | 0.2 | 0 | OK | OK | ok | 是 |  | C<=0.155; Si[0.2,0.2]; Mn[1.3,1.3]; P<=0.012; S<=0.003; Nb[0.02,0.02]; Ti[0.025,0.025]; Cr[0.35,0.35]; B[0.0015,0.0015] | 268 | NM400 | J 耐磨钢-400级别-J05 NM400
276 | NM400-1 | Mn | 1.3 | 1.3 | 1.3 | 0.116643 | 1.3 | 1.3 | 0 | OK | OK | ok | 是 |  | C<=0.155; Si[0.2,0.2]; Mn[1.3,1.3]; P<=0.012; S<=0.003; Nb[0.02,0.02]; Ti[0.025,0.025]; Cr[0.35,0.35]; B[0.0015,0.0015] | 268 | NM400 | J 耐磨钢-400级别-J05 NM400
276 | NM400-1 | P | 0.012 |  | 0.012 | 0 | 0 | 0 | 0 | OK | OK | ok | 是 |  | C<=0.155; Si[0.2,0.2]; Mn[1.3,1.3]; P<=0.012; S<=0.003; Nb[0.02,0.02]; Ti[0.025,0.025]; Cr[0.35,0.35]; B[0.0015,0.0015] | 268 | NM400 | J 耐磨钢-400级别-J05 NM400
276 | NM400-1 | S | 0.003 |  | 0.003 | 0 | 0 | 0 | 0 | OK | OK | ok | 是 |  | C<=0.155; Si[0.2,0.2]; Mn[1.3,1.3]; P<=0.012; S<=0.003; Nb[0.02,0.02]; Ti[0.025,0.025]; Cr[0.35,0.35]; B[0.0015,0.0015] | 268 | NM400 | J 耐磨钢-400级别-J05 NM400
276 | NM400-1 | V |  |  |  | 0 | 0 | 0 | 0 | 无约束 | 无约束 | ok | 是 |  | C<=0.155; Si[0.2,0.2]; Mn[1.3,1.3]; P<=0.012; S<=0.003; Nb[0.02,0.02]; Ti[0.025,0.025]; Cr[0.35,0.35]; B[0.0015,0.0015] | 268 | NM400 | J 耐磨钢-400级别-J05 NM400
276 | NM400-1 | Nb | 0.02 | 0.02 | 0.02 | 0 | 0.02 | 0.02 | 0 | OK | OK | ok | 是 |  | C<=0.155; Si[0.2,0.2]; Mn[1.3,1.3]; P<=0.012; S<=0.003; Nb[0.02,0.02]; Ti[0.025,0.025]; Cr[0.35,0.35]; B[0.0015,0.0015] | 268 | NM400 | J 耐磨钢-400级别-J05 NM400
276 | NM400-1 | Ti | 0.02 | 0.025 | 0.025 | 0 | 0.025 | 0.025 | 0 | OK | OK | ok | 是 |  | C<=0.155; Si[0.2,0.2]; Mn[1.3,1.3]; P<=0.012; S<=0.003; Nb[0.02,0.02]; Ti[0.025,0.025]; Cr[0.35,0.35]; B[0.0015,0.0015] | 268 | NM400 | J 耐磨钢-400级别-J05 NM400
276 | NM400-1 | Als | 0.03 |  |  | 0 | 0.02673 | 0.02673 | 0 | 无约束 | 无约束 | ok | 是 |  | C<=0.155; Si[0.2,0.2]; Mn[1.3,1.3]; P<=0.012; S<=0.003; Nb[0.02,0.02]; Ti[0.025,0.025]; Cr[0.35,0.35]; B[0.0015,0.0015] | 268 | NM400 | J 耐磨钢-400级别-J05 NM400
276 | NM400-1 | Alt |  |  |  | 0 | 0.02673 | 0.02673 | 0 | 无约束 | 无约束 | ok | 是 |  | C<=0.155; Si[0.2,0.2]; Mn[1.3,1.3]; P<=0.012; S<=0.003; Nb[0.02,0.02]; Ti[0.025,0.025]; Cr[0.35,0.35]; B[0.0015,0.0015] | 268 | NM400 | J 耐磨钢-400级别-J05 NM400
276 | NM400-1 | Cr | 0.35 | 0.35 | 0.35 | 0 | 0.35 | 0.35 | 0 | OK | OK | ok | 是 |  | C<=0.155; Si[0.2,0.2]; Mn[1.3,1.3]; P<=0.012; S<=0.003; Nb[0.02,0.02]; Ti[0.025,0.025]; Cr[0.35,0.35]; B[0.0015,0.0015] | 268 | NM400 | J 耐磨钢-400级别-J05 NM400
276 | NM400-1 | Ni |  |  |  | 0 | 0 | 0 | 0 | 无约束 | 无约束 | ok | 是 |  | C<=0.155; Si[0.2,0.2]; Mn[1.3,1.3]; P<=0.012; S<=0.003; Nb[0.02,0.02]; Ti[0.025,0.025]; Cr[0.35,0.35]; B[0.0015,0.0015] | 268 | NM400 | J 耐磨钢-400级别-J05 NM400
276 | NM400-1 | Cu |  |  |  | 0 | 0 | 0 | 0 | 无约束 | 无约束 | ok | 是 |  | C<=0.155; Si[0.2,0.2]; Mn[1.3,1.3]; P<=0.012; S<=0.003; Nb[0.02,0.02]; Ti[0.025,0.025]; Cr[0.35,0.35]; B[0.0015,0.0015] | 268 | NM400 | J 耐磨钢-400级别-J05 NM400
276 | NM400-1 | Mo |  |  |  | 0 | 0 | 0 | 0 | 无约束 | 无约束 | ok | 是 |  | C<=0.155; Si[0.2,0.2]; Mn[1.3,1.3]; P<=0.012; S<=0.003; Nb[0.02,0.02]; Ti[0.025,0.025]; Cr[0.35,0.35]; B[0.0015,0.0015] | 268 | NM400 | J 耐磨钢-400级别-J05 NM400
276 | NM400-1 | B | 0.0015 | 0.0015 | 0.0015 | 0 | 0.0015 | 0.0015 | 0 | OK | OK | ok | 是 |  | C<=0.155; Si[0.2,0.2]; Mn[1.3,1.3]; P<=0.012; S<=0.003; Nb[0.02,0.02]; Ti[0.025,0.025]; Cr[0.35,0.35]; B[0.0015,0.0015] | 268 | NM400 | J 耐磨钢-400级别-J05 NM400
276 | NM400-1 | Sb |  |  |  | 0 | 0 | 0 | 0 | 无约束 | 无约束 | ok | 是 |  | C<=0.155; Si[0.2,0.2]; Mn[1.3,1.3]; P<=0.012; S<=0.003; Nb[0.02,0.02]; Ti[0.025,0.025]; Cr[0.35,0.35]; B[0.0015,0.0015] | 268 | NM400 | J 耐磨钢-400级别-J05 NM400
277 | NM400-2 | C | 0.16 |  | 0.155 | 0.067217 | 0.154175 | 0.155 | 0.000825 | OK | OK | ok | 是 |  | C<=0.155; Si[0.2,0.2]; Mn[1.3,1.3]; P<=0.012; S<=0.003; Nb[0.02,0.02]; Ti[0.025,0.025]; Cr[0.5,0.5]; B[0.0015,0.0015] | 269 | NM400 | J 耐磨钢-400级别-J05 NM400
277 | NM400-2 | Si | 0.2 | 0.2 | 0.2 | 0 | 0.2 | 0.2 | 0 | OK | OK | ok | 是 |  | C<=0.155; Si[0.2,0.2]; Mn[1.3,1.3]; P<=0.012; S<=0.003; Nb[0.02,0.02]; Ti[0.025,0.025]; Cr[0.5,0.5]; B[0.0015,0.0015] | 269 | NM400 | J 耐磨钢-400级别-J05 NM400
277 | NM400-2 | Mn | 1.3 | 1.3 | 1.3 | 0.122913 | 1.3 | 1.3 | 0 | OK | OK | ok | 是 |  | C<=0.155; Si[0.2,0.2]; Mn[1.3,1.3]; P<=0.012; S<=0.003; Nb[0.02,0.02]; Ti[0.025,0.025]; Cr[0.5,0.5]; B[0.0015,0.0015] | 269 | NM400 | J 耐磨钢-400级别-J05 NM400
277 | NM400-2 | P | 0.012 |  | 0.012 | 0 | 0 | 0 | 0 | OK | OK | ok | 是 |  | C<=0.155; Si[0.2,0.2]; Mn[1.3,1.3]; P<=0.012; S<=0.003; Nb[0.02,0.02]; Ti[0.025,0.025]; Cr[0.5,0.5]; B[0.0015,0.0015] | 269 | NM400 | J 耐磨钢-400级别-J05 NM400
277 | NM400-2 | S | 0.003 |  | 0.003 | 0 | 0 | 0 | 0 | OK | OK | ok | 是 |  | C<=0.155; Si[0.2,0.2]; Mn[1.3,1.3]; P<=0.012; S<=0.003; Nb[0.02,0.02]; Ti[0.025,0.025]; Cr[0.5,0.5]; B[0.0015,0.0015] | 269 | NM400 | J 耐磨钢-400级别-J05 NM400
277 | NM400-2 | V |  |  |  | 0 | 0 | 0 | 0 | 无约束 | 无约束 | ok | 是 |  | C<=0.155; Si[0.2,0.2]; Mn[1.3,1.3]; P<=0.012; S<=0.003; Nb[0.02,0.02]; Ti[0.025,0.025]; Cr[0.5,0.5]; B[0.0015,0.0015] | 269 | NM400 | J 耐磨钢-400级别-J05 NM400
277 | NM400-2 | Nb | 0.02 | 0.02 | 0.02 | 0 | 0.02 | 0.02 | 0 | OK | OK | ok | 是 |  | C<=0.155; Si[0.2,0.2]; Mn[1.3,1.3]; P<=0.012; S<=0.003; Nb[0.02,0.02]; Ti[0.025,0.025]; Cr[0.5,0.5]; B[0.0015,0.0015] | 269 | NM400 | J 耐磨钢-400级别-J05 NM400
277 | NM400-2 | Ti | 0.02 | 0.025 | 0.025 | 0 | 0.025 | 0.025 | 0 | OK | OK | ok | 是 |  | C<=0.155; Si[0.2,0.2]; Mn[1.3,1.3]; P<=0.012; S<=0.003; Nb[0.02,0.02]; Ti[0.025,0.025]; Cr[0.5,0.5]; B[0.0015,0.0015] | 269 | NM400 | J 耐磨钢-400级别-J05 NM400
277 | NM400-2 | Als | 0.03 |  |  | 0 | 0.02673 | 0.02673 | 0 | 无约束 | 无约束 | ok | 是 |  | C<=0.155; Si[0.2,0.2]; Mn[1.3,1.3]; P<=0.012; S<=0.003; Nb[0.02,0.02]; Ti[0.025,0.025]; Cr[0.5,0.5]; B[0.0015,0.0015] | 269 | NM400 | J 耐磨钢-400级别-J05 NM400
277 | NM400-2 | Alt |  |  |  | 0 | 0.02673 | 0.02673 | 0 | 无约束 | 无约束 | ok | 是 |  | C<=0.155; Si[0.2,0.2]; Mn[1.3,1.3]; P<=0.012; S<=0.003; Nb[0.02,0.02]; Ti[0.025,0.025]; Cr[0.5,0.5]; B[0.0015,0.0015] | 269 | NM400 | J 耐磨钢-400级别-J05 NM400
277 | NM400-2 | Cr | 0.5 | 0.5 | 0.5 | 0 | 0.5 | 0.5 | 0 | OK | OK | ok | 是 |  | C<=0.155; Si[0.2,0.2]; Mn[1.3,1.3]; P<=0.012; S<=0.003; Nb[0.02,0.02]; Ti[0.025,0.025]; Cr[0.5,0.5]; B[0.0015,0.0015] | 269 | NM400 | J 耐磨钢-400级别-J05 NM400
277 | NM400-2 | Ni |  |  |  | 0 | 0 | 0 | 0 | 无约束 | 无约束 | ok | 是 |  | C<=0.155; Si[0.2,0.2]; Mn[1.3,1.3]; P<=0.012; S<=0.003; Nb[0.02,0.02]; Ti[0.025,0.025]; Cr[0.5,0.5]; B[0.0015,0.0015] | 269 | NM400 | J 耐磨钢-400级别-J05 NM400
277 | NM400-2 | Cu |  |  |  | 0 | 0 | 0 | 0 | 无约束 | 无约束 | ok | 是 |  | C<=0.155; Si[0.2,0.2]; Mn[1.3,1.3]; P<=0.012; S<=0.003; Nb[0.02,0.02]; Ti[0.025,0.025]; Cr[0.5,0.5]; B[0.0015,0.0015] | 269 | NM400 | J 耐磨钢-400级别-J05 NM400
277 | NM400-2 | Mo |  |  |  | 0 | 0 | 0 | 0 | 无约束 | 无约束 | ok | 是 |  | C<=0.155; Si[0.2,0.2]; Mn[1.3,1.3]; P<=0.012; S<=0.003; Nb[0.02,0.02]; Ti[0.025,0.025]; Cr[0.5,0.5]; B[0.0015,0.0015] | 269 | NM400 | J 耐磨钢-400级别-J05 NM400
277 | NM400-2 | B | 0.0015 | 0.0015 | 0.0015 | 0 | 0.0015 | 0.0015 | 0 | OK | OK | ok | 是 |  | C<=0.155; Si[0.2,0.2]; Mn[1.3,1.3]; P<=0.012; S<=0.003; Nb[0.02,0.02]; Ti[0.025,0.025]; Cr[0.5,0.5]; B[0.0015,0.0015] | 269 | NM400 | J 耐磨钢-400级别-J05 NM400
277 | NM400-2 | Sb |  |  |  | 0 | 0 | 0 | 0 | 无约束 | 无约束 | ok | 是 |  | C<=0.155; Si[0.2,0.2]; Mn[1.3,1.3]; P<=0.012; S<=0.003; Nb[0.02,0.02]; Ti[0.025,0.025]; Cr[0.5,0.5]; B[0.0015,0.0015] | 269 | NM400 | J 耐磨钢-400级别-J05 NM400
278 | NM450-1 | C | 0.2 |  | 0.195 | 0.052 | 0.159788 | 0.159788 | 0 | OK | OK | ok | 是 |  | C<=0.195; Si[0.2,0.2]; Mn[1.3,1.3]; P<=0.012; S<=0.003; Nb[0.02,0.02]; Ti[0.03,0.03]; Cr[0.35,0.35]; B[0.0015,0.0015] | 270 | NM450 | J 耐磨钢-450级别-J06 NM450
278 | NM450-1 | Si | 0.2 | 0.2 | 0.2 | 0 | 0.2 | 0.2 | 0 | OK | OK | ok | 是 |  | C<=0.195; Si[0.2,0.2]; Mn[1.3,1.3]; P<=0.012; S<=0.003; Nb[0.02,0.02]; Ti[0.03,0.03]; Cr[0.35,0.35]; B[0.0015,0.0015] | 270 | NM450 | J 耐磨钢-450级别-J06 NM450
278 | NM450-1 | Mn | 1.3 | 1.3 | 1.3 | 0.113667 | 1.3 | 1.3 | 0 | OK | OK | ok | 是 |  | C<=0.195; Si[0.2,0.2]; Mn[1.3,1.3]; P<=0.012; S<=0.003; Nb[0.02,0.02]; Ti[0.03,0.03]; Cr[0.35,0.35]; B[0.0015,0.0015] | 270 | NM450 | J 耐磨钢-450级别-J06 NM450
278 | NM450-1 | P | 0.012 |  | 0.012 | 0 | 0 | 0 | 0 | OK | OK | ok | 是 |  | C<=0.195; Si[0.2,0.2]; Mn[1.3,1.3]; P<=0.012; S<=0.003; Nb[0.02,0.02]; Ti[0.03,0.03]; Cr[0.35,0.35]; B[0.0015,0.0015] | 270 | NM450 | J 耐磨钢-450级别-J06 NM450
278 | NM450-1 | S | 0.003 |  | 0.003 | 0 | 0 | 0 | 0 | OK | OK | ok | 是 |  | C<=0.195; Si[0.2,0.2]; Mn[1.3,1.3]; P<=0.012; S<=0.003; Nb[0.02,0.02]; Ti[0.03,0.03]; Cr[0.35,0.35]; B[0.0015,0.0015] | 270 | NM450 | J 耐磨钢-450级别-J06 NM450
278 | NM450-1 | V |  |  |  | 0 | 0 | 0 | 0 | 无约束 | 无约束 | ok | 是 |  | C<=0.195; Si[0.2,0.2]; Mn[1.3,1.3]; P<=0.012; S<=0.003; Nb[0.02,0.02]; Ti[0.03,0.03]; Cr[0.35,0.35]; B[0.0015,0.0015] | 270 | NM450 | J 耐磨钢-450级别-J06 NM450
278 | NM450-1 | Nb | 0.02 | 0.02 | 0.02 | 0 | 0.02 | 0.02 | 0 | OK | OK | ok | 是 |  | C<=0.195; Si[0.2,0.2]; Mn[1.3,1.3]; P<=0.012; S<=0.003; Nb[0.02,0.02]; Ti[0.03,0.03]; Cr[0.35,0.35]; B[0.0015,0.0015] | 270 | NM450 | J 耐磨钢-450级别-J06 NM450
278 | NM450-1 | Ti | 0.025 | 0.03 | 0.03 | 0 | 0.03 | 0.03 | 0 | OK | OK | ok | 是 |  | C<=0.195; Si[0.2,0.2]; Mn[1.3,1.3]; P<=0.012; S<=0.003; Nb[0.02,0.02]; Ti[0.03,0.03]; Cr[0.35,0.35]; B[0.0015,0.0015] | 270 | NM450 | J 耐磨钢-450级别-J06 NM450
278 | NM450-1 | Als | 0.03 |  |  | 0 | 0.026674 | 0.026674 | 0 | 无约束 | 无约束 | ok | 是 |  | C<=0.195; Si[0.2,0.2]; Mn[1.3,1.3]; P<=0.012; S<=0.003; Nb[0.02,0.02]; Ti[0.03,0.03]; Cr[0.35,0.35]; B[0.0015,0.0015] | 270 | NM450 | J 耐磨钢-450级别-J06 NM450
278 | NM450-1 | Alt |  |  |  | 0 | 0.026674 | 0.026674 | 0 | 无约束 | 无约束 | ok | 是 |  | C<=0.195; Si[0.2,0.2]; Mn[1.3,1.3]; P<=0.012; S<=0.003; Nb[0.02,0.02]; Ti[0.03,0.03]; Cr[0.35,0.35]; B[0.0015,0.0015] | 270 | NM450 | J 耐磨钢-450级别-J06 NM450
278 | NM450-1 | Cr | 0.35 | 0.35 | 0.35 | 0 | 0.35 | 0.35 | 0 | OK | OK | ok | 是 |  | C<=0.195; Si[0.2,0.2]; Mn[1.3,1.3]; P<=0.012; S<=0.003; Nb[0.02,0.02]; Ti[0.03,0.03]; Cr[0.35,0.35]; B[0.0015,0.0015] | 270 | NM450 | J 耐磨钢-450级别-J06 NM450
278 | NM450-1 | Ni |  |  |  | 0 | 0 | 0 | 0 | 无约束 | 无约束 | ok | 是 |  | C<=0.195; Si[0.2,0.2]; Mn[1.3,1.3]; P<=0.012; S<=0.003; Nb[0.02,0.02]; Ti[0.03,0.03]; Cr[0.35,0.35]; B[0.0015,0.0015] | 270 | NM450 | J 耐磨钢-450级别-J06 NM450
278 | NM450-1 | Cu |  |  |  | 0 | 0 | 0 | 0 | 无约束 | 无约束 | ok | 是 |  | C<=0.195; Si[0.2,0.2]; Mn[1.3,1.3]; P<=0.012; S<=0.003; Nb[0.02,0.02]; Ti[0.03,0.03]; Cr[0.35,0.35]; B[0.0015,0.0015] | 270 | NM450 | J 耐磨钢-450级别-J06 NM450
278 | NM450-1 | Mo |  |  |  | 0 | 0 | 0 | 0 | 无约束 | 无约束 | ok | 是 |  | C<=0.195; Si[0.2,0.2]; Mn[1.3,1.3]; P<=0.012; S<=0.003; Nb[0.02,0.02]; Ti[0.03,0.03]; Cr[0.35,0.35]; B[0.0015,0.0015] | 270 | NM450 | J 耐磨钢-450级别-J06 NM450
278 | NM450-1 | B | 0.0015 | 0.0015 | 0.0015 | 0 | 0.0015 | 0.0015 | 0 | OK | OK | ok | 是 |  | C<=0.195; Si[0.2,0.2]; Mn[1.3,1.3]; P<=0.012; S<=0.003; Nb[0.02,0.02]; Ti[0.03,0.03]; Cr[0.35,0.35]; B[0.0015,0.0015] | 270 | NM450 | J 耐磨钢-450级别-J06 NM450
278 | NM450-1 | Sb |  |  |  | 0 | 0 | 0 | 0 | 无约束 | 无约束 | ok | 是 |  | C<=0.195; Si[0.2,0.2]; Mn[1.3,1.3]; P<=0.012; S<=0.003; Nb[0.02,0.02]; Ti[0.03,0.03]; Cr[0.35,0.35]; B[0.0015,0.0015] | 270 | NM450 | J 耐磨钢-450级别-J06 NM450
279 | NM450-2 | C | 0.2 |  | 0.195 | 0.06075 | 0.194464 | 0.195 | 0.000536 | OK | OK | ok | 是 |  | C<=0.195; Si[0.2,0.2]; Mn[1.3,1.3]; P<=0.012; S<=0.003; Nb[0.02,0.02]; Ti[0.03,0.03]; Cr[0.5,0.5]; B[0.0015,0.0015] | 271 | NM450 | J 耐磨钢-450级别-J06 NM450
279 | NM450-2 | Si | 0.2 | 0.2 | 0.2 | 0 | 0.2 | 0.2 | 0 | OK | OK | ok | 是 |  | C<=0.195; Si[0.2,0.2]; Mn[1.3,1.3]; P<=0.012; S<=0.003; Nb[0.02,0.02]; Ti[0.03,0.03]; Cr[0.5,0.5]; B[0.0015,0.0015] | 271 | NM450 | J 耐磨钢-450级别-J06 NM450
279 | NM450-2 | Mn | 1.3 | 1.3 | 1.3 | 0.114375 | 1.3 | 1.3 | 0 | OK | OK | ok | 是 |  | C<=0.195; Si[0.2,0.2]; Mn[1.3,1.3]; P<=0.012; S<=0.003; Nb[0.02,0.02]; Ti[0.03,0.03]; Cr[0.5,0.5]; B[0.0015,0.0015] | 271 | NM450 | J 耐磨钢-450级别-J06 NM450
279 | NM450-2 | P | 0.012 |  | 0.012 | 0 | 0 | 0 | 0 | OK | OK | ok | 是 |  | C<=0.195; Si[0.2,0.2]; Mn[1.3,1.3]; P<=0.012; S<=0.003; Nb[0.02,0.02]; Ti[0.03,0.03]; Cr[0.5,0.5]; B[0.0015,0.0015] | 271 | NM450 | J 耐磨钢-450级别-J06 NM450
279 | NM450-2 | S | 0.003 |  | 0.003 | 0 | 0 | 0 | 0 | OK | OK | ok | 是 |  | C<=0.195; Si[0.2,0.2]; Mn[1.3,1.3]; P<=0.012; S<=0.003; Nb[0.02,0.02]; Ti[0.03,0.03]; Cr[0.5,0.5]; B[0.0015,0.0015] | 271 | NM450 | J 耐磨钢-450级别-J06 NM450
279 | NM450-2 | V |  |  |  | 0 | 0 | 0 | 0 | 无约束 | 无约束 | ok | 是 |  | C<=0.195; Si[0.2,0.2]; Mn[1.3,1.3]; P<=0.012; S<=0.003; Nb[0.02,0.02]; Ti[0.03,0.03]; Cr[0.5,0.5]; B[0.0015,0.0015] | 271 | NM450 | J 耐磨钢-450级别-J06 NM450
279 | NM450-2 | Nb | 0.02 | 0.02 | 0.02 | 0 | 0.02 | 0.02 | 0 | OK | OK | ok | 是 |  | C<=0.195; Si[0.2,0.2]; Mn[1.3,1.3]; P<=0.012; S<=0.003; Nb[0.02,0.02]; Ti[0.03,0.03]; Cr[0.5,0.5]; B[0.0015,0.0015] | 271 | NM450 | J 耐磨钢-450级别-J06 NM450
279 | NM450-2 | Ti | 0.025 | 0.03 | 0.03 | 0 | 0.03 | 0.03 | 0 | OK | OK | ok | 是 |  | C<=0.195; Si[0.2,0.2]; Mn[1.3,1.3]; P<=0.012; S<=0.003; Nb[0.02,0.02]; Ti[0.03,0.03]; Cr[0.5,0.5]; B[0.0015,0.0015] | 271 | NM450 | J 耐磨钢-450级别-J06 NM450
279 | NM450-2 | Als | 0.03 |  |  | 0 | 0.02673 | 0.02673 | 0 | 无约束 | 无约束 | ok | 是 |  | C<=0.195; Si[0.2,0.2]; Mn[1.3,1.3]; P<=0.012; S<=0.003; Nb[0.02,0.02]; Ti[0.03,0.03]; Cr[0.5,0.5]; B[0.0015,0.0015] | 271 | NM450 | J 耐磨钢-450级别-J06 NM450
279 | NM450-2 | Alt |  |  |  | 0 | 0.02673 | 0.02673 | 0 | 无约束 | 无约束 | ok | 是 |  | C<=0.195; Si[0.2,0.2]; Mn[1.3,1.3]; P<=0.012; S<=0.003; Nb[0.02,0.02]; Ti[0.03,0.03]; Cr[0.5,0.5]; B[0.0015,0.0015] | 271 | NM450 | J 耐磨钢-450级别-J06 NM450
279 | NM450-2 | Cr | 0.5 | 0.5 | 0.5 | 0 | 0.5 | 0.5 | 0 | OK | OK | ok | 是 |  | C<=0.195; Si[0.2,0.2]; Mn[1.3,1.3]; P<=0.012; S<=0.003; Nb[0.02,0.02]; Ti[0.03,0.03]; Cr[0.5,0.5]; B[0.0015,0.0015] | 271 | NM450 | J 耐磨钢-450级别-J06 NM450
279 | NM450-2 | Ni |  |  |  | 0 | 0 | 0 | 0 | 无约束 | 无约束 | ok | 是 |  | C<=0.195; Si[0.2,0.2]; Mn[1.3,1.3]; P<=0.012; S<=0.003; Nb[0.02,0.02]; Ti[0.03,0.03]; Cr[0.5,0.5]; B[0.0015,0.0015] | 271 | NM450 | J 耐磨钢-450级别-J06 NM450
279 | NM450-2 | Cu |  |  |  | 0 | 0 | 0 | 0 | 无约束 | 无约束 | ok | 是 |  | C<=0.195; Si[0.2,0.2]; Mn[1.3,1.3]; P<=0.012; S<=0.003; Nb[0.02,0.02]; Ti[0.03,0.03]; Cr[0.5,0.5]; B[0.0015,0.0015] | 271 | NM450 | J 耐磨钢-450级别-J06 NM450
279 | NM450-2 | Mo |  |  |  | 0 | 0 | 0 | 0 | 无约束 | 无约束 | ok | 是 |  | C<=0.195; Si[0.2,0.2]; Mn[1.3,1.3]; P<=0.012; S<=0.003; Nb[0.02,0.02]; Ti[0.03,0.03]; Cr[0.5,0.5]; B[0.0015,0.0015] | 271 | NM450 | J 耐磨钢-450级别-J06 NM450
279 | NM450-2 | B | 0.0015 | 0.0015 | 0.0015 | 0 | 0.0015 | 0.0015 | 0 | OK | OK | ok | 是 |  | C<=0.195; Si[0.2,0.2]; Mn[1.3,1.3]; P<=0.012; S<=0.003; Nb[0.02,0.02]; Ti[0.03,0.03]; Cr[0.5,0.5]; B[0.0015,0.0015] | 271 | NM450 | J 耐磨钢-450级别-J06 NM450
279 | NM450-2 | Sb |  |  |  | 0 | 0 | 0 | 0 | 无约束 | 无约束 | ok | 是 |  | C<=0.195; Si[0.2,0.2]; Mn[1.3,1.3]; P<=0.012; S<=0.003; Nb[0.02,0.02]; Ti[0.03,0.03]; Cr[0.5,0.5]; B[0.0015,0.0015] | 271 | NM450 | J 耐磨钢-450级别-J06 NM450
280 | NM500-1 | C | 0.26 |  | 0.255 | 0.05 | 0.146637 | 0.146637 | 0 | OK | OK | ok | 是 |  | C<=0.255; Si[0.15,0.15]; Mn[1,1]; P<=0.01; S<=0.002; Nb[0.025,0.025]; Ti[0.025,0.025]; Cr[0.35,0.35]; B[0.0015,0.0015] | 272 | NM500 | J 耐磨钢-500级别-J07 NM500
280 | NM500-1 | Si | 0.15 | 0.15 | 0.15 | 0 | 0.15 | 0.15 | 0 | OK | OK | ok | 是 |  | C<=0.255; Si[0.15,0.15]; Mn[1,1]; P<=0.01; S<=0.002; Nb[0.025,0.025]; Ti[0.025,0.025]; Cr[0.35,0.35]; B[0.0015,0.0015] | 272 | NM500 | J 耐磨钢-500级别-J07 NM500
280 | NM500-1 | Mn | 1 | 1 | 1 | 0.11 | 1 | 1 | 0 | OK | OK | ok | 是 |  | C<=0.255; Si[0.15,0.15]; Mn[1,1]; P<=0.01; S<=0.002; Nb[0.025,0.025]; Ti[0.025,0.025]; Cr[0.35,0.35]; B[0.0015,0.0015] | 272 | NM500 | J 耐磨钢-500级别-J07 NM500
280 | NM500-1 | P | 0.01 |  | 0.01 | 0 | 0 | 0 | 0 | OK | OK | ok | 是 |  | C<=0.255; Si[0.15,0.15]; Mn[1,1]; P<=0.01; S<=0.002; Nb[0.025,0.025]; Ti[0.025,0.025]; Cr[0.35,0.35]; B[0.0015,0.0015] | 272 | NM500 | J 耐磨钢-500级别-J07 NM500
280 | NM500-1 | S | 0.002 |  | 0.002 | 0 | 0 | 0 | 0 | OK | OK | ok | 是 |  | C<=0.255; Si[0.15,0.15]; Mn[1,1]; P<=0.01; S<=0.002; Nb[0.025,0.025]; Ti[0.025,0.025]; Cr[0.35,0.35]; B[0.0015,0.0015] | 272 | NM500 | J 耐磨钢-500级别-J07 NM500
280 | NM500-1 | V |  |  |  | 0 | 0 | 0 | 0 | 无约束 | 无约束 | ok | 是 |  | C<=0.255; Si[0.15,0.15]; Mn[1,1]; P<=0.01; S<=0.002; Nb[0.025,0.025]; Ti[0.025,0.025]; Cr[0.35,0.35]; B[0.0015,0.0015] | 272 | NM500 | J 耐磨钢-500级别-J07 NM500
280 | NM500-1 | Nb | 0.025 | 0.025 | 0.025 | 0 | 0.025 | 0.025 | 0 | OK | OK | ok | 是 |  | C<=0.255; Si[0.15,0.15]; Mn[1,1]; P<=0.01; S<=0.002; Nb[0.025,0.025]; Ti[0.025,0.025]; Cr[0.35,0.35]; B[0.0015,0.0015] | 272 | NM500 | J 耐磨钢-500级别-J07 NM500
280 | NM500-1 | Ti | 0.02 | 0.025 | 0.025 | 0 | 0.025 | 0.025 | 0 | OK | OK | ok | 是 |  | C<=0.255; Si[0.15,0.15]; Mn[1,1]; P<=0.01; S<=0.002; Nb[0.025,0.025]; Ti[0.025,0.025]; Cr[0.35,0.35]; B[0.0015,0.0015] | 272 | NM500 | J 耐磨钢-500级别-J07 NM500
280 | NM500-1 | Als | 0.04 |  |  | 0 | 0.0297 | 0.0297 | 0 | 无约束 | 无约束 | ok | 是 |  | C<=0.255; Si[0.15,0.15]; Mn[1,1]; P<=0.01; S<=0.002; Nb[0.025,0.025]; Ti[0.025,0.025]; Cr[0.35,0.35]; B[0.0015,0.0015] | 272 | NM500 | J 耐磨钢-500级别-J07 NM500
280 | NM500-1 | Alt |  |  |  | 0 | 0.0297 | 0.0297 | 0 | 无约束 | 无约束 | ok | 是 |  | C<=0.255; Si[0.15,0.15]; Mn[1,1]; P<=0.01; S<=0.002; Nb[0.025,0.025]; Ti[0.025,0.025]; Cr[0.35,0.35]; B[0.0015,0.0015] | 272 | NM500 | J 耐磨钢-500级别-J07 NM500
280 | NM500-1 | Cr | 0.35 | 0.35 | 0.35 | 0 | 0.35 | 0.35 | 0 | OK | OK | ok | 是 |  | C<=0.255; Si[0.15,0.15]; Mn[1,1]; P<=0.01; S<=0.002; Nb[0.025,0.025]; Ti[0.025,0.025]; Cr[0.35,0.35]; B[0.0015,0.0015] | 272 | NM500 | J 耐磨钢-500级别-J07 NM500
280 | NM500-1 | Ni |  |  |  | 0 | 0 | 0 | 0 | 无约束 | 无约束 | ok | 是 |  | C<=0.255; Si[0.15,0.15]; Mn[1,1]; P<=0.01; S<=0.002; Nb[0.025,0.025]; Ti[0.025,0.025]; Cr[0.35,0.35]; B[0.0015,0.0015] | 272 | NM500 | J 耐磨钢-500级别-J07 NM500
280 | NM500-1 | Cu |  |  |  | 0 | 0 | 0 | 0 | 无约束 | 无约束 | ok | 是 |  | C<=0.255; Si[0.15,0.15]; Mn[1,1]; P<=0.01; S<=0.002; Nb[0.025,0.025]; Ti[0.025,0.025]; Cr[0.35,0.35]; B[0.0015,0.0015] | 272 | NM500 | J 耐磨钢-500级别-J07 NM500
280 | NM500-1 | Mo |  |  |  | 0 | 0 | 0 | 0 | 无约束 | 无约束 | ok | 是 |  | C<=0.255; Si[0.15,0.15]; Mn[1,1]; P<=0.01; S<=0.002; Nb[0.025,0.025]; Ti[0.025,0.025]; Cr[0.35,0.35]; B[0.0015,0.0015] | 272 | NM500 | J 耐磨钢-500级别-J07 NM500
280 | NM500-1 | B | 0.0015 | 0.0015 | 0.0015 | 0 | 0.0015 | 0.0015 | 0 | OK | OK | ok | 是 |  | C<=0.255; Si[0.15,0.15]; Mn[1,1]; P<=0.01; S<=0.002; Nb[0.025,0.025]; Ti[0.025,0.025]; Cr[0.35,0.35]; B[0.0015,0.0015] | 272 | NM500 | J 耐磨钢-500级别-J07 NM500
280 | NM500-1 | Sb |  |  |  | 0 | 0 | 0 | 0 | 无约束 | 无约束 | ok | 是 |  | C<=0.255; Si[0.15,0.15]; Mn[1,1]; P<=0.01; S<=0.002; Nb[0.025,0.025]; Ti[0.025,0.025]; Cr[0.35,0.35]; B[0.0015,0.0015] | 272 | NM500 | J 耐磨钢-500级别-J07 NM500
281 | NM500-2 | C | 0.275 |  | 0.27 | 0.05 | 0.17368 | 0.17368 | 0 | OK | OK | ok | 是 |  | C<=0.27; Si[0.15,0.15]; Mn[1,1]; P<=0.01; S<=0.002; Nb[0.025,0.025]; Ti[0.025,0.025]; Cr[0.5,0.5]; B[0.0015,0.0015] | 273 | NM500 | J 耐磨钢-500级别-J07 NM500
281 | NM500-2 | Si | 0.15 | 0.15 | 0.15 | 0 | 0.15 | 0.15 | 0 | OK | OK | ok | 是 |  | C<=0.27; Si[0.15,0.15]; Mn[1,1]; P<=0.01; S<=0.002; Nb[0.025,0.025]; Ti[0.025,0.025]; Cr[0.5,0.5]; B[0.0015,0.0015] | 273 | NM500 | J 耐磨钢-500级别-J07 NM500
281 | NM500-2 | Mn | 1 | 1 | 1 | 0.11 | 1 | 1 | 0 | OK | OK | ok | 是 |  | C<=0.27; Si[0.15,0.15]; Mn[1,1]; P<=0.01; S<=0.002; Nb[0.025,0.025]; Ti[0.025,0.025]; Cr[0.5,0.5]; B[0.0015,0.0015] | 273 | NM500 | J 耐磨钢-500级别-J07 NM500
281 | NM500-2 | P | 0.01 |  | 0.01 | 0 | 0 | 0 | 0 | OK | OK | ok | 是 |  | C<=0.27; Si[0.15,0.15]; Mn[1,1]; P<=0.01; S<=0.002; Nb[0.025,0.025]; Ti[0.025,0.025]; Cr[0.5,0.5]; B[0.0015,0.0015] | 273 | NM500 | J 耐磨钢-500级别-J07 NM500
281 | NM500-2 | S | 0.002 |  | 0.002 | 0 | 0 | 0 | 0 | OK | OK | ok | 是 |  | C<=0.27; Si[0.15,0.15]; Mn[1,1]; P<=0.01; S<=0.002; Nb[0.025,0.025]; Ti[0.025,0.025]; Cr[0.5,0.5]; B[0.0015,0.0015] | 273 | NM500 | J 耐磨钢-500级别-J07 NM500
281 | NM500-2 | V |  |  |  | 0 | 0 | 0 | 0 | 无约束 | 无约束 | ok | 是 |  | C<=0.27; Si[0.15,0.15]; Mn[1,1]; P<=0.01; S<=0.002; Nb[0.025,0.025]; Ti[0.025,0.025]; Cr[0.5,0.5]; B[0.0015,0.0015] | 273 | NM500 | J 耐磨钢-500级别-J07 NM500
281 | NM500-2 | Nb | 0.025 | 0.025 | 0.025 | 0 | 0.025 | 0.025 | 0 | OK | OK | ok | 是 |  | C<=0.27; Si[0.15,0.15]; Mn[1,1]; P<=0.01; S<=0.002; Nb[0.025,0.025]; Ti[0.025,0.025]; Cr[0.5,0.5]; B[0.0015,0.0015] | 273 | NM500 | J 耐磨钢-500级别-J07 NM500
281 | NM500-2 | Ti | 0.02 | 0.025 | 0.025 | 0 | 0.025 | 0.025 | 0 | OK | OK | ok | 是 |  | C<=0.27; Si[0.15,0.15]; Mn[1,1]; P<=0.01; S<=0.002; Nb[0.025,0.025]; Ti[0.025,0.025]; Cr[0.5,0.5]; B[0.0015,0.0015] | 273 | NM500 | J 耐磨钢-500级别-J07 NM500
281 | NM500-2 | Als | 0.04 |  |  | 0 | 0.0297 | 0.0297 | 0 | 无约束 | 无约束 | ok | 是 |  | C<=0.27; Si[0.15,0.15]; Mn[1,1]; P<=0.01; S<=0.002; Nb[0.025,0.025]; Ti[0.025,0.025]; Cr[0.5,0.5]; B[0.0015,0.0015] | 273 | NM500 | J 耐磨钢-500级别-J07 NM500
281 | NM500-2 | Alt |  |  |  | 0 | 0.0297 | 0.0297 | 0 | 无约束 | 无约束 | ok | 是 |  | C<=0.27; Si[0.15,0.15]; Mn[1,1]; P<=0.01; S<=0.002; Nb[0.025,0.025]; Ti[0.025,0.025]; Cr[0.5,0.5]; B[0.0015,0.0015] | 273 | NM500 | J 耐磨钢-500级别-J07 NM500
281 | NM500-2 | Cr | 0.5 | 0.5 | 0.5 | 0 | 0.5 | 0.5 | 0 | OK | OK | ok | 是 |  | C<=0.27; Si[0.15,0.15]; Mn[1,1]; P<=0.01; S<=0.002; Nb[0.025,0.025]; Ti[0.025,0.025]; Cr[0.5,0.5]; B[0.0015,0.0015] | 273 | NM500 | J 耐磨钢-500级别-J07 NM500
281 | NM500-2 | Ni |  |  |  | 0 | 0 | 0 | 0 | 无约束 | 无约束 | ok | 是 |  | C<=0.27; Si[0.15,0.15]; Mn[1,1]; P<=0.01; S<=0.002; Nb[0.025,0.025]; Ti[0.025,0.025]; Cr[0.5,0.5]; B[0.0015,0.0015] | 273 | NM500 | J 耐磨钢-500级别-J07 NM500
281 | NM500-2 | Cu |  |  |  | 0 | 0 | 0 | 0 | 无约束 | 无约束 | ok | 是 |  | C<=0.27; Si[0.15,0.15]; Mn[1,1]; P<=0.01; S<=0.002; Nb[0.025,0.025]; Ti[0.025,0.025]; Cr[0.5,0.5]; B[0.0015,0.0015] | 273 | NM500 | J 耐磨钢-500级别-J07 NM500
281 | NM500-2 | Mo |  |  |  | 0 | 0 | 0 | 0 | 无约束 | 无约束 | ok | 是 |  | C<=0.27; Si[0.15,0.15]; Mn[1,1]; P<=0.01; S<=0.002; Nb[0.025,0.025]; Ti[0.025,0.025]; Cr[0.5,0.5]; B[0.0015,0.0015] | 273 | NM500 | J 耐磨钢-500级别-J07 NM500
281 | NM500-2 | B | 0.0015 | 0.0015 | 0.0015 | 0 | 0.0015 | 0.0015 | 0 | OK | OK | ok | 是 |  | C<=0.27; Si[0.15,0.15]; Mn[1,1]; P<=0.01; S<=0.002; Nb[0.025,0.025]; Ti[0.025,0.025]; Cr[0.5,0.5]; B[0.0015,0.0015] | 273 | NM500 | J 耐磨钢-500级别-J07 NM500
281 | NM500-2 | Sb |  |  |  | 0 | 0 | 0 | 0 | 无约束 | 无约束 | ok | 是 |  | C<=0.27; Si[0.15,0.15]; Mn[1,1]; P<=0.01; S<=0.002; Nb[0.025,0.025]; Ti[0.025,0.025]; Cr[0.5,0.5]; B[0.0015,0.0015] | 273 | NM500 | J 耐磨钢-500级别-J07 NM500
282 | NM600-1 | C | 0.4 |  | 0.395 | 0.05 | 0.130903 | 0.130903 | 0 | OK | OK | ok | 是 |  | C<=0.395; Si[0.2,0.2]; Mn[0.85,0.85]; P<=0.01; S<=0.002; V[0.04,0.04]; Nb[0.015,0.015]; Ti[0.017,0.017]; Cr[0.35,0.35]; Ni[0.5,0.5]; B[0.0017,0.0017] | 274 | NM600 | J 耐磨钢-600级别-J10 NM600
282 | NM600-1 | Si | 0.2 | 0.2 | 0.2 | 0 | 0.2 | 0.2 | 0 | OK | OK | ok | 是 |  | C<=0.395; Si[0.2,0.2]; Mn[0.85,0.85]; P<=0.01; S<=0.002; V[0.04,0.04]; Nb[0.015,0.015]; Ti[0.017,0.017]; Cr[0.35,0.35]; Ni[0.5,0.5]; B[0.0017,0.0017] | 274 | NM600 | J 耐磨钢-600级别-J10 NM600
282 | NM600-1 | Mn | 0.85 | 0.85 | 0.85 | 0.11 | 0.85 | 0.85 | 0 | OK | OK | ok | 是 |  | C<=0.395; Si[0.2,0.2]; Mn[0.85,0.85]; P<=0.01; S<=0.002; V[0.04,0.04]; Nb[0.015,0.015]; Ti[0.017,0.017]; Cr[0.35,0.35]; Ni[0.5,0.5]; B[0.0017,0.0017] | 274 | NM600 | J 耐磨钢-600级别-J10 NM600
282 | NM600-1 | P | 0.01 |  | 0.01 | 0 | 0 | 0 | 0 | OK | OK | ok | 是 |  | C<=0.395; Si[0.2,0.2]; Mn[0.85,0.85]; P<=0.01; S<=0.002; V[0.04,0.04]; Nb[0.015,0.015]; Ti[0.017,0.017]; Cr[0.35,0.35]; Ni[0.5,0.5]; B[0.0017,0.0017] | 274 | NM600 | J 耐磨钢-600级别-J10 NM600
282 | NM600-1 | S | 0.002 |  | 0.002 | 0 | 0 | 0 | 0 | OK | OK | ok | 是 |  | C<=0.395; Si[0.2,0.2]; Mn[0.85,0.85]; P<=0.01; S<=0.002; V[0.04,0.04]; Nb[0.015,0.015]; Ti[0.017,0.017]; Cr[0.35,0.35]; Ni[0.5,0.5]; B[0.0017,0.0017] | 274 | NM600 | J 耐磨钢-600级别-J10 NM600
282 | NM600-1 | V | 0.04 | 0.04 | 0.04 | 0 | 0.04 | 0.04 | 0 | OK | OK | ok | 是 |  | C<=0.395; Si[0.2,0.2]; Mn[0.85,0.85]; P<=0.01; S<=0.002; V[0.04,0.04]; Nb[0.015,0.015]; Ti[0.017,0.017]; Cr[0.35,0.35]; Ni[0.5,0.5]; B[0.0017,0.0017] | 274 | NM600 | J 耐磨钢-600级别-J10 NM600
282 | NM600-1 | Nb | 0.015 | 0.015 | 0.015 | 0 | 0.015 | 0.015 | 0 | OK | OK | ok | 是 |  | C<=0.395; Si[0.2,0.2]; Mn[0.85,0.85]; P<=0.01; S<=0.002; V[0.04,0.04]; Nb[0.015,0.015]; Ti[0.017,0.017]; Cr[0.35,0.35]; Ni[0.5,0.5]; B[0.0017,0.0017] | 274 | NM600 | J 耐磨钢-600级别-J10 NM600
282 | NM600-1 | Ti | 0.012 | 0.017 | 0.017 | 0 | 0.017 | 0.017 | 0 | OK | OK | ok | 是 |  | C<=0.395; Si[0.2,0.2]; Mn[0.85,0.85]; P<=0.01; S<=0.002; V[0.04,0.04]; Nb[0.015,0.015]; Ti[0.017,0.017]; Cr[0.35,0.35]; Ni[0.5,0.5]; B[0.0017,0.0017] | 274 | NM600 | J 耐磨钢-600级别-J10 NM600
282 | NM600-1 | Als | 0.04 |  |  | 0 | 0.0297 | 0.0297 | 0 | 无约束 | 无约束 | ok | 是 |  | C<=0.395; Si[0.2,0.2]; Mn[0.85,0.85]; P<=0.01; S<=0.002; V[0.04,0.04]; Nb[0.015,0.015]; Ti[0.017,0.017]; Cr[0.35,0.35]; Ni[0.5,0.5]; B[0.0017,0.0017] | 274 | NM600 | J 耐磨钢-600级别-J10 NM600
282 | NM600-1 | Alt |  |  |  | 0 | 0.0297 | 0.0297 | 0 | 无约束 | 无约束 | ok | 是 |  | C<=0.395; Si[0.2,0.2]; Mn[0.85,0.85]; P<=0.01; S<=0.002; V[0.04,0.04]; Nb[0.015,0.015]; Ti[0.017,0.017]; Cr[0.35,0.35]; Ni[0.5,0.5]; B[0.0017,0.0017] | 274 | NM600 | J 耐磨钢-600级别-J10 NM600
282 | NM600-1 | Cr | 0.35 | 0.35 | 0.35 | 0 | 0.35 | 0.35 | 0 | OK | OK | ok | 是 |  | C<=0.395; Si[0.2,0.2]; Mn[0.85,0.85]; P<=0.01; S<=0.002; V[0.04,0.04]; Nb[0.015,0.015]; Ti[0.017,0.017]; Cr[0.35,0.35]; Ni[0.5,0.5]; B[0.0017,0.0017] | 274 | NM600 | J 耐磨钢-600级别-J10 NM600
282 | NM600-1 | Ni | 0.5 | 0.5 | 0.5 | 0 | 0.5 | 0.5 | 0 | OK | OK | ok | 是 |  | C<=0.395; Si[0.2,0.2]; Mn[0.85,0.85]; P<=0.01; S<=0.002; V[0.04,0.04]; Nb[0.015,0.015]; Ti[0.017,0.017]; Cr[0.35,0.35]; Ni[0.5,0.5]; B[0.0017,0.0017] | 274 | NM600 | J 耐磨钢-600级别-J10 NM600
282 | NM600-1 | Cu | 0 |  |  | 0 | 0 | 0 | 0 | 无约束 | 无约束 | ok | 是 |  | C<=0.395; Si[0.2,0.2]; Mn[0.85,0.85]; P<=0.01; S<=0.002; V[0.04,0.04]; Nb[0.015,0.015]; Ti[0.017,0.017]; Cr[0.35,0.35]; Ni[0.5,0.5]; B[0.0017,0.0017] | 274 | NM600 | J 耐磨钢-600级别-J10 NM600
282 | NM600-1 | Mo | 0 |  |  | 0 | 0 | 0 | 0 | 无约束 | 无约束 | ok | 是 |  | C<=0.395; Si[0.2,0.2]; Mn[0.85,0.85]; P<=0.01; S<=0.002; V[0.04,0.04]; Nb[0.015,0.015]; Ti[0.017,0.017]; Cr[0.35,0.35]; Ni[0.5,0.5]; B[0.0017,0.0017] | 274 | NM600 | J 耐磨钢-600级别-J10 NM600
282 | NM600-1 | B | 0.0017 | 0.0017 | 0.0017 | 0 | 0.0017 | 0.0017 | 0 | OK | OK | ok | 是 |  | C<=0.395; Si[0.2,0.2]; Mn[0.85,0.85]; P<=0.01; S<=0.002; V[0.04,0.04]; Nb[0.015,0.015]; Ti[0.017,0.017]; Cr[0.35,0.35]; Ni[0.5,0.5]; B[0.0017,0.0017] | 274 | NM600 | J 耐磨钢-600级别-J10 NM600
282 | NM600-1 | Sb |  |  |  | 0 | 0 | 0 | 0 | 无约束 | 无约束 | ok | 是 |  | C<=0.395; Si[0.2,0.2]; Mn[0.85,0.85]; P<=0.01; S<=0.002; V[0.04,0.04]; Nb[0.015,0.015]; Ti[0.017,0.017]; Cr[0.35,0.35]; Ni[0.5,0.5]; B[0.0017,0.0017] | 274 | NM600 | J 耐磨钢-600级别-J10 NM600
283 | NM600-2 | C | 0.4 |  | 0.395 | 0.05 | 0.157947 | 0.157947 | 0 | OK | OK | ok | 是 |  | C<=0.395; Si[0.2,0.2]; Mn[0.85,0.85]; P<=0.01; S<=0.002; V[0.04,0.04]; Nb[0.015,0.015]; Ti[0.017,0.017]; Cr[0.5,0.5]; Ni[0.5,0.5]; B[0.0017,0.0017] | 275 | NM600 | J 耐磨钢-600级别-J10 NM600
283 | NM600-2 | Si | 0.2 | 0.2 | 0.2 | 0 | 0.2 | 0.2 | 0 | OK | OK | ok | 是 |  | C<=0.395; Si[0.2,0.2]; Mn[0.85,0.85]; P<=0.01; S<=0.002; V[0.04,0.04]; Nb[0.015,0.015]; Ti[0.017,0.017]; Cr[0.5,0.5]; Ni[0.5,0.5]; B[0.0017,0.0017] | 275 | NM600 | J 耐磨钢-600级别-J10 NM600
283 | NM600-2 | Mn | 0.85 | 0.85 | 0.85 | 0.11 | 0.85 | 0.85 | 0 | OK | OK | ok | 是 |  | C<=0.395; Si[0.2,0.2]; Mn[0.85,0.85]; P<=0.01; S<=0.002; V[0.04,0.04]; Nb[0.015,0.015]; Ti[0.017,0.017]; Cr[0.5,0.5]; Ni[0.5,0.5]; B[0.0017,0.0017] | 275 | NM600 | J 耐磨钢-600级别-J10 NM600
283 | NM600-2 | P | 0.01 |  | 0.01 | 0 | 0 | 0 | 0 | OK | OK | ok | 是 |  | C<=0.395; Si[0.2,0.2]; Mn[0.85,0.85]; P<=0.01; S<=0.002; V[0.04,0.04]; Nb[0.015,0.015]; Ti[0.017,0.017]; Cr[0.5,0.5]; Ni[0.5,0.5]; B[0.0017,0.0017] | 275 | NM600 | J 耐磨钢-600级别-J10 NM600
283 | NM600-2 | S | 0.002 |  | 0.002 | 0 | 0 | 0 | 0 | OK | OK | ok | 是 |  | C<=0.395; Si[0.2,0.2]; Mn[0.85,0.85]; P<=0.01; S<=0.002; V[0.04,0.04]; Nb[0.015,0.015]; Ti[0.017,0.017]; Cr[0.5,0.5]; Ni[0.5,0.5]; B[0.0017,0.0017] | 275 | NM600 | J 耐磨钢-600级别-J10 NM600
283 | NM600-2 | V | 0.04 | 0.04 | 0.04 | 0 | 0.04 | 0.04 | 0 | OK | OK | ok | 是 |  | C<=0.395; Si[0.2,0.2]; Mn[0.85,0.85]; P<=0.01; S<=0.002; V[0.04,0.04]; Nb[0.015,0.015]; Ti[0.017,0.017]; Cr[0.5,0.5]; Ni[0.5,0.5]; B[0.0017,0.0017] | 275 | NM600 | J 耐磨钢-600级别-J10 NM600
283 | NM600-2 | Nb | 0.015 | 0.015 | 0.015 | 0 | 0.015 | 0.015 | 0 | OK | OK | ok | 是 |  | C<=0.395; Si[0.2,0.2]; Mn[0.85,0.85]; P<=0.01; S<=0.002; V[0.04,0.04]; Nb[0.015,0.015]; Ti[0.017,0.017]; Cr[0.5,0.5]; Ni[0.5,0.5]; B[0.0017,0.0017] | 275 | NM600 | J 耐磨钢-600级别-J10 NM600
283 | NM600-2 | Ti | 0.012 | 0.017 | 0.017 | 0 | 0.017 | 0.017 | 0 | OK | OK | ok | 是 |  | C<=0.395; Si[0.2,0.2]; Mn[0.85,0.85]; P<=0.01; S<=0.002; V[0.04,0.04]; Nb[0.015,0.015]; Ti[0.017,0.017]; Cr[0.5,0.5]; Ni[0.5,0.5]; B[0.0017,0.0017] | 275 | NM600 | J 耐磨钢-600级别-J10 NM600
283 | NM600-2 | Als | 0.04 |  |  | 0 | 0.0297 | 0.0297 | 0 | 无约束 | 无约束 | ok | 是 |  | C<=0.395; Si[0.2,0.2]; Mn[0.85,0.85]; P<=0.01; S<=0.002; V[0.04,0.04]; Nb[0.015,0.015]; Ti[0.017,0.017]; Cr[0.5,0.5]; Ni[0.5,0.5]; B[0.0017,0.0017] | 275 | NM600 | J 耐磨钢-600级别-J10 NM600
283 | NM600-2 | Alt |  |  |  | 0 | 0.0297 | 0.0297 | 0 | 无约束 | 无约束 | ok | 是 |  | C<=0.395; Si[0.2,0.2]; Mn[0.85,0.85]; P<=0.01; S<=0.002; V[0.04,0.04]; Nb[0.015,0.015]; Ti[0.017,0.017]; Cr[0.5,0.5]; Ni[0.5,0.5]; B[0.0017,0.0017] | 275 | NM600 | J 耐磨钢-600级别-J10 NM600
283 | NM600-2 | Cr | 0.5 | 0.5 | 0.5 | 0 | 0.5 | 0.5 | 0 | OK | OK | ok | 是 |  | C<=0.395; Si[0.2,0.2]; Mn[0.85,0.85]; P<=0.01; S<=0.002; V[0.04,0.04]; Nb[0.015,0.015]; Ti[0.017,0.017]; Cr[0.5,0.5]; Ni[0.5,0.5]; B[0.0017,0.0017] | 275 | NM600 | J 耐磨钢-600级别-J10 NM600
283 | NM600-2 | Ni | 0.5 | 0.5 | 0.5 | 0 | 0.5 | 0.5 | 0 | OK | OK | ok | 是 |  | C<=0.395; Si[0.2,0.2]; Mn[0.85,0.85]; P<=0.01; S<=0.002; V[0.04,0.04]; Nb[0.015,0.015]; Ti[0.017,0.017]; Cr[0.5,0.5]; Ni[0.5,0.5]; B[0.0017,0.0017] | 275 | NM600 | J 耐磨钢-600级别-J10 NM600
283 | NM600-2 | Cu | 0 |  |  | 0 | 0 | 0 | 0 | 无约束 | 无约束 | ok | 是 |  | C<=0.395; Si[0.2,0.2]; Mn[0.85,0.85]; P<=0.01; S<=0.002; V[0.04,0.04]; Nb[0.015,0.015]; Ti[0.017,0.017]; Cr[0.5,0.5]; Ni[0.5,0.5]; B[0.0017,0.0017] | 275 | NM600 | J 耐磨钢-600级别-J10 NM600
283 | NM600-2 | Mo | 0 |  |  | 0 | 0 | 0 | 0 | 无约束 | 无约束 | ok | 是 |  | C<=0.395; Si[0.2,0.2]; Mn[0.85,0.85]; P<=0.01; S<=0.002; V[0.04,0.04]; Nb[0.015,0.015]; Ti[0.017,0.017]; Cr[0.5,0.5]; Ni[0.5,0.5]; B[0.0017,0.0017] | 275 | NM600 | J 耐磨钢-600级别-J10 NM600
283 | NM600-2 | B | 0.0017 | 0.0017 | 0.0017 | 0 | 0.0017 | 0.0017 | 0 | OK | OK | ok | 是 |  | C<=0.395; Si[0.2,0.2]; Mn[0.85,0.85]; P<=0.01; S<=0.002; V[0.04,0.04]; Nb[0.015,0.015]; Ti[0.017,0.017]; Cr[0.5,0.5]; Ni[0.5,0.5]; B[0.0017,0.0017] | 275 | NM600 | J 耐磨钢-600级别-J10 NM600
283 | NM600-2 | Sb |  |  |  | 0 | 0 | 0 | 0 | 无约束 | 无约束 | ok | 是 |  | C<=0.395; Si[0.2,0.2]; Mn[0.85,0.85]; P<=0.01; S<=0.002; V[0.04,0.04]; Nb[0.015,0.015]; Ti[0.017,0.017]; Cr[0.5,0.5]; Ni[0.5,0.5]; B[0.0017,0.0017] | 275 | NM600 | J 耐磨钢-600级别-J10 NM600
284 | Q690D-1 | C | 0.14 |  | 0.135 | 0.0565 | 0.116154 | 0.135 | 0.018846 | OK | OK | ok | 是 |  | C<=0.135; Si[0.15,0.15]; Mn[1.35,1.35]; P<=0.01; S<=0.003; Nb[0.025,0.025]; Ti[0.02,0.02]; Cr[0.35,0.35]; B[0.0013,0.0013] | 276 | Q690D | Q 高强钢-690系列-Q01 Q690D
284 | Q690D-1 | Si | 0.15 | 0.15 | 0.15 | 0 | 0.15 | 0.15 | 0 | OK | OK | ok | 是 |  | C<=0.135; Si[0.15,0.15]; Mn[1.35,1.35]; P<=0.01; S<=0.003; Nb[0.025,0.025]; Ti[0.02,0.02]; Cr[0.35,0.35]; B[0.0013,0.0013] | 276 | Q690D | Q 高强钢-690系列-Q01 Q690D
284 | Q690D-1 | Mn | 1.35 | 1.35 | 1.35 | 0.1145 | 1.35 | 1.35 | 0 | OK | OK | ok | 是 |  | C<=0.135; Si[0.15,0.15]; Mn[1.35,1.35]; P<=0.01; S<=0.003; Nb[0.025,0.025]; Ti[0.02,0.02]; Cr[0.35,0.35]; B[0.0013,0.0013] | 276 | Q690D | Q 高强钢-690系列-Q01 Q690D
284 | Q690D-1 | P | 0.01 |  | 0.01 | 0 | 0 | 0 | 0 | OK | OK | ok | 是 |  | C<=0.135; Si[0.15,0.15]; Mn[1.35,1.35]; P<=0.01; S<=0.003; Nb[0.025,0.025]; Ti[0.02,0.02]; Cr[0.35,0.35]; B[0.0013,0.0013] | 276 | Q690D | Q 高强钢-690系列-Q01 Q690D
284 | Q690D-1 | S | 0.003 |  | 0.003 | 0 | 0 | 0 | 0 | OK | OK | ok | 是 |  | C<=0.135; Si[0.15,0.15]; Mn[1.35,1.35]; P<=0.01; S<=0.003; Nb[0.025,0.025]; Ti[0.02,0.02]; Cr[0.35,0.35]; B[0.0013,0.0013] | 276 | Q690D | Q 高强钢-690系列-Q01 Q690D
284 | Q690D-1 | V |  |  |  | 0 | 0 | 0 | 0 | 无约束 | 无约束 | ok | 是 |  | C<=0.135; Si[0.15,0.15]; Mn[1.35,1.35]; P<=0.01; S<=0.003; Nb[0.025,0.025]; Ti[0.02,0.02]; Cr[0.35,0.35]; B[0.0013,0.0013] | 276 | Q690D | Q 高强钢-690系列-Q01 Q690D
284 | Q690D-1 | Nb | 0.025 | 0.025 | 0.025 | 0 | 0.025 | 0.025 | 0 | OK | OK | ok | 是 |  | C<=0.135; Si[0.15,0.15]; Mn[1.35,1.35]; P<=0.01; S<=0.003; Nb[0.025,0.025]; Ti[0.02,0.02]; Cr[0.35,0.35]; B[0.0013,0.0013] | 276 | Q690D | Q 高强钢-690系列-Q01 Q690D
284 | Q690D-1 | Ti | 0.015 | 0.02 | 0.02 | 0 | 0.02 | 0.02 | 0 | OK | OK | ok | 是 |  | C<=0.135; Si[0.15,0.15]; Mn[1.35,1.35]; P<=0.01; S<=0.003; Nb[0.025,0.025]; Ti[0.02,0.02]; Cr[0.35,0.35]; B[0.0013,0.0013] | 276 | Q690D | Q 高强钢-690系列-Q01 Q690D
284 | Q690D-1 | Als | 0.035 |  |  | 0 | 0.02673 | 0.02673 | 0 | 无约束 | 无约束 | ok | 是 |  | C<=0.135; Si[0.15,0.15]; Mn[1.35,1.35]; P<=0.01; S<=0.003; Nb[0.025,0.025]; Ti[0.02,0.02]; Cr[0.35,0.35]; B[0.0013,0.0013] | 276 | Q690D | Q 高强钢-690系列-Q01 Q690D
284 | Q690D-1 | Alt |  |  |  | 0 | 0.02673 | 0.02673 | 0 | 无约束 | 无约束 | ok | 是 |  | C<=0.135; Si[0.15,0.15]; Mn[1.35,1.35]; P<=0.01; S<=0.003; Nb[0.025,0.025]; Ti[0.02,0.02]; Cr[0.35,0.35]; B[0.0013,0.0013] | 276 | Q690D | Q 高强钢-690系列-Q01 Q690D
284 | Q690D-1 | Cr | 0.35 | 0.35 | 0.35 | 0 | 0.35 | 0.35 | 0 | OK | OK | ok | 是 |  | C<=0.135; Si[0.15,0.15]; Mn[1.35,1.35]; P<=0.01; S<=0.003; Nb[0.025,0.025]; Ti[0.02,0.02]; Cr[0.35,0.35]; B[0.0013,0.0013] | 276 | Q690D | Q 高强钢-690系列-Q01 Q690D
284 | Q690D-1 | Ni | 0 |  |  | 0 | 0 | 0 | 0 | 无约束 | 无约束 | ok | 是 |  | C<=0.135; Si[0.15,0.15]; Mn[1.35,1.35]; P<=0.01; S<=0.003; Nb[0.025,0.025]; Ti[0.02,0.02]; Cr[0.35,0.35]; B[0.0013,0.0013] | 276 | Q690D | Q 高强钢-690系列-Q01 Q690D
284 | Q690D-1 | Cu | 0 |  |  | 0 | 0 | 0 | 0 | 无约束 | 无约束 | ok | 是 |  | C<=0.135; Si[0.15,0.15]; Mn[1.35,1.35]; P<=0.01; S<=0.003; Nb[0.025,0.025]; Ti[0.02,0.02]; Cr[0.35,0.35]; B[0.0013,0.0013] | 276 | Q690D | Q 高强钢-690系列-Q01 Q690D
284 | Q690D-1 | Mo | 0 |  |  | 0 | 0 | 0 | 0 | 无约束 | 无约束 | ok | 是 |  | C<=0.135; Si[0.15,0.15]; Mn[1.35,1.35]; P<=0.01; S<=0.003; Nb[0.025,0.025]; Ti[0.02,0.02]; Cr[0.35,0.35]; B[0.0013,0.0013] | 276 | Q690D | Q 高强钢-690系列-Q01 Q690D
284 | Q690D-1 | B | 0.0013 | 0.0013 | 0.0013 | 0 | 0.0013 | 0.0013 | 0 | OK | OK | ok | 是 |  | C<=0.135; Si[0.15,0.15]; Mn[1.35,1.35]; P<=0.01; S<=0.003; Nb[0.025,0.025]; Ti[0.02,0.02]; Cr[0.35,0.35]; B[0.0013,0.0013] | 276 | Q690D | Q 高强钢-690系列-Q01 Q690D
284 | Q690D-1 | Sb |  |  |  | 0 | 0 | 0 | 0 | 无约束 | 无约束 | ok | 是 |  | C<=0.135; Si[0.15,0.15]; Mn[1.35,1.35]; P<=0.01; S<=0.003; Nb[0.025,0.025]; Ti[0.02,0.02]; Cr[0.35,0.35]; B[0.0013,0.0013] | 276 | Q690D | Q 高强钢-690系列-Q01 Q690D
285 | A | C | 0.16 |  | 0.155 | 0.074292 | 0.086723 | 0.086723 | 0 | OK | OK | ok | 是 |  | C<=0.155; Si[0.1,0.1]; Mn[0.6,0.6]; P<=0.02; S<=0.015 | 277 | A | G 船舶结构用钢- 一般强度结构钢-G01 A
285 | A | Si | 0.1 | 0.1 | 0.1 | 0 | 0.1 | 0.1 | 0 | OK | OK | ok | 是 |  | C<=0.155; Si[0.1,0.1]; Mn[0.6,0.6]; P<=0.02; S<=0.015 | 277 | A | G 船舶结构用钢- 一般强度结构钢-G01 A
285 | A | Mn | 0.6 | 0.6 | 0.6 | 0.127188 | 0.6 | 0.6 | 0 | OK | OK | ok | 是 |  | C<=0.155; Si[0.1,0.1]; Mn[0.6,0.6]; P<=0.02; S<=0.015 | 277 | A | G 船舶结构用钢- 一般强度结构钢-G01 A
285 | A | P | 0.02 |  | 0.02 | 0 | 0 | 0 | 0 | OK | OK | ok | 是 |  | C<=0.155; Si[0.1,0.1]; Mn[0.6,0.6]; P<=0.02; S<=0.015 | 277 | A | G 船舶结构用钢- 一般强度结构钢-G01 A
285 | A | S | 0.015 |  | 0.015 | 0 | 0 | 0 | 0 | OK | OK | ok | 是 |  | C<=0.155; Si[0.1,0.1]; Mn[0.6,0.6]; P<=0.02; S<=0.015 | 277 | A | G 船舶结构用钢- 一般强度结构钢-G01 A
285 | A | V |  |  |  | 0 | 0 | 0 | 0 | 无约束 | 无约束 | ok | 是 |  | C<=0.155; Si[0.1,0.1]; Mn[0.6,0.6]; P<=0.02; S<=0.015 | 277 | A | G 船舶结构用钢- 一般强度结构钢-G01 A
285 | A | Nb |  |  |  | 0 | 0 | 0 | 0 | 无约束 | 无约束 | ok | 是 |  | C<=0.155; Si[0.1,0.1]; Mn[0.6,0.6]; P<=0.02; S<=0.015 | 277 | A | G 船舶结构用钢- 一般强度结构钢-G01 A
285 | A | Ti |  |  |  | 0 | 0 | 0 | 0 | 无约束 | 无约束 | ok | 是 |  | C<=0.155; Si[0.1,0.1]; Mn[0.6,0.6]; P<=0.02; S<=0.015 | 277 | A | G 船舶结构用钢- 一般强度结构钢-G01 A
285 | A | Als | 0.025 |  |  | 0 | 0.019751 | 0.019751 | 0 | 无约束 | 无约束 | ok | 是 |  | C<=0.155; Si[0.1,0.1]; Mn[0.6,0.6]; P<=0.02; S<=0.015 | 277 | A | G 船舶结构用钢- 一般强度结构钢-G01 A
285 | A | Alt |  |  |  | 0 | 0.019751 | 0.019751 | 0 | 无约束 | 无约束 | ok | 是 |  | C<=0.155; Si[0.1,0.1]; Mn[0.6,0.6]; P<=0.02; S<=0.015 | 277 | A | G 船舶结构用钢- 一般强度结构钢-G01 A
285 | A | Cr |  |  |  | 0 | 0 | 0 | 0 | 无约束 | 无约束 | ok | 是 |  | C<=0.155; Si[0.1,0.1]; Mn[0.6,0.6]; P<=0.02; S<=0.015 | 277 | A | G 船舶结构用钢- 一般强度结构钢-G01 A
285 | A | Ni |  |  |  | 0 | 0 | 0 | 0 | 无约束 | 无约束 | ok | 是 |  | C<=0.155; Si[0.1,0.1]; Mn[0.6,0.6]; P<=0.02; S<=0.015 | 277 | A | G 船舶结构用钢- 一般强度结构钢-G01 A
285 | A | Cu |  |  |  | 0 | 0 | 0 | 0 | 无约束 | 无约束 | ok | 是 |  | C<=0.155; Si[0.1,0.1]; Mn[0.6,0.6]; P<=0.02; S<=0.015 | 277 | A | G 船舶结构用钢- 一般强度结构钢-G01 A
285 | A | Mo |  |  |  | 0 | 0 | 0 | 0 | 无约束 | 无约束 | ok | 是 |  | C<=0.155; Si[0.1,0.1]; Mn[0.6,0.6]; P<=0.02; S<=0.015 | 277 | A | G 船舶结构用钢- 一般强度结构钢-G01 A
285 | A | B |  |  |  | 0 | 0 | 0 | 0 | 无约束 | 无约束 | ok | 是 |  | C<=0.155; Si[0.1,0.1]; Mn[0.6,0.6]; P<=0.02; S<=0.015 | 277 | A | G 船舶结构用钢- 一般强度结构钢-G01 A
285 | A | Sb |  |  |  | 0 | 0 | 0 | 0 | 无约束 | 无约束 | ok | 是 |  | C<=0.155; Si[0.1,0.1]; Mn[0.6,0.6]; P<=0.02; S<=0.015 | 277 | A | G 船舶结构用钢- 一般强度结构钢-G01 A
286 | B | C | 0.16 |  | 0.155 | 0.073385 | 0.09297 | 0.09297 | 0 | OK | OK | ok | 是 |  | C<=0.155; Si[0.12,0.12]; Mn[0.75,0.75]; P<=0.015; S<=0.006 | 278 | B | G 船舶结构用钢- 一般强度结构钢-G01 A
286 | B | Si | 0.12 | 0.12 | 0.12 | 0 | 0.12 | 0.12 | 0 | OK | OK | ok | 是 |  | C<=0.155; Si[0.12,0.12]; Mn[0.75,0.75]; P<=0.015; S<=0.006 | 278 | B | G 船舶结构用钢- 一般强度结构钢-G01 A
286 | B | Mn | 0.75 | 0.75 | 0.75 | 0.125949 | 0.75 | 0.75 | 0 | OK | OK | ok | 是 |  | C<=0.155; Si[0.12,0.12]; Mn[0.75,0.75]; P<=0.015; S<=0.006 | 278 | B | G 船舶结构用钢- 一般强度结构钢-G01 A
286 | B | P | 0.015 |  | 0.015 | 0 | 0 | 0 | 0 | OK | OK | ok | 是 |  | C<=0.155; Si[0.12,0.12]; Mn[0.75,0.75]; P<=0.015; S<=0.006 | 278 | B | G 船舶结构用钢- 一般强度结构钢-G01 A
286 | B | S | 0.006 |  | 0.006 | 0 | 0 | 0 | 0 | OK | OK | ok | 是 |  | C<=0.155; Si[0.12,0.12]; Mn[0.75,0.75]; P<=0.015; S<=0.006 | 278 | B | G 船舶结构用钢- 一般强度结构钢-G01 A
286 | B | V |  |  |  | 0 | 0 | 0 | 0 | 无约束 | 无约束 | ok | 是 |  | C<=0.155; Si[0.12,0.12]; Mn[0.75,0.75]; P<=0.015; S<=0.006 | 278 | B | G 船舶结构用钢- 一般强度结构钢-G01 A
286 | B | Nb |  |  |  | 0 | 0 | 0 | 0 | 无约束 | 无约束 | ok | 是 |  | C<=0.155; Si[0.12,0.12]; Mn[0.75,0.75]; P<=0.015; S<=0.006 | 278 | B | G 船舶结构用钢- 一般强度结构钢-G01 A
286 | B | Ti |  |  |  | 0 | 0 | 0 | 0 | 无约束 | 无约束 | ok | 是 |  | C<=0.155; Si[0.12,0.12]; Mn[0.75,0.75]; P<=0.015; S<=0.006 | 278 | B | G 船舶结构用钢- 一般强度结构钢-G01 A
286 | B | Als | 0.025 |  |  | 0 | 0.019751 | 0.019751 | 0 | 无约束 | 无约束 | ok | 是 |  | C<=0.155; Si[0.12,0.12]; Mn[0.75,0.75]; P<=0.015; S<=0.006 | 278 | B | G 船舶结构用钢- 一般强度结构钢-G01 A
286 | B | Alt |  |  |  | 0 | 0.019751 | 0.019751 | 0 | 无约束 | 无约束 | ok | 是 |  | C<=0.155; Si[0.12,0.12]; Mn[0.75,0.75]; P<=0.015; S<=0.006 | 278 | B | G 船舶结构用钢- 一般强度结构钢-G01 A
286 | B | Cr |  |  |  | 0 | 0 | 0 | 0 | 无约束 | 无约束 | ok | 是 |  | C<=0.155; Si[0.12,0.12]; Mn[0.75,0.75]; P<=0.015; S<=0.006 | 278 | B | G 船舶结构用钢- 一般强度结构钢-G01 A
286 | B | Ni |  |  |  | 0 | 0 | 0 | 0 | 无约束 | 无约束 | ok | 是 |  | C<=0.155; Si[0.12,0.12]; Mn[0.75,0.75]; P<=0.015; S<=0.006 | 278 | B | G 船舶结构用钢- 一般强度结构钢-G01 A
286 | B | Cu |  |  |  | 0 | 0 | 0 | 0 | 无约束 | 无约束 | ok | 是 |  | C<=0.155; Si[0.12,0.12]; Mn[0.75,0.75]; P<=0.015; S<=0.006 | 278 | B | G 船舶结构用钢- 一般强度结构钢-G01 A
286 | B | Mo |  |  |  | 0 | 0 | 0 | 0 | 无约束 | 无约束 | ok | 是 |  | C<=0.155; Si[0.12,0.12]; Mn[0.75,0.75]; P<=0.015; S<=0.006 | 278 | B | G 船舶结构用钢- 一般强度结构钢-G01 A
286 | B | B |  |  |  | 0 | 0 | 0 | 0 | 无约束 | 无约束 | ok | 是 |  | C<=0.155; Si[0.12,0.12]; Mn[0.75,0.75]; P<=0.015; S<=0.006 | 278 | B | G 船舶结构用钢- 一般强度结构钢-G01 A
286 | B | Sb |  |  |  | 0 | 0 | 0 | 0 | 无约束 | 无约束 | ok | 是 |  | C<=0.155; Si[0.12,0.12]; Mn[0.75,0.75]; P<=0.015; S<=0.006 | 278 | B | G 船舶结构用钢- 一般强度结构钢-G01 A
287 | AH32-1 | C | 0.07 |  | 0.065 | 0.04 | 0.059384 | 0.065 | 0.005616 | OK | OK | ok | 是 |  | C<=0.065; Si[0.2,0.2]; Mn[1.2,1.2]; P<=0.015; S<=0.006 | 279 | AH32 | G 船舶结构用钢- 一般强度结构钢-G01 A
287 | AH32-1 | Si | 0.2 | 0.2 | 0.2 | 0 | 0.2 | 0.2 | 0 | OK | OK | ok | 是 |  | C<=0.065; Si[0.2,0.2]; Mn[1.2,1.2]; P<=0.015; S<=0.006 | 279 | AH32 | G 船舶结构用钢- 一般强度结构钢-G01 A
287 | AH32-1 | Mn | 1.2 | 1.2 | 1.2 | 0.094833 | 1.2 | 1.2 | 0 | OK | OK | ok | 是 |  | C<=0.065; Si[0.2,0.2]; Mn[1.2,1.2]; P<=0.015; S<=0.006 | 279 | AH32 | G 船舶结构用钢- 一般强度结构钢-G01 A
287 | AH32-1 | P | 0.015 |  | 0.015 | 0 | 0 | 0 | 0 | OK | OK | ok | 是 |  | C<=0.065; Si[0.2,0.2]; Mn[1.2,1.2]; P<=0.015; S<=0.006 | 279 | AH32 | G 船舶结构用钢- 一般强度结构钢-G01 A
287 | AH32-1 | S | 0.006 |  | 0.006 | 0 | 0 | 0 | 0 | OK | OK | ok | 是 |  | C<=0.065; Si[0.2,0.2]; Mn[1.2,1.2]; P<=0.015; S<=0.006 | 279 | AH32 | G 船舶结构用钢- 一般强度结构钢-G01 A
287 | AH32-1 | V |  |  |  | 0 | 0 | 0 | 0 | 无约束 | 无约束 | ok | 是 |  | C<=0.065; Si[0.2,0.2]; Mn[1.2,1.2]; P<=0.015; S<=0.006 | 279 | AH32 | G 船舶结构用钢- 一般强度结构钢-G01 A
287 | AH32-1 | Nb |  |  |  | 0 | 0 | 0 | 0 | 无约束 | 无约束 | ok | 是 |  | C<=0.065; Si[0.2,0.2]; Mn[1.2,1.2]; P<=0.015; S<=0.006 | 279 | AH32 | G 船舶结构用钢- 一般强度结构钢-G01 A
287 | AH32-1 | Ti |  |  |  | 0 | 0 | 0 | 0 | 无约束 | 无约束 | ok | 是 |  | C<=0.065; Si[0.2,0.2]; Mn[1.2,1.2]; P<=0.015; S<=0.006 | 279 | AH32 | G 船舶结构用钢- 一般强度结构钢-G01 A
287 | AH32-1 | Als | 0.03 |  |  | 0 | 0.028215 | 0.028215 | 0 | 无约束 | 无约束 | ok | 是 |  | C<=0.065; Si[0.2,0.2]; Mn[1.2,1.2]; P<=0.015; S<=0.006 | 279 | AH32 | G 船舶结构用钢- 一般强度结构钢-G01 A
287 | AH32-1 | Alt |  |  |  | 0 | 0.028215 | 0.028215 | 0 | 无约束 | 无约束 | ok | 是 |  | C<=0.065; Si[0.2,0.2]; Mn[1.2,1.2]; P<=0.015; S<=0.006 | 279 | AH32 | G 船舶结构用钢- 一般强度结构钢-G01 A
287 | AH32-1 | Cr |  |  |  | 0 | 0 | 0 | 0 | 无约束 | 无约束 | ok | 是 |  | C<=0.065; Si[0.2,0.2]; Mn[1.2,1.2]; P<=0.015; S<=0.006 | 279 | AH32 | G 船舶结构用钢- 一般强度结构钢-G01 A
287 | AH32-1 | Ni |  |  |  | 0 | 0 | 0 | 0 | 无约束 | 无约束 | ok | 是 |  | C<=0.065; Si[0.2,0.2]; Mn[1.2,1.2]; P<=0.015; S<=0.006 | 279 | AH32 | G 船舶结构用钢- 一般强度结构钢-G01 A
287 | AH32-1 | Cu |  |  |  | 0 | 0 | 0 | 0 | 无约束 | 无约束 | ok | 是 |  | C<=0.065; Si[0.2,0.2]; Mn[1.2,1.2]; P<=0.015; S<=0.006 | 279 | AH32 | G 船舶结构用钢- 一般强度结构钢-G01 A
287 | AH32-1 | Mo |  |  |  | 0 | 0 | 0 | 0 | 无约束 | 无约束 | ok | 是 |  | C<=0.065; Si[0.2,0.2]; Mn[1.2,1.2]; P<=0.015; S<=0.006 | 279 | AH32 | G 船舶结构用钢- 一般强度结构钢-G01 A
287 | AH32-1 | B |  |  |  | 0 | 0 | 0 | 0 | 无约束 | 无约束 | ok | 是 |  | C<=0.065; Si[0.2,0.2]; Mn[1.2,1.2]; P<=0.015; S<=0.006 | 279 | AH32 | G 船舶结构用钢- 一般强度结构钢-G01 A
287 | AH32-1 | Sb |  |  |  | 0 | 0 | 0 | 0 | 无约束 | 无约束 | ok | 是 |  | C<=0.065; Si[0.2,0.2]; Mn[1.2,1.2]; P<=0.015; S<=0.006 | 279 | AH32 | G 船舶结构用钢- 一般强度结构钢-G01 A
288 | AH32-2 | C | 0.07 |  | 0.065 | 0.044 | 0.065135 | 0.065 | -0.000135 | NG | OK | ok | 否 | C高于上限：0.0651% > 0.0650% | C<=0.065; Si[0.2,0.2]; Mn[1.3,1.3]; P<=0.015; S<=0.006 | 280 | AH32 | G 船舶结构用钢- 一般强度结构钢-G01 A
288 | AH32-2 | Si | 0.2 | 0.2 | 0.2 | 0 | 0.2 | 0.2 | 0 | OK | OK | ok | 否 | C高于上限：0.0651% > 0.0650% | C<=0.065; Si[0.2,0.2]; Mn[1.3,1.3]; P<=0.015; S<=0.006 | 280 | AH32 | G 船舶结构用钢- 一般强度结构钢-G01 A
288 | AH32-2 | Mn | 1.3 | 1.3 | 1.3 | 0.095 | 1.3 | 1.3 | 0 | OK | OK | ok | 否 | C高于上限：0.0651% > 0.0650% | C<=0.065; Si[0.2,0.2]; Mn[1.3,1.3]; P<=0.015; S<=0.006 | 280 | AH32 | G 船舶结构用钢- 一般强度结构钢-G01 A
288 | AH32-2 | P | 0.015 |  | 0.015 | 0 | 0 | 0 | 0 | OK | OK | ok | 否 | C高于上限：0.0651% > 0.0650% | C<=0.065; Si[0.2,0.2]; Mn[1.3,1.3]; P<=0.015; S<=0.006 | 280 | AH32 | G 船舶结构用钢- 一般强度结构钢-G01 A
288 | AH32-2 | S | 0.006 |  | 0.006 | 0 | 0 | 0 | 0 | OK | OK | ok | 否 | C高于上限：0.0651% > 0.0650% | C<=0.065; Si[0.2,0.2]; Mn[1.3,1.3]; P<=0.015; S<=0.006 | 280 | AH32 | G 船舶结构用钢- 一般强度结构钢-G01 A
288 | AH32-2 | V |  |  |  | 0 | 0 | 0 | 0 | 无约束 | 无约束 | ok | 否 | C高于上限：0.0651% > 0.0650% | C<=0.065; Si[0.2,0.2]; Mn[1.3,1.3]; P<=0.015; S<=0.006 | 280 | AH32 | G 船舶结构用钢- 一般强度结构钢-G01 A
288 | AH32-2 | Nb |  |  |  | 0 | 0 | 0 | 0 | 无约束 | 无约束 | ok | 否 | C高于上限：0.0651% > 0.0650% | C<=0.065; Si[0.2,0.2]; Mn[1.3,1.3]; P<=0.015; S<=0.006 | 280 | AH32 | G 船舶结构用钢- 一般强度结构钢-G01 A
288 | AH32-2 | Ti |  |  |  | 0 | 0 | 0 | 0 | 无约束 | 无约束 | ok | 否 | C高于上限：0.0651% > 0.0650% | C<=0.065; Si[0.2,0.2]; Mn[1.3,1.3]; P<=0.015; S<=0.006 | 280 | AH32 | G 船舶结构用钢- 一般强度结构钢-G01 A
288 | AH32-2 | Als | 0.03 |  |  | 0 | 0.028215 | 0.028215 | 0 | 无约束 | 无约束 | ok | 否 | C高于上限：0.0651% > 0.0650% | C<=0.065; Si[0.2,0.2]; Mn[1.3,1.3]; P<=0.015; S<=0.006 | 280 | AH32 | G 船舶结构用钢- 一般强度结构钢-G01 A
288 | AH32-2 | Alt |  |  |  | 0 | 0.028215 | 0.028215 | 0 | 无约束 | 无约束 | ok | 否 | C高于上限：0.0651% > 0.0650% | C<=0.065; Si[0.2,0.2]; Mn[1.3,1.3]; P<=0.015; S<=0.006 | 280 | AH32 | G 船舶结构用钢- 一般强度结构钢-G01 A
288 | AH32-2 | Cr |  |  |  | 0 | 0 | 0 | 0 | 无约束 | 无约束 | ok | 否 | C高于上限：0.0651% > 0.0650% | C<=0.065; Si[0.2,0.2]; Mn[1.3,1.3]; P<=0.015; S<=0.006 | 280 | AH32 | G 船舶结构用钢- 一般强度结构钢-G01 A
288 | AH32-2 | Ni |  |  |  | 0 | 0 | 0 | 0 | 无约束 | 无约束 | ok | 否 | C高于上限：0.0651% > 0.0650% | C<=0.065; Si[0.2,0.2]; Mn[1.3,1.3]; P<=0.015; S<=0.006 | 280 | AH32 | G 船舶结构用钢- 一般强度结构钢-G01 A
288 | AH32-2 | Cu |  |  |  | 0 | 0 | 0 | 0 | 无约束 | 无约束 | ok | 否 | C高于上限：0.0651% > 0.0650% | C<=0.065; Si[0.2,0.2]; Mn[1.3,1.3]; P<=0.015; S<=0.006 | 280 | AH32 | G 船舶结构用钢- 一般强度结构钢-G01 A
288 | AH32-2 | Mo |  |  |  | 0 | 0 | 0 | 0 | 无约束 | 无约束 | ok | 否 | C高于上限：0.0651% > 0.0650% | C<=0.065; Si[0.2,0.2]; Mn[1.3,1.3]; P<=0.015; S<=0.006 | 280 | AH32 | G 船舶结构用钢- 一般强度结构钢-G01 A
288 | AH32-2 | B |  |  |  | 0 | 0 | 0 | 0 | 无约束 | 无约束 | ok | 否 | C高于上限：0.0651% > 0.0650% | C<=0.065; Si[0.2,0.2]; Mn[1.3,1.3]; P<=0.015; S<=0.006 | 280 | AH32 | G 船舶结构用钢- 一般强度结构钢-G01 A
288 | AH32-2 | Sb |  |  |  | 0 | 0 | 0 | 0 | 无约束 | 无约束 | ok | 否 | C高于上限：0.0651% > 0.0650% | C<=0.065; Si[0.2,0.2]; Mn[1.3,1.3]; P<=0.015; S<=0.006 | 280 | AH32 | G 船舶结构用钢- 一般强度结构钢-G01 A
289 | AH36-1 | C | 0.07 |  | 0.065 | 0.042964 | 0.064198 | 0.065 | 0.000802 | OK | OK | ok | 是 |  | C<=0.065; Si[0.12,0.12]; Mn[1.3,1.3]; P<=0.015; S<=0.006; Nb[0.035,0.035]; Ti[0.015,0.015] | 281 | AH36 | G 船舶结构用钢- 一般强度结构钢-G01 A
289 | AH36-1 | Si | 0.12 | 0.12 | 0.12 | 0 | 0.12 | 0.12 | 0 | OK | OK | ok | 是 |  | C<=0.065; Si[0.12,0.12]; Mn[1.3,1.3]; P<=0.015; S<=0.006; Nb[0.035,0.035]; Ti[0.015,0.015] | 281 | AH36 | G 船舶结构用钢- 一般强度结构钢-G01 A
289 | AH36-1 | Mn | 1.3 | 1.3 | 1.3 | 0.089364 | 1.3 | 1.3 | 0 | OK | OK | ok | 是 |  | C<=0.065; Si[0.12,0.12]; Mn[1.3,1.3]; P<=0.015; S<=0.006; Nb[0.035,0.035]; Ti[0.015,0.015] | 281 | AH36 | G 船舶结构用钢- 一般强度结构钢-G01 A
289 | AH36-1 | P | 0.015 |  | 0.015 | 0 | 0 | 0 | 0 | OK | OK | ok | 是 |  | C<=0.065; Si[0.12,0.12]; Mn[1.3,1.3]; P<=0.015; S<=0.006; Nb[0.035,0.035]; Ti[0.015,0.015] | 281 | AH36 | G 船舶结构用钢- 一般强度结构钢-G01 A
289 | AH36-1 | S | 0.006 |  | 0.006 | 0 | 0 | 0 | 0 | OK | OK | ok | 是 |  | C<=0.065; Si[0.12,0.12]; Mn[1.3,1.3]; P<=0.015; S<=0.006; Nb[0.035,0.035]; Ti[0.015,0.015] | 281 | AH36 | G 船舶结构用钢- 一般强度结构钢-G01 A
289 | AH36-1 | V |  |  |  | 0 | 0 | 0 | 0 | 无约束 | 无约束 | ok | 是 |  | C<=0.065; Si[0.12,0.12]; Mn[1.3,1.3]; P<=0.015; S<=0.006; Nb[0.035,0.035]; Ti[0.015,0.015] | 281 | AH36 | G 船舶结构用钢- 一般强度结构钢-G01 A
289 | AH36-1 | Nb | 0.035 | 0.035 | 0.035 | 0 | 0.035 | 0.035 | 0 | OK | OK | ok | 是 |  | C<=0.065; Si[0.12,0.12]; Mn[1.3,1.3]; P<=0.015; S<=0.006; Nb[0.035,0.035]; Ti[0.015,0.015] | 281 | AH36 | G 船舶结构用钢- 一般强度结构钢-G01 A
289 | AH36-1 | Ti | 0.01 | 0.015 | 0.015 | 0 | 0.015 | 0.015 | 0 | OK | OK | ok | 是 |  | C<=0.065; Si[0.12,0.12]; Mn[1.3,1.3]; P<=0.015; S<=0.006; Nb[0.035,0.035]; Ti[0.015,0.015] | 281 | AH36 | G 船舶结构用钢- 一般强度结构钢-G01 A
289 | AH36-1 | Als | 0.03 |  |  | 0 | 0.028215 | 0.028215 | 0 | 无约束 | 无约束 | ok | 是 |  | C<=0.065; Si[0.12,0.12]; Mn[1.3,1.3]; P<=0.015; S<=0.006; Nb[0.035,0.035]; Ti[0.015,0.015] | 281 | AH36 | G 船舶结构用钢- 一般强度结构钢-G01 A
289 | AH36-1 | Alt |  |  |  | 0 | 0.028215 | 0.028215 | 0 | 无约束 | 无约束 | ok | 是 |  | C<=0.065; Si[0.12,0.12]; Mn[1.3,1.3]; P<=0.015; S<=0.006; Nb[0.035,0.035]; Ti[0.015,0.015] | 281 | AH36 | G 船舶结构用钢- 一般强度结构钢-G01 A
289 | AH36-1 | Cr |  |  |  | 0 | 0 | 0 | 0 | 无约束 | 无约束 | ok | 是 |  | C<=0.065; Si[0.12,0.12]; Mn[1.3,1.3]; P<=0.015; S<=0.006; Nb[0.035,0.035]; Ti[0.015,0.015] | 281 | AH36 | G 船舶结构用钢- 一般强度结构钢-G01 A
289 | AH36-1 | Ni |  |  |  | 0 | 0 | 0 | 0 | 无约束 | 无约束 | ok | 是 |  | C<=0.065; Si[0.12,0.12]; Mn[1.3,1.3]; P<=0.015; S<=0.006; Nb[0.035,0.035]; Ti[0.015,0.015] | 281 | AH36 | G 船舶结构用钢- 一般强度结构钢-G01 A
289 | AH36-1 | Cu |  |  |  | 0 | 0 | 0 | 0 | 无约束 | 无约束 | ok | 是 |  | C<=0.065; Si[0.12,0.12]; Mn[1.3,1.3]; P<=0.015; S<=0.006; Nb[0.035,0.035]; Ti[0.015,0.015] | 281 | AH36 | G 船舶结构用钢- 一般强度结构钢-G01 A
289 | AH36-1 | Mo |  |  |  | 0 | 0 | 0 | 0 | 无约束 | 无约束 | ok | 是 |  | C<=0.065; Si[0.12,0.12]; Mn[1.3,1.3]; P<=0.015; S<=0.006; Nb[0.035,0.035]; Ti[0.015,0.015] | 281 | AH36 | G 船舶结构用钢- 一般强度结构钢-G01 A
289 | AH36-1 | B |  |  |  | 0 | 0 | 0 | 0 | 无约束 | 无约束 | ok | 是 |  | C<=0.065; Si[0.12,0.12]; Mn[1.3,1.3]; P<=0.015; S<=0.006; Nb[0.035,0.035]; Ti[0.015,0.015] | 281 | AH36 | G 船舶结构用钢- 一般强度结构钢-G01 A
289 | AH36-1 | Sb |  |  |  | 0 | 0 | 0 | 0 | 无约束 | 无约束 | ok | 是 |  | C<=0.065; Si[0.12,0.12]; Mn[1.3,1.3]; P<=0.015; S<=0.006; Nb[0.035,0.035]; Ti[0.015,0.015] | 281 | AH36 | G 船舶结构用钢- 一般强度结构钢-G01 A
290 | AH36-2 | C | 0.07 |  | 0.065 | 0.041596 | 0.064586 | 0.065 | 0.000414 | OK | OK | ok | 是 |  | C<=0.065; Si[0.15,0.15]; Mn[1.4,1.4]; P<=0.015; S<=0.006; Nb[0.035,0.035]; Ti[0.015,0.015] | 282 | AH36 | G 船舶结构用钢- 一般强度结构钢-G01 A
290 | AH36-2 | Si | 0.15 | 0.15 | 0.15 | 0 | 0.15 | 0.15 | 0 | OK | OK | ok | 是 |  | C<=0.065; Si[0.15,0.15]; Mn[1.4,1.4]; P<=0.015; S<=0.006; Nb[0.035,0.035]; Ti[0.015,0.015] | 282 | AH36 | G 船舶结构用钢- 一般强度结构钢-G01 A
290 | AH36-2 | Mn | 1.4 | 1.4 | 1.4 | 0.089234 | 1.4 | 1.4 | 0 | OK | OK | ok | 是 |  | C<=0.065; Si[0.15,0.15]; Mn[1.4,1.4]; P<=0.015; S<=0.006; Nb[0.035,0.035]; Ti[0.015,0.015] | 282 | AH36 | G 船舶结构用钢- 一般强度结构钢-G01 A
290 | AH36-2 | P | 0.015 |  | 0.015 | 0 | 0 | 0 | 0 | OK | OK | ok | 是 |  | C<=0.065; Si[0.15,0.15]; Mn[1.4,1.4]; P<=0.015; S<=0.006; Nb[0.035,0.035]; Ti[0.015,0.015] | 282 | AH36 | G 船舶结构用钢- 一般强度结构钢-G01 A
290 | AH36-2 | S | 0.006 |  | 0.006 | 0 | 0 | 0 | 0 | OK | OK | ok | 是 |  | C<=0.065; Si[0.15,0.15]; Mn[1.4,1.4]; P<=0.015; S<=0.006; Nb[0.035,0.035]; Ti[0.015,0.015] | 282 | AH36 | G 船舶结构用钢- 一般强度结构钢-G01 A
290 | AH36-2 | V |  |  |  | 0 | 0 | 0 | 0 | 无约束 | 无约束 | ok | 是 |  | C<=0.065; Si[0.15,0.15]; Mn[1.4,1.4]; P<=0.015; S<=0.006; Nb[0.035,0.035]; Ti[0.015,0.015] | 282 | AH36 | G 船舶结构用钢- 一般强度结构钢-G01 A
290 | AH36-2 | Nb | 0.035 | 0.035 | 0.035 | 0 | 0.035 | 0.035 | 0 | OK | OK | ok | 是 |  | C<=0.065; Si[0.15,0.15]; Mn[1.4,1.4]; P<=0.015; S<=0.006; Nb[0.035,0.035]; Ti[0.015,0.015] | 282 | AH36 | G 船舶结构用钢- 一般强度结构钢-G01 A
290 | AH36-2 | Ti | 0.01 | 0.015 | 0.015 | 0 | 0.015 | 0.015 | 0 | OK | OK | ok | 是 |  | C<=0.065; Si[0.15,0.15]; Mn[1.4,1.4]; P<=0.015; S<=0.006; Nb[0.035,0.035]; Ti[0.015,0.015] | 282 | AH36 | G 船舶结构用钢- 一般强度结构钢-G01 A
290 | AH36-2 | Als | 0.03 |  |  | 0 | 0.028215 | 0.028215 | 0 | 无约束 | 无约束 | ok | 是 |  | C<=0.065; Si[0.15,0.15]; Mn[1.4,1.4]; P<=0.015; S<=0.006; Nb[0.035,0.035]; Ti[0.015,0.015] | 282 | AH36 | G 船舶结构用钢- 一般强度结构钢-G01 A
290 | AH36-2 | Alt |  |  |  | 0 | 0.028215 | 0.028215 | 0 | 无约束 | 无约束 | ok | 是 |  | C<=0.065; Si[0.15,0.15]; Mn[1.4,1.4]; P<=0.015; S<=0.006; Nb[0.035,0.035]; Ti[0.015,0.015] | 282 | AH36 | G 船舶结构用钢- 一般强度结构钢-G01 A
290 | AH36-2 | Cr |  |  |  | 0 | 0 | 0 | 0 | 无约束 | 无约束 | ok | 是 |  | C<=0.065; Si[0.15,0.15]; Mn[1.4,1.4]; P<=0.015; S<=0.006; Nb[0.035,0.035]; Ti[0.015,0.015] | 282 | AH36 | G 船舶结构用钢- 一般强度结构钢-G01 A
290 | AH36-2 | Ni |  |  |  | 0 | 0 | 0 | 0 | 无约束 | 无约束 | ok | 是 |  | C<=0.065; Si[0.15,0.15]; Mn[1.4,1.4]; P<=0.015; S<=0.006; Nb[0.035,0.035]; Ti[0.015,0.015] | 282 | AH36 | G 船舶结构用钢- 一般强度结构钢-G01 A
290 | AH36-2 | Cu |  |  |  | 0 | 0 | 0 | 0 | 无约束 | 无约束 | ok | 是 |  | C<=0.065; Si[0.15,0.15]; Mn[1.4,1.4]; P<=0.015; S<=0.006; Nb[0.035,0.035]; Ti[0.015,0.015] | 282 | AH36 | G 船舶结构用钢- 一般强度结构钢-G01 A
290 | AH36-2 | Mo |  |  |  | 0 | 0 | 0 | 0 | 无约束 | 无约束 | ok | 是 |  | C<=0.065; Si[0.15,0.15]; Mn[1.4,1.4]; P<=0.015; S<=0.006; Nb[0.035,0.035]; Ti[0.015,0.015] | 282 | AH36 | G 船舶结构用钢- 一般强度结构钢-G01 A
290 | AH36-2 | B |  |  |  | 0 | 0 | 0 | 0 | 无约束 | 无约束 | ok | 是 |  | C<=0.065; Si[0.15,0.15]; Mn[1.4,1.4]; P<=0.015; S<=0.006; Nb[0.035,0.035]; Ti[0.015,0.015] | 282 | AH36 | G 船舶结构用钢- 一般强度结构钢-G01 A
290 | AH36-2 | Sb |  |  |  | 0 | 0 | 0 | 0 | 无约束 | 无约束 | ok | 是 |  | C<=0.065; Si[0.15,0.15]; Mn[1.4,1.4]; P<=0.015; S<=0.006; Nb[0.035,0.035]; Ti[0.015,0.015] | 282 | AH36 | G 船舶结构用钢- 一般强度结构钢-G01 A
291 | CCSA | C | 0.16 |  | 0.155 | 0.074292 | 0.086723 | 0.086723 | 0 | OK | OK | ok | 是 |  | C<=0.155; Si[0.1,0.1]; Mn[0.6,0.6]; P<=0.02; S<=0.015 | 283 | CCSA | G 船舶结构用钢- 一般强度结构钢-G01 A
291 | CCSA | Si | 0.1 | 0.1 | 0.1 | 0 | 0.1 | 0.1 | 0 | OK | OK | ok | 是 |  | C<=0.155; Si[0.1,0.1]; Mn[0.6,0.6]; P<=0.02; S<=0.015 | 283 | CCSA | G 船舶结构用钢- 一般强度结构钢-G01 A
291 | CCSA | Mn | 0.6 | 0.6 | 0.6 | 0.127188 | 0.6 | 0.6 | 0 | OK | OK | ok | 是 |  | C<=0.155; Si[0.1,0.1]; Mn[0.6,0.6]; P<=0.02; S<=0.015 | 283 | CCSA | G 船舶结构用钢- 一般强度结构钢-G01 A
291 | CCSA | P | 0.02 |  | 0.02 | 0 | 0 | 0 | 0 | OK | OK | ok | 是 |  | C<=0.155; Si[0.1,0.1]; Mn[0.6,0.6]; P<=0.02; S<=0.015 | 283 | CCSA | G 船舶结构用钢- 一般强度结构钢-G01 A
291 | CCSA | S | 0.015 |  | 0.015 | 0 | 0 | 0 | 0 | OK | OK | ok | 是 |  | C<=0.155; Si[0.1,0.1]; Mn[0.6,0.6]; P<=0.02; S<=0.015 | 283 | CCSA | G 船舶结构用钢- 一般强度结构钢-G01 A
291 | CCSA | V |  |  |  | 0 | 0 | 0 | 0 | 无约束 | 无约束 | ok | 是 |  | C<=0.155; Si[0.1,0.1]; Mn[0.6,0.6]; P<=0.02; S<=0.015 | 283 | CCSA | G 船舶结构用钢- 一般强度结构钢-G01 A
291 | CCSA | Nb |  |  |  | 0 | 0 | 0 | 0 | 无约束 | 无约束 | ok | 是 |  | C<=0.155; Si[0.1,0.1]; Mn[0.6,0.6]; P<=0.02; S<=0.015 | 283 | CCSA | G 船舶结构用钢- 一般强度结构钢-G01 A
291 | CCSA | Ti |  |  |  | 0 | 0 | 0 | 0 | 无约束 | 无约束 | ok | 是 |  | C<=0.155; Si[0.1,0.1]; Mn[0.6,0.6]; P<=0.02; S<=0.015 | 283 | CCSA | G 船舶结构用钢- 一般强度结构钢-G01 A
291 | CCSA | Als | 0.025 |  |  | 0 | 0.019751 | 0.019751 | 0 | 无约束 | 无约束 | ok | 是 |  | C<=0.155; Si[0.1,0.1]; Mn[0.6,0.6]; P<=0.02; S<=0.015 | 283 | CCSA | G 船舶结构用钢- 一般强度结构钢-G01 A
291 | CCSA | Alt |  |  |  | 0 | 0.019751 | 0.019751 | 0 | 无约束 | 无约束 | ok | 是 |  | C<=0.155; Si[0.1,0.1]; Mn[0.6,0.6]; P<=0.02; S<=0.015 | 283 | CCSA | G 船舶结构用钢- 一般强度结构钢-G01 A
291 | CCSA | Cr |  |  |  | 0 | 0 | 0 | 0 | 无约束 | 无约束 | ok | 是 |  | C<=0.155; Si[0.1,0.1]; Mn[0.6,0.6]; P<=0.02; S<=0.015 | 283 | CCSA | G 船舶结构用钢- 一般强度结构钢-G01 A
291 | CCSA | Ni |  |  |  | 0 | 0 | 0 | 0 | 无约束 | 无约束 | ok | 是 |  | C<=0.155; Si[0.1,0.1]; Mn[0.6,0.6]; P<=0.02; S<=0.015 | 283 | CCSA | G 船舶结构用钢- 一般强度结构钢-G01 A
291 | CCSA | Cu |  |  |  | 0 | 0 | 0 | 0 | 无约束 | 无约束 | ok | 是 |  | C<=0.155; Si[0.1,0.1]; Mn[0.6,0.6]; P<=0.02; S<=0.015 | 283 | CCSA | G 船舶结构用钢- 一般强度结构钢-G01 A
291 | CCSA | Mo |  |  |  | 0 | 0 | 0 | 0 | 无约束 | 无约束 | ok | 是 |  | C<=0.155; Si[0.1,0.1]; Mn[0.6,0.6]; P<=0.02; S<=0.015 | 283 | CCSA | G 船舶结构用钢- 一般强度结构钢-G01 A
291 | CCSA | B |  |  |  | 0 | 0 | 0 | 0 | 无约束 | 无约束 | ok | 是 |  | C<=0.155; Si[0.1,0.1]; Mn[0.6,0.6]; P<=0.02; S<=0.015 | 283 | CCSA | G 船舶结构用钢- 一般强度结构钢-G01 A
291 | CCSA | Sb |  |  |  | 0 | 0 | 0 | 0 | 无约束 | 无约束 | ok | 是 |  | C<=0.155; Si[0.1,0.1]; Mn[0.6,0.6]; P<=0.02; S<=0.015 | 283 | CCSA | G 船舶结构用钢- 一般强度结构钢-G01 A
292 | CCSB | C | 0.16 |  | 0.155 | 0.073385 | 0.09297 | 0.09297 | 0 | OK | OK | ok | 是 |  | C<=0.155; Si[0.12,0.12]; Mn[0.75,0.75]; P<=0.015; S<=0.006 | 284 | CCSB | G 船舶结构用钢- 一般强度结构钢-G01 A
292 | CCSB | Si | 0.12 | 0.12 | 0.12 | 0 | 0.12 | 0.12 | 0 | OK | OK | ok | 是 |  | C<=0.155; Si[0.12,0.12]; Mn[0.75,0.75]; P<=0.015; S<=0.006 | 284 | CCSB | G 船舶结构用钢- 一般强度结构钢-G01 A
292 | CCSB | Mn | 0.75 | 0.75 | 0.75 | 0.125949 | 0.75 | 0.75 | 0 | OK | OK | ok | 是 |  | C<=0.155; Si[0.12,0.12]; Mn[0.75,0.75]; P<=0.015; S<=0.006 | 284 | CCSB | G 船舶结构用钢- 一般强度结构钢-G01 A
292 | CCSB | P | 0.015 |  | 0.015 | 0 | 0 | 0 | 0 | OK | OK | ok | 是 |  | C<=0.155; Si[0.12,0.12]; Mn[0.75,0.75]; P<=0.015; S<=0.006 | 284 | CCSB | G 船舶结构用钢- 一般强度结构钢-G01 A
292 | CCSB | S | 0.006 |  | 0.006 | 0 | 0 | 0 | 0 | OK | OK | ok | 是 |  | C<=0.155; Si[0.12,0.12]; Mn[0.75,0.75]; P<=0.015; S<=0.006 | 284 | CCSB | G 船舶结构用钢- 一般强度结构钢-G01 A
292 | CCSB | V |  |  |  | 0 | 0 | 0 | 0 | 无约束 | 无约束 | ok | 是 |  | C<=0.155; Si[0.12,0.12]; Mn[0.75,0.75]; P<=0.015; S<=0.006 | 284 | CCSB | G 船舶结构用钢- 一般强度结构钢-G01 A
292 | CCSB | Nb |  |  |  | 0 | 0 | 0 | 0 | 无约束 | 无约束 | ok | 是 |  | C<=0.155; Si[0.12,0.12]; Mn[0.75,0.75]; P<=0.015; S<=0.006 | 284 | CCSB | G 船舶结构用钢- 一般强度结构钢-G01 A
292 | CCSB | Ti |  |  |  | 0 | 0 | 0 | 0 | 无约束 | 无约束 | ok | 是 |  | C<=0.155; Si[0.12,0.12]; Mn[0.75,0.75]; P<=0.015; S<=0.006 | 284 | CCSB | G 船舶结构用钢- 一般强度结构钢-G01 A
292 | CCSB | Als | 0.025 |  |  | 0 | 0.019751 | 0.019751 | 0 | 无约束 | 无约束 | ok | 是 |  | C<=0.155; Si[0.12,0.12]; Mn[0.75,0.75]; P<=0.015; S<=0.006 | 284 | CCSB | G 船舶结构用钢- 一般强度结构钢-G01 A
292 | CCSB | Alt |  |  |  | 0 | 0.019751 | 0.019751 | 0 | 无约束 | 无约束 | ok | 是 |  | C<=0.155; Si[0.12,0.12]; Mn[0.75,0.75]; P<=0.015; S<=0.006 | 284 | CCSB | G 船舶结构用钢- 一般强度结构钢-G01 A
292 | CCSB | Cr |  |  |  | 0 | 0 | 0 | 0 | 无约束 | 无约束 | ok | 是 |  | C<=0.155; Si[0.12,0.12]; Mn[0.75,0.75]; P<=0.015; S<=0.006 | 284 | CCSB | G 船舶结构用钢- 一般强度结构钢-G01 A
292 | CCSB | Ni |  |  |  | 0 | 0 | 0 | 0 | 无约束 | 无约束 | ok | 是 |  | C<=0.155; Si[0.12,0.12]; Mn[0.75,0.75]; P<=0.015; S<=0.006 | 284 | CCSB | G 船舶结构用钢- 一般强度结构钢-G01 A
292 | CCSB | Cu |  |  |  | 0 | 0 | 0 | 0 | 无约束 | 无约束 | ok | 是 |  | C<=0.155; Si[0.12,0.12]; Mn[0.75,0.75]; P<=0.015; S<=0.006 | 284 | CCSB | G 船舶结构用钢- 一般强度结构钢-G01 A
292 | CCSB | Mo |  |  |  | 0 | 0 | 0 | 0 | 无约束 | 无约束 | ok | 是 |  | C<=0.155; Si[0.12,0.12]; Mn[0.75,0.75]; P<=0.015; S<=0.006 | 284 | CCSB | G 船舶结构用钢- 一般强度结构钢-G01 A
292 | CCSB | B |  |  |  | 0 | 0 | 0 | 0 | 无约束 | 无约束 | ok | 是 |  | C<=0.155; Si[0.12,0.12]; Mn[0.75,0.75]; P<=0.015; S<=0.006 | 284 | CCSB | G 船舶结构用钢- 一般强度结构钢-G01 A
292 | CCSB | Sb |  |  |  | 0 | 0 | 0 | 0 | 无约束 | 无约束 | ok | 是 |  | C<=0.155; Si[0.12,0.12]; Mn[0.75,0.75]; P<=0.015; S<=0.006 | 284 | CCSB | G 船舶结构用钢- 一般强度结构钢-G01 A
293 | CCSAH32-1 | C | 0.07 |  | 0.065 | 0.04 | 0.059384 | 0.065 | 0.005616 | OK | OK | ok | 是 |  | C<=0.065; Si[0.2,0.2]; Mn[1.2,1.2]; P<=0.015; S<=0.006 | 285 | CCSAH32 | G 船舶结构用钢- 一般强度结构钢-G01 A
293 | CCSAH32-1 | Si | 0.2 | 0.2 | 0.2 | 0 | 0.2 | 0.2 | 0 | OK | OK | ok | 是 |  | C<=0.065; Si[0.2,0.2]; Mn[1.2,1.2]; P<=0.015; S<=0.006 | 285 | CCSAH32 | G 船舶结构用钢- 一般强度结构钢-G01 A
293 | CCSAH32-1 | Mn | 1.2 | 1.2 | 1.2 | 0.094833 | 1.2 | 1.2 | 0 | OK | OK | ok | 是 |  | C<=0.065; Si[0.2,0.2]; Mn[1.2,1.2]; P<=0.015; S<=0.006 | 285 | CCSAH32 | G 船舶结构用钢- 一般强度结构钢-G01 A
293 | CCSAH32-1 | P | 0.015 |  | 0.015 | 0 | 0 | 0 | 0 | OK | OK | ok | 是 |  | C<=0.065; Si[0.2,0.2]; Mn[1.2,1.2]; P<=0.015; S<=0.006 | 285 | CCSAH32 | G 船舶结构用钢- 一般强度结构钢-G01 A
293 | CCSAH32-1 | S | 0.006 |  | 0.006 | 0 | 0 | 0 | 0 | OK | OK | ok | 是 |  | C<=0.065; Si[0.2,0.2]; Mn[1.2,1.2]; P<=0.015; S<=0.006 | 285 | CCSAH32 | G 船舶结构用钢- 一般强度结构钢-G01 A
293 | CCSAH32-1 | V |  |  |  | 0 | 0 | 0 | 0 | 无约束 | 无约束 | ok | 是 |  | C<=0.065; Si[0.2,0.2]; Mn[1.2,1.2]; P<=0.015; S<=0.006 | 285 | CCSAH32 | G 船舶结构用钢- 一般强度结构钢-G01 A
293 | CCSAH32-1 | Nb |  |  |  | 0 | 0 | 0 | 0 | 无约束 | 无约束 | ok | 是 |  | C<=0.065; Si[0.2,0.2]; Mn[1.2,1.2]; P<=0.015; S<=0.006 | 285 | CCSAH32 | G 船舶结构用钢- 一般强度结构钢-G01 A
293 | CCSAH32-1 | Ti |  |  |  | 0 | 0 | 0 | 0 | 无约束 | 无约束 | ok | 是 |  | C<=0.065; Si[0.2,0.2]; Mn[1.2,1.2]; P<=0.015; S<=0.006 | 285 | CCSAH32 | G 船舶结构用钢- 一般强度结构钢-G01 A
293 | CCSAH32-1 | Als | 0.03 |  |  | 0 | 0.028215 | 0.028215 | 0 | 无约束 | 无约束 | ok | 是 |  | C<=0.065; Si[0.2,0.2]; Mn[1.2,1.2]; P<=0.015; S<=0.006 | 285 | CCSAH32 | G 船舶结构用钢- 一般强度结构钢-G01 A
293 | CCSAH32-1 | Alt |  |  |  | 0 | 0.028215 | 0.028215 | 0 | 无约束 | 无约束 | ok | 是 |  | C<=0.065; Si[0.2,0.2]; Mn[1.2,1.2]; P<=0.015; S<=0.006 | 285 | CCSAH32 | G 船舶结构用钢- 一般强度结构钢-G01 A
293 | CCSAH32-1 | Cr |  |  |  | 0 | 0 | 0 | 0 | 无约束 | 无约束 | ok | 是 |  | C<=0.065; Si[0.2,0.2]; Mn[1.2,1.2]; P<=0.015; S<=0.006 | 285 | CCSAH32 | G 船舶结构用钢- 一般强度结构钢-G01 A
293 | CCSAH32-1 | Ni |  |  |  | 0 | 0 | 0 | 0 | 无约束 | 无约束 | ok | 是 |  | C<=0.065; Si[0.2,0.2]; Mn[1.2,1.2]; P<=0.015; S<=0.006 | 285 | CCSAH32 | G 船舶结构用钢- 一般强度结构钢-G01 A
293 | CCSAH32-1 | Cu |  |  |  | 0 | 0 | 0 | 0 | 无约束 | 无约束 | ok | 是 |  | C<=0.065; Si[0.2,0.2]; Mn[1.2,1.2]; P<=0.015; S<=0.006 | 285 | CCSAH32 | G 船舶结构用钢- 一般强度结构钢-G01 A
293 | CCSAH32-1 | Mo |  |  |  | 0 | 0 | 0 | 0 | 无约束 | 无约束 | ok | 是 |  | C<=0.065; Si[0.2,0.2]; Mn[1.2,1.2]; P<=0.015; S<=0.006 | 285 | CCSAH32 | G 船舶结构用钢- 一般强度结构钢-G01 A
293 | CCSAH32-1 | B |  |  |  | 0 | 0 | 0 | 0 | 无约束 | 无约束 | ok | 是 |  | C<=0.065; Si[0.2,0.2]; Mn[1.2,1.2]; P<=0.015; S<=0.006 | 285 | CCSAH32 | G 船舶结构用钢- 一般强度结构钢-G01 A
293 | CCSAH32-1 | Sb |  |  |  | 0 | 0 | 0 | 0 | 无约束 | 无约束 | ok | 是 |  | C<=0.065; Si[0.2,0.2]; Mn[1.2,1.2]; P<=0.015; S<=0.006 | 285 | CCSAH32 | G 船舶结构用钢- 一般强度结构钢-G01 A
294 | CCSAH32-2 | C | 0.07 |  | 0.065 | 0.044 | 0.065135 | 0.065 | -0.000135 | NG | OK | ok | 否 | C高于上限：0.0651% > 0.0650% | C<=0.065; Si[0.2,0.2]; Mn[1.3,1.3]; P<=0.015; S<=0.006 | 286 | CCSAH32 | G 船舶结构用钢- 一般强度结构钢-G01 A
294 | CCSAH32-2 | Si | 0.2 | 0.2 | 0.2 | 0 | 0.2 | 0.2 | 0 | OK | OK | ok | 否 | C高于上限：0.0651% > 0.0650% | C<=0.065; Si[0.2,0.2]; Mn[1.3,1.3]; P<=0.015; S<=0.006 | 286 | CCSAH32 | G 船舶结构用钢- 一般强度结构钢-G01 A
294 | CCSAH32-2 | Mn | 1.3 | 1.3 | 1.3 | 0.095 | 1.3 | 1.3 | 0 | OK | OK | ok | 否 | C高于上限：0.0651% > 0.0650% | C<=0.065; Si[0.2,0.2]; Mn[1.3,1.3]; P<=0.015; S<=0.006 | 286 | CCSAH32 | G 船舶结构用钢- 一般强度结构钢-G01 A
294 | CCSAH32-2 | P | 0.015 |  | 0.015 | 0 | 0 | 0 | 0 | OK | OK | ok | 否 | C高于上限：0.0651% > 0.0650% | C<=0.065; Si[0.2,0.2]; Mn[1.3,1.3]; P<=0.015; S<=0.006 | 286 | CCSAH32 | G 船舶结构用钢- 一般强度结构钢-G01 A
294 | CCSAH32-2 | S | 0.006 |  | 0.006 | 0 | 0 | 0 | 0 | OK | OK | ok | 否 | C高于上限：0.0651% > 0.0650% | C<=0.065; Si[0.2,0.2]; Mn[1.3,1.3]; P<=0.015; S<=0.006 | 286 | CCSAH32 | G 船舶结构用钢- 一般强度结构钢-G01 A
294 | CCSAH32-2 | V |  |  |  | 0 | 0 | 0 | 0 | 无约束 | 无约束 | ok | 否 | C高于上限：0.0651% > 0.0650% | C<=0.065; Si[0.2,0.2]; Mn[1.3,1.3]; P<=0.015; S<=0.006 | 286 | CCSAH32 | G 船舶结构用钢- 一般强度结构钢-G01 A
294 | CCSAH32-2 | Nb |  |  |  | 0 | 0 | 0 | 0 | 无约束 | 无约束 | ok | 否 | C高于上限：0.0651% > 0.0650% | C<=0.065; Si[0.2,0.2]; Mn[1.3,1.3]; P<=0.015; S<=0.006 | 286 | CCSAH32 | G 船舶结构用钢- 一般强度结构钢-G01 A
294 | CCSAH32-2 | Ti |  |  |  | 0 | 0 | 0 | 0 | 无约束 | 无约束 | ok | 否 | C高于上限：0.0651% > 0.0650% | C<=0.065; Si[0.2,0.2]; Mn[1.3,1.3]; P<=0.015; S<=0.006 | 286 | CCSAH32 | G 船舶结构用钢- 一般强度结构钢-G01 A
294 | CCSAH32-2 | Als | 0.03 |  |  | 0 | 0.028215 | 0.028215 | 0 | 无约束 | 无约束 | ok | 否 | C高于上限：0.0651% > 0.0650% | C<=0.065; Si[0.2,0.2]; Mn[1.3,1.3]; P<=0.015; S<=0.006 | 286 | CCSAH32 | G 船舶结构用钢- 一般强度结构钢-G01 A
294 | CCSAH32-2 | Alt |  |  |  | 0 | 0.028215 | 0.028215 | 0 | 无约束 | 无约束 | ok | 否 | C高于上限：0.0651% > 0.0650% | C<=0.065; Si[0.2,0.2]; Mn[1.3,1.3]; P<=0.015; S<=0.006 | 286 | CCSAH32 | G 船舶结构用钢- 一般强度结构钢-G01 A
294 | CCSAH32-2 | Cr |  |  |  | 0 | 0 | 0 | 0 | 无约束 | 无约束 | ok | 否 | C高于上限：0.0651% > 0.0650% | C<=0.065; Si[0.2,0.2]; Mn[1.3,1.3]; P<=0.015; S<=0.006 | 286 | CCSAH32 | G 船舶结构用钢- 一般强度结构钢-G01 A
294 | CCSAH32-2 | Ni |  |  |  | 0 | 0 | 0 | 0 | 无约束 | 无约束 | ok | 否 | C高于上限：0.0651% > 0.0650% | C<=0.065; Si[0.2,0.2]; Mn[1.3,1.3]; P<=0.015; S<=0.006 | 286 | CCSAH32 | G 船舶结构用钢- 一般强度结构钢-G01 A
294 | CCSAH32-2 | Cu |  |  |  | 0 | 0 | 0 | 0 | 无约束 | 无约束 | ok | 否 | C高于上限：0.0651% > 0.0650% | C<=0.065; Si[0.2,0.2]; Mn[1.3,1.3]; P<=0.015; S<=0.006 | 286 | CCSAH32 | G 船舶结构用钢- 一般强度结构钢-G01 A
294 | CCSAH32-2 | Mo |  |  |  | 0 | 0 | 0 | 0 | 无约束 | 无约束 | ok | 否 | C高于上限：0.0651% > 0.0650% | C<=0.065; Si[0.2,0.2]; Mn[1.3,1.3]; P<=0.015; S<=0.006 | 286 | CCSAH32 | G 船舶结构用钢- 一般强度结构钢-G01 A
294 | CCSAH32-2 | B |  |  |  | 0 | 0 | 0 | 0 | 无约束 | 无约束 | ok | 否 | C高于上限：0.0651% > 0.0650% | C<=0.065; Si[0.2,0.2]; Mn[1.3,1.3]; P<=0.015; S<=0.006 | 286 | CCSAH32 | G 船舶结构用钢- 一般强度结构钢-G01 A
294 | CCSAH32-2 | Sb |  |  |  | 0 | 0 | 0 | 0 | 无约束 | 无约束 | ok | 否 | C高于上限：0.0651% > 0.0650% | C<=0.065; Si[0.2,0.2]; Mn[1.3,1.3]; P<=0.015; S<=0.006 | 286 | CCSAH32 | G 船舶结构用钢- 一般强度结构钢-G01 A
295 | CCSAH36-1 | C | 0.07 |  | 0.065 | 0.042964 | 0.064198 | 0.065 | 0.000802 | OK | OK | ok | 是 |  | C<=0.065; Si[0.12,0.12]; Mn[1.3,1.3]; P<=0.015; S<=0.006; Nb[0.035,0.035]; Ti[0.015,0.015] | 287 | CCSAH36 | G 船舶结构用钢- 一般强度结构钢-G01 A
295 | CCSAH36-1 | Si | 0.12 | 0.12 | 0.12 | 0 | 0.12 | 0.12 | 0 | OK | OK | ok | 是 |  | C<=0.065; Si[0.12,0.12]; Mn[1.3,1.3]; P<=0.015; S<=0.006; Nb[0.035,0.035]; Ti[0.015,0.015] | 287 | CCSAH36 | G 船舶结构用钢- 一般强度结构钢-G01 A
295 | CCSAH36-1 | Mn | 1.3 | 1.3 | 1.3 | 0.089364 | 1.3 | 1.3 | 0 | OK | OK | ok | 是 |  | C<=0.065; Si[0.12,0.12]; Mn[1.3,1.3]; P<=0.015; S<=0.006; Nb[0.035,0.035]; Ti[0.015,0.015] | 287 | CCSAH36 | G 船舶结构用钢- 一般强度结构钢-G01 A
295 | CCSAH36-1 | P | 0.015 |  | 0.015 | 0 | 0 | 0 | 0 | OK | OK | ok | 是 |  | C<=0.065; Si[0.12,0.12]; Mn[1.3,1.3]; P<=0.015; S<=0.006; Nb[0.035,0.035]; Ti[0.015,0.015] | 287 | CCSAH36 | G 船舶结构用钢- 一般强度结构钢-G01 A
295 | CCSAH36-1 | S | 0.006 |  | 0.006 | 0 | 0 | 0 | 0 | OK | OK | ok | 是 |  | C<=0.065; Si[0.12,0.12]; Mn[1.3,1.3]; P<=0.015; S<=0.006; Nb[0.035,0.035]; Ti[0.015,0.015] | 287 | CCSAH36 | G 船舶结构用钢- 一般强度结构钢-G01 A
295 | CCSAH36-1 | V |  |  |  | 0 | 0 | 0 | 0 | 无约束 | 无约束 | ok | 是 |  | C<=0.065; Si[0.12,0.12]; Mn[1.3,1.3]; P<=0.015; S<=0.006; Nb[0.035,0.035]; Ti[0.015,0.015] | 287 | CCSAH36 | G 船舶结构用钢- 一般强度结构钢-G01 A
295 | CCSAH36-1 | Nb | 0.035 | 0.035 | 0.035 | 0 | 0.035 | 0.035 | 0 | OK | OK | ok | 是 |  | C<=0.065; Si[0.12,0.12]; Mn[1.3,1.3]; P<=0.015; S<=0.006; Nb[0.035,0.035]; Ti[0.015,0.015] | 287 | CCSAH36 | G 船舶结构用钢- 一般强度结构钢-G01 A
295 | CCSAH36-1 | Ti | 0.01 | 0.015 | 0.015 | 0 | 0.015 | 0.015 | 0 | OK | OK | ok | 是 |  | C<=0.065; Si[0.12,0.12]; Mn[1.3,1.3]; P<=0.015; S<=0.006; Nb[0.035,0.035]; Ti[0.015,0.015] | 287 | CCSAH36 | G 船舶结构用钢- 一般强度结构钢-G01 A
295 | CCSAH36-1 | Als | 0.03 |  |  | 0 | 0.028215 | 0.028215 | 0 | 无约束 | 无约束 | ok | 是 |  | C<=0.065; Si[0.12,0.12]; Mn[1.3,1.3]; P<=0.015; S<=0.006; Nb[0.035,0.035]; Ti[0.015,0.015] | 287 | CCSAH36 | G 船舶结构用钢- 一般强度结构钢-G01 A
295 | CCSAH36-1 | Alt |  |  |  | 0 | 0.028215 | 0.028215 | 0 | 无约束 | 无约束 | ok | 是 |  | C<=0.065; Si[0.12,0.12]; Mn[1.3,1.3]; P<=0.015; S<=0.006; Nb[0.035,0.035]; Ti[0.015,0.015] | 287 | CCSAH36 | G 船舶结构用钢- 一般强度结构钢-G01 A
295 | CCSAH36-1 | Cr |  |  |  | 0 | 0 | 0 | 0 | 无约束 | 无约束 | ok | 是 |  | C<=0.065; Si[0.12,0.12]; Mn[1.3,1.3]; P<=0.015; S<=0.006; Nb[0.035,0.035]; Ti[0.015,0.015] | 287 | CCSAH36 | G 船舶结构用钢- 一般强度结构钢-G01 A
295 | CCSAH36-1 | Ni |  |  |  | 0 | 0 | 0 | 0 | 无约束 | 无约束 | ok | 是 |  | C<=0.065; Si[0.12,0.12]; Mn[1.3,1.3]; P<=0.015; S<=0.006; Nb[0.035,0.035]; Ti[0.015,0.015] | 287 | CCSAH36 | G 船舶结构用钢- 一般强度结构钢-G01 A
295 | CCSAH36-1 | Cu |  |  |  | 0 | 0 | 0 | 0 | 无约束 | 无约束 | ok | 是 |  | C<=0.065; Si[0.12,0.12]; Mn[1.3,1.3]; P<=0.015; S<=0.006; Nb[0.035,0.035]; Ti[0.015,0.015] | 287 | CCSAH36 | G 船舶结构用钢- 一般强度结构钢-G01 A
295 | CCSAH36-1 | Mo |  |  |  | 0 | 0 | 0 | 0 | 无约束 | 无约束 | ok | 是 |  | C<=0.065; Si[0.12,0.12]; Mn[1.3,1.3]; P<=0.015; S<=0.006; Nb[0.035,0.035]; Ti[0.015,0.015] | 287 | CCSAH36 | G 船舶结构用钢- 一般强度结构钢-G01 A
295 | CCSAH36-1 | B |  |  |  | 0 | 0 | 0 | 0 | 无约束 | 无约束 | ok | 是 |  | C<=0.065; Si[0.12,0.12]; Mn[1.3,1.3]; P<=0.015; S<=0.006; Nb[0.035,0.035]; Ti[0.015,0.015] | 287 | CCSAH36 | G 船舶结构用钢- 一般强度结构钢-G01 A
295 | CCSAH36-1 | Sb |  |  |  | 0 | 0 | 0 | 0 | 无约束 | 无约束 | ok | 是 |  | C<=0.065; Si[0.12,0.12]; Mn[1.3,1.3]; P<=0.015; S<=0.006; Nb[0.035,0.035]; Ti[0.015,0.015] | 287 | CCSAH36 | G 船舶结构用钢- 一般强度结构钢-G01 A
296 | CCSAH36-2 | C | 0.07 |  | 0.065 | 0.041596 | 0.064586 | 0.065 | 0.000414 | OK | OK | ok | 是 |  | C<=0.065; Si[0.15,0.15]; Mn[1.4,1.4]; P<=0.015; S<=0.006; Nb[0.035,0.035]; Ti[0.015,0.015] | 288 | CCSAH36 | G 船舶结构用钢- 一般强度结构钢-G01 A
296 | CCSAH36-2 | Si | 0.15 | 0.15 | 0.15 | 0 | 0.15 | 0.15 | 0 | OK | OK | ok | 是 |  | C<=0.065; Si[0.15,0.15]; Mn[1.4,1.4]; P<=0.015; S<=0.006; Nb[0.035,0.035]; Ti[0.015,0.015] | 288 | CCSAH36 | G 船舶结构用钢- 一般强度结构钢-G01 A
296 | CCSAH36-2 | Mn | 1.4 | 1.4 | 1.4 | 0.089234 | 1.4 | 1.4 | 0 | OK | OK | ok | 是 |  | C<=0.065; Si[0.15,0.15]; Mn[1.4,1.4]; P<=0.015; S<=0.006; Nb[0.035,0.035]; Ti[0.015,0.015] | 288 | CCSAH36 | G 船舶结构用钢- 一般强度结构钢-G01 A
296 | CCSAH36-2 | P | 0.015 |  | 0.015 | 0 | 0 | 0 | 0 | OK | OK | ok | 是 |  | C<=0.065; Si[0.15,0.15]; Mn[1.4,1.4]; P<=0.015; S<=0.006; Nb[0.035,0.035]; Ti[0.015,0.015] | 288 | CCSAH36 | G 船舶结构用钢- 一般强度结构钢-G01 A
296 | CCSAH36-2 | S | 0.006 |  | 0.006 | 0 | 0 | 0 | 0 | OK | OK | ok | 是 |  | C<=0.065; Si[0.15,0.15]; Mn[1.4,1.4]; P<=0.015; S<=0.006; Nb[0.035,0.035]; Ti[0.015,0.015] | 288 | CCSAH36 | G 船舶结构用钢- 一般强度结构钢-G01 A
296 | CCSAH36-2 | V |  |  |  | 0 | 0 | 0 | 0 | 无约束 | 无约束 | ok | 是 |  | C<=0.065; Si[0.15,0.15]; Mn[1.4,1.4]; P<=0.015; S<=0.006; Nb[0.035,0.035]; Ti[0.015,0.015] | 288 | CCSAH36 | G 船舶结构用钢- 一般强度结构钢-G01 A
296 | CCSAH36-2 | Nb | 0.035 | 0.035 | 0.035 | 0 | 0.035 | 0.035 | 0 | OK | OK | ok | 是 |  | C<=0.065; Si[0.15,0.15]; Mn[1.4,1.4]; P<=0.015; S<=0.006; Nb[0.035,0.035]; Ti[0.015,0.015] | 288 | CCSAH36 | G 船舶结构用钢- 一般强度结构钢-G01 A
296 | CCSAH36-2 | Ti | 0.01 | 0.015 | 0.015 | 0 | 0.015 | 0.015 | 0 | OK | OK | ok | 是 |  | C<=0.065; Si[0.15,0.15]; Mn[1.4,1.4]; P<=0.015; S<=0.006; Nb[0.035,0.035]; Ti[0.015,0.015] | 288 | CCSAH36 | G 船舶结构用钢- 一般强度结构钢-G01 A
296 | CCSAH36-2 | Als | 0.03 |  |  | 0 | 0.028215 | 0.028215 | 0 | 无约束 | 无约束 | ok | 是 |  | C<=0.065; Si[0.15,0.15]; Mn[1.4,1.4]; P<=0.015; S<=0.006; Nb[0.035,0.035]; Ti[0.015,0.015] | 288 | CCSAH36 | G 船舶结构用钢- 一般强度结构钢-G01 A
296 | CCSAH36-2 | Alt |  |  |  | 0 | 0.028215 | 0.028215 | 0 | 无约束 | 无约束 | ok | 是 |  | C<=0.065; Si[0.15,0.15]; Mn[1.4,1.4]; P<=0.015; S<=0.006; Nb[0.035,0.035]; Ti[0.015,0.015] | 288 | CCSAH36 | G 船舶结构用钢- 一般强度结构钢-G01 A
296 | CCSAH36-2 | Cr |  |  |  | 0 | 0 | 0 | 0 | 无约束 | 无约束 | ok | 是 |  | C<=0.065; Si[0.15,0.15]; Mn[1.4,1.4]; P<=0.015; S<=0.006; Nb[0.035,0.035]; Ti[0.015,0.015] | 288 | CCSAH36 | G 船舶结构用钢- 一般强度结构钢-G01 A
296 | CCSAH36-2 | Ni |  |  |  | 0 | 0 | 0 | 0 | 无约束 | 无约束 | ok | 是 |  | C<=0.065; Si[0.15,0.15]; Mn[1.4,1.4]; P<=0.015; S<=0.006; Nb[0.035,0.035]; Ti[0.015,0.015] | 288 | CCSAH36 | G 船舶结构用钢- 一般强度结构钢-G01 A
296 | CCSAH36-2 | Cu |  |  |  | 0 | 0 | 0 | 0 | 无约束 | 无约束 | ok | 是 |  | C<=0.065; Si[0.15,0.15]; Mn[1.4,1.4]; P<=0.015; S<=0.006; Nb[0.035,0.035]; Ti[0.015,0.015] | 288 | CCSAH36 | G 船舶结构用钢- 一般强度结构钢-G01 A
296 | CCSAH36-2 | Mo |  |  |  | 0 | 0 | 0 | 0 | 无约束 | 无约束 | ok | 是 |  | C<=0.065; Si[0.15,0.15]; Mn[1.4,1.4]; P<=0.015; S<=0.006; Nb[0.035,0.035]; Ti[0.015,0.015] | 288 | CCSAH36 | G 船舶结构用钢- 一般强度结构钢-G01 A
296 | CCSAH36-2 | B |  |  |  | 0 | 0 | 0 | 0 | 无约束 | 无约束 | ok | 是 |  | C<=0.065; Si[0.15,0.15]; Mn[1.4,1.4]; P<=0.015; S<=0.006; Nb[0.035,0.035]; Ti[0.015,0.015] | 288 | CCSAH36 | G 船舶结构用钢- 一般强度结构钢-G01 A
296 | CCSAH36-2 | Sb |  |  |  | 0 | 0 | 0 | 0 | 无约束 | 无约束 | ok | 是 |  | C<=0.065; Si[0.15,0.15]; Mn[1.4,1.4]; P<=0.015; S<=0.006; Nb[0.035,0.035]; Ti[0.015,0.015] | 288 | CCSAH36 | G 船舶结构用钢- 一般强度结构钢-G01 A
297 | AB/A | C | 0.16 |  | 0.155 | 0.074292 | 0.086723 | 0.086723 | 0 | OK | OK | ok | 是 |  | C<=0.155; Si[0.1,0.1]; Mn[0.6,0.6]; P<=0.02; S<=0.015 | 289 | AB/A | G 船舶结构用钢- 一般强度结构钢-G01 A
297 | AB/A | Si | 0.1 | 0.1 | 0.1 | 0 | 0.1 | 0.1 | 0 | OK | OK | ok | 是 |  | C<=0.155; Si[0.1,0.1]; Mn[0.6,0.6]; P<=0.02; S<=0.015 | 289 | AB/A | G 船舶结构用钢- 一般强度结构钢-G01 A
297 | AB/A | Mn | 0.6 | 0.6 | 0.6 | 0.127188 | 0.6 | 0.6 | 0 | OK | OK | ok | 是 |  | C<=0.155; Si[0.1,0.1]; Mn[0.6,0.6]; P<=0.02; S<=0.015 | 289 | AB/A | G 船舶结构用钢- 一般强度结构钢-G01 A
297 | AB/A | P | 0.02 |  | 0.02 | 0 | 0 | 0 | 0 | OK | OK | ok | 是 |  | C<=0.155; Si[0.1,0.1]; Mn[0.6,0.6]; P<=0.02; S<=0.015 | 289 | AB/A | G 船舶结构用钢- 一般强度结构钢-G01 A
297 | AB/A | S | 0.015 |  | 0.015 | 0 | 0 | 0 | 0 | OK | OK | ok | 是 |  | C<=0.155; Si[0.1,0.1]; Mn[0.6,0.6]; P<=0.02; S<=0.015 | 289 | AB/A | G 船舶结构用钢- 一般强度结构钢-G01 A
297 | AB/A | V |  |  |  | 0 | 0 | 0 | 0 | 无约束 | 无约束 | ok | 是 |  | C<=0.155; Si[0.1,0.1]; Mn[0.6,0.6]; P<=0.02; S<=0.015 | 289 | AB/A | G 船舶结构用钢- 一般强度结构钢-G01 A
297 | AB/A | Nb |  |  |  | 0 | 0 | 0 | 0 | 无约束 | 无约束 | ok | 是 |  | C<=0.155; Si[0.1,0.1]; Mn[0.6,0.6]; P<=0.02; S<=0.015 | 289 | AB/A | G 船舶结构用钢- 一般强度结构钢-G01 A
297 | AB/A | Ti |  |  |  | 0 | 0 | 0 | 0 | 无约束 | 无约束 | ok | 是 |  | C<=0.155; Si[0.1,0.1]; Mn[0.6,0.6]; P<=0.02; S<=0.015 | 289 | AB/A | G 船舶结构用钢- 一般强度结构钢-G01 A
297 | AB/A | Als | 0.025 |  |  | 0 | 0.019751 | 0.019751 | 0 | 无约束 | 无约束 | ok | 是 |  | C<=0.155; Si[0.1,0.1]; Mn[0.6,0.6]; P<=0.02; S<=0.015 | 289 | AB/A | G 船舶结构用钢- 一般强度结构钢-G01 A
297 | AB/A | Alt |  |  |  | 0 | 0.019751 | 0.019751 | 0 | 无约束 | 无约束 | ok | 是 |  | C<=0.155; Si[0.1,0.1]; Mn[0.6,0.6]; P<=0.02; S<=0.015 | 289 | AB/A | G 船舶结构用钢- 一般强度结构钢-G01 A
297 | AB/A | Cr |  |  |  | 0 | 0 | 0 | 0 | 无约束 | 无约束 | ok | 是 |  | C<=0.155; Si[0.1,0.1]; Mn[0.6,0.6]; P<=0.02; S<=0.015 | 289 | AB/A | G 船舶结构用钢- 一般强度结构钢-G01 A
297 | AB/A | Ni |  |  |  | 0 | 0 | 0 | 0 | 无约束 | 无约束 | ok | 是 |  | C<=0.155; Si[0.1,0.1]; Mn[0.6,0.6]; P<=0.02; S<=0.015 | 289 | AB/A | G 船舶结构用钢- 一般强度结构钢-G01 A
297 | AB/A | Cu |  |  |  | 0 | 0 | 0 | 0 | 无约束 | 无约束 | ok | 是 |  | C<=0.155; Si[0.1,0.1]; Mn[0.6,0.6]; P<=0.02; S<=0.015 | 289 | AB/A | G 船舶结构用钢- 一般强度结构钢-G01 A
297 | AB/A | Mo |  |  |  | 0 | 0 | 0 | 0 | 无约束 | 无约束 | ok | 是 |  | C<=0.155; Si[0.1,0.1]; Mn[0.6,0.6]; P<=0.02; S<=0.015 | 289 | AB/A | G 船舶结构用钢- 一般强度结构钢-G01 A
297 | AB/A | B |  |  |  | 0 | 0 | 0 | 0 | 无约束 | 无约束 | ok | 是 |  | C<=0.155; Si[0.1,0.1]; Mn[0.6,0.6]; P<=0.02; S<=0.015 | 289 | AB/A | G 船舶结构用钢- 一般强度结构钢-G01 A
297 | AB/A | Sb |  |  |  | 0 | 0 | 0 | 0 | 无约束 | 无约束 | ok | 是 |  | C<=0.155; Si[0.1,0.1]; Mn[0.6,0.6]; P<=0.02; S<=0.015 | 289 | AB/A | G 船舶结构用钢- 一般强度结构钢-G01 A
298 | AB/B | C | 0.16 |  | 0.155 | 0.073385 | 0.09297 | 0.09297 | 0 | OK | OK | ok | 是 |  | C<=0.155; Si[0.12,0.12]; Mn[0.75,0.75]; P<=0.015; S<=0.006 | 290 | AB/B | G 船舶结构用钢- 一般强度结构钢-G01 A
298 | AB/B | Si | 0.12 | 0.12 | 0.12 | 0 | 0.12 | 0.12 | 0 | OK | OK | ok | 是 |  | C<=0.155; Si[0.12,0.12]; Mn[0.75,0.75]; P<=0.015; S<=0.006 | 290 | AB/B | G 船舶结构用钢- 一般强度结构钢-G01 A
298 | AB/B | Mn | 0.75 | 0.75 | 0.75 | 0.125949 | 0.75 | 0.75 | 0 | OK | OK | ok | 是 |  | C<=0.155; Si[0.12,0.12]; Mn[0.75,0.75]; P<=0.015; S<=0.006 | 290 | AB/B | G 船舶结构用钢- 一般强度结构钢-G01 A
298 | AB/B | P | 0.015 |  | 0.015 | 0 | 0 | 0 | 0 | OK | OK | ok | 是 |  | C<=0.155; Si[0.12,0.12]; Mn[0.75,0.75]; P<=0.015; S<=0.006 | 290 | AB/B | G 船舶结构用钢- 一般强度结构钢-G01 A
298 | AB/B | S | 0.006 |  | 0.006 | 0 | 0 | 0 | 0 | OK | OK | ok | 是 |  | C<=0.155; Si[0.12,0.12]; Mn[0.75,0.75]; P<=0.015; S<=0.006 | 290 | AB/B | G 船舶结构用钢- 一般强度结构钢-G01 A
298 | AB/B | V |  |  |  | 0 | 0 | 0 | 0 | 无约束 | 无约束 | ok | 是 |  | C<=0.155; Si[0.12,0.12]; Mn[0.75,0.75]; P<=0.015; S<=0.006 | 290 | AB/B | G 船舶结构用钢- 一般强度结构钢-G01 A
298 | AB/B | Nb |  |  |  | 0 | 0 | 0 | 0 | 无约束 | 无约束 | ok | 是 |  | C<=0.155; Si[0.12,0.12]; Mn[0.75,0.75]; P<=0.015; S<=0.006 | 290 | AB/B | G 船舶结构用钢- 一般强度结构钢-G01 A
298 | AB/B | Ti |  |  |  | 0 | 0 | 0 | 0 | 无约束 | 无约束 | ok | 是 |  | C<=0.155; Si[0.12,0.12]; Mn[0.75,0.75]; P<=0.015; S<=0.006 | 290 | AB/B | G 船舶结构用钢- 一般强度结构钢-G01 A
298 | AB/B | Als | 0.025 |  |  | 0 | 0.019751 | 0.019751 | 0 | 无约束 | 无约束 | ok | 是 |  | C<=0.155; Si[0.12,0.12]; Mn[0.75,0.75]; P<=0.015; S<=0.006 | 290 | AB/B | G 船舶结构用钢- 一般强度结构钢-G01 A
298 | AB/B | Alt |  |  |  | 0 | 0.019751 | 0.019751 | 0 | 无约束 | 无约束 | ok | 是 |  | C<=0.155; Si[0.12,0.12]; Mn[0.75,0.75]; P<=0.015; S<=0.006 | 290 | AB/B | G 船舶结构用钢- 一般强度结构钢-G01 A
298 | AB/B | Cr |  |  |  | 0 | 0 | 0 | 0 | 无约束 | 无约束 | ok | 是 |  | C<=0.155; Si[0.12,0.12]; Mn[0.75,0.75]; P<=0.015; S<=0.006 | 290 | AB/B | G 船舶结构用钢- 一般强度结构钢-G01 A
298 | AB/B | Ni |  |  |  | 0 | 0 | 0 | 0 | 无约束 | 无约束 | ok | 是 |  | C<=0.155; Si[0.12,0.12]; Mn[0.75,0.75]; P<=0.015; S<=0.006 | 290 | AB/B | G 船舶结构用钢- 一般强度结构钢-G01 A
298 | AB/B | Cu |  |  |  | 0 | 0 | 0 | 0 | 无约束 | 无约束 | ok | 是 |  | C<=0.155; Si[0.12,0.12]; Mn[0.75,0.75]; P<=0.015; S<=0.006 | 290 | AB/B | G 船舶结构用钢- 一般强度结构钢-G01 A
298 | AB/B | Mo |  |  |  | 0 | 0 | 0 | 0 | 无约束 | 无约束 | ok | 是 |  | C<=0.155; Si[0.12,0.12]; Mn[0.75,0.75]; P<=0.015; S<=0.006 | 290 | AB/B | G 船舶结构用钢- 一般强度结构钢-G01 A
298 | AB/B | B |  |  |  | 0 | 0 | 0 | 0 | 无约束 | 无约束 | ok | 是 |  | C<=0.155; Si[0.12,0.12]; Mn[0.75,0.75]; P<=0.015; S<=0.006 | 290 | AB/B | G 船舶结构用钢- 一般强度结构钢-G01 A
298 | AB/B | Sb |  |  |  | 0 | 0 | 0 | 0 | 无约束 | 无约束 | ok | 是 |  | C<=0.155; Si[0.12,0.12]; Mn[0.75,0.75]; P<=0.015; S<=0.006 | 290 | AB/B | G 船舶结构用钢- 一般强度结构钢-G01 A
299 | AB/AH32-1 | C | 0.07 |  | 0.065 | 0.04 | 0.059384 | 0.065 | 0.005616 | OK | OK | ok | 是 |  | C<=0.065; Si[0.2,0.2]; Mn[1.2,1.2]; P<=0.015; S<=0.006 | 291 | AB/AH32 | G 船舶结构用钢- 一般强度结构钢-G01 A
299 | AB/AH32-1 | Si | 0.2 | 0.2 | 0.2 | 0 | 0.2 | 0.2 | 0 | OK | OK | ok | 是 |  | C<=0.065; Si[0.2,0.2]; Mn[1.2,1.2]; P<=0.015; S<=0.006 | 291 | AB/AH32 | G 船舶结构用钢- 一般强度结构钢-G01 A
299 | AB/AH32-1 | Mn | 1.2 | 1.2 | 1.2 | 0.094833 | 1.2 | 1.2 | 0 | OK | OK | ok | 是 |  | C<=0.065; Si[0.2,0.2]; Mn[1.2,1.2]; P<=0.015; S<=0.006 | 291 | AB/AH32 | G 船舶结构用钢- 一般强度结构钢-G01 A
299 | AB/AH32-1 | P | 0.015 |  | 0.015 | 0 | 0 | 0 | 0 | OK | OK | ok | 是 |  | C<=0.065; Si[0.2,0.2]; Mn[1.2,1.2]; P<=0.015; S<=0.006 | 291 | AB/AH32 | G 船舶结构用钢- 一般强度结构钢-G01 A
299 | AB/AH32-1 | S | 0.006 |  | 0.006 | 0 | 0 | 0 | 0 | OK | OK | ok | 是 |  | C<=0.065; Si[0.2,0.2]; Mn[1.2,1.2]; P<=0.015; S<=0.006 | 291 | AB/AH32 | G 船舶结构用钢- 一般强度结构钢-G01 A
299 | AB/AH32-1 | V |  |  |  | 0 | 0 | 0 | 0 | 无约束 | 无约束 | ok | 是 |  | C<=0.065; Si[0.2,0.2]; Mn[1.2,1.2]; P<=0.015; S<=0.006 | 291 | AB/AH32 | G 船舶结构用钢- 一般强度结构钢-G01 A
299 | AB/AH32-1 | Nb |  |  |  | 0 | 0 | 0 | 0 | 无约束 | 无约束 | ok | 是 |  | C<=0.065; Si[0.2,0.2]; Mn[1.2,1.2]; P<=0.015; S<=0.006 | 291 | AB/AH32 | G 船舶结构用钢- 一般强度结构钢-G01 A
299 | AB/AH32-1 | Ti |  |  |  | 0 | 0 | 0 | 0 | 无约束 | 无约束 | ok | 是 |  | C<=0.065; Si[0.2,0.2]; Mn[1.2,1.2]; P<=0.015; S<=0.006 | 291 | AB/AH32 | G 船舶结构用钢- 一般强度结构钢-G01 A
299 | AB/AH32-1 | Als | 0.03 |  |  | 0 | 0.028215 | 0.028215 | 0 | 无约束 | 无约束 | ok | 是 |  | C<=0.065; Si[0.2,0.2]; Mn[1.2,1.2]; P<=0.015; S<=0.006 | 291 | AB/AH32 | G 船舶结构用钢- 一般强度结构钢-G01 A
299 | AB/AH32-1 | Alt |  |  |  | 0 | 0.028215 | 0.028215 | 0 | 无约束 | 无约束 | ok | 是 |  | C<=0.065; Si[0.2,0.2]; Mn[1.2,1.2]; P<=0.015; S<=0.006 | 291 | AB/AH32 | G 船舶结构用钢- 一般强度结构钢-G01 A
299 | AB/AH32-1 | Cr |  |  |  | 0 | 0 | 0 | 0 | 无约束 | 无约束 | ok | 是 |  | C<=0.065; Si[0.2,0.2]; Mn[1.2,1.2]; P<=0.015; S<=0.006 | 291 | AB/AH32 | G 船舶结构用钢- 一般强度结构钢-G01 A
299 | AB/AH32-1 | Ni |  |  |  | 0 | 0 | 0 | 0 | 无约束 | 无约束 | ok | 是 |  | C<=0.065; Si[0.2,0.2]; Mn[1.2,1.2]; P<=0.015; S<=0.006 | 291 | AB/AH32 | G 船舶结构用钢- 一般强度结构钢-G01 A
299 | AB/AH32-1 | Cu |  |  |  | 0 | 0 | 0 | 0 | 无约束 | 无约束 | ok | 是 |  | C<=0.065; Si[0.2,0.2]; Mn[1.2,1.2]; P<=0.015; S<=0.006 | 291 | AB/AH32 | G 船舶结构用钢- 一般强度结构钢-G01 A
299 | AB/AH32-1 | Mo |  |  |  | 0 | 0 | 0 | 0 | 无约束 | 无约束 | ok | 是 |  | C<=0.065; Si[0.2,0.2]; Mn[1.2,1.2]; P<=0.015; S<=0.006 | 291 | AB/AH32 | G 船舶结构用钢- 一般强度结构钢-G01 A
299 | AB/AH32-1 | B |  |  |  | 0 | 0 | 0 | 0 | 无约束 | 无约束 | ok | 是 |  | C<=0.065; Si[0.2,0.2]; Mn[1.2,1.2]; P<=0.015; S<=0.006 | 291 | AB/AH32 | G 船舶结构用钢- 一般强度结构钢-G01 A
299 | AB/AH32-1 | Sb |  |  |  | 0 | 0 | 0 | 0 | 无约束 | 无约束 | ok | 是 |  | C<=0.065; Si[0.2,0.2]; Mn[1.2,1.2]; P<=0.015; S<=0.006 | 291 | AB/AH32 | G 船舶结构用钢- 一般强度结构钢-G01 A
300 | AB/AH32-2 | C | 0.07 |  | 0.065 | 0.044 | 0.065135 | 0.065 | -0.000135 | NG | OK | ok | 否 | C高于上限：0.0651% > 0.0650% | C<=0.065; Si[0.2,0.2]; Mn[1.3,1.3]; P<=0.015; S<=0.006 | 292 | AB/AH32 | G 船舶结构用钢- 一般强度结构钢-G01 A
300 | AB/AH32-2 | Si | 0.2 | 0.2 | 0.2 | 0 | 0.2 | 0.2 | 0 | OK | OK | ok | 否 | C高于上限：0.0651% > 0.0650% | C<=0.065; Si[0.2,0.2]; Mn[1.3,1.3]; P<=0.015; S<=0.006 | 292 | AB/AH32 | G 船舶结构用钢- 一般强度结构钢-G01 A
300 | AB/AH32-2 | Mn | 1.3 | 1.3 | 1.3 | 0.095 | 1.3 | 1.3 | 0 | OK | OK | ok | 否 | C高于上限：0.0651% > 0.0650% | C<=0.065; Si[0.2,0.2]; Mn[1.3,1.3]; P<=0.015; S<=0.006 | 292 | AB/AH32 | G 船舶结构用钢- 一般强度结构钢-G01 A
300 | AB/AH32-2 | P | 0.015 |  | 0.015 | 0 | 0 | 0 | 0 | OK | OK | ok | 否 | C高于上限：0.0651% > 0.0650% | C<=0.065; Si[0.2,0.2]; Mn[1.3,1.3]; P<=0.015; S<=0.006 | 292 | AB/AH32 | G 船舶结构用钢- 一般强度结构钢-G01 A
300 | AB/AH32-2 | S | 0.006 |  | 0.006 | 0 | 0 | 0 | 0 | OK | OK | ok | 否 | C高于上限：0.0651% > 0.0650% | C<=0.065; Si[0.2,0.2]; Mn[1.3,1.3]; P<=0.015; S<=0.006 | 292 | AB/AH32 | G 船舶结构用钢- 一般强度结构钢-G01 A
300 | AB/AH32-2 | V |  |  |  | 0 | 0 | 0 | 0 | 无约束 | 无约束 | ok | 否 | C高于上限：0.0651% > 0.0650% | C<=0.065; Si[0.2,0.2]; Mn[1.3,1.3]; P<=0.015; S<=0.006 | 292 | AB/AH32 | G 船舶结构用钢- 一般强度结构钢-G01 A
300 | AB/AH32-2 | Nb |  |  |  | 0 | 0 | 0 | 0 | 无约束 | 无约束 | ok | 否 | C高于上限：0.0651% > 0.0650% | C<=0.065; Si[0.2,0.2]; Mn[1.3,1.3]; P<=0.015; S<=0.006 | 292 | AB/AH32 | G 船舶结构用钢- 一般强度结构钢-G01 A
300 | AB/AH32-2 | Ti |  |  |  | 0 | 0 | 0 | 0 | 无约束 | 无约束 | ok | 否 | C高于上限：0.0651% > 0.0650% | C<=0.065; Si[0.2,0.2]; Mn[1.3,1.3]; P<=0.015; S<=0.006 | 292 | AB/AH32 | G 船舶结构用钢- 一般强度结构钢-G01 A
300 | AB/AH32-2 | Als | 0.03 |  |  | 0 | 0.028215 | 0.028215 | 0 | 无约束 | 无约束 | ok | 否 | C高于上限：0.0651% > 0.0650% | C<=0.065; Si[0.2,0.2]; Mn[1.3,1.3]; P<=0.015; S<=0.006 | 292 | AB/AH32 | G 船舶结构用钢- 一般强度结构钢-G01 A
300 | AB/AH32-2 | Alt |  |  |  | 0 | 0.028215 | 0.028215 | 0 | 无约束 | 无约束 | ok | 否 | C高于上限：0.0651% > 0.0650% | C<=0.065; Si[0.2,0.2]; Mn[1.3,1.3]; P<=0.015; S<=0.006 | 292 | AB/AH32 | G 船舶结构用钢- 一般强度结构钢-G01 A
300 | AB/AH32-2 | Cr |  |  |  | 0 | 0 | 0 | 0 | 无约束 | 无约束 | ok | 否 | C高于上限：0.0651% > 0.0650% | C<=0.065; Si[0.2,0.2]; Mn[1.3,1.3]; P<=0.015; S<=0.006 | 292 | AB/AH32 | G 船舶结构用钢- 一般强度结构钢-G01 A
300 | AB/AH32-2 | Ni |  |  |  | 0 | 0 | 0 | 0 | 无约束 | 无约束 | ok | 否 | C高于上限：0.0651% > 0.0650% | C<=0.065; Si[0.2,0.2]; Mn[1.3,1.3]; P<=0.015; S<=0.006 | 292 | AB/AH32 | G 船舶结构用钢- 一般强度结构钢-G01 A
300 | AB/AH32-2 | Cu |  |  |  | 0 | 0 | 0 | 0 | 无约束 | 无约束 | ok | 否 | C高于上限：0.0651% > 0.0650% | C<=0.065; Si[0.2,0.2]; Mn[1.3,1.3]; P<=0.015; S<=0.006 | 292 | AB/AH32 | G 船舶结构用钢- 一般强度结构钢-G01 A
300 | AB/AH32-2 | Mo |  |  |  | 0 | 0 | 0 | 0 | 无约束 | 无约束 | ok | 否 | C高于上限：0.0651% > 0.0650% | C<=0.065; Si[0.2,0.2]; Mn[1.3,1.3]; P<=0.015; S<=0.006 | 292 | AB/AH32 | G 船舶结构用钢- 一般强度结构钢-G01 A
300 | AB/AH32-2 | B |  |  |  | 0 | 0 | 0 | 0 | 无约束 | 无约束 | ok | 否 | C高于上限：0.0651% > 0.0650% | C<=0.065; Si[0.2,0.2]; Mn[1.3,1.3]; P<=0.015; S<=0.006 | 292 | AB/AH32 | G 船舶结构用钢- 一般强度结构钢-G01 A
300 | AB/AH32-2 | Sb |  |  |  | 0 | 0 | 0 | 0 | 无约束 | 无约束 | ok | 否 | C高于上限：0.0651% > 0.0650% | C<=0.065; Si[0.2,0.2]; Mn[1.3,1.3]; P<=0.015; S<=0.006 | 292 | AB/AH32 | G 船舶结构用钢- 一般强度结构钢-G01 A
301 | AB/AH36-1 | C | 0.07 |  | 0.065 | 0.042964 | 0.064198 | 0.065 | 0.000802 | OK | OK | ok | 是 |  | C<=0.065; Si[0.12,0.12]; Mn[1.3,1.3]; P<=0.015; S<=0.006; Nb[0.035,0.035]; Ti[0.015,0.015] | 293 | AB/AH36 | G 船舶结构用钢- 一般强度结构钢-G01 A
301 | AB/AH36-1 | Si | 0.12 | 0.12 | 0.12 | 0 | 0.12 | 0.12 | 0 | OK | OK | ok | 是 |  | C<=0.065; Si[0.12,0.12]; Mn[1.3,1.3]; P<=0.015; S<=0.006; Nb[0.035,0.035]; Ti[0.015,0.015] | 293 | AB/AH36 | G 船舶结构用钢- 一般强度结构钢-G01 A
301 | AB/AH36-1 | Mn | 1.3 | 1.3 | 1.3 | 0.089364 | 1.3 | 1.3 | 0 | OK | OK | ok | 是 |  | C<=0.065; Si[0.12,0.12]; Mn[1.3,1.3]; P<=0.015; S<=0.006; Nb[0.035,0.035]; Ti[0.015,0.015] | 293 | AB/AH36 | G 船舶结构用钢- 一般强度结构钢-G01 A
301 | AB/AH36-1 | P | 0.015 |  | 0.015 | 0 | 0 | 0 | 0 | OK | OK | ok | 是 |  | C<=0.065; Si[0.12,0.12]; Mn[1.3,1.3]; P<=0.015; S<=0.006; Nb[0.035,0.035]; Ti[0.015,0.015] | 293 | AB/AH36 | G 船舶结构用钢- 一般强度结构钢-G01 A
301 | AB/AH36-1 | S | 0.006 |  | 0.006 | 0 | 0 | 0 | 0 | OK | OK | ok | 是 |  | C<=0.065; Si[0.12,0.12]; Mn[1.3,1.3]; P<=0.015; S<=0.006; Nb[0.035,0.035]; Ti[0.015,0.015] | 293 | AB/AH36 | G 船舶结构用钢- 一般强度结构钢-G01 A
301 | AB/AH36-1 | V |  |  |  | 0 | 0 | 0 | 0 | 无约束 | 无约束 | ok | 是 |  | C<=0.065; Si[0.12,0.12]; Mn[1.3,1.3]; P<=0.015; S<=0.006; Nb[0.035,0.035]; Ti[0.015,0.015] | 293 | AB/AH36 | G 船舶结构用钢- 一般强度结构钢-G01 A
301 | AB/AH36-1 | Nb | 0.035 | 0.035 | 0.035 | 0 | 0.035 | 0.035 | 0 | OK | OK | ok | 是 |  | C<=0.065; Si[0.12,0.12]; Mn[1.3,1.3]; P<=0.015; S<=0.006; Nb[0.035,0.035]; Ti[0.015,0.015] | 293 | AB/AH36 | G 船舶结构用钢- 一般强度结构钢-G01 A
301 | AB/AH36-1 | Ti | 0.01 | 0.015 | 0.015 | 0 | 0.015 | 0.015 | 0 | OK | OK | ok | 是 |  | C<=0.065; Si[0.12,0.12]; Mn[1.3,1.3]; P<=0.015; S<=0.006; Nb[0.035,0.035]; Ti[0.015,0.015] | 293 | AB/AH36 | G 船舶结构用钢- 一般强度结构钢-G01 A
301 | AB/AH36-1 | Als | 0.03 |  |  | 0 | 0.028215 | 0.028215 | 0 | 无约束 | 无约束 | ok | 是 |  | C<=0.065; Si[0.12,0.12]; Mn[1.3,1.3]; P<=0.015; S<=0.006; Nb[0.035,0.035]; Ti[0.015,0.015] | 293 | AB/AH36 | G 船舶结构用钢- 一般强度结构钢-G01 A
301 | AB/AH36-1 | Alt |  |  |  | 0 | 0.028215 | 0.028215 | 0 | 无约束 | 无约束 | ok | 是 |  | C<=0.065; Si[0.12,0.12]; Mn[1.3,1.3]; P<=0.015; S<=0.006; Nb[0.035,0.035]; Ti[0.015,0.015] | 293 | AB/AH36 | G 船舶结构用钢- 一般强度结构钢-G01 A
301 | AB/AH36-1 | Cr |  |  |  | 0 | 0 | 0 | 0 | 无约束 | 无约束 | ok | 是 |  | C<=0.065; Si[0.12,0.12]; Mn[1.3,1.3]; P<=0.015; S<=0.006; Nb[0.035,0.035]; Ti[0.015,0.015] | 293 | AB/AH36 | G 船舶结构用钢- 一般强度结构钢-G01 A
301 | AB/AH36-1 | Ni |  |  |  | 0 | 0 | 0 | 0 | 无约束 | 无约束 | ok | 是 |  | C<=0.065; Si[0.12,0.12]; Mn[1.3,1.3]; P<=0.015; S<=0.006; Nb[0.035,0.035]; Ti[0.015,0.015] | 293 | AB/AH36 | G 船舶结构用钢- 一般强度结构钢-G01 A
301 | AB/AH36-1 | Cu |  |  |  | 0 | 0 | 0 | 0 | 无约束 | 无约束 | ok | 是 |  | C<=0.065; Si[0.12,0.12]; Mn[1.3,1.3]; P<=0.015; S<=0.006; Nb[0.035,0.035]; Ti[0.015,0.015] | 293 | AB/AH36 | G 船舶结构用钢- 一般强度结构钢-G01 A
301 | AB/AH36-1 | Mo |  |  |  | 0 | 0 | 0 | 0 | 无约束 | 无约束 | ok | 是 |  | C<=0.065; Si[0.12,0.12]; Mn[1.3,1.3]; P<=0.015; S<=0.006; Nb[0.035,0.035]; Ti[0.015,0.015] | 293 | AB/AH36 | G 船舶结构用钢- 一般强度结构钢-G01 A
301 | AB/AH36-1 | B |  |  |  | 0 | 0 | 0 | 0 | 无约束 | 无约束 | ok | 是 |  | C<=0.065; Si[0.12,0.12]; Mn[1.3,1.3]; P<=0.015; S<=0.006; Nb[0.035,0.035]; Ti[0.015,0.015] | 293 | AB/AH36 | G 船舶结构用钢- 一般强度结构钢-G01 A
301 | AB/AH36-1 | Sb |  |  |  | 0 | 0 | 0 | 0 | 无约束 | 无约束 | ok | 是 |  | C<=0.065; Si[0.12,0.12]; Mn[1.3,1.3]; P<=0.015; S<=0.006; Nb[0.035,0.035]; Ti[0.015,0.015] | 293 | AB/AH36 | G 船舶结构用钢- 一般强度结构钢-G01 A
302 | AB/AH36-2 | C | 0.07 |  | 0.065 | 0.041596 | 0.064586 | 0.065 | 0.000414 | OK | OK | ok | 是 |  | C<=0.065; Si[0.15,0.15]; Mn[1.4,1.4]; P<=0.015; S<=0.006; Nb[0.035,0.035]; Ti[0.015,0.015] | 294 | AB/AH36 | G 船舶结构用钢- 一般强度结构钢-G01 A
302 | AB/AH36-2 | Si | 0.15 | 0.15 | 0.15 | 0 | 0.15 | 0.15 | 0 | OK | OK | ok | 是 |  | C<=0.065; Si[0.15,0.15]; Mn[1.4,1.4]; P<=0.015; S<=0.006; Nb[0.035,0.035]; Ti[0.015,0.015] | 294 | AB/AH36 | G 船舶结构用钢- 一般强度结构钢-G01 A
302 | AB/AH36-2 | Mn | 1.4 | 1.4 | 1.4 | 0.089234 | 1.4 | 1.4 | 0 | OK | OK | ok | 是 |  | C<=0.065; Si[0.15,0.15]; Mn[1.4,1.4]; P<=0.015; S<=0.006; Nb[0.035,0.035]; Ti[0.015,0.015] | 294 | AB/AH36 | G 船舶结构用钢- 一般强度结构钢-G01 A
302 | AB/AH36-2 | P | 0.015 |  | 0.015 | 0 | 0 | 0 | 0 | OK | OK | ok | 是 |  | C<=0.065; Si[0.15,0.15]; Mn[1.4,1.4]; P<=0.015; S<=0.006; Nb[0.035,0.035]; Ti[0.015,0.015] | 294 | AB/AH36 | G 船舶结构用钢- 一般强度结构钢-G01 A
302 | AB/AH36-2 | S | 0.006 |  | 0.006 | 0 | 0 | 0 | 0 | OK | OK | ok | 是 |  | C<=0.065; Si[0.15,0.15]; Mn[1.4,1.4]; P<=0.015; S<=0.006; Nb[0.035,0.035]; Ti[0.015,0.015] | 294 | AB/AH36 | G 船舶结构用钢- 一般强度结构钢-G01 A
302 | AB/AH36-2 | V |  |  |  | 0 | 0 | 0 | 0 | 无约束 | 无约束 | ok | 是 |  | C<=0.065; Si[0.15,0.15]; Mn[1.4,1.4]; P<=0.015; S<=0.006; Nb[0.035,0.035]; Ti[0.015,0.015] | 294 | AB/AH36 | G 船舶结构用钢- 一般强度结构钢-G01 A
302 | AB/AH36-2 | Nb | 0.035 | 0.035 | 0.035 | 0 | 0.035 | 0.035 | 0 | OK | OK | ok | 是 |  | C<=0.065; Si[0.15,0.15]; Mn[1.4,1.4]; P<=0.015; S<=0.006; Nb[0.035,0.035]; Ti[0.015,0.015] | 294 | AB/AH36 | G 船舶结构用钢- 一般强度结构钢-G01 A
302 | AB/AH36-2 | Ti | 0.01 | 0.015 | 0.015 | 0 | 0.015 | 0.015 | 0 | OK | OK | ok | 是 |  | C<=0.065; Si[0.15,0.15]; Mn[1.4,1.4]; P<=0.015; S<=0.006; Nb[0.035,0.035]; Ti[0.015,0.015] | 294 | AB/AH36 | G 船舶结构用钢- 一般强度结构钢-G01 A
302 | AB/AH36-2 | Als | 0.03 |  |  | 0 | 0.028215 | 0.028215 | 0 | 无约束 | 无约束 | ok | 是 |  | C<=0.065; Si[0.15,0.15]; Mn[1.4,1.4]; P<=0.015; S<=0.006; Nb[0.035,0.035]; Ti[0.015,0.015] | 294 | AB/AH36 | G 船舶结构用钢- 一般强度结构钢-G01 A
302 | AB/AH36-2 | Alt |  |  |  | 0 | 0.028215 | 0.028215 | 0 | 无约束 | 无约束 | ok | 是 |  | C<=0.065; Si[0.15,0.15]; Mn[1.4,1.4]; P<=0.015; S<=0.006; Nb[0.035,0.035]; Ti[0.015,0.015] | 294 | AB/AH36 | G 船舶结构用钢- 一般强度结构钢-G01 A
302 | AB/AH36-2 | Cr |  |  |  | 0 | 0 | 0 | 0 | 无约束 | 无约束 | ok | 是 |  | C<=0.065; Si[0.15,0.15]; Mn[1.4,1.4]; P<=0.015; S<=0.006; Nb[0.035,0.035]; Ti[0.015,0.015] | 294 | AB/AH36 | G 船舶结构用钢- 一般强度结构钢-G01 A
302 | AB/AH36-2 | Ni |  |  |  | 0 | 0 | 0 | 0 | 无约束 | 无约束 | ok | 是 |  | C<=0.065; Si[0.15,0.15]; Mn[1.4,1.4]; P<=0.015; S<=0.006; Nb[0.035,0.035]; Ti[0.015,0.015] | 294 | AB/AH36 | G 船舶结构用钢- 一般强度结构钢-G01 A
302 | AB/AH36-2 | Cu |  |  |  | 0 | 0 | 0 | 0 | 无约束 | 无约束 | ok | 是 |  | C<=0.065; Si[0.15,0.15]; Mn[1.4,1.4]; P<=0.015; S<=0.006; Nb[0.035,0.035]; Ti[0.015,0.015] | 294 | AB/AH36 | G 船舶结构用钢- 一般强度结构钢-G01 A
302 | AB/AH36-2 | Mo |  |  |  | 0 | 0 | 0 | 0 | 无约束 | 无约束 | ok | 是 |  | C<=0.065; Si[0.15,0.15]; Mn[1.4,1.4]; P<=0.015; S<=0.006; Nb[0.035,0.035]; Ti[0.015,0.015] | 294 | AB/AH36 | G 船舶结构用钢- 一般强度结构钢-G01 A
302 | AB/AH36-2 | B |  |  |  | 0 | 0 | 0 | 0 | 无约束 | 无约束 | ok | 是 |  | C<=0.065; Si[0.15,0.15]; Mn[1.4,1.4]; P<=0.015; S<=0.006; Nb[0.035,0.035]; Ti[0.015,0.015] | 294 | AB/AH36 | G 船舶结构用钢- 一般强度结构钢-G01 A
302 | AB/AH36-2 | Sb |  |  |  | 0 | 0 | 0 | 0 | 无约束 | 无约束 | ok | 是 |  | C<=0.065; Si[0.15,0.15]; Mn[1.4,1.4]; P<=0.015; S<=0.006; Nb[0.035,0.035]; Ti[0.015,0.015] | 294 | AB/AH36 | G 船舶结构用钢- 一般强度结构钢-G01 A
303 | BVA | C | 0.16 |  | 0.155 | 0.074292 | 0.086723 | 0.086723 | 0 | OK | OK | ok | 是 |  | C<=0.155; Si[0.1,0.1]; Mn[0.6,0.6]; P<=0.02; S<=0.015 | 295 | BVA | G 船舶结构用钢- 一般强度结构钢-G01 A
303 | BVA | Si | 0.1 | 0.1 | 0.1 | 0 | 0.1 | 0.1 | 0 | OK | OK | ok | 是 |  | C<=0.155; Si[0.1,0.1]; Mn[0.6,0.6]; P<=0.02; S<=0.015 | 295 | BVA | G 船舶结构用钢- 一般强度结构钢-G01 A
303 | BVA | Mn | 0.6 | 0.6 | 0.6 | 0.127188 | 0.6 | 0.6 | 0 | OK | OK | ok | 是 |  | C<=0.155; Si[0.1,0.1]; Mn[0.6,0.6]; P<=0.02; S<=0.015 | 295 | BVA | G 船舶结构用钢- 一般强度结构钢-G01 A
303 | BVA | P | 0.02 |  | 0.02 | 0 | 0 | 0 | 0 | OK | OK | ok | 是 |  | C<=0.155; Si[0.1,0.1]; Mn[0.6,0.6]; P<=0.02; S<=0.015 | 295 | BVA | G 船舶结构用钢- 一般强度结构钢-G01 A
303 | BVA | S | 0.015 |  | 0.015 | 0 | 0 | 0 | 0 | OK | OK | ok | 是 |  | C<=0.155; Si[0.1,0.1]; Mn[0.6,0.6]; P<=0.02; S<=0.015 | 295 | BVA | G 船舶结构用钢- 一般强度结构钢-G01 A
303 | BVA | V |  |  |  | 0 | 0 | 0 | 0 | 无约束 | 无约束 | ok | 是 |  | C<=0.155; Si[0.1,0.1]; Mn[0.6,0.6]; P<=0.02; S<=0.015 | 295 | BVA | G 船舶结构用钢- 一般强度结构钢-G01 A
303 | BVA | Nb |  |  |  | 0 | 0 | 0 | 0 | 无约束 | 无约束 | ok | 是 |  | C<=0.155; Si[0.1,0.1]; Mn[0.6,0.6]; P<=0.02; S<=0.015 | 295 | BVA | G 船舶结构用钢- 一般强度结构钢-G01 A
303 | BVA | Ti |  |  |  | 0 | 0 | 0 | 0 | 无约束 | 无约束 | ok | 是 |  | C<=0.155; Si[0.1,0.1]; Mn[0.6,0.6]; P<=0.02; S<=0.015 | 295 | BVA | G 船舶结构用钢- 一般强度结构钢-G01 A
303 | BVA | Als | 0.025 |  |  | 0 | 0.019751 | 0.019751 | 0 | 无约束 | 无约束 | ok | 是 |  | C<=0.155; Si[0.1,0.1]; Mn[0.6,0.6]; P<=0.02; S<=0.015 | 295 | BVA | G 船舶结构用钢- 一般强度结构钢-G01 A
303 | BVA | Alt |  |  |  | 0 | 0.019751 | 0.019751 | 0 | 无约束 | 无约束 | ok | 是 |  | C<=0.155; Si[0.1,0.1]; Mn[0.6,0.6]; P<=0.02; S<=0.015 | 295 | BVA | G 船舶结构用钢- 一般强度结构钢-G01 A
303 | BVA | Cr |  |  |  | 0 | 0 | 0 | 0 | 无约束 | 无约束 | ok | 是 |  | C<=0.155; Si[0.1,0.1]; Mn[0.6,0.6]; P<=0.02; S<=0.015 | 295 | BVA | G 船舶结构用钢- 一般强度结构钢-G01 A
303 | BVA | Ni |  |  |  | 0 | 0 | 0 | 0 | 无约束 | 无约束 | ok | 是 |  | C<=0.155; Si[0.1,0.1]; Mn[0.6,0.6]; P<=0.02; S<=0.015 | 295 | BVA | G 船舶结构用钢- 一般强度结构钢-G01 A
303 | BVA | Cu |  |  |  | 0 | 0 | 0 | 0 | 无约束 | 无约束 | ok | 是 |  | C<=0.155; Si[0.1,0.1]; Mn[0.6,0.6]; P<=0.02; S<=0.015 | 295 | BVA | G 船舶结构用钢- 一般强度结构钢-G01 A
303 | BVA | Mo |  |  |  | 0 | 0 | 0 | 0 | 无约束 | 无约束 | ok | 是 |  | C<=0.155; Si[0.1,0.1]; Mn[0.6,0.6]; P<=0.02; S<=0.015 | 295 | BVA | G 船舶结构用钢- 一般强度结构钢-G01 A
303 | BVA | B |  |  |  | 0 | 0 | 0 | 0 | 无约束 | 无约束 | ok | 是 |  | C<=0.155; Si[0.1,0.1]; Mn[0.6,0.6]; P<=0.02; S<=0.015 | 295 | BVA | G 船舶结构用钢- 一般强度结构钢-G01 A
303 | BVA | Sb |  |  |  | 0 | 0 | 0 | 0 | 无约束 | 无约束 | ok | 是 |  | C<=0.155; Si[0.1,0.1]; Mn[0.6,0.6]; P<=0.02; S<=0.015 | 295 | BVA | G 船舶结构用钢- 一般强度结构钢-G01 A
304 | BVB | C | 0.16 |  | 0.155 | 0.073385 | 0.09297 | 0.09297 | 0 | OK | OK | ok | 是 |  | C<=0.155; Si[0.12,0.12]; Mn[0.75,0.75]; P<=0.015; S<=0.006 | 296 | BVB | G 船舶结构用钢- 一般强度结构钢-G01 A
304 | BVB | Si | 0.12 | 0.12 | 0.12 | 0 | 0.12 | 0.12 | 0 | OK | OK | ok | 是 |  | C<=0.155; Si[0.12,0.12]; Mn[0.75,0.75]; P<=0.015; S<=0.006 | 296 | BVB | G 船舶结构用钢- 一般强度结构钢-G01 A
304 | BVB | Mn | 0.75 | 0.75 | 0.75 | 0.125949 | 0.75 | 0.75 | 0 | OK | OK | ok | 是 |  | C<=0.155; Si[0.12,0.12]; Mn[0.75,0.75]; P<=0.015; S<=0.006 | 296 | BVB | G 船舶结构用钢- 一般强度结构钢-G01 A
304 | BVB | P | 0.015 |  | 0.015 | 0 | 0 | 0 | 0 | OK | OK | ok | 是 |  | C<=0.155; Si[0.12,0.12]; Mn[0.75,0.75]; P<=0.015; S<=0.006 | 296 | BVB | G 船舶结构用钢- 一般强度结构钢-G01 A
304 | BVB | S | 0.006 |  | 0.006 | 0 | 0 | 0 | 0 | OK | OK | ok | 是 |  | C<=0.155; Si[0.12,0.12]; Mn[0.75,0.75]; P<=0.015; S<=0.006 | 296 | BVB | G 船舶结构用钢- 一般强度结构钢-G01 A
304 | BVB | V |  |  |  | 0 | 0 | 0 | 0 | 无约束 | 无约束 | ok | 是 |  | C<=0.155; Si[0.12,0.12]; Mn[0.75,0.75]; P<=0.015; S<=0.006 | 296 | BVB | G 船舶结构用钢- 一般强度结构钢-G01 A
304 | BVB | Nb |  |  |  | 0 | 0 | 0 | 0 | 无约束 | 无约束 | ok | 是 |  | C<=0.155; Si[0.12,0.12]; Mn[0.75,0.75]; P<=0.015; S<=0.006 | 296 | BVB | G 船舶结构用钢- 一般强度结构钢-G01 A
304 | BVB | Ti |  |  |  | 0 | 0 | 0 | 0 | 无约束 | 无约束 | ok | 是 |  | C<=0.155; Si[0.12,0.12]; Mn[0.75,0.75]; P<=0.015; S<=0.006 | 296 | BVB | G 船舶结构用钢- 一般强度结构钢-G01 A
304 | BVB | Als | 0.025 |  |  | 0 | 0.019751 | 0.019751 | 0 | 无约束 | 无约束 | ok | 是 |  | C<=0.155; Si[0.12,0.12]; Mn[0.75,0.75]; P<=0.015; S<=0.006 | 296 | BVB | G 船舶结构用钢- 一般强度结构钢-G01 A
304 | BVB | Alt |  |  |  | 0 | 0.019751 | 0.019751 | 0 | 无约束 | 无约束 | ok | 是 |  | C<=0.155; Si[0.12,0.12]; Mn[0.75,0.75]; P<=0.015; S<=0.006 | 296 | BVB | G 船舶结构用钢- 一般强度结构钢-G01 A
304 | BVB | Cr |  |  |  | 0 | 0 | 0 | 0 | 无约束 | 无约束 | ok | 是 |  | C<=0.155; Si[0.12,0.12]; Mn[0.75,0.75]; P<=0.015; S<=0.006 | 296 | BVB | G 船舶结构用钢- 一般强度结构钢-G01 A
304 | BVB | Ni |  |  |  | 0 | 0 | 0 | 0 | 无约束 | 无约束 | ok | 是 |  | C<=0.155; Si[0.12,0.12]; Mn[0.75,0.75]; P<=0.015; S<=0.006 | 296 | BVB | G 船舶结构用钢- 一般强度结构钢-G01 A
304 | BVB | Cu |  |  |  | 0 | 0 | 0 | 0 | 无约束 | 无约束 | ok | 是 |  | C<=0.155; Si[0.12,0.12]; Mn[0.75,0.75]; P<=0.015; S<=0.006 | 296 | BVB | G 船舶结构用钢- 一般强度结构钢-G01 A
304 | BVB | Mo |  |  |  | 0 | 0 | 0 | 0 | 无约束 | 无约束 | ok | 是 |  | C<=0.155; Si[0.12,0.12]; Mn[0.75,0.75]; P<=0.015; S<=0.006 | 296 | BVB | G 船舶结构用钢- 一般强度结构钢-G01 A
304 | BVB | B |  |  |  | 0 | 0 | 0 | 0 | 无约束 | 无约束 | ok | 是 |  | C<=0.155; Si[0.12,0.12]; Mn[0.75,0.75]; P<=0.015; S<=0.006 | 296 | BVB | G 船舶结构用钢- 一般强度结构钢-G01 A
304 | BVB | Sb |  |  |  | 0 | 0 | 0 | 0 | 无约束 | 无约束 | ok | 是 |  | C<=0.155; Si[0.12,0.12]; Mn[0.75,0.75]; P<=0.015; S<=0.006 | 296 | BVB | G 船舶结构用钢- 一般强度结构钢-G01 A
305 | BVAH32-1 | C | 0.07 |  | 0.065 | 0.04 | 0.059384 | 0.065 | 0.005616 | OK | OK | ok | 是 |  | C<=0.065; Si[0.2,0.2]; Mn[1.2,1.2]; P<=0.015; S<=0.006 | 297 | BVAH32 | G 船舶结构用钢- 一般强度结构钢-G01 A
305 | BVAH32-1 | Si | 0.2 | 0.2 | 0.2 | 0 | 0.2 | 0.2 | 0 | OK | OK | ok | 是 |  | C<=0.065; Si[0.2,0.2]; Mn[1.2,1.2]; P<=0.015; S<=0.006 | 297 | BVAH32 | G 船舶结构用钢- 一般强度结构钢-G01 A
305 | BVAH32-1 | Mn | 1.2 | 1.2 | 1.2 | 0.094833 | 1.2 | 1.2 | 0 | OK | OK | ok | 是 |  | C<=0.065; Si[0.2,0.2]; Mn[1.2,1.2]; P<=0.015; S<=0.006 | 297 | BVAH32 | G 船舶结构用钢- 一般强度结构钢-G01 A
305 | BVAH32-1 | P | 0.015 |  | 0.015 | 0 | 0 | 0 | 0 | OK | OK | ok | 是 |  | C<=0.065; Si[0.2,0.2]; Mn[1.2,1.2]; P<=0.015; S<=0.006 | 297 | BVAH32 | G 船舶结构用钢- 一般强度结构钢-G01 A
305 | BVAH32-1 | S | 0.006 |  | 0.006 | 0 | 0 | 0 | 0 | OK | OK | ok | 是 |  | C<=0.065; Si[0.2,0.2]; Mn[1.2,1.2]; P<=0.015; S<=0.006 | 297 | BVAH32 | G 船舶结构用钢- 一般强度结构钢-G01 A
305 | BVAH32-1 | V |  |  |  | 0 | 0 | 0 | 0 | 无约束 | 无约束 | ok | 是 |  | C<=0.065; Si[0.2,0.2]; Mn[1.2,1.2]; P<=0.015; S<=0.006 | 297 | BVAH32 | G 船舶结构用钢- 一般强度结构钢-G01 A
305 | BVAH32-1 | Nb |  |  |  | 0 | 0 | 0 | 0 | 无约束 | 无约束 | ok | 是 |  | C<=0.065; Si[0.2,0.2]; Mn[1.2,1.2]; P<=0.015; S<=0.006 | 297 | BVAH32 | G 船舶结构用钢- 一般强度结构钢-G01 A
305 | BVAH32-1 | Ti |  |  |  | 0 | 0 | 0 | 0 | 无约束 | 无约束 | ok | 是 |  | C<=0.065; Si[0.2,0.2]; Mn[1.2,1.2]; P<=0.015; S<=0.006 | 297 | BVAH32 | G 船舶结构用钢- 一般强度结构钢-G01 A
305 | BVAH32-1 | Als | 0.03 |  |  | 0 | 0.028215 | 0.028215 | 0 | 无约束 | 无约束 | ok | 是 |  | C<=0.065; Si[0.2,0.2]; Mn[1.2,1.2]; P<=0.015; S<=0.006 | 297 | BVAH32 | G 船舶结构用钢- 一般强度结构钢-G01 A
305 | BVAH32-1 | Alt |  |  |  | 0 | 0.028215 | 0.028215 | 0 | 无约束 | 无约束 | ok | 是 |  | C<=0.065; Si[0.2,0.2]; Mn[1.2,1.2]; P<=0.015; S<=0.006 | 297 | BVAH32 | G 船舶结构用钢- 一般强度结构钢-G01 A
305 | BVAH32-1 | Cr |  |  |  | 0 | 0 | 0 | 0 | 无约束 | 无约束 | ok | 是 |  | C<=0.065; Si[0.2,0.2]; Mn[1.2,1.2]; P<=0.015; S<=0.006 | 297 | BVAH32 | G 船舶结构用钢- 一般强度结构钢-G01 A
305 | BVAH32-1 | Ni |  |  |  | 0 | 0 | 0 | 0 | 无约束 | 无约束 | ok | 是 |  | C<=0.065; Si[0.2,0.2]; Mn[1.2,1.2]; P<=0.015; S<=0.006 | 297 | BVAH32 | G 船舶结构用钢- 一般强度结构钢-G01 A
305 | BVAH32-1 | Cu |  |  |  | 0 | 0 | 0 | 0 | 无约束 | 无约束 | ok | 是 |  | C<=0.065; Si[0.2,0.2]; Mn[1.2,1.2]; P<=0.015; S<=0.006 | 297 | BVAH32 | G 船舶结构用钢- 一般强度结构钢-G01 A
305 | BVAH32-1 | Mo |  |  |  | 0 | 0 | 0 | 0 | 无约束 | 无约束 | ok | 是 |  | C<=0.065; Si[0.2,0.2]; Mn[1.2,1.2]; P<=0.015; S<=0.006 | 297 | BVAH32 | G 船舶结构用钢- 一般强度结构钢-G01 A
305 | BVAH32-1 | B |  |  |  | 0 | 0 | 0 | 0 | 无约束 | 无约束 | ok | 是 |  | C<=0.065; Si[0.2,0.2]; Mn[1.2,1.2]; P<=0.015; S<=0.006 | 297 | BVAH32 | G 船舶结构用钢- 一般强度结构钢-G01 A
305 | BVAH32-1 | Sb |  |  |  | 0 | 0 | 0 | 0 | 无约束 | 无约束 | ok | 是 |  | C<=0.065; Si[0.2,0.2]; Mn[1.2,1.2]; P<=0.015; S<=0.006 | 297 | BVAH32 | G 船舶结构用钢- 一般强度结构钢-G01 A
306 | BVAH32-2 | C | 0.07 |  | 0.065 | 0.044 | 0.065135 | 0.065 | -0.000135 | NG | OK | ok | 否 | C高于上限：0.0651% > 0.0650% | C<=0.065; Si[0.2,0.2]; Mn[1.3,1.3]; P<=0.015; S<=0.006 | 298 | BVAH32 | G 船舶结构用钢- 一般强度结构钢-G01 A
306 | BVAH32-2 | Si | 0.2 | 0.2 | 0.2 | 0 | 0.2 | 0.2 | 0 | OK | OK | ok | 否 | C高于上限：0.0651% > 0.0650% | C<=0.065; Si[0.2,0.2]; Mn[1.3,1.3]; P<=0.015; S<=0.006 | 298 | BVAH32 | G 船舶结构用钢- 一般强度结构钢-G01 A
306 | BVAH32-2 | Mn | 1.3 | 1.3 | 1.3 | 0.095 | 1.3 | 1.3 | 0 | OK | OK | ok | 否 | C高于上限：0.0651% > 0.0650% | C<=0.065; Si[0.2,0.2]; Mn[1.3,1.3]; P<=0.015; S<=0.006 | 298 | BVAH32 | G 船舶结构用钢- 一般强度结构钢-G01 A
306 | BVAH32-2 | P | 0.015 |  | 0.015 | 0 | 0 | 0 | 0 | OK | OK | ok | 否 | C高于上限：0.0651% > 0.0650% | C<=0.065; Si[0.2,0.2]; Mn[1.3,1.3]; P<=0.015; S<=0.006 | 298 | BVAH32 | G 船舶结构用钢- 一般强度结构钢-G01 A
306 | BVAH32-2 | S | 0.006 |  | 0.006 | 0 | 0 | 0 | 0 | OK | OK | ok | 否 | C高于上限：0.0651% > 0.0650% | C<=0.065; Si[0.2,0.2]; Mn[1.3,1.3]; P<=0.015; S<=0.006 | 298 | BVAH32 | G 船舶结构用钢- 一般强度结构钢-G01 A
306 | BVAH32-2 | V |  |  |  | 0 | 0 | 0 | 0 | 无约束 | 无约束 | ok | 否 | C高于上限：0.0651% > 0.0650% | C<=0.065; Si[0.2,0.2]; Mn[1.3,1.3]; P<=0.015; S<=0.006 | 298 | BVAH32 | G 船舶结构用钢- 一般强度结构钢-G01 A
306 | BVAH32-2 | Nb |  |  |  | 0 | 0 | 0 | 0 | 无约束 | 无约束 | ok | 否 | C高于上限：0.0651% > 0.0650% | C<=0.065; Si[0.2,0.2]; Mn[1.3,1.3]; P<=0.015; S<=0.006 | 298 | BVAH32 | G 船舶结构用钢- 一般强度结构钢-G01 A
306 | BVAH32-2 | Ti |  |  |  | 0 | 0 | 0 | 0 | 无约束 | 无约束 | ok | 否 | C高于上限：0.0651% > 0.0650% | C<=0.065; Si[0.2,0.2]; Mn[1.3,1.3]; P<=0.015; S<=0.006 | 298 | BVAH32 | G 船舶结构用钢- 一般强度结构钢-G01 A
306 | BVAH32-2 | Als | 0.03 |  |  | 0 | 0.028215 | 0.028215 | 0 | 无约束 | 无约束 | ok | 否 | C高于上限：0.0651% > 0.0650% | C<=0.065; Si[0.2,0.2]; Mn[1.3,1.3]; P<=0.015; S<=0.006 | 298 | BVAH32 | G 船舶结构用钢- 一般强度结构钢-G01 A
306 | BVAH32-2 | Alt |  |  |  | 0 | 0.028215 | 0.028215 | 0 | 无约束 | 无约束 | ok | 否 | C高于上限：0.0651% > 0.0650% | C<=0.065; Si[0.2,0.2]; Mn[1.3,1.3]; P<=0.015; S<=0.006 | 298 | BVAH32 | G 船舶结构用钢- 一般强度结构钢-G01 A
306 | BVAH32-2 | Cr |  |  |  | 0 | 0 | 0 | 0 | 无约束 | 无约束 | ok | 否 | C高于上限：0.0651% > 0.0650% | C<=0.065; Si[0.2,0.2]; Mn[1.3,1.3]; P<=0.015; S<=0.006 | 298 | BVAH32 | G 船舶结构用钢- 一般强度结构钢-G01 A
306 | BVAH32-2 | Ni |  |  |  | 0 | 0 | 0 | 0 | 无约束 | 无约束 | ok | 否 | C高于上限：0.0651% > 0.0650% | C<=0.065; Si[0.2,0.2]; Mn[1.3,1.3]; P<=0.015; S<=0.006 | 298 | BVAH32 | G 船舶结构用钢- 一般强度结构钢-G01 A
306 | BVAH32-2 | Cu |  |  |  | 0 | 0 | 0 | 0 | 无约束 | 无约束 | ok | 否 | C高于上限：0.0651% > 0.0650% | C<=0.065; Si[0.2,0.2]; Mn[1.3,1.3]; P<=0.015; S<=0.006 | 298 | BVAH32 | G 船舶结构用钢- 一般强度结构钢-G01 A
306 | BVAH32-2 | Mo |  |  |  | 0 | 0 | 0 | 0 | 无约束 | 无约束 | ok | 否 | C高于上限：0.0651% > 0.0650% | C<=0.065; Si[0.2,0.2]; Mn[1.3,1.3]; P<=0.015; S<=0.006 | 298 | BVAH32 | G 船舶结构用钢- 一般强度结构钢-G01 A
306 | BVAH32-2 | B |  |  |  | 0 | 0 | 0 | 0 | 无约束 | 无约束 | ok | 否 | C高于上限：0.0651% > 0.0650% | C<=0.065; Si[0.2,0.2]; Mn[1.3,1.3]; P<=0.015; S<=0.006 | 298 | BVAH32 | G 船舶结构用钢- 一般强度结构钢-G01 A
306 | BVAH32-2 | Sb |  |  |  | 0 | 0 | 0 | 0 | 无约束 | 无约束 | ok | 否 | C高于上限：0.0651% > 0.0650% | C<=0.065; Si[0.2,0.2]; Mn[1.3,1.3]; P<=0.015; S<=0.006 | 298 | BVAH32 | G 船舶结构用钢- 一般强度结构钢-G01 A
307 | BVAH36-1 | C | 0.07 |  | 0.065 | 0.042964 | 0.064198 | 0.065 | 0.000802 | OK | OK | ok | 是 |  | C<=0.065; Si[0.12,0.12]; Mn[1.3,1.3]; P<=0.015; S<=0.006; Nb[0.035,0.035]; Ti[0.015,0.015] | 299 | BVAH36 | G 船舶结构用钢- 一般强度结构钢-G01 A
307 | BVAH36-1 | Si | 0.12 | 0.12 | 0.12 | 0 | 0.12 | 0.12 | 0 | OK | OK | ok | 是 |  | C<=0.065; Si[0.12,0.12]; Mn[1.3,1.3]; P<=0.015; S<=0.006; Nb[0.035,0.035]; Ti[0.015,0.015] | 299 | BVAH36 | G 船舶结构用钢- 一般强度结构钢-G01 A
307 | BVAH36-1 | Mn | 1.3 | 1.3 | 1.3 | 0.089364 | 1.3 | 1.3 | 0 | OK | OK | ok | 是 |  | C<=0.065; Si[0.12,0.12]; Mn[1.3,1.3]; P<=0.015; S<=0.006; Nb[0.035,0.035]; Ti[0.015,0.015] | 299 | BVAH36 | G 船舶结构用钢- 一般强度结构钢-G01 A
307 | BVAH36-1 | P | 0.015 |  | 0.015 | 0 | 0 | 0 | 0 | OK | OK | ok | 是 |  | C<=0.065; Si[0.12,0.12]; Mn[1.3,1.3]; P<=0.015; S<=0.006; Nb[0.035,0.035]; Ti[0.015,0.015] | 299 | BVAH36 | G 船舶结构用钢- 一般强度结构钢-G01 A
307 | BVAH36-1 | S | 0.006 |  | 0.006 | 0 | 0 | 0 | 0 | OK | OK | ok | 是 |  | C<=0.065; Si[0.12,0.12]; Mn[1.3,1.3]; P<=0.015; S<=0.006; Nb[0.035,0.035]; Ti[0.015,0.015] | 299 | BVAH36 | G 船舶结构用钢- 一般强度结构钢-G01 A
307 | BVAH36-1 | V |  |  |  | 0 | 0 | 0 | 0 | 无约束 | 无约束 | ok | 是 |  | C<=0.065; Si[0.12,0.12]; Mn[1.3,1.3]; P<=0.015; S<=0.006; Nb[0.035,0.035]; Ti[0.015,0.015] | 299 | BVAH36 | G 船舶结构用钢- 一般强度结构钢-G01 A
307 | BVAH36-1 | Nb | 0.035 | 0.035 | 0.035 | 0 | 0.035 | 0.035 | 0 | OK | OK | ok | 是 |  | C<=0.065; Si[0.12,0.12]; Mn[1.3,1.3]; P<=0.015; S<=0.006; Nb[0.035,0.035]; Ti[0.015,0.015] | 299 | BVAH36 | G 船舶结构用钢- 一般强度结构钢-G01 A
307 | BVAH36-1 | Ti | 0.01 | 0.015 | 0.015 | 0 | 0.015 | 0.015 | 0 | OK | OK | ok | 是 |  | C<=0.065; Si[0.12,0.12]; Mn[1.3,1.3]; P<=0.015; S<=0.006; Nb[0.035,0.035]; Ti[0.015,0.015] | 299 | BVAH36 | G 船舶结构用钢- 一般强度结构钢-G01 A
307 | BVAH36-1 | Als | 0.03 |  |  | 0 | 0.028215 | 0.028215 | 0 | 无约束 | 无约束 | ok | 是 |  | C<=0.065; Si[0.12,0.12]; Mn[1.3,1.3]; P<=0.015; S<=0.006; Nb[0.035,0.035]; Ti[0.015,0.015] | 299 | BVAH36 | G 船舶结构用钢- 一般强度结构钢-G01 A
307 | BVAH36-1 | Alt |  |  |  | 0 | 0.028215 | 0.028215 | 0 | 无约束 | 无约束 | ok | 是 |  | C<=0.065; Si[0.12,0.12]; Mn[1.3,1.3]; P<=0.015; S<=0.006; Nb[0.035,0.035]; Ti[0.015,0.015] | 299 | BVAH36 | G 船舶结构用钢- 一般强度结构钢-G01 A
307 | BVAH36-1 | Cr |  |  |  | 0 | 0 | 0 | 0 | 无约束 | 无约束 | ok | 是 |  | C<=0.065; Si[0.12,0.12]; Mn[1.3,1.3]; P<=0.015; S<=0.006; Nb[0.035,0.035]; Ti[0.015,0.015] | 299 | BVAH36 | G 船舶结构用钢- 一般强度结构钢-G01 A
307 | BVAH36-1 | Ni |  |  |  | 0 | 0 | 0 | 0 | 无约束 | 无约束 | ok | 是 |  | C<=0.065; Si[0.12,0.12]; Mn[1.3,1.3]; P<=0.015; S<=0.006; Nb[0.035,0.035]; Ti[0.015,0.015] | 299 | BVAH36 | G 船舶结构用钢- 一般强度结构钢-G01 A
307 | BVAH36-1 | Cu |  |  |  | 0 | 0 | 0 | 0 | 无约束 | 无约束 | ok | 是 |  | C<=0.065; Si[0.12,0.12]; Mn[1.3,1.3]; P<=0.015; S<=0.006; Nb[0.035,0.035]; Ti[0.015,0.015] | 299 | BVAH36 | G 船舶结构用钢- 一般强度结构钢-G01 A
307 | BVAH36-1 | Mo |  |  |  | 0 | 0 | 0 | 0 | 无约束 | 无约束 | ok | 是 |  | C<=0.065; Si[0.12,0.12]; Mn[1.3,1.3]; P<=0.015; S<=0.006; Nb[0.035,0.035]; Ti[0.015,0.015] | 299 | BVAH36 | G 船舶结构用钢- 一般强度结构钢-G01 A
307 | BVAH36-1 | B |  |  |  | 0 | 0 | 0 | 0 | 无约束 | 无约束 | ok | 是 |  | C<=0.065; Si[0.12,0.12]; Mn[1.3,1.3]; P<=0.015; S<=0.006; Nb[0.035,0.035]; Ti[0.015,0.015] | 299 | BVAH36 | G 船舶结构用钢- 一般强度结构钢-G01 A
307 | BVAH36-1 | Sb |  |  |  | 0 | 0 | 0 | 0 | 无约束 | 无约束 | ok | 是 |  | C<=0.065; Si[0.12,0.12]; Mn[1.3,1.3]; P<=0.015; S<=0.006; Nb[0.035,0.035]; Ti[0.015,0.015] | 299 | BVAH36 | G 船舶结构用钢- 一般强度结构钢-G01 A
308 | BVAH36-2 | C | 0.07 |  | 0.065 | 0.041596 | 0.064586 | 0.065 | 0.000414 | OK | OK | ok | 是 |  | C<=0.065; Si[0.15,0.15]; Mn[1.4,1.4]; P<=0.015; S<=0.006; Nb[0.035,0.035]; Ti[0.015,0.015] | 300 | BVAH36 | G 船舶结构用钢- 一般强度结构钢-G01 A
308 | BVAH36-2 | Si | 0.15 | 0.15 | 0.15 | 0 | 0.15 | 0.15 | 0 | OK | OK | ok | 是 |  | C<=0.065; Si[0.15,0.15]; Mn[1.4,1.4]; P<=0.015; S<=0.006; Nb[0.035,0.035]; Ti[0.015,0.015] | 300 | BVAH36 | G 船舶结构用钢- 一般强度结构钢-G01 A
308 | BVAH36-2 | Mn | 1.4 | 1.4 | 1.4 | 0.089234 | 1.4 | 1.4 | 0 | OK | OK | ok | 是 |  | C<=0.065; Si[0.15,0.15]; Mn[1.4,1.4]; P<=0.015; S<=0.006; Nb[0.035,0.035]; Ti[0.015,0.015] | 300 | BVAH36 | G 船舶结构用钢- 一般强度结构钢-G01 A
308 | BVAH36-2 | P | 0.015 |  | 0.015 | 0 | 0 | 0 | 0 | OK | OK | ok | 是 |  | C<=0.065; Si[0.15,0.15]; Mn[1.4,1.4]; P<=0.015; S<=0.006; Nb[0.035,0.035]; Ti[0.015,0.015] | 300 | BVAH36 | G 船舶结构用钢- 一般强度结构钢-G01 A
308 | BVAH36-2 | S | 0.006 |  | 0.006 | 0 | 0 | 0 | 0 | OK | OK | ok | 是 |  | C<=0.065; Si[0.15,0.15]; Mn[1.4,1.4]; P<=0.015; S<=0.006; Nb[0.035,0.035]; Ti[0.015,0.015] | 300 | BVAH36 | G 船舶结构用钢- 一般强度结构钢-G01 A
308 | BVAH36-2 | V |  |  |  | 0 | 0 | 0 | 0 | 无约束 | 无约束 | ok | 是 |  | C<=0.065; Si[0.15,0.15]; Mn[1.4,1.4]; P<=0.015; S<=0.006; Nb[0.035,0.035]; Ti[0.015,0.015] | 300 | BVAH36 | G 船舶结构用钢- 一般强度结构钢-G01 A
308 | BVAH36-2 | Nb | 0.035 | 0.035 | 0.035 | 0 | 0.035 | 0.035 | 0 | OK | OK | ok | 是 |  | C<=0.065; Si[0.15,0.15]; Mn[1.4,1.4]; P<=0.015; S<=0.006; Nb[0.035,0.035]; Ti[0.015,0.015] | 300 | BVAH36 | G 船舶结构用钢- 一般强度结构钢-G01 A
308 | BVAH36-2 | Ti | 0.01 | 0.015 | 0.015 | 0 | 0.015 | 0.015 | 0 | OK | OK | ok | 是 |  | C<=0.065; Si[0.15,0.15]; Mn[1.4,1.4]; P<=0.015; S<=0.006; Nb[0.035,0.035]; Ti[0.015,0.015] | 300 | BVAH36 | G 船舶结构用钢- 一般强度结构钢-G01 A
308 | BVAH36-2 | Als | 0.03 |  |  | 0 | 0.028215 | 0.028215 | 0 | 无约束 | 无约束 | ok | 是 |  | C<=0.065; Si[0.15,0.15]; Mn[1.4,1.4]; P<=0.015; S<=0.006; Nb[0.035,0.035]; Ti[0.015,0.015] | 300 | BVAH36 | G 船舶结构用钢- 一般强度结构钢-G01 A
308 | BVAH36-2 | Alt |  |  |  | 0 | 0.028215 | 0.028215 | 0 | 无约束 | 无约束 | ok | 是 |  | C<=0.065; Si[0.15,0.15]; Mn[1.4,1.4]; P<=0.015; S<=0.006; Nb[0.035,0.035]; Ti[0.015,0.015] | 300 | BVAH36 | G 船舶结构用钢- 一般强度结构钢-G01 A
308 | BVAH36-2 | Cr |  |  |  | 0 | 0 | 0 | 0 | 无约束 | 无约束 | ok | 是 |  | C<=0.065; Si[0.15,0.15]; Mn[1.4,1.4]; P<=0.015; S<=0.006; Nb[0.035,0.035]; Ti[0.015,0.015] | 300 | BVAH36 | G 船舶结构用钢- 一般强度结构钢-G01 A
308 | BVAH36-2 | Ni |  |  |  | 0 | 0 | 0 | 0 | 无约束 | 无约束 | ok | 是 |  | C<=0.065; Si[0.15,0.15]; Mn[1.4,1.4]; P<=0.015; S<=0.006; Nb[0.035,0.035]; Ti[0.015,0.015] | 300 | BVAH36 | G 船舶结构用钢- 一般强度结构钢-G01 A
308 | BVAH36-2 | Cu |  |  |  | 0 | 0 | 0 | 0 | 无约束 | 无约束 | ok | 是 |  | C<=0.065; Si[0.15,0.15]; Mn[1.4,1.4]; P<=0.015; S<=0.006; Nb[0.035,0.035]; Ti[0.015,0.015] | 300 | BVAH36 | G 船舶结构用钢- 一般强度结构钢-G01 A
308 | BVAH36-2 | Mo |  |  |  | 0 | 0 | 0 | 0 | 无约束 | 无约束 | ok | 是 |  | C<=0.065; Si[0.15,0.15]; Mn[1.4,1.4]; P<=0.015; S<=0.006; Nb[0.035,0.035]; Ti[0.015,0.015] | 300 | BVAH36 | G 船舶结构用钢- 一般强度结构钢-G01 A
308 | BVAH36-2 | B |  |  |  | 0 | 0 | 0 | 0 | 无约束 | 无约束 | ok | 是 |  | C<=0.065; Si[0.15,0.15]; Mn[1.4,1.4]; P<=0.015; S<=0.006; Nb[0.035,0.035]; Ti[0.015,0.015] | 300 | BVAH36 | G 船舶结构用钢- 一般强度结构钢-G01 A
308 | BVAH36-2 | Sb |  |  |  | 0 | 0 | 0 | 0 | 无约束 | 无约束 | ok | 是 |  | C<=0.065; Si[0.15,0.15]; Mn[1.4,1.4]; P<=0.015; S<=0.006; Nb[0.035,0.035]; Ti[0.015,0.015] | 300 | BVAH36 | G 船舶结构用钢- 一般强度结构钢-G01 A
309 | NV A | C | 0.16 |  | 0.155 | 0.074292 | 0.086723 | 0.086723 | 0 | OK | OK | ok | 是 |  | C<=0.155; Si[0.1,0.1]; Mn[0.6,0.6]; P<=0.02; S<=0.015 | 301 | NV A | G 船舶结构用钢- 一般强度结构钢-G01 A
309 | NV A | Si | 0.1 | 0.1 | 0.1 | 0 | 0.1 | 0.1 | 0 | OK | OK | ok | 是 |  | C<=0.155; Si[0.1,0.1]; Mn[0.6,0.6]; P<=0.02; S<=0.015 | 301 | NV A | G 船舶结构用钢- 一般强度结构钢-G01 A
309 | NV A | Mn | 0.6 | 0.6 | 0.6 | 0.127188 | 0.6 | 0.6 | 0 | OK | OK | ok | 是 |  | C<=0.155; Si[0.1,0.1]; Mn[0.6,0.6]; P<=0.02; S<=0.015 | 301 | NV A | G 船舶结构用钢- 一般强度结构钢-G01 A
309 | NV A | P | 0.02 |  | 0.02 | 0 | 0 | 0 | 0 | OK | OK | ok | 是 |  | C<=0.155; Si[0.1,0.1]; Mn[0.6,0.6]; P<=0.02; S<=0.015 | 301 | NV A | G 船舶结构用钢- 一般强度结构钢-G01 A
309 | NV A | S | 0.015 |  | 0.015 | 0 | 0 | 0 | 0 | OK | OK | ok | 是 |  | C<=0.155; Si[0.1,0.1]; Mn[0.6,0.6]; P<=0.02; S<=0.015 | 301 | NV A | G 船舶结构用钢- 一般强度结构钢-G01 A
309 | NV A | V |  |  |  | 0 | 0 | 0 | 0 | 无约束 | 无约束 | ok | 是 |  | C<=0.155; Si[0.1,0.1]; Mn[0.6,0.6]; P<=0.02; S<=0.015 | 301 | NV A | G 船舶结构用钢- 一般强度结构钢-G01 A
309 | NV A | Nb |  |  |  | 0 | 0 | 0 | 0 | 无约束 | 无约束 | ok | 是 |  | C<=0.155; Si[0.1,0.1]; Mn[0.6,0.6]; P<=0.02; S<=0.015 | 301 | NV A | G 船舶结构用钢- 一般强度结构钢-G01 A
309 | NV A | Ti |  |  |  | 0 | 0 | 0 | 0 | 无约束 | 无约束 | ok | 是 |  | C<=0.155; Si[0.1,0.1]; Mn[0.6,0.6]; P<=0.02; S<=0.015 | 301 | NV A | G 船舶结构用钢- 一般强度结构钢-G01 A
309 | NV A | Als | 0.025 |  |  | 0 | 0.019751 | 0.019751 | 0 | 无约束 | 无约束 | ok | 是 |  | C<=0.155; Si[0.1,0.1]; Mn[0.6,0.6]; P<=0.02; S<=0.015 | 301 | NV A | G 船舶结构用钢- 一般强度结构钢-G01 A
309 | NV A | Alt |  |  |  | 0 | 0.019751 | 0.019751 | 0 | 无约束 | 无约束 | ok | 是 |  | C<=0.155; Si[0.1,0.1]; Mn[0.6,0.6]; P<=0.02; S<=0.015 | 301 | NV A | G 船舶结构用钢- 一般强度结构钢-G01 A
309 | NV A | Cr |  |  |  | 0 | 0 | 0 | 0 | 无约束 | 无约束 | ok | 是 |  | C<=0.155; Si[0.1,0.1]; Mn[0.6,0.6]; P<=0.02; S<=0.015 | 301 | NV A | G 船舶结构用钢- 一般强度结构钢-G01 A
309 | NV A | Ni |  |  |  | 0 | 0 | 0 | 0 | 无约束 | 无约束 | ok | 是 |  | C<=0.155; Si[0.1,0.1]; Mn[0.6,0.6]; P<=0.02; S<=0.015 | 301 | NV A | G 船舶结构用钢- 一般强度结构钢-G01 A
309 | NV A | Cu |  |  |  | 0 | 0 | 0 | 0 | 无约束 | 无约束 | ok | 是 |  | C<=0.155; Si[0.1,0.1]; Mn[0.6,0.6]; P<=0.02; S<=0.015 | 301 | NV A | G 船舶结构用钢- 一般强度结构钢-G01 A
309 | NV A | Mo |  |  |  | 0 | 0 | 0 | 0 | 无约束 | 无约束 | ok | 是 |  | C<=0.155; Si[0.1,0.1]; Mn[0.6,0.6]; P<=0.02; S<=0.015 | 301 | NV A | G 船舶结构用钢- 一般强度结构钢-G01 A
309 | NV A | B |  |  |  | 0 | 0 | 0 | 0 | 无约束 | 无约束 | ok | 是 |  | C<=0.155; Si[0.1,0.1]; Mn[0.6,0.6]; P<=0.02; S<=0.015 | 301 | NV A | G 船舶结构用钢- 一般强度结构钢-G01 A
309 | NV A | Sb |  |  |  | 0 | 0 | 0 | 0 | 无约束 | 无约束 | ok | 是 |  | C<=0.155; Si[0.1,0.1]; Mn[0.6,0.6]; P<=0.02; S<=0.015 | 301 | NV A | G 船舶结构用钢- 一般强度结构钢-G01 A
310 | NV B | C | 0.16 |  | 0.155 | 0.073385 | 0.09297 | 0.09297 | 0 | OK | OK | ok | 是 |  | C<=0.155; Si[0.12,0.12]; Mn[0.75,0.75]; P<=0.015; S<=0.006 | 302 | NV B | G 船舶结构用钢- 一般强度结构钢-G01 A
310 | NV B | Si | 0.12 | 0.12 | 0.12 | 0 | 0.12 | 0.12 | 0 | OK | OK | ok | 是 |  | C<=0.155; Si[0.12,0.12]; Mn[0.75,0.75]; P<=0.015; S<=0.006 | 302 | NV B | G 船舶结构用钢- 一般强度结构钢-G01 A
310 | NV B | Mn | 0.75 | 0.75 | 0.75 | 0.125949 | 0.75 | 0.75 | 0 | OK | OK | ok | 是 |  | C<=0.155; Si[0.12,0.12]; Mn[0.75,0.75]; P<=0.015; S<=0.006 | 302 | NV B | G 船舶结构用钢- 一般强度结构钢-G01 A
310 | NV B | P | 0.015 |  | 0.015 | 0 | 0 | 0 | 0 | OK | OK | ok | 是 |  | C<=0.155; Si[0.12,0.12]; Mn[0.75,0.75]; P<=0.015; S<=0.006 | 302 | NV B | G 船舶结构用钢- 一般强度结构钢-G01 A
310 | NV B | S | 0.006 |  | 0.006 | 0 | 0 | 0 | 0 | OK | OK | ok | 是 |  | C<=0.155; Si[0.12,0.12]; Mn[0.75,0.75]; P<=0.015; S<=0.006 | 302 | NV B | G 船舶结构用钢- 一般强度结构钢-G01 A
310 | NV B | V |  |  |  | 0 | 0 | 0 | 0 | 无约束 | 无约束 | ok | 是 |  | C<=0.155; Si[0.12,0.12]; Mn[0.75,0.75]; P<=0.015; S<=0.006 | 302 | NV B | G 船舶结构用钢- 一般强度结构钢-G01 A
310 | NV B | Nb |  |  |  | 0 | 0 | 0 | 0 | 无约束 | 无约束 | ok | 是 |  | C<=0.155; Si[0.12,0.12]; Mn[0.75,0.75]; P<=0.015; S<=0.006 | 302 | NV B | G 船舶结构用钢- 一般强度结构钢-G01 A
310 | NV B | Ti |  |  |  | 0 | 0 | 0 | 0 | 无约束 | 无约束 | ok | 是 |  | C<=0.155; Si[0.12,0.12]; Mn[0.75,0.75]; P<=0.015; S<=0.006 | 302 | NV B | G 船舶结构用钢- 一般强度结构钢-G01 A
310 | NV B | Als | 0.025 |  |  | 0 | 0.019751 | 0.019751 | 0 | 无约束 | 无约束 | ok | 是 |  | C<=0.155; Si[0.12,0.12]; Mn[0.75,0.75]; P<=0.015; S<=0.006 | 302 | NV B | G 船舶结构用钢- 一般强度结构钢-G01 A
310 | NV B | Alt |  |  |  | 0 | 0.019751 | 0.019751 | 0 | 无约束 | 无约束 | ok | 是 |  | C<=0.155; Si[0.12,0.12]; Mn[0.75,0.75]; P<=0.015; S<=0.006 | 302 | NV B | G 船舶结构用钢- 一般强度结构钢-G01 A
310 | NV B | Cr |  |  |  | 0 | 0 | 0 | 0 | 无约束 | 无约束 | ok | 是 |  | C<=0.155; Si[0.12,0.12]; Mn[0.75,0.75]; P<=0.015; S<=0.006 | 302 | NV B | G 船舶结构用钢- 一般强度结构钢-G01 A
310 | NV B | Ni |  |  |  | 0 | 0 | 0 | 0 | 无约束 | 无约束 | ok | 是 |  | C<=0.155; Si[0.12,0.12]; Mn[0.75,0.75]; P<=0.015; S<=0.006 | 302 | NV B | G 船舶结构用钢- 一般强度结构钢-G01 A
310 | NV B | Cu |  |  |  | 0 | 0 | 0 | 0 | 无约束 | 无约束 | ok | 是 |  | C<=0.155; Si[0.12,0.12]; Mn[0.75,0.75]; P<=0.015; S<=0.006 | 302 | NV B | G 船舶结构用钢- 一般强度结构钢-G01 A
310 | NV B | Mo |  |  |  | 0 | 0 | 0 | 0 | 无约束 | 无约束 | ok | 是 |  | C<=0.155; Si[0.12,0.12]; Mn[0.75,0.75]; P<=0.015; S<=0.006 | 302 | NV B | G 船舶结构用钢- 一般强度结构钢-G01 A
310 | NV B | B |  |  |  | 0 | 0 | 0 | 0 | 无约束 | 无约束 | ok | 是 |  | C<=0.155; Si[0.12,0.12]; Mn[0.75,0.75]; P<=0.015; S<=0.006 | 302 | NV B | G 船舶结构用钢- 一般强度结构钢-G01 A
310 | NV B | Sb |  |  |  | 0 | 0 | 0 | 0 | 无约束 | 无约束 | ok | 是 |  | C<=0.155; Si[0.12,0.12]; Mn[0.75,0.75]; P<=0.015; S<=0.006 | 302 | NV B | G 船舶结构用钢- 一般强度结构钢-G01 A
311 | NV A32-1 | C | 0.07 |  | 0.065 | 0.04 | 0.059384 | 0.065 | 0.005616 | OK | OK | ok | 是 |  | C<=0.065; Si[0.2,0.2]; Mn[1.2,1.2]; P<=0.015; S<=0.006 | 303 | NV A32 | G 船舶结构用钢- 一般强度结构钢-G01 A
311 | NV A32-1 | Si | 0.2 | 0.2 | 0.2 | 0 | 0.2 | 0.2 | 0 | OK | OK | ok | 是 |  | C<=0.065; Si[0.2,0.2]; Mn[1.2,1.2]; P<=0.015; S<=0.006 | 303 | NV A32 | G 船舶结构用钢- 一般强度结构钢-G01 A
311 | NV A32-1 | Mn | 1.2 | 1.2 | 1.2 | 0.094833 | 1.2 | 1.2 | 0 | OK | OK | ok | 是 |  | C<=0.065; Si[0.2,0.2]; Mn[1.2,1.2]; P<=0.015; S<=0.006 | 303 | NV A32 | G 船舶结构用钢- 一般强度结构钢-G01 A
311 | NV A32-1 | P | 0.015 |  | 0.015 | 0 | 0 | 0 | 0 | OK | OK | ok | 是 |  | C<=0.065; Si[0.2,0.2]; Mn[1.2,1.2]; P<=0.015; S<=0.006 | 303 | NV A32 | G 船舶结构用钢- 一般强度结构钢-G01 A
311 | NV A32-1 | S | 0.006 |  | 0.006 | 0 | 0 | 0 | 0 | OK | OK | ok | 是 |  | C<=0.065; Si[0.2,0.2]; Mn[1.2,1.2]; P<=0.015; S<=0.006 | 303 | NV A32 | G 船舶结构用钢- 一般强度结构钢-G01 A
311 | NV A32-1 | V |  |  |  | 0 | 0 | 0 | 0 | 无约束 | 无约束 | ok | 是 |  | C<=0.065; Si[0.2,0.2]; Mn[1.2,1.2]; P<=0.015; S<=0.006 | 303 | NV A32 | G 船舶结构用钢- 一般强度结构钢-G01 A
311 | NV A32-1 | Nb |  |  |  | 0 | 0 | 0 | 0 | 无约束 | 无约束 | ok | 是 |  | C<=0.065; Si[0.2,0.2]; Mn[1.2,1.2]; P<=0.015; S<=0.006 | 303 | NV A32 | G 船舶结构用钢- 一般强度结构钢-G01 A
311 | NV A32-1 | Ti |  |  |  | 0 | 0 | 0 | 0 | 无约束 | 无约束 | ok | 是 |  | C<=0.065; Si[0.2,0.2]; Mn[1.2,1.2]; P<=0.015; S<=0.006 | 303 | NV A32 | G 船舶结构用钢- 一般强度结构钢-G01 A
311 | NV A32-1 | Als | 0.03 |  |  | 0 | 0.028215 | 0.028215 | 0 | 无约束 | 无约束 | ok | 是 |  | C<=0.065; Si[0.2,0.2]; Mn[1.2,1.2]; P<=0.015; S<=0.006 | 303 | NV A32 | G 船舶结构用钢- 一般强度结构钢-G01 A
311 | NV A32-1 | Alt |  |  |  | 0 | 0.028215 | 0.028215 | 0 | 无约束 | 无约束 | ok | 是 |  | C<=0.065; Si[0.2,0.2]; Mn[1.2,1.2]; P<=0.015; S<=0.006 | 303 | NV A32 | G 船舶结构用钢- 一般强度结构钢-G01 A
311 | NV A32-1 | Cr |  |  |  | 0 | 0 | 0 | 0 | 无约束 | 无约束 | ok | 是 |  | C<=0.065; Si[0.2,0.2]; Mn[1.2,1.2]; P<=0.015; S<=0.006 | 303 | NV A32 | G 船舶结构用钢- 一般强度结构钢-G01 A
311 | NV A32-1 | Ni |  |  |  | 0 | 0 | 0 | 0 | 无约束 | 无约束 | ok | 是 |  | C<=0.065; Si[0.2,0.2]; Mn[1.2,1.2]; P<=0.015; S<=0.006 | 303 | NV A32 | G 船舶结构用钢- 一般强度结构钢-G01 A
311 | NV A32-1 | Cu |  |  |  | 0 | 0 | 0 | 0 | 无约束 | 无约束 | ok | 是 |  | C<=0.065; Si[0.2,0.2]; Mn[1.2,1.2]; P<=0.015; S<=0.006 | 303 | NV A32 | G 船舶结构用钢- 一般强度结构钢-G01 A
311 | NV A32-1 | Mo |  |  |  | 0 | 0 | 0 | 0 | 无约束 | 无约束 | ok | 是 |  | C<=0.065; Si[0.2,0.2]; Mn[1.2,1.2]; P<=0.015; S<=0.006 | 303 | NV A32 | G 船舶结构用钢- 一般强度结构钢-G01 A
311 | NV A32-1 | B |  |  |  | 0 | 0 | 0 | 0 | 无约束 | 无约束 | ok | 是 |  | C<=0.065; Si[0.2,0.2]; Mn[1.2,1.2]; P<=0.015; S<=0.006 | 303 | NV A32 | G 船舶结构用钢- 一般强度结构钢-G01 A
311 | NV A32-1 | Sb |  |  |  | 0 | 0 | 0 | 0 | 无约束 | 无约束 | ok | 是 |  | C<=0.065; Si[0.2,0.2]; Mn[1.2,1.2]; P<=0.015; S<=0.006 | 303 | NV A32 | G 船舶结构用钢- 一般强度结构钢-G01 A
312 | NV A32-2 | C | 0.07 |  | 0.065 | 0.044 | 0.065135 | 0.065 | -0.000135 | NG | OK | ok | 否 | C高于上限：0.0651% > 0.0650% | C<=0.065; Si[0.2,0.2]; Mn[1.3,1.3]; P<=0.015; S<=0.006 | 304 | NV A32 | G 船舶结构用钢- 一般强度结构钢-G01 A
312 | NV A32-2 | Si | 0.2 | 0.2 | 0.2 | 0 | 0.2 | 0.2 | 0 | OK | OK | ok | 否 | C高于上限：0.0651% > 0.0650% | C<=0.065; Si[0.2,0.2]; Mn[1.3,1.3]; P<=0.015; S<=0.006 | 304 | NV A32 | G 船舶结构用钢- 一般强度结构钢-G01 A
312 | NV A32-2 | Mn | 1.3 | 1.3 | 1.3 | 0.095 | 1.3 | 1.3 | 0 | OK | OK | ok | 否 | C高于上限：0.0651% > 0.0650% | C<=0.065; Si[0.2,0.2]; Mn[1.3,1.3]; P<=0.015; S<=0.006 | 304 | NV A32 | G 船舶结构用钢- 一般强度结构钢-G01 A
312 | NV A32-2 | P | 0.015 |  | 0.015 | 0 | 0 | 0 | 0 | OK | OK | ok | 否 | C高于上限：0.0651% > 0.0650% | C<=0.065; Si[0.2,0.2]; Mn[1.3,1.3]; P<=0.015; S<=0.006 | 304 | NV A32 | G 船舶结构用钢- 一般强度结构钢-G01 A
312 | NV A32-2 | S | 0.006 |  | 0.006 | 0 | 0 | 0 | 0 | OK | OK | ok | 否 | C高于上限：0.0651% > 0.0650% | C<=0.065; Si[0.2,0.2]; Mn[1.3,1.3]; P<=0.015; S<=0.006 | 304 | NV A32 | G 船舶结构用钢- 一般强度结构钢-G01 A
312 | NV A32-2 | V |  |  |  | 0 | 0 | 0 | 0 | 无约束 | 无约束 | ok | 否 | C高于上限：0.0651% > 0.0650% | C<=0.065; Si[0.2,0.2]; Mn[1.3,1.3]; P<=0.015; S<=0.006 | 304 | NV A32 | G 船舶结构用钢- 一般强度结构钢-G01 A
312 | NV A32-2 | Nb |  |  |  | 0 | 0 | 0 | 0 | 无约束 | 无约束 | ok | 否 | C高于上限：0.0651% > 0.0650% | C<=0.065; Si[0.2,0.2]; Mn[1.3,1.3]; P<=0.015; S<=0.006 | 304 | NV A32 | G 船舶结构用钢- 一般强度结构钢-G01 A
312 | NV A32-2 | Ti |  |  |  | 0 | 0 | 0 | 0 | 无约束 | 无约束 | ok | 否 | C高于上限：0.0651% > 0.0650% | C<=0.065; Si[0.2,0.2]; Mn[1.3,1.3]; P<=0.015; S<=0.006 | 304 | NV A32 | G 船舶结构用钢- 一般强度结构钢-G01 A
312 | NV A32-2 | Als | 0.03 |  |  | 0 | 0.028215 | 0.028215 | 0 | 无约束 | 无约束 | ok | 否 | C高于上限：0.0651% > 0.0650% | C<=0.065; Si[0.2,0.2]; Mn[1.3,1.3]; P<=0.015; S<=0.006 | 304 | NV A32 | G 船舶结构用钢- 一般强度结构钢-G01 A
312 | NV A32-2 | Alt |  |  |  | 0 | 0.028215 | 0.028215 | 0 | 无约束 | 无约束 | ok | 否 | C高于上限：0.0651% > 0.0650% | C<=0.065; Si[0.2,0.2]; Mn[1.3,1.3]; P<=0.015; S<=0.006 | 304 | NV A32 | G 船舶结构用钢- 一般强度结构钢-G01 A
312 | NV A32-2 | Cr |  |  |  | 0 | 0 | 0 | 0 | 无约束 | 无约束 | ok | 否 | C高于上限：0.0651% > 0.0650% | C<=0.065; Si[0.2,0.2]; Mn[1.3,1.3]; P<=0.015; S<=0.006 | 304 | NV A32 | G 船舶结构用钢- 一般强度结构钢-G01 A
312 | NV A32-2 | Ni |  |  |  | 0 | 0 | 0 | 0 | 无约束 | 无约束 | ok | 否 | C高于上限：0.0651% > 0.0650% | C<=0.065; Si[0.2,0.2]; Mn[1.3,1.3]; P<=0.015; S<=0.006 | 304 | NV A32 | G 船舶结构用钢- 一般强度结构钢-G01 A
312 | NV A32-2 | Cu |  |  |  | 0 | 0 | 0 | 0 | 无约束 | 无约束 | ok | 否 | C高于上限：0.0651% > 0.0650% | C<=0.065; Si[0.2,0.2]; Mn[1.3,1.3]; P<=0.015; S<=0.006 | 304 | NV A32 | G 船舶结构用钢- 一般强度结构钢-G01 A
312 | NV A32-2 | Mo |  |  |  | 0 | 0 | 0 | 0 | 无约束 | 无约束 | ok | 否 | C高于上限：0.0651% > 0.0650% | C<=0.065; Si[0.2,0.2]; Mn[1.3,1.3]; P<=0.015; S<=0.006 | 304 | NV A32 | G 船舶结构用钢- 一般强度结构钢-G01 A
312 | NV A32-2 | B |  |  |  | 0 | 0 | 0 | 0 | 无约束 | 无约束 | ok | 否 | C高于上限：0.0651% > 0.0650% | C<=0.065; Si[0.2,0.2]; Mn[1.3,1.3]; P<=0.015; S<=0.006 | 304 | NV A32 | G 船舶结构用钢- 一般强度结构钢-G01 A
312 | NV A32-2 | Sb |  |  |  | 0 | 0 | 0 | 0 | 无约束 | 无约束 | ok | 否 | C高于上限：0.0651% > 0.0650% | C<=0.065; Si[0.2,0.2]; Mn[1.3,1.3]; P<=0.015; S<=0.006 | 304 | NV A32 | G 船舶结构用钢- 一般强度结构钢-G01 A
313 | NV A36-1 | C | 0.07 |  | 0.065 | 0.042964 | 0.064198 | 0.065 | 0.000802 | OK | OK | ok | 是 |  | C<=0.065; Si[0.12,0.12]; Mn[1.3,1.3]; P<=0.015; S<=0.006; Nb[0.035,0.035]; Ti[0.015,0.015] | 305 | NV A36 | G 船舶结构用钢- 一般强度结构钢-G01 A
313 | NV A36-1 | Si | 0.12 | 0.12 | 0.12 | 0 | 0.12 | 0.12 | 0 | OK | OK | ok | 是 |  | C<=0.065; Si[0.12,0.12]; Mn[1.3,1.3]; P<=0.015; S<=0.006; Nb[0.035,0.035]; Ti[0.015,0.015] | 305 | NV A36 | G 船舶结构用钢- 一般强度结构钢-G01 A
313 | NV A36-1 | Mn | 1.3 | 1.3 | 1.3 | 0.089364 | 1.3 | 1.3 | 0 | OK | OK | ok | 是 |  | C<=0.065; Si[0.12,0.12]; Mn[1.3,1.3]; P<=0.015; S<=0.006; Nb[0.035,0.035]; Ti[0.015,0.015] | 305 | NV A36 | G 船舶结构用钢- 一般强度结构钢-G01 A
313 | NV A36-1 | P | 0.015 |  | 0.015 | 0 | 0 | 0 | 0 | OK | OK | ok | 是 |  | C<=0.065; Si[0.12,0.12]; Mn[1.3,1.3]; P<=0.015; S<=0.006; Nb[0.035,0.035]; Ti[0.015,0.015] | 305 | NV A36 | G 船舶结构用钢- 一般强度结构钢-G01 A
313 | NV A36-1 | S | 0.006 |  | 0.006 | 0 | 0 | 0 | 0 | OK | OK | ok | 是 |  | C<=0.065; Si[0.12,0.12]; Mn[1.3,1.3]; P<=0.015; S<=0.006; Nb[0.035,0.035]; Ti[0.015,0.015] | 305 | NV A36 | G 船舶结构用钢- 一般强度结构钢-G01 A
313 | NV A36-1 | V |  |  |  | 0 | 0 | 0 | 0 | 无约束 | 无约束 | ok | 是 |  | C<=0.065; Si[0.12,0.12]; Mn[1.3,1.3]; P<=0.015; S<=0.006; Nb[0.035,0.035]; Ti[0.015,0.015] | 305 | NV A36 | G 船舶结构用钢- 一般强度结构钢-G01 A
313 | NV A36-1 | Nb | 0.035 | 0.035 | 0.035 | 0 | 0.035 | 0.035 | 0 | OK | OK | ok | 是 |  | C<=0.065; Si[0.12,0.12]; Mn[1.3,1.3]; P<=0.015; S<=0.006; Nb[0.035,0.035]; Ti[0.015,0.015] | 305 | NV A36 | G 船舶结构用钢- 一般强度结构钢-G01 A
313 | NV A36-1 | Ti | 0.01 | 0.015 | 0.015 | 0 | 0.015 | 0.015 | 0 | OK | OK | ok | 是 |  | C<=0.065; Si[0.12,0.12]; Mn[1.3,1.3]; P<=0.015; S<=0.006; Nb[0.035,0.035]; Ti[0.015,0.015] | 305 | NV A36 | G 船舶结构用钢- 一般强度结构钢-G01 A
313 | NV A36-1 | Als | 0.03 |  |  | 0 | 0.028215 | 0.028215 | 0 | 无约束 | 无约束 | ok | 是 |  | C<=0.065; Si[0.12,0.12]; Mn[1.3,1.3]; P<=0.015; S<=0.006; Nb[0.035,0.035]; Ti[0.015,0.015] | 305 | NV A36 | G 船舶结构用钢- 一般强度结构钢-G01 A
313 | NV A36-1 | Alt |  |  |  | 0 | 0.028215 | 0.028215 | 0 | 无约束 | 无约束 | ok | 是 |  | C<=0.065; Si[0.12,0.12]; Mn[1.3,1.3]; P<=0.015; S<=0.006; Nb[0.035,0.035]; Ti[0.015,0.015] | 305 | NV A36 | G 船舶结构用钢- 一般强度结构钢-G01 A
313 | NV A36-1 | Cr |  |  |  | 0 | 0 | 0 | 0 | 无约束 | 无约束 | ok | 是 |  | C<=0.065; Si[0.12,0.12]; Mn[1.3,1.3]; P<=0.015; S<=0.006; Nb[0.035,0.035]; Ti[0.015,0.015] | 305 | NV A36 | G 船舶结构用钢- 一般强度结构钢-G01 A
313 | NV A36-1 | Ni |  |  |  | 0 | 0 | 0 | 0 | 无约束 | 无约束 | ok | 是 |  | C<=0.065; Si[0.12,0.12]; Mn[1.3,1.3]; P<=0.015; S<=0.006; Nb[0.035,0.035]; Ti[0.015,0.015] | 305 | NV A36 | G 船舶结构用钢- 一般强度结构钢-G01 A
313 | NV A36-1 | Cu |  |  |  | 0 | 0 | 0 | 0 | 无约束 | 无约束 | ok | 是 |  | C<=0.065; Si[0.12,0.12]; Mn[1.3,1.3]; P<=0.015; S<=0.006; Nb[0.035,0.035]; Ti[0.015,0.015] | 305 | NV A36 | G 船舶结构用钢- 一般强度结构钢-G01 A
313 | NV A36-1 | Mo |  |  |  | 0 | 0 | 0 | 0 | 无约束 | 无约束 | ok | 是 |  | C<=0.065; Si[0.12,0.12]; Mn[1.3,1.3]; P<=0.015; S<=0.006; Nb[0.035,0.035]; Ti[0.015,0.015] | 305 | NV A36 | G 船舶结构用钢- 一般强度结构钢-G01 A
313 | NV A36-1 | B |  |  |  | 0 | 0 | 0 | 0 | 无约束 | 无约束 | ok | 是 |  | C<=0.065; Si[0.12,0.12]; Mn[1.3,1.3]; P<=0.015; S<=0.006; Nb[0.035,0.035]; Ti[0.015,0.015] | 305 | NV A36 | G 船舶结构用钢- 一般强度结构钢-G01 A
313 | NV A36-1 | Sb |  |  |  | 0 | 0 | 0 | 0 | 无约束 | 无约束 | ok | 是 |  | C<=0.065; Si[0.12,0.12]; Mn[1.3,1.3]; P<=0.015; S<=0.006; Nb[0.035,0.035]; Ti[0.015,0.015] | 305 | NV A36 | G 船舶结构用钢- 一般强度结构钢-G01 A
314 | NV A36-2 | C | 0.07 |  | 0.065 | 0.041596 | 0.064586 | 0.065 | 0.000414 | OK | OK | ok | 是 |  | C<=0.065; Si[0.15,0.15]; Mn[1.4,1.4]; P<=0.015; S<=0.006; Nb[0.035,0.035]; Ti[0.015,0.015] | 306 | NV A36 | G 船舶结构用钢- 一般强度结构钢-G01 A
314 | NV A36-2 | Si | 0.15 | 0.15 | 0.15 | 0 | 0.15 | 0.15 | 0 | OK | OK | ok | 是 |  | C<=0.065; Si[0.15,0.15]; Mn[1.4,1.4]; P<=0.015; S<=0.006; Nb[0.035,0.035]; Ti[0.015,0.015] | 306 | NV A36 | G 船舶结构用钢- 一般强度结构钢-G01 A
314 | NV A36-2 | Mn | 1.4 | 1.4 | 1.4 | 0.089234 | 1.4 | 1.4 | 0 | OK | OK | ok | 是 |  | C<=0.065; Si[0.15,0.15]; Mn[1.4,1.4]; P<=0.015; S<=0.006; Nb[0.035,0.035]; Ti[0.015,0.015] | 306 | NV A36 | G 船舶结构用钢- 一般强度结构钢-G01 A
314 | NV A36-2 | P | 0.015 |  | 0.015 | 0 | 0 | 0 | 0 | OK | OK | ok | 是 |  | C<=0.065; Si[0.15,0.15]; Mn[1.4,1.4]; P<=0.015; S<=0.006; Nb[0.035,0.035]; Ti[0.015,0.015] | 306 | NV A36 | G 船舶结构用钢- 一般强度结构钢-G01 A
314 | NV A36-2 | S | 0.006 |  | 0.006 | 0 | 0 | 0 | 0 | OK | OK | ok | 是 |  | C<=0.065; Si[0.15,0.15]; Mn[1.4,1.4]; P<=0.015; S<=0.006; Nb[0.035,0.035]; Ti[0.015,0.015] | 306 | NV A36 | G 船舶结构用钢- 一般强度结构钢-G01 A
314 | NV A36-2 | V |  |  |  | 0 | 0 | 0 | 0 | 无约束 | 无约束 | ok | 是 |  | C<=0.065; Si[0.15,0.15]; Mn[1.4,1.4]; P<=0.015; S<=0.006; Nb[0.035,0.035]; Ti[0.015,0.015] | 306 | NV A36 | G 船舶结构用钢- 一般强度结构钢-G01 A
314 | NV A36-2 | Nb | 0.035 | 0.035 | 0.035 | 0 | 0.035 | 0.035 | 0 | OK | OK | ok | 是 |  | C<=0.065; Si[0.15,0.15]; Mn[1.4,1.4]; P<=0.015; S<=0.006; Nb[0.035,0.035]; Ti[0.015,0.015] | 306 | NV A36 | G 船舶结构用钢- 一般强度结构钢-G01 A
314 | NV A36-2 | Ti | 0.01 | 0.015 | 0.015 | 0 | 0.015 | 0.015 | 0 | OK | OK | ok | 是 |  | C<=0.065; Si[0.15,0.15]; Mn[1.4,1.4]; P<=0.015; S<=0.006; Nb[0.035,0.035]; Ti[0.015,0.015] | 306 | NV A36 | G 船舶结构用钢- 一般强度结构钢-G01 A
314 | NV A36-2 | Als | 0.03 |  |  | 0 | 0.028215 | 0.028215 | 0 | 无约束 | 无约束 | ok | 是 |  | C<=0.065; Si[0.15,0.15]; Mn[1.4,1.4]; P<=0.015; S<=0.006; Nb[0.035,0.035]; Ti[0.015,0.015] | 306 | NV A36 | G 船舶结构用钢- 一般强度结构钢-G01 A
314 | NV A36-2 | Alt |  |  |  | 0 | 0.028215 | 0.028215 | 0 | 无约束 | 无约束 | ok | 是 |  | C<=0.065; Si[0.15,0.15]; Mn[1.4,1.4]; P<=0.015; S<=0.006; Nb[0.035,0.035]; Ti[0.015,0.015] | 306 | NV A36 | G 船舶结构用钢- 一般强度结构钢-G01 A
314 | NV A36-2 | Cr |  |  |  | 0 | 0 | 0 | 0 | 无约束 | 无约束 | ok | 是 |  | C<=0.065; Si[0.15,0.15]; Mn[1.4,1.4]; P<=0.015; S<=0.006; Nb[0.035,0.035]; Ti[0.015,0.015] | 306 | NV A36 | G 船舶结构用钢- 一般强度结构钢-G01 A
314 | NV A36-2 | Ni |  |  |  | 0 | 0 | 0 | 0 | 无约束 | 无约束 | ok | 是 |  | C<=0.065; Si[0.15,0.15]; Mn[1.4,1.4]; P<=0.015; S<=0.006; Nb[0.035,0.035]; Ti[0.015,0.015] | 306 | NV A36 | G 船舶结构用钢- 一般强度结构钢-G01 A
314 | NV A36-2 | Cu |  |  |  | 0 | 0 | 0 | 0 | 无约束 | 无约束 | ok | 是 |  | C<=0.065; Si[0.15,0.15]; Mn[1.4,1.4]; P<=0.015; S<=0.006; Nb[0.035,0.035]; Ti[0.015,0.015] | 306 | NV A36 | G 船舶结构用钢- 一般强度结构钢-G01 A
314 | NV A36-2 | Mo |  |  |  | 0 | 0 | 0 | 0 | 无约束 | 无约束 | ok | 是 |  | C<=0.065; Si[0.15,0.15]; Mn[1.4,1.4]; P<=0.015; S<=0.006; Nb[0.035,0.035]; Ti[0.015,0.015] | 306 | NV A36 | G 船舶结构用钢- 一般强度结构钢-G01 A
314 | NV A36-2 | B |  |  |  | 0 | 0 | 0 | 0 | 无约束 | 无约束 | ok | 是 |  | C<=0.065; Si[0.15,0.15]; Mn[1.4,1.4]; P<=0.015; S<=0.006; Nb[0.035,0.035]; Ti[0.015,0.015] | 306 | NV A36 | G 船舶结构用钢- 一般强度结构钢-G01 A
314 | NV A36-2 | Sb |  |  |  | 0 | 0 | 0 | 0 | 无约束 | 无约束 | ok | 是 |  | C<=0.065; Si[0.15,0.15]; Mn[1.4,1.4]; P<=0.015; S<=0.006; Nb[0.035,0.035]; Ti[0.015,0.015] | 306 | NV A36 | G 船舶结构用钢- 一般强度结构钢-G01 A
315 | KA | C | 0.16 |  | 0.155 | 0.074292 | 0.086723 | 0.086723 | 0 | OK | OK | ok | 是 |  | C<=0.155; Si[0.1,0.1]; Mn[0.6,0.6]; P<=0.02; S<=0.015 | 307 | KA | G 船舶结构用钢- 一般强度结构钢-G01 A
315 | KA | Si | 0.1 | 0.1 | 0.1 | 0 | 0.1 | 0.1 | 0 | OK | OK | ok | 是 |  | C<=0.155; Si[0.1,0.1]; Mn[0.6,0.6]; P<=0.02; S<=0.015 | 307 | KA | G 船舶结构用钢- 一般强度结构钢-G01 A
315 | KA | Mn | 0.6 | 0.6 | 0.6 | 0.127188 | 0.6 | 0.6 | 0 | OK | OK | ok | 是 |  | C<=0.155; Si[0.1,0.1]; Mn[0.6,0.6]; P<=0.02; S<=0.015 | 307 | KA | G 船舶结构用钢- 一般强度结构钢-G01 A
315 | KA | P | 0.02 |  | 0.02 | 0 | 0 | 0 | 0 | OK | OK | ok | 是 |  | C<=0.155; Si[0.1,0.1]; Mn[0.6,0.6]; P<=0.02; S<=0.015 | 307 | KA | G 船舶结构用钢- 一般强度结构钢-G01 A
315 | KA | S | 0.015 |  | 0.015 | 0 | 0 | 0 | 0 | OK | OK | ok | 是 |  | C<=0.155; Si[0.1,0.1]; Mn[0.6,0.6]; P<=0.02; S<=0.015 | 307 | KA | G 船舶结构用钢- 一般强度结构钢-G01 A
315 | KA | V |  |  |  | 0 | 0 | 0 | 0 | 无约束 | 无约束 | ok | 是 |  | C<=0.155; Si[0.1,0.1]; Mn[0.6,0.6]; P<=0.02; S<=0.015 | 307 | KA | G 船舶结构用钢- 一般强度结构钢-G01 A
315 | KA | Nb |  |  |  | 0 | 0 | 0 | 0 | 无约束 | 无约束 | ok | 是 |  | C<=0.155; Si[0.1,0.1]; Mn[0.6,0.6]; P<=0.02; S<=0.015 | 307 | KA | G 船舶结构用钢- 一般强度结构钢-G01 A
315 | KA | Ti |  |  |  | 0 | 0 | 0 | 0 | 无约束 | 无约束 | ok | 是 |  | C<=0.155; Si[0.1,0.1]; Mn[0.6,0.6]; P<=0.02; S<=0.015 | 307 | KA | G 船舶结构用钢- 一般强度结构钢-G01 A
315 | KA | Als | 0.025 |  |  | 0 | 0.019751 | 0.019751 | 0 | 无约束 | 无约束 | ok | 是 |  | C<=0.155; Si[0.1,0.1]; Mn[0.6,0.6]; P<=0.02; S<=0.015 | 307 | KA | G 船舶结构用钢- 一般强度结构钢-G01 A
315 | KA | Alt |  |  |  | 0 | 0.019751 | 0.019751 | 0 | 无约束 | 无约束 | ok | 是 |  | C<=0.155; Si[0.1,0.1]; Mn[0.6,0.6]; P<=0.02; S<=0.015 | 307 | KA | G 船舶结构用钢- 一般强度结构钢-G01 A
315 | KA | Cr |  |  |  | 0 | 0 | 0 | 0 | 无约束 | 无约束 | ok | 是 |  | C<=0.155; Si[0.1,0.1]; Mn[0.6,0.6]; P<=0.02; S<=0.015 | 307 | KA | G 船舶结构用钢- 一般强度结构钢-G01 A
315 | KA | Ni |  |  |  | 0 | 0 | 0 | 0 | 无约束 | 无约束 | ok | 是 |  | C<=0.155; Si[0.1,0.1]; Mn[0.6,0.6]; P<=0.02; S<=0.015 | 307 | KA | G 船舶结构用钢- 一般强度结构钢-G01 A
315 | KA | Cu |  |  |  | 0 | 0 | 0 | 0 | 无约束 | 无约束 | ok | 是 |  | C<=0.155; Si[0.1,0.1]; Mn[0.6,0.6]; P<=0.02; S<=0.015 | 307 | KA | G 船舶结构用钢- 一般强度结构钢-G01 A
315 | KA | Mo |  |  |  | 0 | 0 | 0 | 0 | 无约束 | 无约束 | ok | 是 |  | C<=0.155; Si[0.1,0.1]; Mn[0.6,0.6]; P<=0.02; S<=0.015 | 307 | KA | G 船舶结构用钢- 一般强度结构钢-G01 A
315 | KA | B |  |  |  | 0 | 0 | 0 | 0 | 无约束 | 无约束 | ok | 是 |  | C<=0.155; Si[0.1,0.1]; Mn[0.6,0.6]; P<=0.02; S<=0.015 | 307 | KA | G 船舶结构用钢- 一般强度结构钢-G01 A
315 | KA | Sb |  |  |  | 0 | 0 | 0 | 0 | 无约束 | 无约束 | ok | 是 |  | C<=0.155; Si[0.1,0.1]; Mn[0.6,0.6]; P<=0.02; S<=0.015 | 307 | KA | G 船舶结构用钢- 一般强度结构钢-G01 A
316 | KB | C | 0.16 |  | 0.155 | 0.073385 | 0.09297 | 0.09297 | 0 | OK | OK | ok | 是 |  | C<=0.155; Si[0.12,0.12]; Mn[0.75,0.75]; P<=0.015; S<=0.006 | 308 | KB | G 船舶结构用钢- 一般强度结构钢-G01 A
316 | KB | Si | 0.12 | 0.12 | 0.12 | 0 | 0.12 | 0.12 | 0 | OK | OK | ok | 是 |  | C<=0.155; Si[0.12,0.12]; Mn[0.75,0.75]; P<=0.015; S<=0.006 | 308 | KB | G 船舶结构用钢- 一般强度结构钢-G01 A
316 | KB | Mn | 0.75 | 0.75 | 0.75 | 0.125949 | 0.75 | 0.75 | 0 | OK | OK | ok | 是 |  | C<=0.155; Si[0.12,0.12]; Mn[0.75,0.75]; P<=0.015; S<=0.006 | 308 | KB | G 船舶结构用钢- 一般强度结构钢-G01 A
316 | KB | P | 0.015 |  | 0.015 | 0 | 0 | 0 | 0 | OK | OK | ok | 是 |  | C<=0.155; Si[0.12,0.12]; Mn[0.75,0.75]; P<=0.015; S<=0.006 | 308 | KB | G 船舶结构用钢- 一般强度结构钢-G01 A
316 | KB | S | 0.006 |  | 0.006 | 0 | 0 | 0 | 0 | OK | OK | ok | 是 |  | C<=0.155; Si[0.12,0.12]; Mn[0.75,0.75]; P<=0.015; S<=0.006 | 308 | KB | G 船舶结构用钢- 一般强度结构钢-G01 A
316 | KB | V |  |  |  | 0 | 0 | 0 | 0 | 无约束 | 无约束 | ok | 是 |  | C<=0.155; Si[0.12,0.12]; Mn[0.75,0.75]; P<=0.015; S<=0.006 | 308 | KB | G 船舶结构用钢- 一般强度结构钢-G01 A
316 | KB | Nb |  |  |  | 0 | 0 | 0 | 0 | 无约束 | 无约束 | ok | 是 |  | C<=0.155; Si[0.12,0.12]; Mn[0.75,0.75]; P<=0.015; S<=0.006 | 308 | KB | G 船舶结构用钢- 一般强度结构钢-G01 A
316 | KB | Ti |  |  |  | 0 | 0 | 0 | 0 | 无约束 | 无约束 | ok | 是 |  | C<=0.155; Si[0.12,0.12]; Mn[0.75,0.75]; P<=0.015; S<=0.006 | 308 | KB | G 船舶结构用钢- 一般强度结构钢-G01 A
316 | KB | Als | 0.025 |  |  | 0 | 0.019751 | 0.019751 | 0 | 无约束 | 无约束 | ok | 是 |  | C<=0.155; Si[0.12,0.12]; Mn[0.75,0.75]; P<=0.015; S<=0.006 | 308 | KB | G 船舶结构用钢- 一般强度结构钢-G01 A
316 | KB | Alt |  |  |  | 0 | 0.019751 | 0.019751 | 0 | 无约束 | 无约束 | ok | 是 |  | C<=0.155; Si[0.12,0.12]; Mn[0.75,0.75]; P<=0.015; S<=0.006 | 308 | KB | G 船舶结构用钢- 一般强度结构钢-G01 A
316 | KB | Cr |  |  |  | 0 | 0 | 0 | 0 | 无约束 | 无约束 | ok | 是 |  | C<=0.155; Si[0.12,0.12]; Mn[0.75,0.75]; P<=0.015; S<=0.006 | 308 | KB | G 船舶结构用钢- 一般强度结构钢-G01 A
316 | KB | Ni |  |  |  | 0 | 0 | 0 | 0 | 无约束 | 无约束 | ok | 是 |  | C<=0.155; Si[0.12,0.12]; Mn[0.75,0.75]; P<=0.015; S<=0.006 | 308 | KB | G 船舶结构用钢- 一般强度结构钢-G01 A
316 | KB | Cu |  |  |  | 0 | 0 | 0 | 0 | 无约束 | 无约束 | ok | 是 |  | C<=0.155; Si[0.12,0.12]; Mn[0.75,0.75]; P<=0.015; S<=0.006 | 308 | KB | G 船舶结构用钢- 一般强度结构钢-G01 A
316 | KB | Mo |  |  |  | 0 | 0 | 0 | 0 | 无约束 | 无约束 | ok | 是 |  | C<=0.155; Si[0.12,0.12]; Mn[0.75,0.75]; P<=0.015; S<=0.006 | 308 | KB | G 船舶结构用钢- 一般强度结构钢-G01 A
316 | KB | B |  |  |  | 0 | 0 | 0 | 0 | 无约束 | 无约束 | ok | 是 |  | C<=0.155; Si[0.12,0.12]; Mn[0.75,0.75]; P<=0.015; S<=0.006 | 308 | KB | G 船舶结构用钢- 一般强度结构钢-G01 A
316 | KB | Sb |  |  |  | 0 | 0 | 0 | 0 | 无约束 | 无约束 | ok | 是 |  | C<=0.155; Si[0.12,0.12]; Mn[0.75,0.75]; P<=0.015; S<=0.006 | 308 | KB | G 船舶结构用钢- 一般强度结构钢-G01 A
317 | KA32-1 | C | 0.07 |  | 0.065 | 0.04 | 0.059384 | 0.065 | 0.005616 | OK | OK | ok | 是 |  | C<=0.065; Si[0.2,0.2]; Mn[1.2,1.2]; P<=0.015; S<=0.006 | 309 | KA32 | G 船舶结构用钢- 一般强度结构钢-G01 A
317 | KA32-1 | Si | 0.2 | 0.2 | 0.2 | 0 | 0.2 | 0.2 | 0 | OK | OK | ok | 是 |  | C<=0.065; Si[0.2,0.2]; Mn[1.2,1.2]; P<=0.015; S<=0.006 | 309 | KA32 | G 船舶结构用钢- 一般强度结构钢-G01 A
317 | KA32-1 | Mn | 1.2 | 1.2 | 1.2 | 0.094833 | 1.2 | 1.2 | 0 | OK | OK | ok | 是 |  | C<=0.065; Si[0.2,0.2]; Mn[1.2,1.2]; P<=0.015; S<=0.006 | 309 | KA32 | G 船舶结构用钢- 一般强度结构钢-G01 A
317 | KA32-1 | P | 0.015 |  | 0.015 | 0 | 0 | 0 | 0 | OK | OK | ok | 是 |  | C<=0.065; Si[0.2,0.2]; Mn[1.2,1.2]; P<=0.015; S<=0.006 | 309 | KA32 | G 船舶结构用钢- 一般强度结构钢-G01 A
317 | KA32-1 | S | 0.006 |  | 0.006 | 0 | 0 | 0 | 0 | OK | OK | ok | 是 |  | C<=0.065; Si[0.2,0.2]; Mn[1.2,1.2]; P<=0.015; S<=0.006 | 309 | KA32 | G 船舶结构用钢- 一般强度结构钢-G01 A
317 | KA32-1 | V |  |  |  | 0 | 0 | 0 | 0 | 无约束 | 无约束 | ok | 是 |  | C<=0.065; Si[0.2,0.2]; Mn[1.2,1.2]; P<=0.015; S<=0.006 | 309 | KA32 | G 船舶结构用钢- 一般强度结构钢-G01 A
317 | KA32-1 | Nb |  |  |  | 0 | 0 | 0 | 0 | 无约束 | 无约束 | ok | 是 |  | C<=0.065; Si[0.2,0.2]; Mn[1.2,1.2]; P<=0.015; S<=0.006 | 309 | KA32 | G 船舶结构用钢- 一般强度结构钢-G01 A
317 | KA32-1 | Ti |  |  |  | 0 | 0 | 0 | 0 | 无约束 | 无约束 | ok | 是 |  | C<=0.065; Si[0.2,0.2]; Mn[1.2,1.2]; P<=0.015; S<=0.006 | 309 | KA32 | G 船舶结构用钢- 一般强度结构钢-G01 A
317 | KA32-1 | Als | 0.03 |  |  | 0 | 0.028215 | 0.028215 | 0 | 无约束 | 无约束 | ok | 是 |  | C<=0.065; Si[0.2,0.2]; Mn[1.2,1.2]; P<=0.015; S<=0.006 | 309 | KA32 | G 船舶结构用钢- 一般强度结构钢-G01 A
317 | KA32-1 | Alt |  |  |  | 0 | 0.028215 | 0.028215 | 0 | 无约束 | 无约束 | ok | 是 |  | C<=0.065; Si[0.2,0.2]; Mn[1.2,1.2]; P<=0.015; S<=0.006 | 309 | KA32 | G 船舶结构用钢- 一般强度结构钢-G01 A
317 | KA32-1 | Cr |  |  |  | 0 | 0 | 0 | 0 | 无约束 | 无约束 | ok | 是 |  | C<=0.065; Si[0.2,0.2]; Mn[1.2,1.2]; P<=0.015; S<=0.006 | 309 | KA32 | G 船舶结构用钢- 一般强度结构钢-G01 A
317 | KA32-1 | Ni |  |  |  | 0 | 0 | 0 | 0 | 无约束 | 无约束 | ok | 是 |  | C<=0.065; Si[0.2,0.2]; Mn[1.2,1.2]; P<=0.015; S<=0.006 | 309 | KA32 | G 船舶结构用钢- 一般强度结构钢-G01 A
317 | KA32-1 | Cu |  |  |  | 0 | 0 | 0 | 0 | 无约束 | 无约束 | ok | 是 |  | C<=0.065; Si[0.2,0.2]; Mn[1.2,1.2]; P<=0.015; S<=0.006 | 309 | KA32 | G 船舶结构用钢- 一般强度结构钢-G01 A
317 | KA32-1 | Mo |  |  |  | 0 | 0 | 0 | 0 | 无约束 | 无约束 | ok | 是 |  | C<=0.065; Si[0.2,0.2]; Mn[1.2,1.2]; P<=0.015; S<=0.006 | 309 | KA32 | G 船舶结构用钢- 一般强度结构钢-G01 A
317 | KA32-1 | B |  |  |  | 0 | 0 | 0 | 0 | 无约束 | 无约束 | ok | 是 |  | C<=0.065; Si[0.2,0.2]; Mn[1.2,1.2]; P<=0.015; S<=0.006 | 309 | KA32 | G 船舶结构用钢- 一般强度结构钢-G01 A
317 | KA32-1 | Sb |  |  |  | 0 | 0 | 0 | 0 | 无约束 | 无约束 | ok | 是 |  | C<=0.065; Si[0.2,0.2]; Mn[1.2,1.2]; P<=0.015; S<=0.006 | 309 | KA32 | G 船舶结构用钢- 一般强度结构钢-G01 A
318 | KA32-2 | C | 0.07 |  | 0.065 | 0.044 | 0.065135 | 0.065 | -0.000135 | NG | OK | ok | 否 | C高于上限：0.0651% > 0.0650% | C<=0.065; Si[0.2,0.2]; Mn[1.3,1.3]; P<=0.015; S<=0.006 | 310 | KA32 | G 船舶结构用钢- 一般强度结构钢-G01 A
318 | KA32-2 | Si | 0.2 | 0.2 | 0.2 | 0 | 0.2 | 0.2 | 0 | OK | OK | ok | 否 | C高于上限：0.0651% > 0.0650% | C<=0.065; Si[0.2,0.2]; Mn[1.3,1.3]; P<=0.015; S<=0.006 | 310 | KA32 | G 船舶结构用钢- 一般强度结构钢-G01 A
318 | KA32-2 | Mn | 1.3 | 1.3 | 1.3 | 0.095 | 1.3 | 1.3 | 0 | OK | OK | ok | 否 | C高于上限：0.0651% > 0.0650% | C<=0.065; Si[0.2,0.2]; Mn[1.3,1.3]; P<=0.015; S<=0.006 | 310 | KA32 | G 船舶结构用钢- 一般强度结构钢-G01 A
318 | KA32-2 | P | 0.015 |  | 0.015 | 0 | 0 | 0 | 0 | OK | OK | ok | 否 | C高于上限：0.0651% > 0.0650% | C<=0.065; Si[0.2,0.2]; Mn[1.3,1.3]; P<=0.015; S<=0.006 | 310 | KA32 | G 船舶结构用钢- 一般强度结构钢-G01 A
318 | KA32-2 | S | 0.006 |  | 0.006 | 0 | 0 | 0 | 0 | OK | OK | ok | 否 | C高于上限：0.0651% > 0.0650% | C<=0.065; Si[0.2,0.2]; Mn[1.3,1.3]; P<=0.015; S<=0.006 | 310 | KA32 | G 船舶结构用钢- 一般强度结构钢-G01 A
318 | KA32-2 | V |  |  |  | 0 | 0 | 0 | 0 | 无约束 | 无约束 | ok | 否 | C高于上限：0.0651% > 0.0650% | C<=0.065; Si[0.2,0.2]; Mn[1.3,1.3]; P<=0.015; S<=0.006 | 310 | KA32 | G 船舶结构用钢- 一般强度结构钢-G01 A
318 | KA32-2 | Nb |  |  |  | 0 | 0 | 0 | 0 | 无约束 | 无约束 | ok | 否 | C高于上限：0.0651% > 0.0650% | C<=0.065; Si[0.2,0.2]; Mn[1.3,1.3]; P<=0.015; S<=0.006 | 310 | KA32 | G 船舶结构用钢- 一般强度结构钢-G01 A
318 | KA32-2 | Ti |  |  |  | 0 | 0 | 0 | 0 | 无约束 | 无约束 | ok | 否 | C高于上限：0.0651% > 0.0650% | C<=0.065; Si[0.2,0.2]; Mn[1.3,1.3]; P<=0.015; S<=0.006 | 310 | KA32 | G 船舶结构用钢- 一般强度结构钢-G01 A
318 | KA32-2 | Als | 0.03 |  |  | 0 | 0.028215 | 0.028215 | 0 | 无约束 | 无约束 | ok | 否 | C高于上限：0.0651% > 0.0650% | C<=0.065; Si[0.2,0.2]; Mn[1.3,1.3]; P<=0.015; S<=0.006 | 310 | KA32 | G 船舶结构用钢- 一般强度结构钢-G01 A
318 | KA32-2 | Alt |  |  |  | 0 | 0.028215 | 0.028215 | 0 | 无约束 | 无约束 | ok | 否 | C高于上限：0.0651% > 0.0650% | C<=0.065; Si[0.2,0.2]; Mn[1.3,1.3]; P<=0.015; S<=0.006 | 310 | KA32 | G 船舶结构用钢- 一般强度结构钢-G01 A
318 | KA32-2 | Cr |  |  |  | 0 | 0 | 0 | 0 | 无约束 | 无约束 | ok | 否 | C高于上限：0.0651% > 0.0650% | C<=0.065; Si[0.2,0.2]; Mn[1.3,1.3]; P<=0.015; S<=0.006 | 310 | KA32 | G 船舶结构用钢- 一般强度结构钢-G01 A
318 | KA32-2 | Ni |  |  |  | 0 | 0 | 0 | 0 | 无约束 | 无约束 | ok | 否 | C高于上限：0.0651% > 0.0650% | C<=0.065; Si[0.2,0.2]; Mn[1.3,1.3]; P<=0.015; S<=0.006 | 310 | KA32 | G 船舶结构用钢- 一般强度结构钢-G01 A
318 | KA32-2 | Cu |  |  |  | 0 | 0 | 0 | 0 | 无约束 | 无约束 | ok | 否 | C高于上限：0.0651% > 0.0650% | C<=0.065; Si[0.2,0.2]; Mn[1.3,1.3]; P<=0.015; S<=0.006 | 310 | KA32 | G 船舶结构用钢- 一般强度结构钢-G01 A
318 | KA32-2 | Mo |  |  |  | 0 | 0 | 0 | 0 | 无约束 | 无约束 | ok | 否 | C高于上限：0.0651% > 0.0650% | C<=0.065; Si[0.2,0.2]; Mn[1.3,1.3]; P<=0.015; S<=0.006 | 310 | KA32 | G 船舶结构用钢- 一般强度结构钢-G01 A
318 | KA32-2 | B |  |  |  | 0 | 0 | 0 | 0 | 无约束 | 无约束 | ok | 否 | C高于上限：0.0651% > 0.0650% | C<=0.065; Si[0.2,0.2]; Mn[1.3,1.3]; P<=0.015; S<=0.006 | 310 | KA32 | G 船舶结构用钢- 一般强度结构钢-G01 A
318 | KA32-2 | Sb |  |  |  | 0 | 0 | 0 | 0 | 无约束 | 无约束 | ok | 否 | C高于上限：0.0651% > 0.0650% | C<=0.065; Si[0.2,0.2]; Mn[1.3,1.3]; P<=0.015; S<=0.006 | 310 | KA32 | G 船舶结构用钢- 一般强度结构钢-G01 A
319 | KA36-1 | C | 0.07 |  | 0.065 | 0.042964 | 0.064198 | 0.065 | 0.000802 | OK | OK | ok | 是 |  | C<=0.065; Si[0.12,0.12]; Mn[1.3,1.3]; P<=0.015; S<=0.006; Nb[0.035,0.035]; Ti[0.015,0.015] | 311 | KA36 | G 船舶结构用钢- 一般强度结构钢-G01 A
319 | KA36-1 | Si | 0.12 | 0.12 | 0.12 | 0 | 0.12 | 0.12 | 0 | OK | OK | ok | 是 |  | C<=0.065; Si[0.12,0.12]; Mn[1.3,1.3]; P<=0.015; S<=0.006; Nb[0.035,0.035]; Ti[0.015,0.015] | 311 | KA36 | G 船舶结构用钢- 一般强度结构钢-G01 A
319 | KA36-1 | Mn | 1.3 | 1.3 | 1.3 | 0.089364 | 1.3 | 1.3 | 0 | OK | OK | ok | 是 |  | C<=0.065; Si[0.12,0.12]; Mn[1.3,1.3]; P<=0.015; S<=0.006; Nb[0.035,0.035]; Ti[0.015,0.015] | 311 | KA36 | G 船舶结构用钢- 一般强度结构钢-G01 A
319 | KA36-1 | P | 0.015 |  | 0.015 | 0 | 0 | 0 | 0 | OK | OK | ok | 是 |  | C<=0.065; Si[0.12,0.12]; Mn[1.3,1.3]; P<=0.015; S<=0.006; Nb[0.035,0.035]; Ti[0.015,0.015] | 311 | KA36 | G 船舶结构用钢- 一般强度结构钢-G01 A
319 | KA36-1 | S | 0.006 |  | 0.006 | 0 | 0 | 0 | 0 | OK | OK | ok | 是 |  | C<=0.065; Si[0.12,0.12]; Mn[1.3,1.3]; P<=0.015; S<=0.006; Nb[0.035,0.035]; Ti[0.015,0.015] | 311 | KA36 | G 船舶结构用钢- 一般强度结构钢-G01 A
319 | KA36-1 | V |  |  |  | 0 | 0 | 0 | 0 | 无约束 | 无约束 | ok | 是 |  | C<=0.065; Si[0.12,0.12]; Mn[1.3,1.3]; P<=0.015; S<=0.006; Nb[0.035,0.035]; Ti[0.015,0.015] | 311 | KA36 | G 船舶结构用钢- 一般强度结构钢-G01 A
319 | KA36-1 | Nb | 0.035 | 0.035 | 0.035 | 0 | 0.035 | 0.035 | 0 | OK | OK | ok | 是 |  | C<=0.065; Si[0.12,0.12]; Mn[1.3,1.3]; P<=0.015; S<=0.006; Nb[0.035,0.035]; Ti[0.015,0.015] | 311 | KA36 | G 船舶结构用钢- 一般强度结构钢-G01 A
319 | KA36-1 | Ti | 0.01 | 0.015 | 0.015 | 0 | 0.015 | 0.015 | 0 | OK | OK | ok | 是 |  | C<=0.065; Si[0.12,0.12]; Mn[1.3,1.3]; P<=0.015; S<=0.006; Nb[0.035,0.035]; Ti[0.015,0.015] | 311 | KA36 | G 船舶结构用钢- 一般强度结构钢-G01 A
319 | KA36-1 | Als | 0.03 |  |  | 0 | 0.028215 | 0.028215 | 0 | 无约束 | 无约束 | ok | 是 |  | C<=0.065; Si[0.12,0.12]; Mn[1.3,1.3]; P<=0.015; S<=0.006; Nb[0.035,0.035]; Ti[0.015,0.015] | 311 | KA36 | G 船舶结构用钢- 一般强度结构钢-G01 A
319 | KA36-1 | Alt |  |  |  | 0 | 0.028215 | 0.028215 | 0 | 无约束 | 无约束 | ok | 是 |  | C<=0.065; Si[0.12,0.12]; Mn[1.3,1.3]; P<=0.015; S<=0.006; Nb[0.035,0.035]; Ti[0.015,0.015] | 311 | KA36 | G 船舶结构用钢- 一般强度结构钢-G01 A
319 | KA36-1 | Cr |  |  |  | 0 | 0 | 0 | 0 | 无约束 | 无约束 | ok | 是 |  | C<=0.065; Si[0.12,0.12]; Mn[1.3,1.3]; P<=0.015; S<=0.006; Nb[0.035,0.035]; Ti[0.015,0.015] | 311 | KA36 | G 船舶结构用钢- 一般强度结构钢-G01 A
319 | KA36-1 | Ni |  |  |  | 0 | 0 | 0 | 0 | 无约束 | 无约束 | ok | 是 |  | C<=0.065; Si[0.12,0.12]; Mn[1.3,1.3]; P<=0.015; S<=0.006; Nb[0.035,0.035]; Ti[0.015,0.015] | 311 | KA36 | G 船舶结构用钢- 一般强度结构钢-G01 A
319 | KA36-1 | Cu |  |  |  | 0 | 0 | 0 | 0 | 无约束 | 无约束 | ok | 是 |  | C<=0.065; Si[0.12,0.12]; Mn[1.3,1.3]; P<=0.015; S<=0.006; Nb[0.035,0.035]; Ti[0.015,0.015] | 311 | KA36 | G 船舶结构用钢- 一般强度结构钢-G01 A
319 | KA36-1 | Mo |  |  |  | 0 | 0 | 0 | 0 | 无约束 | 无约束 | ok | 是 |  | C<=0.065; Si[0.12,0.12]; Mn[1.3,1.3]; P<=0.015; S<=0.006; Nb[0.035,0.035]; Ti[0.015,0.015] | 311 | KA36 | G 船舶结构用钢- 一般强度结构钢-G01 A
319 | KA36-1 | B |  |  |  | 0 | 0 | 0 | 0 | 无约束 | 无约束 | ok | 是 |  | C<=0.065; Si[0.12,0.12]; Mn[1.3,1.3]; P<=0.015; S<=0.006; Nb[0.035,0.035]; Ti[0.015,0.015] | 311 | KA36 | G 船舶结构用钢- 一般强度结构钢-G01 A
319 | KA36-1 | Sb |  |  |  | 0 | 0 | 0 | 0 | 无约束 | 无约束 | ok | 是 |  | C<=0.065; Si[0.12,0.12]; Mn[1.3,1.3]; P<=0.015; S<=0.006; Nb[0.035,0.035]; Ti[0.015,0.015] | 311 | KA36 | G 船舶结构用钢- 一般强度结构钢-G01 A
320 | KA36-2 | C | 0.07 |  | 0.065 | 0.041596 | 0.064586 | 0.065 | 0.000414 | OK | OK | ok | 是 |  | C<=0.065; Si[0.15,0.15]; Mn[1.4,1.4]; P<=0.015; S<=0.006; Nb[0.035,0.035]; Ti[0.015,0.015] | 312 | KA36 | G 船舶结构用钢- 一般强度结构钢-G01 A
320 | KA36-2 | Si | 0.15 | 0.15 | 0.15 | 0 | 0.15 | 0.15 | 0 | OK | OK | ok | 是 |  | C<=0.065; Si[0.15,0.15]; Mn[1.4,1.4]; P<=0.015; S<=0.006; Nb[0.035,0.035]; Ti[0.015,0.015] | 312 | KA36 | G 船舶结构用钢- 一般强度结构钢-G01 A
320 | KA36-2 | Mn | 1.4 | 1.4 | 1.4 | 0.089234 | 1.4 | 1.4 | 0 | OK | OK | ok | 是 |  | C<=0.065; Si[0.15,0.15]; Mn[1.4,1.4]; P<=0.015; S<=0.006; Nb[0.035,0.035]; Ti[0.015,0.015] | 312 | KA36 | G 船舶结构用钢- 一般强度结构钢-G01 A
320 | KA36-2 | P | 0.015 |  | 0.015 | 0 | 0 | 0 | 0 | OK | OK | ok | 是 |  | C<=0.065; Si[0.15,0.15]; Mn[1.4,1.4]; P<=0.015; S<=0.006; Nb[0.035,0.035]; Ti[0.015,0.015] | 312 | KA36 | G 船舶结构用钢- 一般强度结构钢-G01 A
320 | KA36-2 | S | 0.006 |  | 0.006 | 0 | 0 | 0 | 0 | OK | OK | ok | 是 |  | C<=0.065; Si[0.15,0.15]; Mn[1.4,1.4]; P<=0.015; S<=0.006; Nb[0.035,0.035]; Ti[0.015,0.015] | 312 | KA36 | G 船舶结构用钢- 一般强度结构钢-G01 A
320 | KA36-2 | V |  |  |  | 0 | 0 | 0 | 0 | 无约束 | 无约束 | ok | 是 |  | C<=0.065; Si[0.15,0.15]; Mn[1.4,1.4]; P<=0.015; S<=0.006; Nb[0.035,0.035]; Ti[0.015,0.015] | 312 | KA36 | G 船舶结构用钢- 一般强度结构钢-G01 A
320 | KA36-2 | Nb | 0.035 | 0.035 | 0.035 | 0 | 0.035 | 0.035 | 0 | OK | OK | ok | 是 |  | C<=0.065; Si[0.15,0.15]; Mn[1.4,1.4]; P<=0.015; S<=0.006; Nb[0.035,0.035]; Ti[0.015,0.015] | 312 | KA36 | G 船舶结构用钢- 一般强度结构钢-G01 A
320 | KA36-2 | Ti | 0.01 | 0.015 | 0.015 | 0 | 0.015 | 0.015 | 0 | OK | OK | ok | 是 |  | C<=0.065; Si[0.15,0.15]; Mn[1.4,1.4]; P<=0.015; S<=0.006; Nb[0.035,0.035]; Ti[0.015,0.015] | 312 | KA36 | G 船舶结构用钢- 一般强度结构钢-G01 A
320 | KA36-2 | Als | 0.03 |  |  | 0 | 0.028215 | 0.028215 | 0 | 无约束 | 无约束 | ok | 是 |  | C<=0.065; Si[0.15,0.15]; Mn[1.4,1.4]; P<=0.015; S<=0.006; Nb[0.035,0.035]; Ti[0.015,0.015] | 312 | KA36 | G 船舶结构用钢- 一般强度结构钢-G01 A
320 | KA36-2 | Alt |  |  |  | 0 | 0.028215 | 0.028215 | 0 | 无约束 | 无约束 | ok | 是 |  | C<=0.065; Si[0.15,0.15]; Mn[1.4,1.4]; P<=0.015; S<=0.006; Nb[0.035,0.035]; Ti[0.015,0.015] | 312 | KA36 | G 船舶结构用钢- 一般强度结构钢-G01 A
320 | KA36-2 | Cr |  |  |  | 0 | 0 | 0 | 0 | 无约束 | 无约束 | ok | 是 |  | C<=0.065; Si[0.15,0.15]; Mn[1.4,1.4]; P<=0.015; S<=0.006; Nb[0.035,0.035]; Ti[0.015,0.015] | 312 | KA36 | G 船舶结构用钢- 一般强度结构钢-G01 A
320 | KA36-2 | Ni |  |  |  | 0 | 0 | 0 | 0 | 无约束 | 无约束 | ok | 是 |  | C<=0.065; Si[0.15,0.15]; Mn[1.4,1.4]; P<=0.015; S<=0.006; Nb[0.035,0.035]; Ti[0.015,0.015] | 312 | KA36 | G 船舶结构用钢- 一般强度结构钢-G01 A
320 | KA36-2 | Cu |  |  |  | 0 | 0 | 0 | 0 | 无约束 | 无约束 | ok | 是 |  | C<=0.065; Si[0.15,0.15]; Mn[1.4,1.4]; P<=0.015; S<=0.006; Nb[0.035,0.035]; Ti[0.015,0.015] | 312 | KA36 | G 船舶结构用钢- 一般强度结构钢-G01 A
320 | KA36-2 | Mo |  |  |  | 0 | 0 | 0 | 0 | 无约束 | 无约束 | ok | 是 |  | C<=0.065; Si[0.15,0.15]; Mn[1.4,1.4]; P<=0.015; S<=0.006; Nb[0.035,0.035]; Ti[0.015,0.015] | 312 | KA36 | G 船舶结构用钢- 一般强度结构钢-G01 A
320 | KA36-2 | B |  |  |  | 0 | 0 | 0 | 0 | 无约束 | 无约束 | ok | 是 |  | C<=0.065; Si[0.15,0.15]; Mn[1.4,1.4]; P<=0.015; S<=0.006; Nb[0.035,0.035]; Ti[0.015,0.015] | 312 | KA36 | G 船舶结构用钢- 一般强度结构钢-G01 A
320 | KA36-2 | Sb |  |  |  | 0 | 0 | 0 | 0 | 无约束 | 无约束 | ok | 是 |  | C<=0.065; Si[0.15,0.15]; Mn[1.4,1.4]; P<=0.015; S<=0.006; Nb[0.035,0.035]; Ti[0.015,0.015] | 312 | KA36 | G 船舶结构用钢- 一般强度结构钢-G01 A
321 | KRA | C | 0.16 |  | 0.155 | 0.074292 | 0.086723 | 0.086723 | 0 | OK | OK | ok | 是 |  | C<=0.155; Si[0.1,0.1]; Mn[0.6,0.6]; P<=0.02; S<=0.015 | 313 | KRA | G 船舶结构用钢- 一般强度结构钢-G01 A
321 | KRA | Si | 0.1 | 0.1 | 0.1 | 0 | 0.1 | 0.1 | 0 | OK | OK | ok | 是 |  | C<=0.155; Si[0.1,0.1]; Mn[0.6,0.6]; P<=0.02; S<=0.015 | 313 | KRA | G 船舶结构用钢- 一般强度结构钢-G01 A
321 | KRA | Mn | 0.6 | 0.6 | 0.6 | 0.127188 | 0.6 | 0.6 | 0 | OK | OK | ok | 是 |  | C<=0.155; Si[0.1,0.1]; Mn[0.6,0.6]; P<=0.02; S<=0.015 | 313 | KRA | G 船舶结构用钢- 一般强度结构钢-G01 A
321 | KRA | P | 0.02 |  | 0.02 | 0 | 0 | 0 | 0 | OK | OK | ok | 是 |  | C<=0.155; Si[0.1,0.1]; Mn[0.6,0.6]; P<=0.02; S<=0.015 | 313 | KRA | G 船舶结构用钢- 一般强度结构钢-G01 A
321 | KRA | S | 0.015 |  | 0.015 | 0 | 0 | 0 | 0 | OK | OK | ok | 是 |  | C<=0.155; Si[0.1,0.1]; Mn[0.6,0.6]; P<=0.02; S<=0.015 | 313 | KRA | G 船舶结构用钢- 一般强度结构钢-G01 A
321 | KRA | V |  |  |  | 0 | 0 | 0 | 0 | 无约束 | 无约束 | ok | 是 |  | C<=0.155; Si[0.1,0.1]; Mn[0.6,0.6]; P<=0.02; S<=0.015 | 313 | KRA | G 船舶结构用钢- 一般强度结构钢-G01 A
321 | KRA | Nb |  |  |  | 0 | 0 | 0 | 0 | 无约束 | 无约束 | ok | 是 |  | C<=0.155; Si[0.1,0.1]; Mn[0.6,0.6]; P<=0.02; S<=0.015 | 313 | KRA | G 船舶结构用钢- 一般强度结构钢-G01 A
321 | KRA | Ti |  |  |  | 0 | 0 | 0 | 0 | 无约束 | 无约束 | ok | 是 |  | C<=0.155; Si[0.1,0.1]; Mn[0.6,0.6]; P<=0.02; S<=0.015 | 313 | KRA | G 船舶结构用钢- 一般强度结构钢-G01 A
321 | KRA | Als | 0.025 |  |  | 0 | 0.019751 | 0.019751 | 0 | 无约束 | 无约束 | ok | 是 |  | C<=0.155; Si[0.1,0.1]; Mn[0.6,0.6]; P<=0.02; S<=0.015 | 313 | KRA | G 船舶结构用钢- 一般强度结构钢-G01 A
321 | KRA | Alt |  |  |  | 0 | 0.019751 | 0.019751 | 0 | 无约束 | 无约束 | ok | 是 |  | C<=0.155; Si[0.1,0.1]; Mn[0.6,0.6]; P<=0.02; S<=0.015 | 313 | KRA | G 船舶结构用钢- 一般强度结构钢-G01 A
321 | KRA | Cr |  |  |  | 0 | 0 | 0 | 0 | 无约束 | 无约束 | ok | 是 |  | C<=0.155; Si[0.1,0.1]; Mn[0.6,0.6]; P<=0.02; S<=0.015 | 313 | KRA | G 船舶结构用钢- 一般强度结构钢-G01 A
321 | KRA | Ni |  |  |  | 0 | 0 | 0 | 0 | 无约束 | 无约束 | ok | 是 |  | C<=0.155; Si[0.1,0.1]; Mn[0.6,0.6]; P<=0.02; S<=0.015 | 313 | KRA | G 船舶结构用钢- 一般强度结构钢-G01 A
321 | KRA | Cu |  |  |  | 0 | 0 | 0 | 0 | 无约束 | 无约束 | ok | 是 |  | C<=0.155; Si[0.1,0.1]; Mn[0.6,0.6]; P<=0.02; S<=0.015 | 313 | KRA | G 船舶结构用钢- 一般强度结构钢-G01 A
321 | KRA | Mo |  |  |  | 0 | 0 | 0 | 0 | 无约束 | 无约束 | ok | 是 |  | C<=0.155; Si[0.1,0.1]; Mn[0.6,0.6]; P<=0.02; S<=0.015 | 313 | KRA | G 船舶结构用钢- 一般强度结构钢-G01 A
321 | KRA | B |  |  |  | 0 | 0 | 0 | 0 | 无约束 | 无约束 | ok | 是 |  | C<=0.155; Si[0.1,0.1]; Mn[0.6,0.6]; P<=0.02; S<=0.015 | 313 | KRA | G 船舶结构用钢- 一般强度结构钢-G01 A
321 | KRA | Sb |  |  |  | 0 | 0 | 0 | 0 | 无约束 | 无约束 | ok | 是 |  | C<=0.155; Si[0.1,0.1]; Mn[0.6,0.6]; P<=0.02; S<=0.015 | 313 | KRA | G 船舶结构用钢- 一般强度结构钢-G01 A
322 | KRB | C | 0.16 |  | 0.155 | 0.073385 | 0.09297 | 0.09297 | 0 | OK | OK | ok | 是 |  | C<=0.155; Si[0.12,0.12]; Mn[0.75,0.75]; P<=0.015; S<=0.006 | 314 | KRB | G 船舶结构用钢- 一般强度结构钢-G01 A
322 | KRB | Si | 0.12 | 0.12 | 0.12 | 0 | 0.12 | 0.12 | 0 | OK | OK | ok | 是 |  | C<=0.155; Si[0.12,0.12]; Mn[0.75,0.75]; P<=0.015; S<=0.006 | 314 | KRB | G 船舶结构用钢- 一般强度结构钢-G01 A
322 | KRB | Mn | 0.75 | 0.75 | 0.75 | 0.125949 | 0.75 | 0.75 | 0 | OK | OK | ok | 是 |  | C<=0.155; Si[0.12,0.12]; Mn[0.75,0.75]; P<=0.015; S<=0.006 | 314 | KRB | G 船舶结构用钢- 一般强度结构钢-G01 A
322 | KRB | P | 0.015 |  | 0.015 | 0 | 0 | 0 | 0 | OK | OK | ok | 是 |  | C<=0.155; Si[0.12,0.12]; Mn[0.75,0.75]; P<=0.015; S<=0.006 | 314 | KRB | G 船舶结构用钢- 一般强度结构钢-G01 A
322 | KRB | S | 0.006 |  | 0.006 | 0 | 0 | 0 | 0 | OK | OK | ok | 是 |  | C<=0.155; Si[0.12,0.12]; Mn[0.75,0.75]; P<=0.015; S<=0.006 | 314 | KRB | G 船舶结构用钢- 一般强度结构钢-G01 A
322 | KRB | V |  |  |  | 0 | 0 | 0 | 0 | 无约束 | 无约束 | ok | 是 |  | C<=0.155; Si[0.12,0.12]; Mn[0.75,0.75]; P<=0.015; S<=0.006 | 314 | KRB | G 船舶结构用钢- 一般强度结构钢-G01 A
322 | KRB | Nb |  |  |  | 0 | 0 | 0 | 0 | 无约束 | 无约束 | ok | 是 |  | C<=0.155; Si[0.12,0.12]; Mn[0.75,0.75]; P<=0.015; S<=0.006 | 314 | KRB | G 船舶结构用钢- 一般强度结构钢-G01 A
322 | KRB | Ti |  |  |  | 0 | 0 | 0 | 0 | 无约束 | 无约束 | ok | 是 |  | C<=0.155; Si[0.12,0.12]; Mn[0.75,0.75]; P<=0.015; S<=0.006 | 314 | KRB | G 船舶结构用钢- 一般强度结构钢-G01 A
322 | KRB | Als | 0.025 |  |  | 0 | 0.019751 | 0.019751 | 0 | 无约束 | 无约束 | ok | 是 |  | C<=0.155; Si[0.12,0.12]; Mn[0.75,0.75]; P<=0.015; S<=0.006 | 314 | KRB | G 船舶结构用钢- 一般强度结构钢-G01 A
322 | KRB | Alt |  |  |  | 0 | 0.019751 | 0.019751 | 0 | 无约束 | 无约束 | ok | 是 |  | C<=0.155; Si[0.12,0.12]; Mn[0.75,0.75]; P<=0.015; S<=0.006 | 314 | KRB | G 船舶结构用钢- 一般强度结构钢-G01 A
322 | KRB | Cr |  |  |  | 0 | 0 | 0 | 0 | 无约束 | 无约束 | ok | 是 |  | C<=0.155; Si[0.12,0.12]; Mn[0.75,0.75]; P<=0.015; S<=0.006 | 314 | KRB | G 船舶结构用钢- 一般强度结构钢-G01 A
322 | KRB | Ni |  |  |  | 0 | 0 | 0 | 0 | 无约束 | 无约束 | ok | 是 |  | C<=0.155; Si[0.12,0.12]; Mn[0.75,0.75]; P<=0.015; S<=0.006 | 314 | KRB | G 船舶结构用钢- 一般强度结构钢-G01 A
322 | KRB | Cu |  |  |  | 0 | 0 | 0 | 0 | 无约束 | 无约束 | ok | 是 |  | C<=0.155; Si[0.12,0.12]; Mn[0.75,0.75]; P<=0.015; S<=0.006 | 314 | KRB | G 船舶结构用钢- 一般强度结构钢-G01 A
322 | KRB | Mo |  |  |  | 0 | 0 | 0 | 0 | 无约束 | 无约束 | ok | 是 |  | C<=0.155; Si[0.12,0.12]; Mn[0.75,0.75]; P<=0.015; S<=0.006 | 314 | KRB | G 船舶结构用钢- 一般强度结构钢-G01 A
322 | KRB | B |  |  |  | 0 | 0 | 0 | 0 | 无约束 | 无约束 | ok | 是 |  | C<=0.155; Si[0.12,0.12]; Mn[0.75,0.75]; P<=0.015; S<=0.006 | 314 | KRB | G 船舶结构用钢- 一般强度结构钢-G01 A
322 | KRB | Sb |  |  |  | 0 | 0 | 0 | 0 | 无约束 | 无约束 | ok | 是 |  | C<=0.155; Si[0.12,0.12]; Mn[0.75,0.75]; P<=0.015; S<=0.006 | 314 | KRB | G 船舶结构用钢- 一般强度结构钢-G01 A
323 | KRA32-1 | C | 0.07 |  | 0.065 | 0.04 | 0.059384 | 0.065 | 0.005616 | OK | OK | ok | 是 |  | C<=0.065; Si[0.2,0.2]; Mn[1.2,1.2]; P<=0.015; S<=0.006 | 315 | KRA32 | G 船舶结构用钢- 一般强度结构钢-G01 A
323 | KRA32-1 | Si | 0.2 | 0.2 | 0.2 | 0 | 0.2 | 0.2 | 0 | OK | OK | ok | 是 |  | C<=0.065; Si[0.2,0.2]; Mn[1.2,1.2]; P<=0.015; S<=0.006 | 315 | KRA32 | G 船舶结构用钢- 一般强度结构钢-G01 A
323 | KRA32-1 | Mn | 1.2 | 1.2 | 1.2 | 0.094833 | 1.2 | 1.2 | 0 | OK | OK | ok | 是 |  | C<=0.065; Si[0.2,0.2]; Mn[1.2,1.2]; P<=0.015; S<=0.006 | 315 | KRA32 | G 船舶结构用钢- 一般强度结构钢-G01 A
323 | KRA32-1 | P | 0.015 |  | 0.015 | 0 | 0 | 0 | 0 | OK | OK | ok | 是 |  | C<=0.065; Si[0.2,0.2]; Mn[1.2,1.2]; P<=0.015; S<=0.006 | 315 | KRA32 | G 船舶结构用钢- 一般强度结构钢-G01 A
323 | KRA32-1 | S | 0.006 |  | 0.006 | 0 | 0 | 0 | 0 | OK | OK | ok | 是 |  | C<=0.065; Si[0.2,0.2]; Mn[1.2,1.2]; P<=0.015; S<=0.006 | 315 | KRA32 | G 船舶结构用钢- 一般强度结构钢-G01 A
323 | KRA32-1 | V |  |  |  | 0 | 0 | 0 | 0 | 无约束 | 无约束 | ok | 是 |  | C<=0.065; Si[0.2,0.2]; Mn[1.2,1.2]; P<=0.015; S<=0.006 | 315 | KRA32 | G 船舶结构用钢- 一般强度结构钢-G01 A
323 | KRA32-1 | Nb |  |  |  | 0 | 0 | 0 | 0 | 无约束 | 无约束 | ok | 是 |  | C<=0.065; Si[0.2,0.2]; Mn[1.2,1.2]; P<=0.015; S<=0.006 | 315 | KRA32 | G 船舶结构用钢- 一般强度结构钢-G01 A
323 | KRA32-1 | Ti |  |  |  | 0 | 0 | 0 | 0 | 无约束 | 无约束 | ok | 是 |  | C<=0.065; Si[0.2,0.2]; Mn[1.2,1.2]; P<=0.015; S<=0.006 | 315 | KRA32 | G 船舶结构用钢- 一般强度结构钢-G01 A
323 | KRA32-1 | Als | 0.03 |  |  | 0 | 0.028215 | 0.028215 | 0 | 无约束 | 无约束 | ok | 是 |  | C<=0.065; Si[0.2,0.2]; Mn[1.2,1.2]; P<=0.015; S<=0.006 | 315 | KRA32 | G 船舶结构用钢- 一般强度结构钢-G01 A
323 | KRA32-1 | Alt |  |  |  | 0 | 0.028215 | 0.028215 | 0 | 无约束 | 无约束 | ok | 是 |  | C<=0.065; Si[0.2,0.2]; Mn[1.2,1.2]; P<=0.015; S<=0.006 | 315 | KRA32 | G 船舶结构用钢- 一般强度结构钢-G01 A
323 | KRA32-1 | Cr |  |  |  | 0 | 0 | 0 | 0 | 无约束 | 无约束 | ok | 是 |  | C<=0.065; Si[0.2,0.2]; Mn[1.2,1.2]; P<=0.015; S<=0.006 | 315 | KRA32 | G 船舶结构用钢- 一般强度结构钢-G01 A
323 | KRA32-1 | Ni |  |  |  | 0 | 0 | 0 | 0 | 无约束 | 无约束 | ok | 是 |  | C<=0.065; Si[0.2,0.2]; Mn[1.2,1.2]; P<=0.015; S<=0.006 | 315 | KRA32 | G 船舶结构用钢- 一般强度结构钢-G01 A
323 | KRA32-1 | Cu |  |  |  | 0 | 0 | 0 | 0 | 无约束 | 无约束 | ok | 是 |  | C<=0.065; Si[0.2,0.2]; Mn[1.2,1.2]; P<=0.015; S<=0.006 | 315 | KRA32 | G 船舶结构用钢- 一般强度结构钢-G01 A
323 | KRA32-1 | Mo |  |  |  | 0 | 0 | 0 | 0 | 无约束 | 无约束 | ok | 是 |  | C<=0.065; Si[0.2,0.2]; Mn[1.2,1.2]; P<=0.015; S<=0.006 | 315 | KRA32 | G 船舶结构用钢- 一般强度结构钢-G01 A
323 | KRA32-1 | B |  |  |  | 0 | 0 | 0 | 0 | 无约束 | 无约束 | ok | 是 |  | C<=0.065; Si[0.2,0.2]; Mn[1.2,1.2]; P<=0.015; S<=0.006 | 315 | KRA32 | G 船舶结构用钢- 一般强度结构钢-G01 A
323 | KRA32-1 | Sb |  |  |  | 0 | 0 | 0 | 0 | 无约束 | 无约束 | ok | 是 |  | C<=0.065; Si[0.2,0.2]; Mn[1.2,1.2]; P<=0.015; S<=0.006 | 315 | KRA32 | G 船舶结构用钢- 一般强度结构钢-G01 A
324 | KRA32-2 | C | 0.07 |  | 0.065 | 0.044 | 0.065135 | 0.065 | -0.000135 | NG | OK | ok | 否 | C高于上限：0.0651% > 0.0650% | C<=0.065; Si[0.2,0.2]; Mn[1.3,1.3]; P<=0.015; S<=0.006 | 316 | KRA32 | G 船舶结构用钢- 一般强度结构钢-G01 A
324 | KRA32-2 | Si | 0.2 | 0.2 | 0.2 | 0 | 0.2 | 0.2 | 0 | OK | OK | ok | 否 | C高于上限：0.0651% > 0.0650% | C<=0.065; Si[0.2,0.2]; Mn[1.3,1.3]; P<=0.015; S<=0.006 | 316 | KRA32 | G 船舶结构用钢- 一般强度结构钢-G01 A
324 | KRA32-2 | Mn | 1.3 | 1.3 | 1.3 | 0.095 | 1.3 | 1.3 | 0 | OK | OK | ok | 否 | C高于上限：0.0651% > 0.0650% | C<=0.065; Si[0.2,0.2]; Mn[1.3,1.3]; P<=0.015; S<=0.006 | 316 | KRA32 | G 船舶结构用钢- 一般强度结构钢-G01 A
324 | KRA32-2 | P | 0.015 |  | 0.015 | 0 | 0 | 0 | 0 | OK | OK | ok | 否 | C高于上限：0.0651% > 0.0650% | C<=0.065; Si[0.2,0.2]; Mn[1.3,1.3]; P<=0.015; S<=0.006 | 316 | KRA32 | G 船舶结构用钢- 一般强度结构钢-G01 A
324 | KRA32-2 | S | 0.006 |  | 0.006 | 0 | 0 | 0 | 0 | OK | OK | ok | 否 | C高于上限：0.0651% > 0.0650% | C<=0.065; Si[0.2,0.2]; Mn[1.3,1.3]; P<=0.015; S<=0.006 | 316 | KRA32 | G 船舶结构用钢- 一般强度结构钢-G01 A
324 | KRA32-2 | V |  |  |  | 0 | 0 | 0 | 0 | 无约束 | 无约束 | ok | 否 | C高于上限：0.0651% > 0.0650% | C<=0.065; Si[0.2,0.2]; Mn[1.3,1.3]; P<=0.015; S<=0.006 | 316 | KRA32 | G 船舶结构用钢- 一般强度结构钢-G01 A
324 | KRA32-2 | Nb |  |  |  | 0 | 0 | 0 | 0 | 无约束 | 无约束 | ok | 否 | C高于上限：0.0651% > 0.0650% | C<=0.065; Si[0.2,0.2]; Mn[1.3,1.3]; P<=0.015; S<=0.006 | 316 | KRA32 | G 船舶结构用钢- 一般强度结构钢-G01 A
324 | KRA32-2 | Ti |  |  |  | 0 | 0 | 0 | 0 | 无约束 | 无约束 | ok | 否 | C高于上限：0.0651% > 0.0650% | C<=0.065; Si[0.2,0.2]; Mn[1.3,1.3]; P<=0.015; S<=0.006 | 316 | KRA32 | G 船舶结构用钢- 一般强度结构钢-G01 A
324 | KRA32-2 | Als | 0.03 |  |  | 0 | 0.028215 | 0.028215 | 0 | 无约束 | 无约束 | ok | 否 | C高于上限：0.0651% > 0.0650% | C<=0.065; Si[0.2,0.2]; Mn[1.3,1.3]; P<=0.015; S<=0.006 | 316 | KRA32 | G 船舶结构用钢- 一般强度结构钢-G01 A
324 | KRA32-2 | Alt |  |  |  | 0 | 0.028215 | 0.028215 | 0 | 无约束 | 无约束 | ok | 否 | C高于上限：0.0651% > 0.0650% | C<=0.065; Si[0.2,0.2]; Mn[1.3,1.3]; P<=0.015; S<=0.006 | 316 | KRA32 | G 船舶结构用钢- 一般强度结构钢-G01 A
324 | KRA32-2 | Cr |  |  |  | 0 | 0 | 0 | 0 | 无约束 | 无约束 | ok | 否 | C高于上限：0.0651% > 0.0650% | C<=0.065; Si[0.2,0.2]; Mn[1.3,1.3]; P<=0.015; S<=0.006 | 316 | KRA32 | G 船舶结构用钢- 一般强度结构钢-G01 A
324 | KRA32-2 | Ni |  |  |  | 0 | 0 | 0 | 0 | 无约束 | 无约束 | ok | 否 | C高于上限：0.0651% > 0.0650% | C<=0.065; Si[0.2,0.2]; Mn[1.3,1.3]; P<=0.015; S<=0.006 | 316 | KRA32 | G 船舶结构用钢- 一般强度结构钢-G01 A
324 | KRA32-2 | Cu |  |  |  | 0 | 0 | 0 | 0 | 无约束 | 无约束 | ok | 否 | C高于上限：0.0651% > 0.0650% | C<=0.065; Si[0.2,0.2]; Mn[1.3,1.3]; P<=0.015; S<=0.006 | 316 | KRA32 | G 船舶结构用钢- 一般强度结构钢-G01 A
324 | KRA32-2 | Mo |  |  |  | 0 | 0 | 0 | 0 | 无约束 | 无约束 | ok | 否 | C高于上限：0.0651% > 0.0650% | C<=0.065; Si[0.2,0.2]; Mn[1.3,1.3]; P<=0.015; S<=0.006 | 316 | KRA32 | G 船舶结构用钢- 一般强度结构钢-G01 A
324 | KRA32-2 | B |  |  |  | 0 | 0 | 0 | 0 | 无约束 | 无约束 | ok | 否 | C高于上限：0.0651% > 0.0650% | C<=0.065; Si[0.2,0.2]; Mn[1.3,1.3]; P<=0.015; S<=0.006 | 316 | KRA32 | G 船舶结构用钢- 一般强度结构钢-G01 A
324 | KRA32-2 | Sb |  |  |  | 0 | 0 | 0 | 0 | 无约束 | 无约束 | ok | 否 | C高于上限：0.0651% > 0.0650% | C<=0.065; Si[0.2,0.2]; Mn[1.3,1.3]; P<=0.015; S<=0.006 | 316 | KRA32 | G 船舶结构用钢- 一般强度结构钢-G01 A
325 | KRAH36-1 | C | 0.07 |  | 0.065 | 0.042964 | 0.064198 | 0.065 | 0.000802 | OK | OK | ok | 是 |  | C<=0.065; Si[0.12,0.12]; Mn[1.3,1.3]; P<=0.015; S<=0.006; Nb[0.035,0.035]; Ti[0.015,0.015] | 317 | KRAH36 | G 船舶结构用钢- 高强度结构钢-G14 KRAH36
325 | KRAH36-1 | Si | 0.12 | 0.12 | 0.12 | 0 | 0.12 | 0.12 | 0 | OK | OK | ok | 是 |  | C<=0.065; Si[0.12,0.12]; Mn[1.3,1.3]; P<=0.015; S<=0.006; Nb[0.035,0.035]; Ti[0.015,0.015] | 317 | KRAH36 | G 船舶结构用钢- 高强度结构钢-G14 KRAH36
325 | KRAH36-1 | Mn | 1.3 | 1.3 | 1.3 | 0.089364 | 1.3 | 1.3 | 0 | OK | OK | ok | 是 |  | C<=0.065; Si[0.12,0.12]; Mn[1.3,1.3]; P<=0.015; S<=0.006; Nb[0.035,0.035]; Ti[0.015,0.015] | 317 | KRAH36 | G 船舶结构用钢- 高强度结构钢-G14 KRAH36
325 | KRAH36-1 | P | 0.015 |  | 0.015 | 0 | 0 | 0 | 0 | OK | OK | ok | 是 |  | C<=0.065; Si[0.12,0.12]; Mn[1.3,1.3]; P<=0.015; S<=0.006; Nb[0.035,0.035]; Ti[0.015,0.015] | 317 | KRAH36 | G 船舶结构用钢- 高强度结构钢-G14 KRAH36
325 | KRAH36-1 | S | 0.006 |  | 0.006 | 0 | 0 | 0 | 0 | OK | OK | ok | 是 |  | C<=0.065; Si[0.12,0.12]; Mn[1.3,1.3]; P<=0.015; S<=0.006; Nb[0.035,0.035]; Ti[0.015,0.015] | 317 | KRAH36 | G 船舶结构用钢- 高强度结构钢-G14 KRAH36
325 | KRAH36-1 | V |  |  |  | 0 | 0 | 0 | 0 | 无约束 | 无约束 | ok | 是 |  | C<=0.065; Si[0.12,0.12]; Mn[1.3,1.3]; P<=0.015; S<=0.006; Nb[0.035,0.035]; Ti[0.015,0.015] | 317 | KRAH36 | G 船舶结构用钢- 高强度结构钢-G14 KRAH36
325 | KRAH36-1 | Nb | 0.035 | 0.035 | 0.035 | 0 | 0.035 | 0.035 | 0 | OK | OK | ok | 是 |  | C<=0.065; Si[0.12,0.12]; Mn[1.3,1.3]; P<=0.015; S<=0.006; Nb[0.035,0.035]; Ti[0.015,0.015] | 317 | KRAH36 | G 船舶结构用钢- 高强度结构钢-G14 KRAH36
325 | KRAH36-1 | Ti | 0.01 | 0.015 | 0.015 | 0 | 0.015 | 0.015 | 0 | OK | OK | ok | 是 |  | C<=0.065; Si[0.12,0.12]; Mn[1.3,1.3]; P<=0.015; S<=0.006; Nb[0.035,0.035]; Ti[0.015,0.015] | 317 | KRAH36 | G 船舶结构用钢- 高强度结构钢-G14 KRAH36
325 | KRAH36-1 | Als | 0.03 |  |  | 0 | 0.028215 | 0.028215 | 0 | 无约束 | 无约束 | ok | 是 |  | C<=0.065; Si[0.12,0.12]; Mn[1.3,1.3]; P<=0.015; S<=0.006; Nb[0.035,0.035]; Ti[0.015,0.015] | 317 | KRAH36 | G 船舶结构用钢- 高强度结构钢-G14 KRAH36
325 | KRAH36-1 | Alt |  |  |  | 0 | 0.028215 | 0.028215 | 0 | 无约束 | 无约束 | ok | 是 |  | C<=0.065; Si[0.12,0.12]; Mn[1.3,1.3]; P<=0.015; S<=0.006; Nb[0.035,0.035]; Ti[0.015,0.015] | 317 | KRAH36 | G 船舶结构用钢- 高强度结构钢-G14 KRAH36
325 | KRAH36-1 | Cr |  |  |  | 0 | 0 | 0 | 0 | 无约束 | 无约束 | ok | 是 |  | C<=0.065; Si[0.12,0.12]; Mn[1.3,1.3]; P<=0.015; S<=0.006; Nb[0.035,0.035]; Ti[0.015,0.015] | 317 | KRAH36 | G 船舶结构用钢- 高强度结构钢-G14 KRAH36
325 | KRAH36-1 | Ni |  |  |  | 0 | 0 | 0 | 0 | 无约束 | 无约束 | ok | 是 |  | C<=0.065; Si[0.12,0.12]; Mn[1.3,1.3]; P<=0.015; S<=0.006; Nb[0.035,0.035]; Ti[0.015,0.015] | 317 | KRAH36 | G 船舶结构用钢- 高强度结构钢-G14 KRAH36
325 | KRAH36-1 | Cu |  |  |  | 0 | 0 | 0 | 0 | 无约束 | 无约束 | ok | 是 |  | C<=0.065; Si[0.12,0.12]; Mn[1.3,1.3]; P<=0.015; S<=0.006; Nb[0.035,0.035]; Ti[0.015,0.015] | 317 | KRAH36 | G 船舶结构用钢- 高强度结构钢-G14 KRAH36
325 | KRAH36-1 | Mo |  |  |  | 0 | 0 | 0 | 0 | 无约束 | 无约束 | ok | 是 |  | C<=0.065; Si[0.12,0.12]; Mn[1.3,1.3]; P<=0.015; S<=0.006; Nb[0.035,0.035]; Ti[0.015,0.015] | 317 | KRAH36 | G 船舶结构用钢- 高强度结构钢-G14 KRAH36
325 | KRAH36-1 | B |  |  |  | 0 | 0 | 0 | 0 | 无约束 | 无约束 | ok | 是 |  | C<=0.065; Si[0.12,0.12]; Mn[1.3,1.3]; P<=0.015; S<=0.006; Nb[0.035,0.035]; Ti[0.015,0.015] | 317 | KRAH36 | G 船舶结构用钢- 高强度结构钢-G14 KRAH36
325 | KRAH36-1 | Sb |  |  |  | 0 | 0 | 0 | 0 | 无约束 | 无约束 | ok | 是 |  | C<=0.065; Si[0.12,0.12]; Mn[1.3,1.3]; P<=0.015; S<=0.006; Nb[0.035,0.035]; Ti[0.015,0.015] | 317 | KRAH36 | G 船舶结构用钢- 高强度结构钢-G14 KRAH36
326 | KRAH36-2 | C | 0.07 |  | 0.065 | 0.041596 | 0.064586 | 0.065 | 0.000414 | OK | OK | ok | 是 |  | C<=0.065; Si[0.15,0.15]; Mn[1.4,1.4]; P<=0.015; S<=0.006; Nb[0.035,0.035]; Ti[0.015,0.015] | 318 | KRAH36 | G 船舶结构用钢- 高强度结构钢-G14 KRAH36
326 | KRAH36-2 | Si | 0.15 | 0.15 | 0.15 | 0 | 0.15 | 0.15 | 0 | OK | OK | ok | 是 |  | C<=0.065; Si[0.15,0.15]; Mn[1.4,1.4]; P<=0.015; S<=0.006; Nb[0.035,0.035]; Ti[0.015,0.015] | 318 | KRAH36 | G 船舶结构用钢- 高强度结构钢-G14 KRAH36
326 | KRAH36-2 | Mn | 1.4 | 1.4 | 1.4 | 0.089234 | 1.4 | 1.4 | 0 | OK | OK | ok | 是 |  | C<=0.065; Si[0.15,0.15]; Mn[1.4,1.4]; P<=0.015; S<=0.006; Nb[0.035,0.035]; Ti[0.015,0.015] | 318 | KRAH36 | G 船舶结构用钢- 高强度结构钢-G14 KRAH36
326 | KRAH36-2 | P | 0.015 |  | 0.015 | 0 | 0 | 0 | 0 | OK | OK | ok | 是 |  | C<=0.065; Si[0.15,0.15]; Mn[1.4,1.4]; P<=0.015; S<=0.006; Nb[0.035,0.035]; Ti[0.015,0.015] | 318 | KRAH36 | G 船舶结构用钢- 高强度结构钢-G14 KRAH36
326 | KRAH36-2 | S | 0.006 |  | 0.006 | 0 | 0 | 0 | 0 | OK | OK | ok | 是 |  | C<=0.065; Si[0.15,0.15]; Mn[1.4,1.4]; P<=0.015; S<=0.006; Nb[0.035,0.035]; Ti[0.015,0.015] | 318 | KRAH36 | G 船舶结构用钢- 高强度结构钢-G14 KRAH36
326 | KRAH36-2 | V |  |  |  | 0 | 0 | 0 | 0 | 无约束 | 无约束 | ok | 是 |  | C<=0.065; Si[0.15,0.15]; Mn[1.4,1.4]; P<=0.015; S<=0.006; Nb[0.035,0.035]; Ti[0.015,0.015] | 318 | KRAH36 | G 船舶结构用钢- 高强度结构钢-G14 KRAH36
326 | KRAH36-2 | Nb | 0.035 | 0.035 | 0.035 | 0 | 0.035 | 0.035 | 0 | OK | OK | ok | 是 |  | C<=0.065; Si[0.15,0.15]; Mn[1.4,1.4]; P<=0.015; S<=0.006; Nb[0.035,0.035]; Ti[0.015,0.015] | 318 | KRAH36 | G 船舶结构用钢- 高强度结构钢-G14 KRAH36
326 | KRAH36-2 | Ti | 0.01 | 0.015 | 0.015 | 0 | 0.015 | 0.015 | 0 | OK | OK | ok | 是 |  | C<=0.065; Si[0.15,0.15]; Mn[1.4,1.4]; P<=0.015; S<=0.006; Nb[0.035,0.035]; Ti[0.015,0.015] | 318 | KRAH36 | G 船舶结构用钢- 高强度结构钢-G14 KRAH36
326 | KRAH36-2 | Als | 0.03 |  |  | 0 | 0.028215 | 0.028215 | 0 | 无约束 | 无约束 | ok | 是 |  | C<=0.065; Si[0.15,0.15]; Mn[1.4,1.4]; P<=0.015; S<=0.006; Nb[0.035,0.035]; Ti[0.015,0.015] | 318 | KRAH36 | G 船舶结构用钢- 高强度结构钢-G14 KRAH36
326 | KRAH36-2 | Alt |  |  |  | 0 | 0.028215 | 0.028215 | 0 | 无约束 | 无约束 | ok | 是 |  | C<=0.065; Si[0.15,0.15]; Mn[1.4,1.4]; P<=0.015; S<=0.006; Nb[0.035,0.035]; Ti[0.015,0.015] | 318 | KRAH36 | G 船舶结构用钢- 高强度结构钢-G14 KRAH36
326 | KRAH36-2 | Cr |  |  |  | 0 | 0 | 0 | 0 | 无约束 | 无约束 | ok | 是 |  | C<=0.065; Si[0.15,0.15]; Mn[1.4,1.4]; P<=0.015; S<=0.006; Nb[0.035,0.035]; Ti[0.015,0.015] | 318 | KRAH36 | G 船舶结构用钢- 高强度结构钢-G14 KRAH36
326 | KRAH36-2 | Ni |  |  |  | 0 | 0 | 0 | 0 | 无约束 | 无约束 | ok | 是 |  | C<=0.065; Si[0.15,0.15]; Mn[1.4,1.4]; P<=0.015; S<=0.006; Nb[0.035,0.035]; Ti[0.015,0.015] | 318 | KRAH36 | G 船舶结构用钢- 高强度结构钢-G14 KRAH36
326 | KRAH36-2 | Cu |  |  |  | 0 | 0 | 0 | 0 | 无约束 | 无约束 | ok | 是 |  | C<=0.065; Si[0.15,0.15]; Mn[1.4,1.4]; P<=0.015; S<=0.006; Nb[0.035,0.035]; Ti[0.015,0.015] | 318 | KRAH36 | G 船舶结构用钢- 高强度结构钢-G14 KRAH36
326 | KRAH36-2 | Mo |  |  |  | 0 | 0 | 0 | 0 | 无约束 | 无约束 | ok | 是 |  | C<=0.065; Si[0.15,0.15]; Mn[1.4,1.4]; P<=0.015; S<=0.006; Nb[0.035,0.035]; Ti[0.015,0.015] | 318 | KRAH36 | G 船舶结构用钢- 高强度结构钢-G14 KRAH36
326 | KRAH36-2 | B |  |  |  | 0 | 0 | 0 | 0 | 无约束 | 无约束 | ok | 是 |  | C<=0.065; Si[0.15,0.15]; Mn[1.4,1.4]; P<=0.015; S<=0.006; Nb[0.035,0.035]; Ti[0.015,0.015] | 318 | KRAH36 | G 船舶结构用钢- 高强度结构钢-G14 KRAH36
326 | KRAH36-2 | Sb |  |  |  | 0 | 0 | 0 | 0 | 无约束 | 无约束 | ok | 是 |  | C<=0.065; Si[0.15,0.15]; Mn[1.4,1.4]; P<=0.015; S<=0.006; Nb[0.035,0.035]; Ti[0.015,0.015] | 318 | KRAH36 | G 船舶结构用钢- 高强度结构钢-G14 KRAH36
327 | LRA | C | 0.16 |  | 0.155 | 0.074292 | 0.086723 | 0.086723 | 0 | OK | OK | ok | 是 |  | C<=0.155; Si[0.1,0.1]; Mn[0.6,0.6]; P<=0.02; S<=0.015 | 319 | LRA | G 船舶结构用钢- 一般强度结构钢-G01 A
327 | LRA | Si | 0.1 | 0.1 | 0.1 | 0 | 0.1 | 0.1 | 0 | OK | OK | ok | 是 |  | C<=0.155; Si[0.1,0.1]; Mn[0.6,0.6]; P<=0.02; S<=0.015 | 319 | LRA | G 船舶结构用钢- 一般强度结构钢-G01 A
327 | LRA | Mn | 0.6 | 0.6 | 0.6 | 0.127188 | 0.6 | 0.6 | 0 | OK | OK | ok | 是 |  | C<=0.155; Si[0.1,0.1]; Mn[0.6,0.6]; P<=0.02; S<=0.015 | 319 | LRA | G 船舶结构用钢- 一般强度结构钢-G01 A
327 | LRA | P | 0.02 |  | 0.02 | 0 | 0 | 0 | 0 | OK | OK | ok | 是 |  | C<=0.155; Si[0.1,0.1]; Mn[0.6,0.6]; P<=0.02; S<=0.015 | 319 | LRA | G 船舶结构用钢- 一般强度结构钢-G01 A
327 | LRA | S | 0.015 |  | 0.015 | 0 | 0 | 0 | 0 | OK | OK | ok | 是 |  | C<=0.155; Si[0.1,0.1]; Mn[0.6,0.6]; P<=0.02; S<=0.015 | 319 | LRA | G 船舶结构用钢- 一般强度结构钢-G01 A
327 | LRA | V |  |  |  | 0 | 0 | 0 | 0 | 无约束 | 无约束 | ok | 是 |  | C<=0.155; Si[0.1,0.1]; Mn[0.6,0.6]; P<=0.02; S<=0.015 | 319 | LRA | G 船舶结构用钢- 一般强度结构钢-G01 A
327 | LRA | Nb |  |  |  | 0 | 0 | 0 | 0 | 无约束 | 无约束 | ok | 是 |  | C<=0.155; Si[0.1,0.1]; Mn[0.6,0.6]; P<=0.02; S<=0.015 | 319 | LRA | G 船舶结构用钢- 一般强度结构钢-G01 A
327 | LRA | Ti |  |  |  | 0 | 0 | 0 | 0 | 无约束 | 无约束 | ok | 是 |  | C<=0.155; Si[0.1,0.1]; Mn[0.6,0.6]; P<=0.02; S<=0.015 | 319 | LRA | G 船舶结构用钢- 一般强度结构钢-G01 A
327 | LRA | Als | 0.025 |  |  | 0 | 0.019751 | 0.019751 | 0 | 无约束 | 无约束 | ok | 是 |  | C<=0.155; Si[0.1,0.1]; Mn[0.6,0.6]; P<=0.02; S<=0.015 | 319 | LRA | G 船舶结构用钢- 一般强度结构钢-G01 A
327 | LRA | Alt |  |  |  | 0 | 0.019751 | 0.019751 | 0 | 无约束 | 无约束 | ok | 是 |  | C<=0.155; Si[0.1,0.1]; Mn[0.6,0.6]; P<=0.02; S<=0.015 | 319 | LRA | G 船舶结构用钢- 一般强度结构钢-G01 A
327 | LRA | Cr |  |  |  | 0 | 0 | 0 | 0 | 无约束 | 无约束 | ok | 是 |  | C<=0.155; Si[0.1,0.1]; Mn[0.6,0.6]; P<=0.02; S<=0.015 | 319 | LRA | G 船舶结构用钢- 一般强度结构钢-G01 A
327 | LRA | Ni |  |  |  | 0 | 0 | 0 | 0 | 无约束 | 无约束 | ok | 是 |  | C<=0.155; Si[0.1,0.1]; Mn[0.6,0.6]; P<=0.02; S<=0.015 | 319 | LRA | G 船舶结构用钢- 一般强度结构钢-G01 A
327 | LRA | Cu |  |  |  | 0 | 0 | 0 | 0 | 无约束 | 无约束 | ok | 是 |  | C<=0.155; Si[0.1,0.1]; Mn[0.6,0.6]; P<=0.02; S<=0.015 | 319 | LRA | G 船舶结构用钢- 一般强度结构钢-G01 A
327 | LRA | Mo |  |  |  | 0 | 0 | 0 | 0 | 无约束 | 无约束 | ok | 是 |  | C<=0.155; Si[0.1,0.1]; Mn[0.6,0.6]; P<=0.02; S<=0.015 | 319 | LRA | G 船舶结构用钢- 一般强度结构钢-G01 A
327 | LRA | B |  |  |  | 0 | 0 | 0 | 0 | 无约束 | 无约束 | ok | 是 |  | C<=0.155; Si[0.1,0.1]; Mn[0.6,0.6]; P<=0.02; S<=0.015 | 319 | LRA | G 船舶结构用钢- 一般强度结构钢-G01 A
327 | LRA | Sb |  |  |  | 0 | 0 | 0 | 0 | 无约束 | 无约束 | ok | 是 |  | C<=0.155; Si[0.1,0.1]; Mn[0.6,0.6]; P<=0.02; S<=0.015 | 319 | LRA | G 船舶结构用钢- 一般强度结构钢-G01 A
328 | LRB | C | 0.16 |  | 0.155 | 0.073385 | 0.09297 | 0.09297 | 0 | OK | OK | ok | 是 |  | C<=0.155; Si[0.12,0.12]; Mn[0.75,0.75]; P<=0.015; S<=0.006 | 320 | LRB | G 船舶结构用钢- 一般强度结构钢-G01 A
328 | LRB | Si | 0.12 | 0.12 | 0.12 | 0 | 0.12 | 0.12 | 0 | OK | OK | ok | 是 |  | C<=0.155; Si[0.12,0.12]; Mn[0.75,0.75]; P<=0.015; S<=0.006 | 320 | LRB | G 船舶结构用钢- 一般强度结构钢-G01 A
328 | LRB | Mn | 0.75 | 0.75 | 0.75 | 0.125949 | 0.75 | 0.75 | 0 | OK | OK | ok | 是 |  | C<=0.155; Si[0.12,0.12]; Mn[0.75,0.75]; P<=0.015; S<=0.006 | 320 | LRB | G 船舶结构用钢- 一般强度结构钢-G01 A
328 | LRB | P | 0.015 |  | 0.015 | 0 | 0 | 0 | 0 | OK | OK | ok | 是 |  | C<=0.155; Si[0.12,0.12]; Mn[0.75,0.75]; P<=0.015; S<=0.006 | 320 | LRB | G 船舶结构用钢- 一般强度结构钢-G01 A
328 | LRB | S | 0.006 |  | 0.006 | 0 | 0 | 0 | 0 | OK | OK | ok | 是 |  | C<=0.155; Si[0.12,0.12]; Mn[0.75,0.75]; P<=0.015; S<=0.006 | 320 | LRB | G 船舶结构用钢- 一般强度结构钢-G01 A
328 | LRB | V |  |  |  | 0 | 0 | 0 | 0 | 无约束 | 无约束 | ok | 是 |  | C<=0.155; Si[0.12,0.12]; Mn[0.75,0.75]; P<=0.015; S<=0.006 | 320 | LRB | G 船舶结构用钢- 一般强度结构钢-G01 A
328 | LRB | Nb |  |  |  | 0 | 0 | 0 | 0 | 无约束 | 无约束 | ok | 是 |  | C<=0.155; Si[0.12,0.12]; Mn[0.75,0.75]; P<=0.015; S<=0.006 | 320 | LRB | G 船舶结构用钢- 一般强度结构钢-G01 A
328 | LRB | Ti |  |  |  | 0 | 0 | 0 | 0 | 无约束 | 无约束 | ok | 是 |  | C<=0.155; Si[0.12,0.12]; Mn[0.75,0.75]; P<=0.015; S<=0.006 | 320 | LRB | G 船舶结构用钢- 一般强度结构钢-G01 A
328 | LRB | Als | 0.025 |  |  | 0 | 0.019751 | 0.019751 | 0 | 无约束 | 无约束 | ok | 是 |  | C<=0.155; Si[0.12,0.12]; Mn[0.75,0.75]; P<=0.015; S<=0.006 | 320 | LRB | G 船舶结构用钢- 一般强度结构钢-G01 A
328 | LRB | Alt |  |  |  | 0 | 0.019751 | 0.019751 | 0 | 无约束 | 无约束 | ok | 是 |  | C<=0.155; Si[0.12,0.12]; Mn[0.75,0.75]; P<=0.015; S<=0.006 | 320 | LRB | G 船舶结构用钢- 一般强度结构钢-G01 A
328 | LRB | Cr |  |  |  | 0 | 0 | 0 | 0 | 无约束 | 无约束 | ok | 是 |  | C<=0.155; Si[0.12,0.12]; Mn[0.75,0.75]; P<=0.015; S<=0.006 | 320 | LRB | G 船舶结构用钢- 一般强度结构钢-G01 A
328 | LRB | Ni |  |  |  | 0 | 0 | 0 | 0 | 无约束 | 无约束 | ok | 是 |  | C<=0.155; Si[0.12,0.12]; Mn[0.75,0.75]; P<=0.015; S<=0.006 | 320 | LRB | G 船舶结构用钢- 一般强度结构钢-G01 A
328 | LRB | Cu |  |  |  | 0 | 0 | 0 | 0 | 无约束 | 无约束 | ok | 是 |  | C<=0.155; Si[0.12,0.12]; Mn[0.75,0.75]; P<=0.015; S<=0.006 | 320 | LRB | G 船舶结构用钢- 一般强度结构钢-G01 A
328 | LRB | Mo |  |  |  | 0 | 0 | 0 | 0 | 无约束 | 无约束 | ok | 是 |  | C<=0.155; Si[0.12,0.12]; Mn[0.75,0.75]; P<=0.015; S<=0.006 | 320 | LRB | G 船舶结构用钢- 一般强度结构钢-G01 A
328 | LRB | B |  |  |  | 0 | 0 | 0 | 0 | 无约束 | 无约束 | ok | 是 |  | C<=0.155; Si[0.12,0.12]; Mn[0.75,0.75]; P<=0.015; S<=0.006 | 320 | LRB | G 船舶结构用钢- 一般强度结构钢-G01 A
328 | LRB | Sb |  |  |  | 0 | 0 | 0 | 0 | 无约束 | 无约束 | ok | 是 |  | C<=0.155; Si[0.12,0.12]; Mn[0.75,0.75]; P<=0.015; S<=0.006 | 320 | LRB | G 船舶结构用钢- 一般强度结构钢-G01 A
329 | LRA32-1 | C | 0.07 |  | 0.065 | 0.04 | 0.059384 | 0.065 | 0.005616 | OK | OK | ok | 是 |  | C<=0.065; Si[0.2,0.2]; Mn[1.2,1.2]; P<=0.015; S<=0.006 | 321 | LRA32 | G 船舶结构用钢- 一般强度结构钢-G01 A
329 | LRA32-1 | Si | 0.2 | 0.2 | 0.2 | 0 | 0.2 | 0.2 | 0 | OK | OK | ok | 是 |  | C<=0.065; Si[0.2,0.2]; Mn[1.2,1.2]; P<=0.015; S<=0.006 | 321 | LRA32 | G 船舶结构用钢- 一般强度结构钢-G01 A
329 | LRA32-1 | Mn | 1.2 | 1.2 | 1.2 | 0.094833 | 1.2 | 1.2 | 0 | OK | OK | ok | 是 |  | C<=0.065; Si[0.2,0.2]; Mn[1.2,1.2]; P<=0.015; S<=0.006 | 321 | LRA32 | G 船舶结构用钢- 一般强度结构钢-G01 A
329 | LRA32-1 | P | 0.015 |  | 0.015 | 0 | 0 | 0 | 0 | OK | OK | ok | 是 |  | C<=0.065; Si[0.2,0.2]; Mn[1.2,1.2]; P<=0.015; S<=0.006 | 321 | LRA32 | G 船舶结构用钢- 一般强度结构钢-G01 A
329 | LRA32-1 | S | 0.006 |  | 0.006 | 0 | 0 | 0 | 0 | OK | OK | ok | 是 |  | C<=0.065; Si[0.2,0.2]; Mn[1.2,1.2]; P<=0.015; S<=0.006 | 321 | LRA32 | G 船舶结构用钢- 一般强度结构钢-G01 A
329 | LRA32-1 | V |  |  |  | 0 | 0 | 0 | 0 | 无约束 | 无约束 | ok | 是 |  | C<=0.065; Si[0.2,0.2]; Mn[1.2,1.2]; P<=0.015; S<=0.006 | 321 | LRA32 | G 船舶结构用钢- 一般强度结构钢-G01 A
329 | LRA32-1 | Nb |  |  |  | 0 | 0 | 0 | 0 | 无约束 | 无约束 | ok | 是 |  | C<=0.065; Si[0.2,0.2]; Mn[1.2,1.2]; P<=0.015; S<=0.006 | 321 | LRA32 | G 船舶结构用钢- 一般强度结构钢-G01 A
329 | LRA32-1 | Ti |  |  |  | 0 | 0 | 0 | 0 | 无约束 | 无约束 | ok | 是 |  | C<=0.065; Si[0.2,0.2]; Mn[1.2,1.2]; P<=0.015; S<=0.006 | 321 | LRA32 | G 船舶结构用钢- 一般强度结构钢-G01 A
329 | LRA32-1 | Als | 0.03 |  |  | 0 | 0.028215 | 0.028215 | 0 | 无约束 | 无约束 | ok | 是 |  | C<=0.065; Si[0.2,0.2]; Mn[1.2,1.2]; P<=0.015; S<=0.006 | 321 | LRA32 | G 船舶结构用钢- 一般强度结构钢-G01 A
329 | LRA32-1 | Alt |  |  |  | 0 | 0.028215 | 0.028215 | 0 | 无约束 | 无约束 | ok | 是 |  | C<=0.065; Si[0.2,0.2]; Mn[1.2,1.2]; P<=0.015; S<=0.006 | 321 | LRA32 | G 船舶结构用钢- 一般强度结构钢-G01 A
329 | LRA32-1 | Cr |  |  |  | 0 | 0 | 0 | 0 | 无约束 | 无约束 | ok | 是 |  | C<=0.065; Si[0.2,0.2]; Mn[1.2,1.2]; P<=0.015; S<=0.006 | 321 | LRA32 | G 船舶结构用钢- 一般强度结构钢-G01 A
329 | LRA32-1 | Ni |  |  |  | 0 | 0 | 0 | 0 | 无约束 | 无约束 | ok | 是 |  | C<=0.065; Si[0.2,0.2]; Mn[1.2,1.2]; P<=0.015; S<=0.006 | 321 | LRA32 | G 船舶结构用钢- 一般强度结构钢-G01 A
329 | LRA32-1 | Cu |  |  |  | 0 | 0 | 0 | 0 | 无约束 | 无约束 | ok | 是 |  | C<=0.065; Si[0.2,0.2]; Mn[1.2,1.2]; P<=0.015; S<=0.006 | 321 | LRA32 | G 船舶结构用钢- 一般强度结构钢-G01 A
329 | LRA32-1 | Mo |  |  |  | 0 | 0 | 0 | 0 | 无约束 | 无约束 | ok | 是 |  | C<=0.065; Si[0.2,0.2]; Mn[1.2,1.2]; P<=0.015; S<=0.006 | 321 | LRA32 | G 船舶结构用钢- 一般强度结构钢-G01 A
329 | LRA32-1 | B |  |  |  | 0 | 0 | 0 | 0 | 无约束 | 无约束 | ok | 是 |  | C<=0.065; Si[0.2,0.2]; Mn[1.2,1.2]; P<=0.015; S<=0.006 | 321 | LRA32 | G 船舶结构用钢- 一般强度结构钢-G01 A
329 | LRA32-1 | Sb |  |  |  | 0 | 0 | 0 | 0 | 无约束 | 无约束 | ok | 是 |  | C<=0.065; Si[0.2,0.2]; Mn[1.2,1.2]; P<=0.015; S<=0.006 | 321 | LRA32 | G 船舶结构用钢- 一般强度结构钢-G01 A
330 | LRA32-2 | C | 0.07 |  | 0.065 | 0.044 | 0.065135 | 0.065 | -0.000135 | NG | OK | ok | 否 | C高于上限：0.0651% > 0.0650% | C<=0.065; Si[0.2,0.2]; Mn[1.3,1.3]; P<=0.015; S<=0.006 | 322 | LRA32 | G 船舶结构用钢- 一般强度结构钢-G01 A
330 | LRA32-2 | Si | 0.2 | 0.2 | 0.2 | 0 | 0.2 | 0.2 | 0 | OK | OK | ok | 否 | C高于上限：0.0651% > 0.0650% | C<=0.065; Si[0.2,0.2]; Mn[1.3,1.3]; P<=0.015; S<=0.006 | 322 | LRA32 | G 船舶结构用钢- 一般强度结构钢-G01 A
330 | LRA32-2 | Mn | 1.3 | 1.3 | 1.3 | 0.095 | 1.3 | 1.3 | 0 | OK | OK | ok | 否 | C高于上限：0.0651% > 0.0650% | C<=0.065; Si[0.2,0.2]; Mn[1.3,1.3]; P<=0.015; S<=0.006 | 322 | LRA32 | G 船舶结构用钢- 一般强度结构钢-G01 A
330 | LRA32-2 | P | 0.015 |  | 0.015 | 0 | 0 | 0 | 0 | OK | OK | ok | 否 | C高于上限：0.0651% > 0.0650% | C<=0.065; Si[0.2,0.2]; Mn[1.3,1.3]; P<=0.015; S<=0.006 | 322 | LRA32 | G 船舶结构用钢- 一般强度结构钢-G01 A
330 | LRA32-2 | S | 0.006 |  | 0.006 | 0 | 0 | 0 | 0 | OK | OK | ok | 否 | C高于上限：0.0651% > 0.0650% | C<=0.065; Si[0.2,0.2]; Mn[1.3,1.3]; P<=0.015; S<=0.006 | 322 | LRA32 | G 船舶结构用钢- 一般强度结构钢-G01 A
330 | LRA32-2 | V |  |  |  | 0 | 0 | 0 | 0 | 无约束 | 无约束 | ok | 否 | C高于上限：0.0651% > 0.0650% | C<=0.065; Si[0.2,0.2]; Mn[1.3,1.3]; P<=0.015; S<=0.006 | 322 | LRA32 | G 船舶结构用钢- 一般强度结构钢-G01 A
330 | LRA32-2 | Nb |  |  |  | 0 | 0 | 0 | 0 | 无约束 | 无约束 | ok | 否 | C高于上限：0.0651% > 0.0650% | C<=0.065; Si[0.2,0.2]; Mn[1.3,1.3]; P<=0.015; S<=0.006 | 322 | LRA32 | G 船舶结构用钢- 一般强度结构钢-G01 A
330 | LRA32-2 | Ti |  |  |  | 0 | 0 | 0 | 0 | 无约束 | 无约束 | ok | 否 | C高于上限：0.0651% > 0.0650% | C<=0.065; Si[0.2,0.2]; Mn[1.3,1.3]; P<=0.015; S<=0.006 | 322 | LRA32 | G 船舶结构用钢- 一般强度结构钢-G01 A
330 | LRA32-2 | Als | 0.03 |  |  | 0 | 0.028215 | 0.028215 | 0 | 无约束 | 无约束 | ok | 否 | C高于上限：0.0651% > 0.0650% | C<=0.065; Si[0.2,0.2]; Mn[1.3,1.3]; P<=0.015; S<=0.006 | 322 | LRA32 | G 船舶结构用钢- 一般强度结构钢-G01 A
330 | LRA32-2 | Alt |  |  |  | 0 | 0.028215 | 0.028215 | 0 | 无约束 | 无约束 | ok | 否 | C高于上限：0.0651% > 0.0650% | C<=0.065; Si[0.2,0.2]; Mn[1.3,1.3]; P<=0.015; S<=0.006 | 322 | LRA32 | G 船舶结构用钢- 一般强度结构钢-G01 A
330 | LRA32-2 | Cr |  |  |  | 0 | 0 | 0 | 0 | 无约束 | 无约束 | ok | 否 | C高于上限：0.0651% > 0.0650% | C<=0.065; Si[0.2,0.2]; Mn[1.3,1.3]; P<=0.015; S<=0.006 | 322 | LRA32 | G 船舶结构用钢- 一般强度结构钢-G01 A
330 | LRA32-2 | Ni |  |  |  | 0 | 0 | 0 | 0 | 无约束 | 无约束 | ok | 否 | C高于上限：0.0651% > 0.0650% | C<=0.065; Si[0.2,0.2]; Mn[1.3,1.3]; P<=0.015; S<=0.006 | 322 | LRA32 | G 船舶结构用钢- 一般强度结构钢-G01 A
330 | LRA32-2 | Cu |  |  |  | 0 | 0 | 0 | 0 | 无约束 | 无约束 | ok | 否 | C高于上限：0.0651% > 0.0650% | C<=0.065; Si[0.2,0.2]; Mn[1.3,1.3]; P<=0.015; S<=0.006 | 322 | LRA32 | G 船舶结构用钢- 一般强度结构钢-G01 A
330 | LRA32-2 | Mo |  |  |  | 0 | 0 | 0 | 0 | 无约束 | 无约束 | ok | 否 | C高于上限：0.0651% > 0.0650% | C<=0.065; Si[0.2,0.2]; Mn[1.3,1.3]; P<=0.015; S<=0.006 | 322 | LRA32 | G 船舶结构用钢- 一般强度结构钢-G01 A
330 | LRA32-2 | B |  |  |  | 0 | 0 | 0 | 0 | 无约束 | 无约束 | ok | 否 | C高于上限：0.0651% > 0.0650% | C<=0.065; Si[0.2,0.2]; Mn[1.3,1.3]; P<=0.015; S<=0.006 | 322 | LRA32 | G 船舶结构用钢- 一般强度结构钢-G01 A
330 | LRA32-2 | Sb |  |  |  | 0 | 0 | 0 | 0 | 无约束 | 无约束 | ok | 否 | C高于上限：0.0651% > 0.0650% | C<=0.065; Si[0.2,0.2]; Mn[1.3,1.3]; P<=0.015; S<=0.006 | 322 | LRA32 | G 船舶结构用钢- 一般强度结构钢-G01 A
331 | LRA36-1 | C | 0.07 |  | 0.065 | 0.042964 | 0.064198 | 0.065 | 0.000802 | OK | OK | ok | 是 |  | C<=0.065; Si[0.12,0.12]; Mn[1.3,1.3]; P<=0.015; S<=0.006; Nb[0.035,0.035]; Ti[0.015,0.015] | 323 | LRA36 | G 船舶结构用钢- 一般强度结构钢-G01 A
331 | LRA36-1 | Si | 0.12 | 0.12 | 0.12 | 0 | 0.12 | 0.12 | 0 | OK | OK | ok | 是 |  | C<=0.065; Si[0.12,0.12]; Mn[1.3,1.3]; P<=0.015; S<=0.006; Nb[0.035,0.035]; Ti[0.015,0.015] | 323 | LRA36 | G 船舶结构用钢- 一般强度结构钢-G01 A
331 | LRA36-1 | Mn | 1.3 | 1.3 | 1.3 | 0.089364 | 1.3 | 1.3 | 0 | OK | OK | ok | 是 |  | C<=0.065; Si[0.12,0.12]; Mn[1.3,1.3]; P<=0.015; S<=0.006; Nb[0.035,0.035]; Ti[0.015,0.015] | 323 | LRA36 | G 船舶结构用钢- 一般强度结构钢-G01 A
331 | LRA36-1 | P | 0.015 |  | 0.015 | 0 | 0 | 0 | 0 | OK | OK | ok | 是 |  | C<=0.065; Si[0.12,0.12]; Mn[1.3,1.3]; P<=0.015; S<=0.006; Nb[0.035,0.035]; Ti[0.015,0.015] | 323 | LRA36 | G 船舶结构用钢- 一般强度结构钢-G01 A
331 | LRA36-1 | S | 0.006 |  | 0.006 | 0 | 0 | 0 | 0 | OK | OK | ok | 是 |  | C<=0.065; Si[0.12,0.12]; Mn[1.3,1.3]; P<=0.015; S<=0.006; Nb[0.035,0.035]; Ti[0.015,0.015] | 323 | LRA36 | G 船舶结构用钢- 一般强度结构钢-G01 A
331 | LRA36-1 | V |  |  |  | 0 | 0 | 0 | 0 | 无约束 | 无约束 | ok | 是 |  | C<=0.065; Si[0.12,0.12]; Mn[1.3,1.3]; P<=0.015; S<=0.006; Nb[0.035,0.035]; Ti[0.015,0.015] | 323 | LRA36 | G 船舶结构用钢- 一般强度结构钢-G01 A
331 | LRA36-1 | Nb | 0.035 | 0.035 | 0.035 | 0 | 0.035 | 0.035 | 0 | OK | OK | ok | 是 |  | C<=0.065; Si[0.12,0.12]; Mn[1.3,1.3]; P<=0.015; S<=0.006; Nb[0.035,0.035]; Ti[0.015,0.015] | 323 | LRA36 | G 船舶结构用钢- 一般强度结构钢-G01 A
331 | LRA36-1 | Ti | 0.01 | 0.015 | 0.015 | 0 | 0.015 | 0.015 | 0 | OK | OK | ok | 是 |  | C<=0.065; Si[0.12,0.12]; Mn[1.3,1.3]; P<=0.015; S<=0.006; Nb[0.035,0.035]; Ti[0.015,0.015] | 323 | LRA36 | G 船舶结构用钢- 一般强度结构钢-G01 A
331 | LRA36-1 | Als | 0.03 |  |  | 0 | 0.028215 | 0.028215 | 0 | 无约束 | 无约束 | ok | 是 |  | C<=0.065; Si[0.12,0.12]; Mn[1.3,1.3]; P<=0.015; S<=0.006; Nb[0.035,0.035]; Ti[0.015,0.015] | 323 | LRA36 | G 船舶结构用钢- 一般强度结构钢-G01 A
331 | LRA36-1 | Alt |  |  |  | 0 | 0.028215 | 0.028215 | 0 | 无约束 | 无约束 | ok | 是 |  | C<=0.065; Si[0.12,0.12]; Mn[1.3,1.3]; P<=0.015; S<=0.006; Nb[0.035,0.035]; Ti[0.015,0.015] | 323 | LRA36 | G 船舶结构用钢- 一般强度结构钢-G01 A
331 | LRA36-1 | Cr |  |  |  | 0 | 0 | 0 | 0 | 无约束 | 无约束 | ok | 是 |  | C<=0.065; Si[0.12,0.12]; Mn[1.3,1.3]; P<=0.015; S<=0.006; Nb[0.035,0.035]; Ti[0.015,0.015] | 323 | LRA36 | G 船舶结构用钢- 一般强度结构钢-G01 A
331 | LRA36-1 | Ni |  |  |  | 0 | 0 | 0 | 0 | 无约束 | 无约束 | ok | 是 |  | C<=0.065; Si[0.12,0.12]; Mn[1.3,1.3]; P<=0.015; S<=0.006; Nb[0.035,0.035]; Ti[0.015,0.015] | 323 | LRA36 | G 船舶结构用钢- 一般强度结构钢-G01 A
331 | LRA36-1 | Cu |  |  |  | 0 | 0 | 0 | 0 | 无约束 | 无约束 | ok | 是 |  | C<=0.065; Si[0.12,0.12]; Mn[1.3,1.3]; P<=0.015; S<=0.006; Nb[0.035,0.035]; Ti[0.015,0.015] | 323 | LRA36 | G 船舶结构用钢- 一般强度结构钢-G01 A
331 | LRA36-1 | Mo |  |  |  | 0 | 0 | 0 | 0 | 无约束 | 无约束 | ok | 是 |  | C<=0.065; Si[0.12,0.12]; Mn[1.3,1.3]; P<=0.015; S<=0.006; Nb[0.035,0.035]; Ti[0.015,0.015] | 323 | LRA36 | G 船舶结构用钢- 一般强度结构钢-G01 A
331 | LRA36-1 | B |  |  |  | 0 | 0 | 0 | 0 | 无约束 | 无约束 | ok | 是 |  | C<=0.065; Si[0.12,0.12]; Mn[1.3,1.3]; P<=0.015; S<=0.006; Nb[0.035,0.035]; Ti[0.015,0.015] | 323 | LRA36 | G 船舶结构用钢- 一般强度结构钢-G01 A
331 | LRA36-1 | Sb |  |  |  | 0 | 0 | 0 | 0 | 无约束 | 无约束 | ok | 是 |  | C<=0.065; Si[0.12,0.12]; Mn[1.3,1.3]; P<=0.015; S<=0.006; Nb[0.035,0.035]; Ti[0.015,0.015] | 323 | LRA36 | G 船舶结构用钢- 一般强度结构钢-G01 A
332 | LRA36-2 | C | 0.07 |  | 0.065 | 0.041596 | 0.064586 | 0.065 | 0.000414 | OK | OK | ok | 是 |  | C<=0.065; Si[0.15,0.15]; Mn[1.4,1.4]; P<=0.015; S<=0.006; Nb[0.035,0.035]; Ti[0.015,0.015] | 324 | LRA36 | G 船舶结构用钢- 一般强度结构钢-G01 A
332 | LRA36-2 | Si | 0.15 | 0.15 | 0.15 | 0 | 0.15 | 0.15 | 0 | OK | OK | ok | 是 |  | C<=0.065; Si[0.15,0.15]; Mn[1.4,1.4]; P<=0.015; S<=0.006; Nb[0.035,0.035]; Ti[0.015,0.015] | 324 | LRA36 | G 船舶结构用钢- 一般强度结构钢-G01 A
332 | LRA36-2 | Mn | 1.4 | 1.4 | 1.4 | 0.089234 | 1.4 | 1.4 | 0 | OK | OK | ok | 是 |  | C<=0.065; Si[0.15,0.15]; Mn[1.4,1.4]; P<=0.015; S<=0.006; Nb[0.035,0.035]; Ti[0.015,0.015] | 324 | LRA36 | G 船舶结构用钢- 一般强度结构钢-G01 A
332 | LRA36-2 | P | 0.015 |  | 0.015 | 0 | 0 | 0 | 0 | OK | OK | ok | 是 |  | C<=0.065; Si[0.15,0.15]; Mn[1.4,1.4]; P<=0.015; S<=0.006; Nb[0.035,0.035]; Ti[0.015,0.015] | 324 | LRA36 | G 船舶结构用钢- 一般强度结构钢-G01 A
332 | LRA36-2 | S | 0.006 |  | 0.006 | 0 | 0 | 0 | 0 | OK | OK | ok | 是 |  | C<=0.065; Si[0.15,0.15]; Mn[1.4,1.4]; P<=0.015; S<=0.006; Nb[0.035,0.035]; Ti[0.015,0.015] | 324 | LRA36 | G 船舶结构用钢- 一般强度结构钢-G01 A
332 | LRA36-2 | V |  |  |  | 0 | 0 | 0 | 0 | 无约束 | 无约束 | ok | 是 |  | C<=0.065; Si[0.15,0.15]; Mn[1.4,1.4]; P<=0.015; S<=0.006; Nb[0.035,0.035]; Ti[0.015,0.015] | 324 | LRA36 | G 船舶结构用钢- 一般强度结构钢-G01 A
332 | LRA36-2 | Nb | 0.035 | 0.035 | 0.035 | 0 | 0.035 | 0.035 | 0 | OK | OK | ok | 是 |  | C<=0.065; Si[0.15,0.15]; Mn[1.4,1.4]; P<=0.015; S<=0.006; Nb[0.035,0.035]; Ti[0.015,0.015] | 324 | LRA36 | G 船舶结构用钢- 一般强度结构钢-G01 A
332 | LRA36-2 | Ti | 0.01 | 0.015 | 0.015 | 0 | 0.015 | 0.015 | 0 | OK | OK | ok | 是 |  | C<=0.065; Si[0.15,0.15]; Mn[1.4,1.4]; P<=0.015; S<=0.006; Nb[0.035,0.035]; Ti[0.015,0.015] | 324 | LRA36 | G 船舶结构用钢- 一般强度结构钢-G01 A
332 | LRA36-2 | Als | 0.03 |  |  | 0 | 0.028215 | 0.028215 | 0 | 无约束 | 无约束 | ok | 是 |  | C<=0.065; Si[0.15,0.15]; Mn[1.4,1.4]; P<=0.015; S<=0.006; Nb[0.035,0.035]; Ti[0.015,0.015] | 324 | LRA36 | G 船舶结构用钢- 一般强度结构钢-G01 A
332 | LRA36-2 | Alt |  |  |  | 0 | 0.028215 | 0.028215 | 0 | 无约束 | 无约束 | ok | 是 |  | C<=0.065; Si[0.15,0.15]; Mn[1.4,1.4]; P<=0.015; S<=0.006; Nb[0.035,0.035]; Ti[0.015,0.015] | 324 | LRA36 | G 船舶结构用钢- 一般强度结构钢-G01 A
332 | LRA36-2 | Cr |  |  |  | 0 | 0 | 0 | 0 | 无约束 | 无约束 | ok | 是 |  | C<=0.065; Si[0.15,0.15]; Mn[1.4,1.4]; P<=0.015; S<=0.006; Nb[0.035,0.035]; Ti[0.015,0.015] | 324 | LRA36 | G 船舶结构用钢- 一般强度结构钢-G01 A
332 | LRA36-2 | Ni |  |  |  | 0 | 0 | 0 | 0 | 无约束 | 无约束 | ok | 是 |  | C<=0.065; Si[0.15,0.15]; Mn[1.4,1.4]; P<=0.015; S<=0.006; Nb[0.035,0.035]; Ti[0.015,0.015] | 324 | LRA36 | G 船舶结构用钢- 一般强度结构钢-G01 A
332 | LRA36-2 | Cu |  |  |  | 0 | 0 | 0 | 0 | 无约束 | 无约束 | ok | 是 |  | C<=0.065; Si[0.15,0.15]; Mn[1.4,1.4]; P<=0.015; S<=0.006; Nb[0.035,0.035]; Ti[0.015,0.015] | 324 | LRA36 | G 船舶结构用钢- 一般强度结构钢-G01 A
332 | LRA36-2 | Mo |  |  |  | 0 | 0 | 0 | 0 | 无约束 | 无约束 | ok | 是 |  | C<=0.065; Si[0.15,0.15]; Mn[1.4,1.4]; P<=0.015; S<=0.006; Nb[0.035,0.035]; Ti[0.015,0.015] | 324 | LRA36 | G 船舶结构用钢- 一般强度结构钢-G01 A
332 | LRA36-2 | B |  |  |  | 0 | 0 | 0 | 0 | 无约束 | 无约束 | ok | 是 |  | C<=0.065; Si[0.15,0.15]; Mn[1.4,1.4]; P<=0.015; S<=0.006; Nb[0.035,0.035]; Ti[0.015,0.015] | 324 | LRA36 | G 船舶结构用钢- 一般强度结构钢-G01 A
332 | LRA36-2 | Sb |  |  |  | 0 | 0 | 0 | 0 | 无约束 | 无约束 | ok | 是 |  | C<=0.065; Si[0.15,0.15]; Mn[1.4,1.4]; P<=0.015; S<=0.006; Nb[0.035,0.035]; Ti[0.015,0.015] | 324 | LRA36 | G 船舶结构用钢- 一般强度结构钢-G01 A