## LP对比
基本信息 | [8 empty] | 原Excel目标成分 | [17 empty] | 炼钢参数 | [17 empty] | 汇总成本 | [15 empty] | LP最终成分 | [15 empty] | 硅锰明细 | [5 empty] | 高碳锰铁明细 | [5 empty] | 中碳锰铁明细 | [5 empty] | 低碳锰铁明细 | [5 empty] | 金属锰明细 | [5 empty] | 硅铁合金明细 | [5 empty] | 铝块明细 | [5 empty] | 钒铁明细 | [5 empty] | 铌铁明细 | [5 empty] | 钛铁明细 | [5 empty] | 高碳铬铁明细 | [5 empty] | 低碳铬铁明细 | [5 empty] | 镍板明细 | [5 empty] | 铜板明细 | [5 empty] | 钼铁明细 | [5 empty] | 硼铁明细 | [5 empty] | 锑锭明细 | [5 empty] | 磷铁明细 | [5 empty] | 硫铁明细
Excel行号 | 序号 | 适用牌号 | 分类序号 | 最小厚度mm | 最大厚度mm | 炼钢牌号 | 钢种类型 | 液相线温度℃ | C目标 | Si目标 | Mn目标 | P目标 | S目标 | V目标 | Nb目标 | Ti目标 | Als目标 | Alt目标 | Ca目标 | Cr目标 | Ni目标 | Cu目标 | Mo目标 | B目标 | Sb目标 | N目标 | 终点C | 终点Mn | C回收率 | Si回收率 | Mn回收率 | P回收率 | S回收率 | V回收率 | Nb回收率 | Ti回收率 | Als回收率 | Alt回收率 | Cr回收率 | Ni回收率 | Cu回收率 | Mo回收率 | B回收率 | Sb回收率 | LP状态 | Excel总消耗kg/t(原AV) | Excel总消耗kg/t(回算) | LP总消耗kg/t | LP-Excel消耗kg/t | Excel成本元/t(原AW) | Excel成本元/t(回算) | LP成本元/t | LP-Excel成本元/t | LP较Excel成本变化% | Excel投用合金 | LP投用合金 | 投用集合变化 | LP目标约束 | 规则说明/目标备注 | 不可行/错误诊断 | LP最终C | LP最终Si | LP最终Mn | LP最终P | LP最终S | LP最终V | LP最终Nb | LP最终Ti | LP最终Als | LP最终Alt | LP最终Cr | LP最终Ni | LP最终Cu | LP最终Mo | LP最终B | LP最终Sb | 硅锰-Excel kg/t | 硅锰-LP kg/t | 硅锰-LP-Excel kg/t | 硅锰-Excel成本元/t | 硅锰-LP成本元/t | 硅锰-LP-Excel成本元/t | 高碳锰铁-Excel kg/t | 高碳锰铁-LP kg/t | 高碳锰铁-LP-Excel kg/t | 高碳锰铁-Excel成本元/t | 高碳锰铁-LP成本元/t | 高碳锰铁-LP-Excel成本元/t | 中碳锰铁-Excel kg/t | 中碳锰铁-LP kg/t | 中碳锰铁-LP-Excel kg/t | 中碳锰铁-Excel成本元/t | 中碳锰铁-LP成本元/t | 中碳锰铁-LP-Excel成本元/t | 低碳锰铁-Excel kg/t | 低碳锰铁-LP kg/t | 低碳锰铁-LP-Excel kg/t | 低碳锰铁-Excel成本元/t | 低碳锰铁-LP成本元/t | 低碳锰铁-LP-Excel成本元/t | 金属锰-Excel kg/t | 金属锰-LP kg/t | 金属锰-LP-Excel kg/t | 金属锰-Excel成本元/t | 金属锰-LP成本元/t | 金属锰-LP-Excel成本元/t | 硅铁合金-Excel kg/t | 硅铁合金-LP kg/t | 硅铁合金-LP-Excel kg/t | 硅铁合金-Excel成本元/t | 硅铁合金-LP成本元/t | 硅铁合金-LP-Excel成本元/t | 铝块-Excel kg/t | 铝块-LP kg/t | 铝块-LP-Excel kg/t | 铝块-Excel成本元/t | 铝块-LP成本元/t | 铝块-LP-Excel成本元/t | 钒铁-Excel kg/t | 钒铁-LP kg/t | 钒铁-LP-Excel kg/t | 钒铁-Excel成本元/t | 钒铁-LP成本元/t | 钒铁-LP-Excel成本元/t | 铌铁-Excel kg/t | 铌铁-LP kg/t | 铌铁-LP-Excel kg/t | 铌铁-Excel成本元/t | 铌铁-LP成本元/t | 铌铁-LP-Excel成本元/t | 钛铁-Excel kg/t | 钛铁-LP kg/t | 钛铁-LP-Excel kg/t | 钛铁-Excel成本元/t | 钛铁-LP成本元/t | 钛铁-LP-Excel成本元/t | 高碳铬铁-Excel kg/t | 高碳铬铁-LP kg/t | 高碳铬铁-LP-Excel kg/t | 高碳铬铁-Excel成本元/t | 高碳铬铁-LP成本元/t | 高碳铬铁-LP-Excel成本元/t | 低碳铬铁-Excel kg/t | 低碳铬铁-LP kg/t | 低碳铬铁-LP-Excel kg/t | 低碳铬铁-Excel成本元/t | 低碳铬铁-LP成本元/t | 低碳铬铁-LP-Excel成本元/t | 镍板-Excel kg/t | 镍板-LP kg/t | 镍板-LP-Excel kg/t | 镍板-Excel成本元/t | 镍板-LP成本元/t | 镍板-LP-Excel成本元/t | 铜板-Excel kg/t | 铜板-LP kg/t | 铜板-LP-Excel kg/t | 铜板-Excel成本元/t | 铜板-LP成本元/t | 铜板-LP-Excel成本元/t | 钼铁-Excel kg/t | 钼铁-LP kg/t | 钼铁-LP-Excel kg/t | 钼铁-Excel成本元/t | 钼铁-LP成本元/t | 钼铁-LP-Excel成本元/t | 硼铁-Excel kg/t | 硼铁-LP kg/t | 硼铁-LP-Excel kg/t | 硼铁-Excel成本元/t | 硼铁-LP成本元/t | 硼铁-LP-Excel成本元/t | 锑锭-Excel kg/t | 锑锭-LP kg/t | 锑锭-LP-Excel kg/t | 锑锭-Excel成本元/t | 锑锭-LP成本元/t | 锑锭-LP-Excel成本元/t | 磷铁-Excel kg/t | 磷铁-LP kg/t | 磷铁-LP-Excel kg/t | 磷铁-Excel成本元/t | 磷铁-LP成本元/t | 磷铁-LP-Excel成本元/t | 硫铁-Excel kg/t | 硫铁-LP kg/t | 硫铁-LP-Excel kg/t | 硫铁-Excel成本元/t | 硫铁-LP成本元/t | 硫铁-LP-Excel成本元/t
5 | 1 | Q195 | 01 | 1.5 | 12 | Q195-1 | A 碳素钢-碳素结构钢-A20 Q195 | 1527 | 0.07 | 0.15 | 0.25 | 0.02 | 0.015 |  |  | 0.01 | 0.01 | [8 empty] | 60 | 0.04166667 | 0.103 | 0.9 | 0.75 | 0.98 | 0.96 | 0.96 | 0.98 | 0.98 | 0.7 | 0.15 | 0.15 | 0.96 | 0.98 | 0.98 | 0.98 | 0.7 | 0.96 | ok | 5.729064 | 5.729064 | 5.366905 | -0.3621587 | 48.20402 | 48.20402 | 43.69649 | -4.507538 | -9.351% | 高碳锰铁, 硅铁合金, 铝块, 钛铁 | 硅锰, 硅铁合金, 铝块, 钛铁 | 是 | C<=0.07; Si[0.15,0.17]; Mn[0.25,0.27]; P<=0.02; S<=0.015; Ti[0.01,0.015]; Als[0.01,0.015] | N忽略 |  | 0.04560076 | 0.15 | 0.25 | 0.000392599 | 8.628341e-05 | 0 | 0 | 0.01 | 0.01 | 0.01 | 0 | 0 | 0 | 0 | 0 | 0 | 0 | 2.284496 | 2.284496 | 0 | 12.39288 | 12.39288 | 2.010724 | 0 | -2.010724 | 12.15331 | 0 | -12.15331 | 0 | 0 | 0 | 0 | 0 | 0 | 0 | 0 | 0 | 0 | 0 | 0 | 0 | 0 | 0 | 0 | 0 | 0 | 2.768933 | 2.209432 | -0.5595007 | 14.35924 | 11.45776 | -2.901481 | 0.67 | 0.6734007 | 0.003400673 | 14.9659 | 15.04186 | 0.07596141 | 0 | 0 | 0 | 0 | 0 | 0 | 0 | 0 | 0 | 0 | 0 | 0 | 0.2794077 | 0.1995769 | -0.07983076 | 6.725565 | 4.803975 | -1.92159 | 0 | 0 | 0 | 0 | 0 | 0 | 0 | 0 | 0 | 0 | 0 | 0 | 0 | 0 | 0 | 0 | 0 | 0 | 0 | 0 | 0 | 0 | 0 | 0 | 0 | 0 | 0 | 0 | 0 | 0 | 0 | 0 | 0 | 0 | 0 | 0 | 0 | 0 | 0 | 0 | 0 | 0 | 0 | 0 | 0 | 0 | 0 | 0 | 0 | 0 | 0 | 0 | 0 | 0
6 | 2 | Q195 | 02 | 12.01 | 28 | Q195-2 | A 碳素钢-碳素结构钢-A20 Q195 | 1527 | 0.07 | 0.15 | 0.32 | 0.02 | 0.015 |  |  |  | 0.01 | [8 empty] | 60 | 0.04166667 | 0.103 | 0.9 | 0.75 | 0.98 | 0.96 | 0.96 | 0.98 | 0.98 | 0.7 | 0.15 | 0.15 | 0.96 | 0.98 | 0.98 | 0.98 | 0.7 | 0.96 | ok | 6.407144 | 6.407144 | 5.988755 | -0.4183892 | 47.26575 | 47.26575 | 43.41223 | -3.853524 | -8.153% | 高碳锰铁, 硅铁合金, 铝块 | 硅锰, 硅铁合金, 铝块 | 是 | C<=0.07; Si[0.15,0.17]; Mn[0.32,0.34]; P<=0.02; S<=0.015; Als[0.01,0.015] | N忽略 |  | 0.04723681 | 0.15 | 0.32 | 0.000541577 | 0.0001020548 | 0 | 0 | 0 | 0.01 | 0.01 | 0 | 0 | 0 | 0 | 0 | 0 | 0 | 3.372351 | 3.372351 | 0 | 18.29426 | 18.29426 | 2.968211 | 0 | -2.968211 | 17.94061 | 0 | -17.94061 | 0 | 0 | 0 | 0 | 0 | 0 | 0 | 0 | 0 | 0 | 0 | 0 | 0 | 0 | 0 | 0 | 0 | 0 | 2.768933 | 1.943003 | -0.8259295 | 14.35924 | 10.0761 | -4.283139 | 0.67 | 0.6734007 | 0.003400673 | 14.9659 | 15.04186 | 0.07596141 | 0 | 0 | 0 | 0 | 0 | 0 | 0 | 0 | 0 | 0 | 0 | 0 | 0 | 0 | 0 | 0 | 0 | 0 | 0 | 0 | 0 | 0 | 0 | 0 | 0 | 0 | 0 | 0 | 0 | 0 | 0 | 0 | 0 | 0 | 0 | 0 | 0 | 0 | 0 | 0 | 0 | 0 | 0 | 0 | 0 | 0 | 0 | 0 | 0 | 0 | 0 | 0 | 0 | 0 | 0 | 0 | 0 | 0 | 0 | 0 | 0 | 0 | 0 | 0 | 0 | 0 | 0 | 0 | 0 | 0 | 0 | 0
7 | 3 | Q235B | 01 | 1.45 | 12 | Q235B-1 | A 碳素钢-碳素结构钢-A01 Q235B | 1519 | 0.16 | 0.08 | 0.23 | 0.025 | 0.02 |  |  |  | 0.01 | [9 empty] | 0.07293667 | 0.1222923 | 0.9 | 0.75 | 0.98 | 0.96 | 0.96 | 0.98 | 0.98 | 0.7 | 0.15 | 0.15 | 0.96 | 0.98 | 0.98 | 0.98 | 0.7 | 0.96 | ok | 3.410678 | 3.410678 | 3.414078 | 0.003400673 | 29.57857 | 29.57857 | 29.65453 | 0.07596141 | 0.2568% | 硅锰, 硅铁合金, 铝块 | 硅锰, 硅铁合金, 铝块 | 否 | C<=0.16; Si[0.08,0.1]; Mn[0.23,0.25]; P<=0.025; S<=0.02; Als[0.01,0.015] |  |  | 0.07571984 | 0.08 | 0.23 | 0.0002717605 | 5.262101e-05 | 0 | 0 | 0 | 0.01 | 0.01 | 0 | 0 | 0 | 0 | 0 | 0 | 1.673863 | 1.673863 | -4.662937e-15 | 9.080335 | 9.080335 | -2.4869e-14 | 0 | 0 | 0 | 0 | 0 | 0 | 0 | 0 | 0 | 0 | 0 | 0 | 0 | 0 | 0 | 0 | 0 | 0 | 0 | 0 | 0 | 0 | 0 | 0 | 1.066815 | 1.066815 | 1.554312e-15 | 5.532332 | 5.532332 | 8.881784e-15 | 0.67 | 0.6734007 | 0.003400673 | 14.9659 | 15.04186 | 0.07596141 | 0 | 0 | 0 | 0 | 0 | 0 | 0 | 0 | 0 | 0 | 0 | 0 | 0 | 0 | 0 | 0 | 0 | 0 | 0 | 0 | 0 | 0 | 0 | 0 | 0 | 0 | 0 | 0 | 0 | 0 | 0 | 0 | 0 | 0 | 0 | 0 | 0 | 0 | 0 | 0 | 0 | 0 | 0 | 0 | 0 | 0 | 0 | 0 | 0 | 0 | 0 | 0 | 0 | 0 | 0 | 0 | 0 | 0 | 0 | 0 | 0 | 0 | 0 | 0 | 0 | 0 | 0 | 0 | 0 | 0 | 0 | 0
8 | 4 | Q235B | 02 | 12.01 | 28 | Q235B-2 | A 碳素钢-碳素结构钢-A01 Q235B | 1519 | 0.16 | 0.08 | 0.38 | 0.025 | 0.02 |  |  |  | 0.01 | [9 empty] | 0.07440586 | 0.1226444 | 0.9 | 0.75 | 0.98 | 0.96 | 0.96 | 0.98 | 0.98 | 0.7 | 0.15 | 0.15 | 0.96 | 0.98 | 0.98 | 0.98 | 0.7 | 0.96 | ok | 5.166745 | 5.166745 | 5.170146 | 0.003400673 | 39.24094 | 39.24094 | 39.3169 | 0.07596141 | 0.1936% | 硅锰, 硅铁合金, 铝块 | 硅锰, 硅铁合金, 铝块 | 否 | C<=0.16; Si[0.08,0.1]; Mn[0.38,0.4]; P<=0.025; S<=0.02; Als[0.01,0.015] |  |  | 0.0806866 | 0.08 | 0.38 | 0.0005902498 | 8.633751e-05 | 0 | 0 | 0 | 0.01 | 0.01 | 0 | 0 | 0 | 0 | 0 | 0 | 3.99951 | 3.99951 | -4.440892e-15 | 21.69646 | 21.69646 | -2.4869e-14 | 0 | 0 | 0 | 0 | 0 | 0 | 0 | 0 | 0 | 0 | 0 | 0 | 0 | 0 | 0 | 0 | 0 | 0 | 0 | 0 | 0 | 0 | 0 | 0 | 0.4972358 | 0.4972358 | 3.330669e-16 | 2.578586 | 2.578586 | 1.332268e-15 | 0.67 | 0.6734007 | 0.003400673 | 14.9659 | 15.04186 | 0.07596141 | 0 | 0 | 0 | 0 | 0 | 0 | 0 | 0 | 0 | 0 | 0 | 0 | 0 | 0 | 0 | 0 | 0 | 0 | 0 | 0 | 0 | 0 | 0 | 0 | 0 | 0 | 0 | 0 | 0 | 0 | 0 | 0 | 0 | 0 | 0 | 0 | 0 | 0 | 0 | 0 | 0 | 0 | 0 | 0 | 0 | 0 | 0 | 0 | 0 | 0 | 0 | 0 | 0 | 0 | 0 | 0 | 0 | 0 | 0 | 0 | 0 | 0 | 0 | 0 | 0 | 0 | 0 | 0 | 0 | 0 | 0 | 0
9 | 5 | Q235C | 01 | 1.6 | 12 | Q235C-1 | A 碳素钢-碳素结构钢-A02 Q235C | 1519 | 0.15 | 0.1 | 0.35 | 0.015 | 0.01 |  |  |  | 0.025 | [9 empty] | 0.06895349 | 0.119093 | 0.9 | 0.8 | 0.98 | 0.96 | 0.96 | 0.98 | 0.98 | 0.7 | 0.15 | 0.15 | 0.96 | 0.98 | 0.98 | 0.98 | 0.7 | 0.96 | ok | 6.440198 | 6.440198 | 6.1237 | -0.3164983 | 68.55792 | 68.55792 | 61.48824 | -7.069676 | -10.31% | 硅锰, 硅铁合金, 铝块 | 硅锰, 硅铁合金, 铝块 | 否 | C<=0.15; Si[0.1,0.12]; Mn[0.35,0.37]; P<=0.015; S<=0.01; Als[0.025,0.03] |  |  | 0.07466176 | 0.1 | 0.35 | 0.0005412702 | 8.52518e-05 | 0 | 0 | 0 | 0.025 | 0.025 | 0 | 0 | 0 | 0 | 0 | 0 | 3.588476 | 3.588476 | 1.332268e-15 | 19.46669 | 19.46669 | 1.065814e-14 | 0 | 0 | 0 | 0 | 0 | 0 | 0 | 0 | 0 | 0 | 0 | 0 | 0 | 0 | 0 | 0 | 0 | 0 | 0 | 0 | 0 | 0 | 0 | 0 | 0.8517216 | 0.8517216 | -3.330669e-16 | 4.416893 | 4.416893 | -1.776357e-15 | 2 | 1.683502 | -0.3164983 | 44.67434 | 37.60466 | -7.069676 | 0 | 0 | 0 | 0 | 0 | 0 | 0 | 0 | 0 | 0 | 0 | 0 | 0 | 0 | 0 | 0 | 0 | 0 | 0 | 0 | 0 | 0 | 0 | 0 | 0 | 0 | 0 | 0 | 0 | 0 | 0 | 0 | 0 | 0 | 0 | 0 | 0 | 0 | 0 | 0 | 0 | 0 | 0 | 0 | 0 | 0 | 0 | 0 | 0 | 0 | 0 | 0 | 0 | 0 | 0 | 0 | 0 | 0 | 0 | 0 | 0 | 0 | 0 | 0 | 0 | 0 | 0 | 0 | 0 | 0 | 0 | 0
10 | 6 | Q235C | 02 | 12.01 | 25.4 | Q235C-2 | A 碳素钢-碳素结构钢-A02 Q235C | 1519 | 0.15 | 0.1 | 0.5 | 0.015 | 0.01 |  |  |  | 0.025 | [9 empty] | 0.0625 | 0.1289 | 0.9 | 0.8 | 0.98 | 0.96 | 0.96 | 0.98 | 0.98 | 0.7 | 0.15 | 0.15 | 0.96 | 0.98 | 0.98 | 0.98 | 0.7 | 0.96 | ok | 8.085316 | 8.085316 | 7.768817 | -0.3164983 | 77.60981 | 77.60981 | 70.54014 | -7.069676 | -9.109% | 硅锰, 硅铁合金, 铝块 | 硅锰, 硅铁合金, 铝块 | 否 | C<=0.15; Si[0.1,0.12]; Mn[0.5,0.52]; P<=0.015; S<=0.01; Als[0.025,0.03] |  |  | 0.07148487 | 0.1 | 0.5 | 0.000839637 | 0.0001168381 | 0 | 0 | 0 | 0.025 | 0.025 | 0 | 0 | 0 | 0 | 0 | 0 | 5.767187 | 5.767187 | -3.552714e-15 | 31.28571 | 31.28571 | -1.776357e-14 | 0 | 0 | 0 | 0 | 0 | 0 | 0 | 0 | 0 | 0 | 0 | 0 | 0 | 0 | 0 | 0 | 0 | 0 | 0 | 0 | 0 | 0 | 0 | 0 | 0.3181292 | 0.3181292 | 4.440892e-16 | 1.649767 | 1.649767 | 2.220446e-15 | 2 | 1.683502 | -0.3164983 | 44.67434 | 37.60466 | -7.069676 | 0 | 0 | 0 | 0 | 0 | 0 | 0 | 0 | 0 | 0 | 0 | 0 | 0 | 0 | 0 | 0 | 0 | 0 | 0 | 0 | 0 | 0 | 0 | 0 | 0 | 0 | 0 | 0 | 0 | 0 | 0 | 0 | 0 | 0 | 0 | 0 | 0 | 0 | 0 | 0 | 0 | 0 | 0 | 0 | 0 | 0 | 0 | 0 | 0 | 0 | 0 | 0 | 0 | 0 | 0 | 0 | 0 | 0 | 0 | 0 | 0 | 0 | 0 | 0 | 0 | 0 | 0 | 0 | 0 | 0 | 0 | 0
11 | 7 | Q235B-WJ | 01 | 1.45 | 12 | Q235B-1 | A 碳素钢-碳素结构钢-A01 Q235B | 1519 | 0.16 | 0.08 | 0.23 | 0.025 | 0.02 |  |  |  | 0.01 | [9 empty] | 0.07293667 | 0.1222923 | 0.9 | 0.75 | 0.98 | 0.96 | 0.96 | 0.98 | 0.98 | 0.7 | 0.15 | 0.15 | 0.96 | 0.98 | 0.98 | 0.98 | 0.7 | 0.96 | ok | 3.410678 | 3.410678 | 3.414078 | 0.003400673 | 29.57857 | 29.57857 | 29.65453 | 0.07596141 | 0.2568% | 硅锰, 硅铁合金, 铝块 | 硅锰, 硅铁合金, 铝块 | 否 | C<=0.16; Si[0.08,0.1]; Mn[0.23,0.25]; P<=0.025; S<=0.02; Als[0.01,0.015] |  |  | 0.07571984 | 0.08 | 0.23 | 0.0002717605 | 5.262101e-05 | 0 | 0 | 0 | 0.01 | 0.01 | 0 | 0 | 0 | 0 | 0 | 0 | 1.673863 | 1.673863 | -4.662937e-15 | 9.080335 | 9.080335 | -2.4869e-14 | 0 | 0 | 0 | 0 | 0 | 0 | 0 | 0 | 0 | 0 | 0 | 0 | 0 | 0 | 0 | 0 | 0 | 0 | 0 | 0 | 0 | 0 | 0 | 0 | 1.066815 | 1.066815 | 1.554312e-15 | 5.532332 | 5.532332 | 8.881784e-15 | 0.67 | 0.6734007 | 0.003400673 | 14.9659 | 15.04186 | 0.07596141 | 0 | 0 | 0 | 0 | 0 | 0 | 0 | 0 | 0 | 0 | 0 | 0 | 0 | 0 | 0 | 0 | 0 | 0 | 0 | 0 | 0 | 0 | 0 | 0 | 0 | 0 | 0 | 0 | 0 | 0 | 0 | 0 | 0 | 0 | 0 | 0 | 0 | 0 | 0 | 0 | 0 | 0 | 0 | 0 | 0 | 0 | 0 | 0 | 0 | 0 | 0 | 0 | 0 | 0 | 0 | 0 | 0 | 0 | 0 | 0 | 0 | 0 | 0 | 0 | 0 | 0 | 0 | 0 | 0 | 0 | 0 | 0
12 | 8 | Q235B-WJ | 02 | 12.01 | 28 | Q235B-2 | A 碳素钢-碳素结构钢-A01 Q235B | 1519 | 0.16 | 0.08 | 0.38 | 0.025 | 0.02 |  |  |  | 0.01 | [9 empty] | 0.07440586 | 0.1226444 | 0.9 | 0.75 | 0.98 | 0.96 | 0.96 | 0.98 | 0.98 | 0.7 | 0.15 | 0.15 | 0.96 | 0.98 | 0.98 | 0.98 | 0.7 | 0.96 | ok | 5.166745 | 5.166745 | 5.170146 | 0.003400673 | 39.24094 | 39.24094 | 39.3169 | 0.07596141 | 0.1936% | 硅锰, 硅铁合金, 铝块 | 硅锰, 硅铁合金, 铝块 | 否 | C<=0.16; Si[0.08,0.1]; Mn[0.38,0.4]; P<=0.025; S<=0.02; Als[0.01,0.015] |  |  | 0.0806866 | 0.08 | 0.38 | 0.0005902498 | 8.633751e-05 | 0 | 0 | 0 | 0.01 | 0.01 | 0 | 0 | 0 | 0 | 0 | 0 | 3.99951 | 3.99951 | -4.440892e-15 | 21.69646 | 21.69646 | -2.4869e-14 | 0 | 0 | 0 | 0 | 0 | 0 | 0 | 0 | 0 | 0 | 0 | 0 | 0 | 0 | 0 | 0 | 0 | 0 | 0 | 0 | 0 | 0 | 0 | 0 | 0.4972358 | 0.4972358 | 3.330669e-16 | 2.578586 | 2.578586 | 1.332268e-15 | 0.67 | 0.6734007 | 0.003400673 | 14.9659 | 15.04186 | 0.07596141 | 0 | 0 | 0 | 0 | 0 | 0 | 0 | 0 | 0 | 0 | 0 | 0 | 0 | 0 | 0 | 0 | 0 | 0 | 0 | 0 | 0 | 0 | 0 | 0 | 0 | 0 | 0 | 0 | 0 | 0 | 0 | 0 | 0 | 0 | 0 | 0 | 0 | 0 | 0 | 0 | 0 | 0 | 0 | 0 | 0 | 0 | 0 | 0 | 0 | 0 | 0 | 0 | 0 | 0 | 0 | 0 | 0 | 0 | 0 | 0 | 0 | 0 | 0 | 0 | 0 | 0 | 0 | 0 | 0 | 0 | 0 | 0
13 | 9 | Q235B-LX | 01 | 1.45 | 12 | Q235B-1 | A 碳素钢-碳素结构钢-A01 Q235B | 1519 | 0.16 | 0.08 | 0.23 | 0.025 | 0.02 |  |  |  | 0.01 | [9 empty] | 0.07293667 | 0.1222923 | 0.9 | 0.75 | 0.98 | 0.96 | 0.96 | 0.98 | 0.98 | 0.7 | 0.15 | 0.15 | 0.96 | 0.98 | 0.98 | 0.98 | 0.7 | 0.96 | ok | 3.410678 | 3.410678 | 3.414078 | 0.003400673 | 29.57857 | 29.57857 | 29.65453 | 0.07596141 | 0.2568% | 硅锰, 硅铁合金, 铝块 | 硅锰, 硅铁合金, 铝块 | 否 | C<=0.16; Si[0.08,0.1]; Mn[0.23,0.25]; P<=0.025; S<=0.02; Als[0.01,0.015] |  |  | 0.07571984 | 0.08 | 0.23 | 0.0002717605 | 5.262101e-05 | 0 | 0 | 0 | 0.01 | 0.01 | 0 | 0 | 0 | 0 | 0 | 0 | 1.673863 | 1.673863 | -4.662937e-15 | 9.080335 | 9.080335 | -2.4869e-14 | 0 | 0 | 0 | 0 | 0 | 0 | 0 | 0 | 0 | 0 | 0 | 0 | 0 | 0 | 0 | 0 | 0 | 0 | 0 | 0 | 0 | 0 | 0 | 0 | 1.066815 | 1.066815 | 1.554312e-15 | 5.532332 | 5.532332 | 8.881784e-15 | 0.67 | 0.6734007 | 0.003400673 | 14.9659 | 15.04186 | 0.07596141 | 0 | 0 | 0 | 0 | 0 | 0 | 0 | 0 | 0 | 0 | 0 | 0 | 0 | 0 | 0 | 0 | 0 | 0 | 0 | 0 | 0 | 0 | 0 | 0 | 0 | 0 | 0 | 0 | 0 | 0 | 0 | 0 | 0 | 0 | 0 | 0 | 0 | 0 | 0 | 0 | 0 | 0 | 0 | 0 | 0 | 0 | 0 | 0 | 0 | 0 | 0 | 0 | 0 | 0 | 0 | 0 | 0 | 0 | 0 | 0 | 0 | 0 | 0 | 0 | 0 | 0 | 0 | 0 | 0 | 0 | 0 | 0
14 | 10 | Q235B-LX | 02 | 12.01 | 28 | Q235B-2 | A 碳素钢-碳素结构钢-A01 Q235B | 1519 | 0.16 | 0.08 | 0.38 | 0.025 | 0.02 |  |  |  | 0.01 | [9 empty] | 0.07440586 | 0.1226444 | 0.9 | 0.75 | 0.98 | 0.96 | 0.96 | 0.98 | 0.98 | 0.7 | 0.15 | 0.15 | 0.96 | 0.98 | 0.98 | 0.98 | 0.7 | 0.96 | ok | 5.166745 | 5.166745 | 5.170146 | 0.003400673 | 39.24094 | 39.24094 | 39.3169 | 0.07596141 | 0.1936% | 硅锰, 硅铁合金, 铝块 | 硅锰, 硅铁合金, 铝块 | 否 | C<=0.16; Si[0.08,0.1]; Mn[0.38,0.4]; P<=0.025; S<=0.02; Als[0.01,0.015] |  |  | 0.0806866 | 0.08 | 0.38 | 0.0005902498 | 8.633751e-05 | 0 | 0 | 0 | 0.01 | 0.01 | 0 | 0 | 0 | 0 | 0 | 0 | 3.99951 | 3.99951 | -4.440892e-15 | 21.69646 | 21.69646 | -2.4869e-14 | 0 | 0 | 0 | 0 | 0 | 0 | 0 | 0 | 0 | 0 | 0 | 0 | 0 | 0 | 0 | 0 | 0 | 0 | 0 | 0 | 0 | 0 | 0 | 0 | 0.4972358 | 0.4972358 | 3.330669e-16 | 2.578586 | 2.578586 | 1.332268e-15 | 0.67 | 0.6734007 | 0.003400673 | 14.9659 | 15.04186 | 0.07596141 | 0 | 0 | 0 | 0 | 0 | 0 | 0 | 0 | 0 | 0 | 0 | 0 | 0 | 0 | 0 | 0 | 0 | 0 | 0 | 0 | 0 | 0 | 0 | 0 | 0 | 0 | 0 | 0 | 0 | 0 | 0 | 0 | 0 | 0 | 0 | 0 | 0 | 0 | 0 | 0 | 0 | 0 | 0 | 0 | 0 | 0 | 0 | 0 | 0 | 0 | 0 | 0 | 0 | 0 | 0 | 0 | 0 | 0 | 0 | 0 | 0 | 0 | 0 | 0 | 0 | 0 | 0 | 0 | 0 | 0 | 0 | 0
15 | 11 | Q235B-HX | 01 | 1.45 | 12 | Q235B-1 | A 碳素钢-碳素结构钢-A01 Q235B | 1519 | 0.16 | 0.08 | 0.23 | 0.025 | 0.02 |  |  |  | 0.01 | [9 empty] | 0.07293667 | 0.1222923 | 0.9 | 0.75 | 0.98 | 0.96 | 0.96 | 0.98 | 0.98 | 0.7 | 0.15 | 0.15 | 0.96 | 0.98 | 0.98 | 0.98 | 0.7 | 0.96 | ok | 3.410678 | 3.410678 | 3.414078 | 0.003400673 | 29.57857 | 29.57857 | 29.65453 | 0.07596141 | 0.2568% | 硅锰, 硅铁合金, 铝块 | 硅锰, 硅铁合金, 铝块 | 否 | C<=0.16; Si[0.08,0.1]; Mn[0.23,0.25]; P<=0.025; S<=0.02; Als[0.01,0.015] |  |  | 0.07571984 | 0.08 | 0.23 | 0.0002717605 | 5.262101e-05 | 0 | 0 | 0 | 0.01 | 0.01 | 0 | 0 | 0 | 0 | 0 | 0 | 1.673863 | 1.673863 | -4.662937e-15 | 9.080335 | 9.080335 | -2.4869e-14 | 0 | 0 | 0 | 0 | 0 | 0 | 0 | 0 | 0 | 0 | 0 | 0 | 0 | 0 | 0 | 0 | 0 | 0 | 0 | 0 | 0 | 0 | 0 | 0 | 1.066815 | 1.066815 | 1.554312e-15 | 5.532332 | 5.532332 | 8.881784e-15 | 0.67 | 0.6734007 | 0.003400673 | 14.9659 | 15.04186 | 0.07596141 | 0 | 0 | 0 | 0 | 0 | 0 | 0 | 0 | 0 | 0 | 0 | 0 | 0 | 0 | 0 | 0 | 0 | 0 | 0 | 0 | 0 | 0 | 0 | 0 | 0 | 0 | 0 | 0 | 0 | 0 | 0 | 0 | 0 | 0 | 0 | 0 | 0 | 0 | 0 | 0 | 0 | 0 | 0 | 0 | 0 | 0 | 0 | 0 | 0 | 0 | 0 | 0 | 0 | 0 | 0 | 0 | 0 | 0 | 0 | 0 | 0 | 0 | 0 | 0 | 0 | 0 | 0 | 0 | 0 | 0 | 0 | 0
16 | 12 | Q235B-HX | 02 | 12.01 | 28 | Q235B-2 | A 碳素钢-碳素结构钢-A01 Q235B | 1519 | 0.16 | 0.08 | 0.38 | 0.025 | 0.02 |  |  |  | 0.01 | [9 empty] | 0.07440586 | 0.1226444 | 0.9 | 0.75 | 0.98 | 0.96 | 0.96 | 0.98 | 0.98 | 0.7 | 0.15 | 0.15 | 0.96 | 0.98 | 0.98 | 0.98 | 0.7 | 0.96 | ok | 5.166745 | 5.166745 | 5.170146 | 0.003400673 | 39.24094 | 39.24094 | 39.3169 | 0.07596141 | 0.1936% | 硅锰, 硅铁合金, 铝块 | 硅锰, 硅铁合金, 铝块 | 否 | C<=0.16; Si[0.08,0.1]; Mn[0.38,0.4]; P<=0.025; S<=0.02; Als[0.01,0.015] |  |  | 0.0806866 | 0.08 | 0.38 | 0.0005902498 | 8.633751e-05 | 0 | 0 | 0 | 0.01 | 0.01 | 0 | 0 | 0 | 0 | 0 | 0 | 3.99951 | 3.99951 | -4.440892e-15 | 21.69646 | 21.69646 | -2.4869e-14 | 0 | 0 | 0 | 0 | 0 | 0 | 0 | 0 | 0 | 0 | 0 | 0 | 0 | 0 | 0 | 0 | 0 | 0 | 0 | 0 | 0 | 0 | 0 | 0 | 0.4972358 | 0.4972358 | 3.330669e-16 | 2.578586 | 2.578586 | 1.332268e-15 | 0.67 | 0.6734007 | 0.003400673 | 14.9659 | 15.04186 | 0.07596141 | 0 | 0 | 0 | 0 | 0 | 0 | 0 | 0 | 0 | 0 | 0 | 0 | 0 | 0 | 0 | 0 | 0 | 0 | 0 | 0 | 0 | 0 | 0 | 0 | 0 | 0 | 0 | 0 | 0 | 0 | 0 | 0 | 0 | 0 | 0 | 0 | 0 | 0 | 0 | 0 | 0 | 0 | 0 | 0 | 0 | 0 | 0 | 0 | 0 | 0 | 0 | 0 | 0 | 0 | 0 | 0 | 0 | 0 | 0 | 0 | 0 | 0 | 0 | 0 | 0 | 0 | 0 | 0 | 0 | 0 | 0 | 0
17 | 13 | Q235B-GL | 01 | 1.6 | 5 | Q235B-GL1 | A 碳素钢-碳素结构钢-A06 Q235B-GL | 1520 | 0.15 | 0.12 | 0.25 | 0.015 | 0.005 |  |  |  | 0.015 | [9 empty] | 0.07440586 | 0.1226444 | 0.9 | 0.8 | 0.98 | 0.96 | 0.96 | 0.98 | 0.98 | 0.7 | 0.15 | 0.15 | 0.96 | 0.98 | 0.98 | 0.98 | 0.7 | 0.96 | ok | 4.571175 | 4.571175 | 4.581276 | 0.01010101 | 41.32962 | 41.32962 | 41.55525 | 0.225628 | 0.5459% | 硅锰, 硅铁合金, 铝块 | 硅锰, 硅铁合金, 铝块 | 否 | C<=0.15; Si[0.12,0.14]; Mn[0.25,0.27]; P<=0.015; S<=0.005; Als[0.015,0.02] |  |  | 0.07775622 | 0.12 | 0.25 | 0.0003308545 | 6.856656e-05 | 0 | 0 | 0 | 0.015 | 0.015 | 0 | 0 | 0 | 0 | 0 | 0 | 1.979207 | 1.979207 | 0 | 10.73676 | 10.73676 | 1.776357e-15 | 0 | 0 | 0 | 0 | 0 | 0 | 0 | 0 | 0 | 0 | 0 | 0 | 0 | 0 | 0 | 0 | 0 | 0 | 0 | 0 | 0 | 0 | 0 | 0 | 1.591968 | 1.591968 | 2.220446e-16 | 8.255691 | 8.255691 | 1.776357e-15 | 1 | 1.010101 | 0.01010101 | 22.33717 | 22.5628 | 0.225628 | 0 | 0 | 0 | 0 | 0 | 0 | 0 | 0 | 0 | 0 | 0 | 0 | 0 | 0 | 0 | 0 | 0 | 0 | 0 | 0 | 0 | 0 | 0 | 0 | 0 | 0 | 0 | 0 | 0 | 0 | 0 | 0 | 0 | 0 | 0 | 0 | 0 | 0 | 0 | 0 | 0 | 0 | 0 | 0 | 0 | 0 | 0 | 0 | 0 | 0 | 0 | 0 | 0 | 0 | 0 | 0 | 0 | 0 | 0 | 0 | 0 | 0 | 0 | 0 | 0 | 0 | 0 | 0 | 0 | 0 | 0 | 0
18 | 14 | Q235B-GL | 02 | 5.01 | 14 | Q235B-GL2 | A 碳素钢-碳素结构钢-A06 Q235B-GL | 1520 | 0.15 | 0.12 | 0.35 | 0.015 | 0.005 |  |  |  | 0.015 | [9 empty] | 0.07440586 | 0.1226444 | 0.9 | 0.8 | 0.98 | 0.96 | 0.96 | 0.98 | 0.98 | 0.7 | 0.15 | 0.15 | 0.96 | 0.98 | 0.98 | 0.98 | 0.7 | 0.96 | ok | 5.744641 | 5.744641 | 5.754742 | 0.01010101 | 47.78636 | 47.78636 | 48.01199 | 0.225628 | 0.4722% | 硅锰, 硅铁合金, 铝块 | 硅锰, 硅铁合金, 铝块 | 否 | C<=0.15; Si[0.12,0.14]; Mn[0.35,0.37]; P<=0.015; S<=0.005; Als[0.015,0.02] |  |  | 0.08009343 | 0.12 | 0.35 | 0.0005436802 | 9.109711e-05 | 0 | 0 | 0 | 0.015 | 0.015 | 0 | 0 | 0 | 0 | 0 | 0 | 3.533286 | 3.533286 | -2.664535e-15 | 19.16729 | 19.16729 | -1.421085e-14 | 0 | 0 | 0 | 0 | 0 | 0 | 0 | 0 | 0 | 0 | 0 | 0 | 0 | 0 | 0 | 0 | 0 | 0 | 0 | 0 | 0 | 0 | 0 | 0 | 1.211355 | 1.211355 | 1.110223e-15 | 6.281894 | 6.281894 | 5.329071e-15 | 1 | 1.010101 | 0.01010101 | 22.33717 | 22.5628 | 0.225628 | 0 | 0 | 0 | 0 | 0 | 0 | 0 | 0 | 0 | 0 | 0 | 0 | 0 | 0 | 0 | 0 | 0 | 0 | 0 | 0 | 0 | 0 | 0 | 0 | 0 | 0 | 0 | 0 | 0 | 0 | 0 | 0 | 0 | 0 | 0 | 0 | 0 | 0 | 0 | 0 | 0 | 0 | 0 | 0 | 0 | 0 | 0 | 0 | 0 | 0 | 0 | 0 | 0 | 0 | 0 | 0 | 0 | 0 | 0 | 0 | 0 | 0 | 0 | 0 | 0 | 0 | 0 | 0 | 0 | 0 | 0 | 0
19 | 15 | Q235B-GC | 01 | 3 | 12 | Q235B-GC1 | A 碳素钢-碳素结构钢-A33 Q235B-GC | 1519 | 0.15 | 0.05 | 0.25 | 0.018 | 0.008 |  |  |  | 0.01 | [9 empty] | 0.073875 | 0.0935 | 0.9 | 0.75 | 0.98 | 0.96 | 0.96 | 0.98 | 0.98 | 0.7 | 0.15 | 0.15 | 0.96 | 0.98 | 0.98 | 0.98 | 0.7 | 0.96 | ok | 3.429452 | 3.429452 | 2.814069 | -0.6153828 | 29.85711 | 29.85711 | 27.9806 | -1.876515 | -6.285% | 硅锰, 硅铁合金, 铝块 | 高碳锰铁, 铝块 | 是 | C<=0.15; Si<=0.05; Mn[0.25,0.27]; P<=0.018; S<=0.008; Als[0.01,0.015] |  |  | 0.08676397 | 0 | 0.25 | 0.0004110084 | 4.110084e-05 | 0 | 0 | 0 | 0.01 | 0.01 | 0 | 0 | 0 | 0 | 0 | 0 | 2.432133 | 0 | -2.432133 | 13.19379 | 0 | -13.19379 | 0 | 2.140669 | 2.140669 | 0 | 12.93873 | 12.93873 | 0 | 0 | 0 | 0 | 0 | 0 | 0 | 0 | 0 | 0 | 0 | 0 | 0 | 0 | 0 | 0 | 0 | 0 | 0.3273187 | 0 | -0.3273187 | 1.697422 | 0 | -1.697422 | 0.67 | 0.6734007 | 0.003400673 | 14.9659 | 15.04186 | 0.07596141 | 0 | 0 | 0 | 0 | 0 | 0 | 0 | 0 | 0 | 0 | 0 | 0 | 0 | 0 | 0 | 0 | 0 | 0 | 0 | 0 | 0 | 0 | 0 | 0 | 0 | 0 | 0 | 0 | 0 | 0 | 0 | 0 | 0 | 0 | 0 | 0 | 0 | 0 | 0 | 0 | 0 | 0 | 0 | 0 | 0 | 0 | 0 | 0 | 0 | 0 | 0 | 0 | 0 | 0 | 0 | 0 | 0 | 0 | 0 | 0 | 0 | 0 | 0 | 0 | 0 | 0 | 0 | 0 | 0 | 0 | 0 | 0
20 | 16 | Q235B-GC | 02 | 12.01 | 25.4 | Q235B-GC2 | A 碳素钢-碳素结构钢-A33 Q235B-GC | 1519 | 0.15 | 0.05 | 0.38 | 0.018 | 0.008 |  |  |  | 0.01 | [9 empty] | 0.073875 | 0.0935 | 0.9 | 0.75 | 0.98 | 0.96 | 0.96 | 0.98 | 0.98 | 0.7 | 0.15 | 0.15 | 0.96 | 0.98 | 0.98 | 0.98 | 0.7 | 0.96 | ok | 5.040486 | 5.040486 | 4.59226 | -0.448226 | 39.04767 | 39.04767 | 38.72842 | -0.3192466 | -0.8176% | 硅锰, 高碳锰铁, 铝块 | 高碳锰铁, 铝块 | 是 | C<=0.15; Si<=0.05; Mn[0.38,0.4]; P<=0.018; S<=0.008; Als[0.01,0.015] |  |  | 0.09747045 | 0 | 0.38 | 0.0007524211 | 7.524211e-05 | 0 | 0 | 0 | 0.01 | 0.01 | 0 | 0 | 0 | 0 | 0 | 0 | 3.768607 | 0 | -3.768607 | 20.44386 | 0 | -20.44386 | 0.601879 | 3.91886 | 3.316981 | 3.637906 | 23.68656 | 20.04865 | 0 | 0 | 0 | 0 | 0 | 0 | 0 | 0 | 0 | 0 | 0 | 0 | 0 | 0 | 0 | 0 | 0 | 0 | 0 | 0 | 0 | 0 | 0 | 0 | 0.67 | 0.6734007 | 0.003400673 | 14.9659 | 15.04186 | 0.07596141 | 0 | 0 | 0 | 0 | 0 | 0 | 0 | 0 | 0 | 0 | 0 | 0 | 0 | 0 | 0 | 0 | 0 | 0 | 0 | 0 | 0 | 0 | 0 | 0 | 0 | 0 | 0 | 0 | 0 | 0 | 0 | 0 | 0 | 0 | 0 | 0 | 0 | 0 | 0 | 0 | 0 | 0 | 0 | 0 | 0 | 0 | 0 | 0 | 0 | 0 | 0 | 0 | 0 | 0 | 0 | 0 | 0 | 0 | 0 | 0 | 0 | 0 | 0 | 0 | 0 | 0 | 0 | 0 | 0 | 0 | 0 | 0
21 | 17 | Q235B-SD | 01 | 3 | 12 | Q235B-SD1 | A 碳素钢-碳素结构钢-A22 Q235B-SD | 1519 | 0.15 | 0.05 | 0.25 | 0.018 | 0.008 |  |  |  | 0.01 | [9 empty] | 0.07330508 | 0.1225932 | 0.9 | 0.75 | 0.98 | 0.96 | 0.96 | 0.98 | 0.98 | 0.7 | 0.15 | 0.15 | 0.96 | 0.98 | 0.98 | 0.98 | 0.7 | 0.96 | ok | 3.088053 | 3.088053 | 2.416121 | -0.6719322 | 27.97864 | 27.97864 | 25.5753 | -2.403342 | -8.59% | 硅锰, 硅铁合金, 铝块 | 高碳锰铁, 铝块 | 是 | C<=0.15; Si<=0.05; Mn[0.25,0.27]; P<=0.018; S<=0.008; Als[0.01,0.015] |  |  | 0.083798 | 0 | 0.25 | 0.0003346023 | 3.346023e-05 | 0 | 0 | 0 | 0.01 | 0.01 | 0 | 0 | 0 | 0 | 0 | 0 | 1.980002 | 0 | -1.980002 | 10.74107 | 0 | -10.74107 | 0 | 1.74272 | 1.74272 | 0 | 10.53343 | 10.53343 | 0 | 0 | 0 | 0 | 0 | 0 | 0 | 0 | 0 | 0 | 0 | 0 | 0 | 0 | 0 | 0 | 0 | 0 | 0.4380512 | 0 | -0.4380512 | 2.271664 | 0 | -2.271664 | 0.67 | 0.6734007 | 0.003400673 | 14.9659 | 15.04186 | 0.07596141 | 0 | 0 | 0 | 0 | 0 | 0 | 0 | 0 | 0 | 0 | 0 | 0 | 0 | 0 | 0 | 0 | 0 | 0 | 0 | 0 | 0 | 0 | 0 | 0 | 0 | 0 | 0 | 0 | 0 | 0 | 0 | 0 | 0 | 0 | 0 | 0 | 0 | 0 | 0 | 0 | 0 | 0 | 0 | 0 | 0 | 0 | 0 | 0 | 0 | 0 | 0 | 0 | 0 | 0 | 0 | 0 | 0 | 0 | 0 | 0 | 0 | 0 | 0 | 0 | 0 | 0 | 0 | 0 | 0 | 0 | 0 | 0
22 | 18 | Q235B-SD | 02 | 12.01 | 25.4 | Q235B-SD2 | A 碳素钢-碳素结构钢-A22 Q235B-SD | 1519 | 0.15 | 0.05 | 0.38 | 0.018 | 0.008 |  |  |  | 0.01 | [9 empty] | 0.07327273 | 0.1246364 | 0.9 | 0.75 | 0.98 | 0.96 | 0.96 | 0.98 | 0.98 | 0.7 | 0.15 | 0.15 | 0.96 | 0.98 | 0.98 | 0.98 | 0.7 | 0.96 | ok | 4.614591 | 4.614591 | 4.166365 | -0.448226 | 36.47345 | 36.47345 | 36.15421 | -0.3192466 | -0.8753% | 硅锰, 高碳锰铁, 铝块 | 高碳锰铁, 铝块 | 是 | C<=0.15; Si<=0.05; Mn[0.38,0.4]; P<=0.018; S<=0.008; Als[0.01,0.015] |  |  | 0.09430387 | 0 | 0.38 | 0.0006706492 | 6.706492e-05 | 0 | 0 | 0 | 0.01 | 0.01 | 0 | 0 | 0 | 0 | 0 | 0 | 3.768607 | 0 | -3.768607 | 20.44386 | 0 | -20.44386 | 0.1759835 | 3.492964 | 3.316981 | 1.063688 | 21.11234 | 20.04865 | 0 | 0 | 0 | 0 | 0 | 0 | 0 | 0 | 0 | 0 | 0 | 0 | 0 | 0 | 0 | 0 | 0 | 0 | 0 | 0 | 0 | 0 | 0 | 0 | 0.67 | 0.6734007 | 0.003400673 | 14.9659 | 15.04186 | 0.07596141 | 0 | 0 | 0 | 0 | 0 | 0 | 0 | 0 | 0 | 0 | 0 | 0 | 0 | 0 | 0 | 0 | 0 | 0 | 0 | 0 | 0 | 0 | 0 | 0 | 0 | 0 | 0 | 0 | 0 | 0 | 0 | 0 | 0 | 0 | 0 | 0 | 0 | 0 | 0 | 0 | 0 | 0 | 0 | 0 | 0 | 0 | 0 | 0 | 0 | 0 | 0 | 0 | 0 | 0 | 0 | 0 | 0 | 0 | 0 | 0 | 0 | 0 | 0 | 0 | 0 | 0 | 0 | 0 | 0 | 0 | 0 | 0
23 | 19 | Q235B-HG | 01 | 1.5 | 28 | Q235B-HG | A 碳素钢-碳素结构钢-A05 Q235B-HG | 1519 | 0.16 | 0.1 | 0.4 | 0.025 | 0.02 |  |  |  | 0.01 | [9 empty] | 0.07579385 | 0.1306184 | 0.9 | 0.8 | 0.98 | 0.96 | 0.96 | 0.98 | 0.98 | 0.7 | 0.15 | 0.15 | 0.96 | 0.98 | 0.98 | 0.98 | 0.7 | 0.96 | ok | 5.561684 | 5.561684 | 5.565085 | 0.003400673 | 41.33369 | 41.33369 | 41.40965 | 0.07596141 | 0.1838% | 硅锰, 硅铁合金, 铝块 | 硅锰, 硅铁合金, 铝块 | 否 | C<=0.16; Si[0.1,0.12]; Mn[0.4,0.42]; P<=0.025; S<=0.02; Als[0.01,0.015] |  |  | 0.08240135 | 0.1 | 0.4 | 0.000623154 | 9.392034e-05 | 0 | 0 | 0 | 0.01 | 0.01 | 0 | 0 | 0 | 0 | 0 | 0 | 4.186402 | 4.186402 | 3.552714e-15 | 22.7103 | 22.7103 | 1.776357e-14 | 0 | 0 | 0 | 0 | 0 | 0 | 0 | 0 | 0 | 0 | 0 | 0 | 0 | 0 | 0 | 0 | 0 | 0 | 0 | 0 | 0 | 0 | 0 | 0 | 0.7052825 | 0.7052825 | -1.110223e-16 | 3.657483 | 3.657483 | -8.881784e-16 | 0.67 | 0.6734007 | 0.003400673 | 14.9659 | 15.04186 | 0.07596141 | 0 | 0 | 0 | 0 | 0 | 0 | 0 | 0 | 0 | 0 | 0 | 0 | 0 | 0 | 0 | 0 | 0 | 0 | 0 | 0 | 0 | 0 | 0 | 0 | 0 | 0 | 0 | 0 | 0 | 0 | 0 | 0 | 0 | 0 | 0 | 0 | 0 | 0 | 0 | 0 | 0 | 0 | 0 | 0 | 0 | 0 | 0 | 0 | 0 | 0 | 0 | 0 | 0 | 0 | 0 | 0 | 0 | 0 | 0 | 0 | 0 | 0 | 0 | 0 | 0 | 0 | 0 | 0 | 0 | 0 | 0 | 0
24 | 20 | A36 | 01 | 1.5 | 12 | A36-1 | A 碳素钢-碳素结构钢-A09 A36 | 1519 | 0.16 | 0.08 | 0.25 | 0.015 | 0.01 |  |  |  | 0.02 | [9 empty] | 0.07030093 | 0.1116806 | 0.9 | 0.75 | 0.98 | 0.96 | 0.96 | 0.98 | 0.98 | 0.7 | 0.15 | 0.15 | 0.96 | 0.98 | 0.98 | 0.98 | 0.7 | 0.96 | ok | 4.769896 | 4.769896 | 4.446697 | -0.3231987 | 53.89226 | 53.89226 | 46.67291 | -7.219343 | -13.4% | 硅锰, 硅铁合金, 铝块 | 硅锰, 硅铁合金, 铝块 | 否 | C<=0.16; Si[0.08,0.1]; Mn[0.25,0.27]; P<=0.015; S<=0.01; Als[0.02,0.025] |  |  | 0.07379955 | 0.08 | 0.25 | 0.0003369101 | 5.9518e-05 | 0 | 0 | 0 | 0.02 | 0.02 | 0 | 0 | 0 | 0 | 0 | 0 | 2.149593 | 2.149593 | -8.881784e-16 | 11.66107 | 11.66107 | -3.552714e-15 | 0 | 0 | 0 | 0 | 0 | 0 | 0 | 0 | 0 | 0 | 0 | 0 | 0 | 0 | 0 | 0 | 0 | 0 | 0 | 0 | 0 | 0 | 0 | 0 | 0.9503027 | 0.9503027 | 1.110223e-16 | 4.928118 | 4.928118 | 0 | 1.67 | 1.346801 | -0.3231987 | 37.30307 | 30.08373 | -7.219343 | 0 | 0 | 0 | 0 | 0 | 0 | 0 | 0 | 0 | 0 | 0 | 0 | 0 | 0 | 0 | 0 | 0 | 0 | 0 | 0 | 0 | 0 | 0 | 0 | 0 | 0 | 0 | 0 | 0 | 0 | 0 | 0 | 0 | 0 | 0 | 0 | 0 | 0 | 0 | 0 | 0 | 0 | 0 | 0 | 0 | 0 | 0 | 0 | 0 | 0 | 0 | 0 | 0 | 0 | 0 | 0 | 0 | 0 | 0 | 0 | 0 | 0 | 0 | 0 | 0 | 0 | 0 | 0 | 0 | 0 | 0 | 0
25 | 21 | A36 | 02 | 12.01 | 25 | A36-2 | A 碳素钢-碳素结构钢-A09 A36 | 1519 | 0.16 | 0.08 | 0.38 | 0.015 | 0.01 |  |  |  | 0.02 | [9 empty] | 0.06861111 | 0.11275 | 0.9 | 0.75 | 0.98 | 0.96 | 0.96 | 0.98 | 0.98 | 0.7 | 0.15 | 0.15 | 0.96 | 0.98 | 0.98 | 0.98 | 0.7 | 0.96 | ok | 6.282852 | 6.282852 | 5.959654 | -0.3231987 | 62.21696 | 62.21696 | 54.99762 | -7.219343 | -11.6% | 硅锰, 硅铁合金, 铝块 | 硅锰, 硅铁合金, 铝块 | 否 | C<=0.16; Si[0.08,0.1]; Mn[0.38,0.4]; P<=0.015; S<=0.01; Als[0.02,0.025] |  |  | 0.07512311 | 0.08 | 0.38 | 0.0006113075 | 8.856676e-05 | 0 | 0 | 0 | 0.02 | 0.02 | 0 | 0 | 0 | 0 | 0 | 0 | 4.153276 | 4.153276 | -8.881784e-16 | 22.5306 | 22.5306 | -3.552714e-15 | 0 | 0 | 0 | 0 | 0 | 0 | 0 | 0 | 0 | 0 | 0 | 0 | 0 | 0 | 0 | 0 | 0 | 0 | 0 | 0 | 0 | 0 | 0 | 0 | 0.4595766 | 0.4595766 | 1.665335e-16 | 2.383291 | 2.383291 | 8.881784e-16 | 1.67 | 1.346801 | -0.3231987 | 37.30307 | 30.08373 | -7.219343 | 0 | 0 | 0 | 0 | 0 | 0 | 0 | 0 | 0 | 0 | 0 | 0 | 0 | 0 | 0 | 0 | 0 | 0 | 0 | 0 | 0 | 0 | 0 | 0 | 0 | 0 | 0 | 0 | 0 | 0 | 0 | 0 | 0 | 0 | 0 | 0 | 0 | 0 | 0 | 0 | 0 | 0 | 0 | 0 | 0 | 0 | 0 | 0 | 0 | 0 | 0 | 0 | 0 | 0 | 0 | 0 | 0 | 0 | 0 | 0 | 0 | 0 | 0 | 0 | 0 | 0 | 0 | 0 | 0 | 0 | 0 | 0
26 | 22 | A36-DX | 01 | 1.5 | 12 | A36-DX1 | A 碳素钢-碳素结构钢-A36 A36-DX | 1519 | 0.16 | 0 | 0.3 | 0.02 | 0.015 |  |  |  | 0.02 | [9 empty] | 0.07025 | 0.1209167 | 0.9 | 0 | 0.98 | 0.96 | 0.96 | 0.98 | 0.98 | 0.7 | 0.15 | 0.15 | 0.96 | 0.98 | 0.98 | 0.98 | 0.7 | 0.96 | ok | 4.449572 | 4.449572 | 3.796374 | -0.6531987 | 59.48016 | 59.48016 | 44.88955 | -14.59061 | -24.53% | 高碳锰铁, 铝块 | 高碳锰铁, 铝块 | 否 | C<=0.16; Si<=0; Mn[0.3,0.32]; P<=0.02; S<=0.015; Als[0.02,0.025] |  |  | 0.08499887 | 0 | 0.3 | 0.0004703179 | 4.703179e-05 | 0 | 0 | 0 | 0.02 | 0.02 | 0 | 0 | 0 | 0 | 0 | 0 | 0 | 0 | 0 | 0 | 0 | 0 | 2.449572 | 2.449572 | 3.552714e-15 | 14.80582 | 14.80582 | 2.131628e-14 | 0 | 0 | 0 | 0 | 0 | 0 | 0 | 0 | 0 | 0 | 0 | 0 | 0 | 0 | 0 | 0 | 0 | 0 | 0 | 0 | 0 | 0 | 0 | 0 | 2 | 1.346801 | -0.6531987 | 44.67434 | 30.08373 | -14.59061 | 0 | 0 | 0 | 0 | 0 | 0 | 0 | 0 | 0 | 0 | 0 | 0 | 0 | 0 | 0 | 0 | 0 | 0 | 0 | 0 | 0 | 0 | 0 | 0 | 0 | 0 | 0 | 0 | 0 | 0 | 0 | 0 | 0 | 0 | 0 | 0 | 0 | 0 | 0 | 0 | 0 | 0 | 0 | 0 | 0 | 0 | 0 | 0 | 0 | 0 | 0 | 0 | 0 | 0 | 0 | 0 | 0 | 0 | 0 | 0 | 0 | 0 | 0 | 0 | 0 | 0 | 0 | 0 | 0 | 0 | 0 | 0
27 | 23 | A36-DX | 02 | 12.01 | 20 | A36-DX2 | A 碳素钢-碳素结构钢-A36 A36-DX | 1519 | 0.16 | 0 | 0.4 | 0.02 | 0.015 |  |  |  | 0.02 | [9 empty] | 0.079 | 0.1325 | 0.9 | 0 | 0.98 | 0.96 | 0.96 | 0.98 | 0.98 | 0.7 | 0.15 | 0.15 | 0.96 | 0.98 | 0.98 | 0.98 | 0.7 | 0.96 | ok | 5.65897 | 5.65897 | 5.005772 | -0.6531987 | 66.79006 | 66.79006 | 52.19945 | -14.59061 | -21.85% | 高碳锰铁, 铝块 | 高碳锰铁, 铝块 | 否 | C<=0.16; Si<=0; Mn[0.4,0.42]; P<=0.02; S<=0.015; Als[0.02,0.025] |  |  | 0.1010307 | 0 | 0.4 | 0.0007025223 | 7.025223e-05 | 0 | 0 | 0 | 0.02 | 0.02 | 0 | 0 | 0 | 0 | 0 | 0 | 0 | 0 | 0 | 0 | 0 | 0 | 3.65897 | 3.65897 | 8.881784e-16 | 22.11572 | 22.11572 | 7.105427e-15 | 0 | 0 | 0 | 0 | 0 | 0 | 0 | 0 | 0 | 0 | 0 | 0 | 0 | 0 | 0 | 0 | 0 | 0 | 0 | 0 | 0 | 0 | 0 | 0 | 2 | 1.346801 | -0.6531987 | 44.67434 | 30.08373 | -14.59061 | 0 | 0 | 0 | 0 | 0 | 0 | 0 | 0 | 0 | 0 | 0 | 0 | 0 | 0 | 0 | 0 | 0 | 0 | 0 | 0 | 0 | 0 | 0 | 0 | 0 | 0 | 0 | 0 | 0 | 0 | 0 | 0 | 0 | 0 | 0 | 0 | 0 | 0 | 0 | 0 | 0 | 0 | 0 | 0 | 0 | 0 | 0 | 0 | 0 | 0 | 0 | 0 | 0 | 0 | 0 | 0 | 0 | 0 | 0 | 0 | 0 | 0 | 0 | 0 | 0 | 0 | 0 | 0 | 0 | 0 | 0 | 0
28 | 24 | SS400 | 01 | 1.6 | 12 | SS400-1 | A 碳素钢-碳素结构钢-A18 SS400 | 1519 | 0.16 | 0.08 | 0.35 | 0.02 | 0.015 |  |  |  | 0.01 | [9 empty] | 0.07096296 | 0.1167778 | 0.9 | 0.75 | 0.98 | 0.96 | 0.96 | 0.98 | 0.98 | 0.7 | 0.15 | 0.15 | 0.96 | 0.98 | 0.98 | 0.98 | 0.7 | 0.96 | ok | 4.883548 | 4.883548 | 4.886949 | 0.003400673 | 37.68271 | 37.68271 | 37.75867 | 0.07596141 | 0.2016% | 硅锰, 硅铁合金, 铝块 | 硅锰, 硅铁合金, 铝块 | 否 | C<=0.16; Si[0.08,0.1]; Mn[0.35,0.37]; P<=0.02; S<=0.015; Als[0.01,0.015] |  |  | 0.07667966 | 0.08 | 0.35 | 0.0005388876 | 8.090012e-05 | 0 | 0 | 0 | 0.01 | 0.01 | 0 | 0 | 0 | 0 | 0 | 0 | 3.624457 | 3.624457 | -2.220446e-15 | 19.66188 | 19.66188 | -1.065814e-14 | 0 | 0 | 0 | 0 | 0 | 0 | 0 | 0 | 0 | 0 | 0 | 0 | 0 | 0 | 0 | 0 | 0 | 0 | 0 | 0 | 0 | 0 | 0 | 0 | 0.5890907 | 0.5890907 | 2.220446e-16 | 3.05493 | 3.05493 | 1.776357e-15 | 0.67 | 0.6734007 | 0.003400673 | 14.9659 | 15.04186 | 0.07596141 | 0 | 0 | 0 | 0 | 0 | 0 | 0 | 0 | 0 | 0 | 0 | 0 | 0 | 0 | 0 | 0 | 0 | 0 | 0 | 0 | 0 | 0 | 0 | 0 | 0 | 0 | 0 | 0 | 0 | 0 | 0 | 0 | 0 | 0 | 0 | 0 | 0 | 0 | 0 | 0 | 0 | 0 | 0 | 0 | 0 | 0 | 0 | 0 | 0 | 0 | 0 | 0 | 0 | 0 | 0 | 0 | 0 | 0 | 0 | 0 | 0 | 0 | 0 | 0 | 0 | 0 | 0 | 0 | 0 | 0 | 0 | 0
29 | 25 | SS400 | 02 | 12.01 | 25.4 | SS400-2 | A 碳素钢-碳素结构钢-A18 SS400 | 1519 | 0.16 | 0.08 | 0.5 | 0.02 | 0.015 |  |  |  | 0.025 | [9 empty] | 0.07983333 | 0.1158333 | 0.9 | 0.75 | 0.98 | 0.96 | 0.96 | 0.98 | 0.98 | 0.7 | 0.15 | 0.15 | 0.96 | 0.98 | 0.98 | 0.98 | 0.7 | 0.96 | ok | 7.98483 | 7.98483 | 7.668331 | -0.3164983 | 77.13723 | 77.13723 | 70.06755 | -7.069676 | -9.165% | 硅锰, 硅铁合金, 铝块 | 硅锰, 硅铁合金, 铝块 | 否 | C<=0.16; Si[0.08,0.1]; Mn[0.5,0.52]; P<=0.02; S<=0.015; Als[0.025,0.03] |  |  | 0.08907791 | 0.08 | 0.5 | 0.0008601362 | 0.0001149087 | 0 | 0 | 0 | 0.025 | 0.025 | 0 | 0 | 0 | 0 | 0 | 0 | 5.970253 | 5.970253 | -3.552714e-15 | 32.3873 | 32.3873 | -2.131628e-14 | 0 | 0 | 0 | 0 | 0 | 0 | 0 | 0 | 0 | 0 | 0 | 0 | 0 | 0 | 0 | 0 | 0 | 0 | 0 | 0 | 0 | 0 | 0 | 0 | 0.01457696 | 0.01457696 | -2.862294e-16 | 0.07559378 | 0.07559378 | -1.484923e-15 | 2 | 1.683502 | -0.3164983 | 44.67434 | 37.60466 | -7.069676 | 0 | 0 | 0 | 0 | 0 | 0 | 0 | 0 | 0 | 0 | 0 | 0 | 0 | 0 | 0 | 0 | 0 | 0 | 0 | 0 | 0 | 0 | 0 | 0 | 0 | 0 | 0 | 0 | 0 | 0 | 0 | 0 | 0 | 0 | 0 | 0 | 0 | 0 | 0 | 0 | 0 | 0 | 0 | 0 | 0 | 0 | 0 | 0 | 0 | 0 | 0 | 0 | 0 | 0 | 0 | 0 | 0 | 0 | 0 | 0 | 0 | 0 | 0 | 0 | 0 | 0 | 0 | 0 | 0 | 0 | 0 | 0
30 | 26 | A36-HW | 01 | 1.5 | 12 | A36-1 | A 碳素钢-碳素结构钢-A09 A36 | 1519 | 0.16 | 0.08 | 0.25 | 0.015 | 0.01 |  |  |  | 0.02 | [9 empty] | 0.07030093 | 0.1116806 | 0.9 | 0.75 | 0.98 | 0.96 | 0.96 | 0.98 | 0.98 | 0.7 | 0.15 | 0.15 | 0.96 | 0.98 | 0.98 | 0.98 | 0.7 | 0.96 | ok | 4.769896 | 4.769896 | 4.446697 | -0.3231987 | 53.89226 | 53.89226 | 46.67291 | -7.219343 | -13.4% | 硅锰, 硅铁合金, 铝块 | 硅锰, 硅铁合金, 铝块 | 否 | C<=0.16; Si[0.08,0.1]; Mn[0.25,0.27]; P<=0.015; S<=0.01; Als[0.02,0.025] |  |  | 0.07379955 | 0.08 | 0.25 | 0.0003369101 | 5.9518e-05 | 0 | 0 | 0 | 0.02 | 0.02 | 0 | 0 | 0 | 0 | 0 | 0 | 2.149593 | 2.149593 | -8.881784e-16 | 11.66107 | 11.66107 | -3.552714e-15 | 0 | 0 | 0 | 0 | 0 | 0 | 0 | 0 | 0 | 0 | 0 | 0 | 0 | 0 | 0 | 0 | 0 | 0 | 0 | 0 | 0 | 0 | 0 | 0 | 0.9503027 | 0.9503027 | 1.110223e-16 | 4.928118 | 4.928118 | 0 | 1.67 | 1.346801 | -0.3231987 | 37.30307 | 30.08373 | -7.219343 | 0 | 0 | 0 | 0 | 0 | 0 | 0 | 0 | 0 | 0 | 0 | 0 | 0 | 0 | 0 | 0 | 0 | 0 | 0 | 0 | 0 | 0 | 0 | 0 | 0 | 0 | 0 | 0 | 0 | 0 | 0 | 0 | 0 | 0 | 0 | 0 | 0 | 0 | 0 | 0 | 0 | 0 | 0 | 0 | 0 | 0 | 0 | 0 | 0 | 0 | 0 | 0 | 0 | 0 | 0 | 0 | 0 | 0 | 0 | 0 | 0 | 0 | 0 | 0 | 0 | 0 | 0 | 0 | 0 | 0 | 0 | 0
31 | 27 | Q235-HW | 01 | 1.5 | 16 | Q235-HW | E 花纹板-花纹板类钢材-E01 Q235-HW | 1519 | 0.16 | 0.1 | 0.25 | 0.035 | 0.02 | [13 empty] | 0.07280137 | 0.1298733 | 0.9 | 0.55 | 0.98 | 0.96 | 0.96 | 0.98 | 0.98 | 0.7 | 0.15 | 0.15 | 0.96 | 0.98 | 0.98 | 0.98 | 0.7 | 0.96 | ok | 3.926858 | 3.926858 | 3.926858 | -4.440892e-15 | 20.81012 | 20.81012 | 20.81012 | -2.842171e-14 | -1.366e-13% | 硅锰, 硅铁合金 | 硅锰, 硅铁合金 | 否 | C<=0.16; Si[0.1,0.12]; Mn[0.25,0.27]; P<=0.035; S<=0.02 |  |  | 0.07606207 | 0.1 | 0.25 | 0.0003281562 | 7.539567e-05 | 0 | 0 | 0 | 0 | 0 | 0 | 0 | 0 | 0 | 0 | 0 | 1.866864 | 1.866864 | -2.664535e-15 | 10.12732 | 10.12732 | -1.598721e-14 | 0 | 0 | 0 | 0 | 0 | 0 | 0 | 0 | 0 | 0 | 0 | 0 | 0 | 0 | 0 | 0 | 0 | 0 | 0 | 0 | 0 | 0 | 0 | 0 | 2.059994 | 2.059994 | -1.776357e-15 | 10.6828 | 10.6828 | -8.881784e-15 | 0 | 0 | 0 | 0 | 0 | 0 | 0 | 0 | 0 | 0 | 0 | 0 | 0 | 0 | 0 | 0 | 0 | 0 | 0 | 0 | 0 | 0 | 0 | 0 | 0 | 0 | 0 | 0 | 0 | 0 | 0 | 0 | 0 | 0 | 0 | 0 | 0 | 0 | 0 | 0 | 0 | 0 | 0 | 0 | 0 | 0 | 0 | 0 | 0 | 0 | 0 | 0 | 0 | 0 | 0 | 0 | 0 | 0 | 0 | 0 | 0 | 0 | 0 | 0 | 0 | 0 | 0 | 0 | 0 | 0 | 0 | 0 | 0 | 0 | 0 | 0 | 0 | 0
32 | 28 | Q355-HW | 01 | 3 | 6 | Q355-HW1 | E 花纹板-花纹板类钢材-E04 Q355-HW | 1518 | 0.16 | 0.08 | 0.35 | 0.02 | 0.01 |  |  | 0.04 | 0.02 | [9 empty] | 0.07081757 | 0.122477 | 0.9 | 0.75 | 0.98 | 0.96 | 0.96 | 0.98 | 0.98 | 0.7 | 0.15 | 0.15 | 0.96 | 0.98 | 0.98 | 0.98 | 0.7 | 0.96 | ok | 6.694807 | 6.694807 | 6.291778 | -0.4030294 | 80.78938 | 80.78938 | 71.64845 | -9.140933 | -11.31% | 硅锰, 硅铁合金, 铝块, 钛铁 | 硅锰, 硅铁合金, 铝块, 钛铁 | 否 | C<=0.16; Si[0.08,0.1]; Mn[0.35,0.37]; P<=0.02; S<=0.01; Ti[0.04,0.045]; Als[0.02,0.025] |  |  | 0.07640106 | 0.08 | 0.35 | 0.0005267582 | 7.961605e-05 | 0 | 0 | 0.04 | 0.02 | 0.02 | 0 | 0 | 0 | 0 | 0 | 0 | 3.535886 | 3.535886 | -1.332268e-15 | 19.1814 | 19.1814 | -3.552714e-15 | 0 | 0 | 0 | 0 | 0 | 0 | 0 | 0 | 0 | 0 | 0 | 0 | 0 | 0 | 0 | 0 | 0 | 0 | 0 | 0 | 0 | 0 | 0 | 0 | 0.6107827 | 0.6107827 | -2.220446e-16 | 3.167422 | 3.167422 | -1.332268e-15 | 1.67 | 1.346801 | -0.3231987 | 37.30307 | 30.08373 | -7.219343 | 0 | 0 | 0 | 0 | 0 | 0 | 0 | 0 | 0 | 0 | 0 | 0 | 0.8781383 | 0.7983076 | -0.07983076 | 21.13749 | 19.2159 | -1.92159 | 0 | 0 | 0 | 0 | 0 | 0 | 0 | 0 | 0 | 0 | 0 | 0 | 0 | 0 | 0 | 0 | 0 | 0 | 0 | 0 | 0 | 0 | 0 | 0 | 0 | 0 | 0 | 0 | 0 | 0 | 0 | 0 | 0 | 0 | 0 | 0 | 0 | 0 | 0 | 0 | 0 | 0 | 0 | 0 | 0 | 0 | 0 | 0 | 0 | 0 | 0 | 0 | 0 | 0
33 | 29 | Q355-HW | 02 | 6.01 | 10 | Q355-HW2 | E 花纹板-花纹板类钢材-E04 Q355-HW | 1517 | 0.16 | 0.08 | 0.5 | 0.02 | 0.01 |  |  | 0.04 | 0.02 | [9 empty] | 0.07081757 | 0.122477 | 0.9 | 0.75 | 0.98 | 0.96 | 0.96 | 0.98 | 0.98 | 0.7 | 0.15 | 0.15 | 0.96 | 0.98 | 0.98 | 0.98 | 0.7 | 0.96 | ok | 8.455007 | 8.455007 | 8.051977 | -0.4030294 | 90.47449 | 90.47449 | 81.33356 | -9.140933 | -10.1% | 硅锰, 硅铁合金, 铝块, 钛铁 | 硅锰, 硅铁合金, 铝块, 钛铁 | 否 | C<=0.16; Si[0.08,0.1]; Mn[0.5,0.52]; P<=0.02; S<=0.01; Ti[0.04,0.045]; Als[0.02,0.025] |  |  | 0.07990687 | 0.08 | 0.5 | 0.0008459967 | 0.0001134119 | 0 | 0 | 0.04 | 0.02 | 0.02 | 0 | 0 | 0 | 0 | 0 | 0 | 5.867005 | 5.867005 | -4.440892e-15 | 31.8272 | 31.8272 | -2.4869e-14 | 0 | 0 | 0 | 0 | 0 | 0 | 0 | 0 | 0 | 0 | 0 | 0 | 0 | 0 | 0 | 0 | 0 | 0 | 0 | 0 | 0 | 0 | 0 | 0 | 0.0398637 | 0.0398637 | -2.081668e-16 | 0.2067268 | 0.2067268 | -1.082467e-15 | 1.67 | 1.346801 | -0.3231987 | 37.30307 | 30.08373 | -7.219343 | 0 | 0 | 0 | 0 | 0 | 0 | 0 | 0 | 0 | 0 | 0 | 0 | 0.8781383 | 0.7983076 | -0.07983076 | 21.13749 | 19.2159 | -1.92159 | 0 | 0 | 0 | 0 | 0 | 0 | 0 | 0 | 0 | 0 | 0 | 0 | 0 | 0 | 0 | 0 | 0 | 0 | 0 | 0 | 0 | 0 | 0 | 0 | 0 | 0 | 0 | 0 | 0 | 0 | 0 | 0 | 0 | 0 | 0 | 0 | 0 | 0 | 0 | 0 | 0 | 0 | 0 | 0 | 0 | 0 | 0 | 0 | 0 | 0 | 0 | 0 | 0 | 0
34 | 30 | SPHC | 01 | 1.6 | 8 | SPHC-ZT | C 热轧低碳钢-冷轧基料-C01 SPHC | 1531 | 0.05 | 0.015 | 0.23 | 0.015 | 0.01 |  |  |  | 0.025 | [8 empty] | 40 | 0.04 | 0.09024 | 0.9 | 0 | 0.98 | 0.96 | 0.96 | 0.98 | 0.98 | 0.7 | 0.15 | 0.15 | 0.96 | 0.98 | 0.98 | 0.98 | 0.7 | 0.96 | ok | 4.145791 | 4.145791 | 3.64344 | -0.5023511 | 66.08183 | 66.08183 | 49.20162 | -16.88021 | -25.54% | 中碳锰铁, 铝块 | 硅锰, 高碳锰铁, 铝块 | 是 | C<=0.05; Si<=0.015; Mn[0.23,0.25]; P<=0.015; S<=0.01; Als[0.025,0.03] | N忽略 |  | 0.05 | 0 | 0.23 | 0.0003569838 | 3.763082e-05 | 0 | 0 | 0 | 0.025 | 0.025 | 0 | 0 | 0 | 0 | 0 | 0 | 0 | 0.402591 | 0.402591 | 0 | 2.183967 | 2.183967 | 0 | 1.557347 | 1.557347 | 0 | 9.412994 | 9.412994 | 1.815791 | 0 | -1.815791 | 14.03623 | 0 | -14.03623 | 0 | 0 | 0 | 0 | 0 | 0 | 0 | 0 | 0 | 0 | 0 | 0 | 0 | 0 | 0 | 0 | 0 | 0 | 2.33 | 1.683502 | -0.6464983 | 52.0456 | 37.60466 | -14.44094 | 0 | 0 | 0 | 0 | 0 | 0 | 0 | 0 | 0 | 0 | 0 | 0 | 0 | 0 | 0 | 0 | 0 | 0 | 0 | 0 | 0 | 0 | 0 | 0 | 0 | 0 | 0 | 0 | 0 | 0 | 0 | 0 | 0 | 0 | 0 | 0 | 0 | 0 | 0 | 0 | 0 | 0 | 0 | 0 | 0 | 0 | 0 | 0 | 0 | 0 | 0 | 0 | 0 | 0 | 0 | 0 | 0 | 0 | 0 | 0 | 0 | 0 | 0 | 0 | 0 | 0 | 0 | 0 | 0 | 0 | 0 | 0
35 | 31 | SPHC | 02 | 8.01 | 16 | SPHC-SX | C 热轧低碳钢-冷轧基料-C01 SPHC | 1531 | 0.05 | 0.015 | 0.23 | 0.015 | 0.01 |  |  |  | 0.025 | [8 empty] | 40 | 0.04 | 0.09024 | 0.9 | 0 | 0.98 | 0.96 | 0.96 | 0.98 | 0.98 | 0.7 | 0.15 | 0.15 | 0.96 | 0.98 | 0.98 | 0.98 | 0.7 | 0.96 | ok | 4.145791 | 4.145791 | 3.64344 | -0.5023511 | 66.08183 | 66.08183 | 49.20162 | -16.88021 | -25.54% | 中碳锰铁, 铝块 | 硅锰, 高碳锰铁, 铝块 | 是 | C<=0.05; Si<=0.015; Mn[0.23,0.25]; P<=0.015; S<=0.01; Als[0.025,0.03] | N忽略 |  | 0.05 | 0 | 0.23 | 0.0003569838 | 3.763082e-05 | 0 | 0 | 0 | 0.025 | 0.025 | 0 | 0 | 0 | 0 | 0 | 0 | 0 | 0.402591 | 0.402591 | 0 | 2.183967 | 2.183967 | 0 | 1.557347 | 1.557347 | 0 | 9.412994 | 9.412994 | 1.815791 | 0 | -1.815791 | 14.03623 | 0 | -14.03623 | 0 | 0 | 0 | 0 | 0 | 0 | 0 | 0 | 0 | 0 | 0 | 0 | 0 | 0 | 0 | 0 | 0 | 0 | 2.33 | 1.683502 | -0.6464983 | 52.0456 | 37.60466 | -14.44094 | 0 | 0 | 0 | 0 | 0 | 0 | 0 | 0 | 0 | 0 | 0 | 0 | 0 | 0 | 0 | 0 | 0 | 0 | 0 | 0 | 0 | 0 | 0 | 0 | 0 | 0 | 0 | 0 | 0 | 0 | 0 | 0 | 0 | 0 | 0 | 0 | 0 | 0 | 0 | 0 | 0 | 0 | 0 | 0 | 0 | 0 | 0 | 0 | 0 | 0 | 0 | 0 | 0 | 0 | 0 | 0 | 0 | 0 | 0 | 0 | 0 | 0 | 0 | 0 | 0 | 0 | 0 | 0 | 0 | 0 | 0 | 0
36 | 32 | SPHC | 01 | 8.01 | 16 | SPHC-SX | C 热轧低碳钢-冷轧基料-C01 SPHC | 1531 | 0.05 | 0.015 | 0.23 | 0.015 | 0.01 |  |  |  | 0.025 | [8 empty] | 40 | 0.04 | 0.09024 | 0.9 | 0 | 0.98 | 0.96 | 0.96 | 0.98 | 0.98 | 0.7 | 0.15 | 0.15 | 0.96 | 0.98 | 0.98 | 0.98 | 0.7 | 0.96 | ok | 4.145791 | 4.145791 | 3.64344 | -0.5023511 | 66.08183 | 66.08183 | 49.20162 | -16.88021 | -25.54% | 中碳锰铁, 铝块 | 硅锰, 高碳锰铁, 铝块 | 是 | C<=0.05; Si<=0.015; Mn[0.23,0.25]; P<=0.015; S<=0.01; Als[0.025,0.03] | N忽略 |  | 0.05 | 0 | 0.23 | 0.0003569838 | 3.763082e-05 | 0 | 0 | 0 | 0.025 | 0.025 | 0 | 0 | 0 | 0 | 0 | 0 | 0 | 0.402591 | 0.402591 | 0 | 2.183967 | 2.183967 | 0 | 1.557347 | 1.557347 | 0 | 9.412994 | 9.412994 | 1.815791 | 0 | -1.815791 | 14.03623 | 0 | -14.03623 | 0 | 0 | 0 | 0 | 0 | 0 | 0 | 0 | 0 | 0 | 0 | 0 | 0 | 0 | 0 | 0 | 0 | 0 | 2.33 | 1.683502 | -0.6464983 | 52.0456 | 37.60466 | -14.44094 | 0 | 0 | 0 | 0 | 0 | 0 | 0 | 0 | 0 | 0 | 0 | 0 | 0 | 0 | 0 | 0 | 0 | 0 | 0 | 0 | 0 | 0 | 0 | 0 | 0 | 0 | 0 | 0 | 0 | 0 | 0 | 0 | 0 | 0 | 0 | 0 | 0 | 0 | 0 | 0 | 0 | 0 | 0 | 0 | 0 | 0 | 0 | 0 | 0 | 0 | 0 | 0 | 0 | 0 | 0 | 0 | 0 | 0 | 0 | 0 | 0 | 0 | 0 | 0 | 0 | 0 | 0 | 0 | 0 | 0 | 0 | 0
37 | 33 | SPHC-M | 01 | 2.5 | 5 | SPHC-M | C 热轧低碳钢-冷轧基料-C02 SPHC-M | 1531 | 0.045 | 0.02 | 0.25 | 0.015 | 0.006 |  |  |  | 0.025 | [8 empty] | 45 | 0.04 | 0.09024 | 0.9 | 0 | 0.98 | 0.96 | 0.96 | 0.98 | 0.98 | 0.7 | 0.15 | 0.15 | 0.96 | 0.98 | 0.98 | 0.98 | 0.7 | 0.96 | ok | 4.405635 | 4.405635 | 4.12935 | -0.2762857 | 68.09045 | 68.09045 | 51.04095 | -17.0495 | -25.04% | 中碳锰铁, 铝块 | 硅锰, 高碳锰铁, 铝块 | 是 | C<=0.045; Si<=0.02; Mn[0.25,0.27]; P<=0.015; S<=0.006; Als[0.025,0.03] | N忽略 |  | 0.045 | 0 | 0.25 | 0.0003652278 | 4.696028e-05 | 0 | 0 | 0 | 0.025 | 0.025 | 0 | 0 | 0 | 0 | 0 | 0 | 0 | 2.17448 | 2.17448 | 0 | 11.79608 | 11.79608 | 0 | 0.2713676 | 0.2713676 | 0 | 1.640213 | 1.640213 | 2.075635 | 0 | -2.075635 | 16.04485 | 0 | -16.04485 | 0 | 0 | 0 | 0 | 0 | 0 | 0 | 0 | 0 | 0 | 0 | 0 | 0 | 0 | 0 | 0 | 0 | 0 | 2.33 | 1.683502 | -0.6464983 | 52.0456 | 37.60466 | -14.44094 | 0 | 0 | 0 | 0 | 0 | 0 | 0 | 0 | 0 | 0 | 0 | 0 | 0 | 0 | 0 | 0 | 0 | 0 | 0 | 0 | 0 | 0 | 0 | 0 | 0 | 0 | 0 | 0 | 0 | 0 | 0 | 0 | 0 | 0 | 0 | 0 | 0 | 0 | 0 | 0 | 0 | 0 | 0 | 0 | 0 | 0 | 0 | 0 | 0 | 0 | 0 | 0 | 0 | 0 | 0 | 0 | 0 | 0 | 0 | 0 | 0 | 0 | 0 | 0 | 0 | 0 | 0 | 0 | 0 | 0 | 0 | 0
38 | 34 | SPHC-M(B) | 01 | 2.5 | 6 | SPHC-M(B) | C 热轧低碳钢-冷轧基料-C05 SPHC-M(B) | 1531 | 0.045 | 0.02 | 0.25 | 0.015 | 0.006 |  |  |  | 0.025 | [6 empty] | 0.0014 |  |  | 0.04 | 0.10625 | 0.9 | 0 | 0.98 | 0.96 | 0.96 | 0.98 | 0.98 | 0.7 | 0.15 | 0.15 | 0.96 | 0.98 | 0.98 | 0.98 | 0.7 | 0.96 | ok | 4.308741 | 4.308741 | 3.979349 | -0.3293922 | 69.15708 | 69.15708 | 52.35499 | -16.80209 | -24.3% | 中碳锰铁, 铝块, 硼铁 | 硅锰, 高碳锰铁, 铝块, 硼铁 | 是 | C<=0.045; Si<=0.02; Mn[0.25,0.27]; P<=0.015; S<=0.006; Als[0.025,0.03]; B[0.0014,0.0016] |  |  | 0.045 | 0 | 0.25 | 0.0003319652 | 4.194694e-05 | 0 | 0 | 0 | 0.025 | 0.025 | 0 | 0 | 0 | 0 | 0.0014 | 0 | 0 | 1.823004 | 1.823004 | 0 | 9.889394 | 9.889394 | 0 | 0.3617322 | 0.3617322 | 0 | 2.186399 | 2.186399 | 1.86763 | 0 | -1.86763 | 14.43695 | 0 | -14.43695 | 0 | 0 | 0 | 0 | 0 | 0 | 0 | 0 | 0 | 0 | 0 | 0 | 0 | 0 | 0 | 0 | 0 | 0 | 2.33 | 1.683502 | -0.6464983 | 52.0456 | 37.60466 | -14.44094 | 0 | 0 | 0 | 0 | 0 | 0 | 0 | 0 | 0 | 0 | 0 | 0 | 0 | 0 | 0 | 0 | 0 | 0 | 0 | 0 | 0 | 0 | 0 | 0 | 0 | 0 | 0 | 0 | 0 | 0 | 0 | 0 | 0 | 0 | 0 | 0 | 0 | 0 | 0 | 0 | 0 | 0 | 0 | 0 | 0 | 0 | 0 | 0 | 0.1111111 | 0.1111111 | 1.110223e-16 | 2.674533 | 2.674533 | 3.108624e-15 | 0 | 0 | 0 | 0 | 0 | 0 | 0 | 0 | 0 | 0 | 0 | 0 | 0 | 0 | 0 | 0 | 0 | 0
39 | 35 | MRT2.5 | 01 | 2.5 | 6 | MRT2.5 | C 热轧低碳钢-冷轧基料-C03 MRT2.5 | 1529 | 0.06 | 0 | 0.28 | 0.015 | 0.006 |  |  |  | 0.03 | [9 empty] | 0.04 | 0.1129908 | 0.9 | 0 | 0.98 | 0.96 | 0.96 | 0.98 | 0.98 | 0.7 | 0.15 | 0.15 | 0.96 | 0.98 | 0.98 | 0.98 | 0.7 | 0.96 | ok | 4.944418 | 4.944418 | 4.30462 | -0.639798 | 73.22445 | 73.22445 | 58.93318 | -14.29128 | -19.52% | 高碳锰铁, 铝块 | 高碳锰铁, 铝块 | 否 | C<=0.06; Si<=0; Mn[0.28,0.3]; P<=0.015; S<=0.006; Als[0.03,0.035] |  |  | 0.05375448 | 0 | 0.28 | 0.0004386082 | 4.386082e-05 | 0 | 0 | 0 | 0.03 | 0.03 | 0 | 0 | 0 | 0 | 0 | 0 | 0 | 0 | 0 | 0 | 0 | 0 | 2.284418 | 2.284418 | 2.220446e-15 | 13.80759 | 13.80759 | 1.421085e-14 | 0 | 0 | 0 | 0 | 0 | 0 | 0 | 0 | 0 | 0 | 0 | 0 | 0 | 0 | 0 | 0 | 0 | 0 | 0 | 0 | 0 | 0 | 0 | 0 | 2.66 | 2.020202 | -0.639798 | 59.41687 | 45.12559 | -14.29128 | 0 | 0 | 0 | 0 | 0 | 0 | 0 | 0 | 0 | 0 | 0 | 0 | 0 | 0 | 0 | 0 | 0 | 0 | 0 | 0 | 0 | 0 | 0 | 0 | 0 | 0 | 0 | 0 | 0 | 0 | 0 | 0 | 0 | 0 | 0 | 0 | 0 | 0 | 0 | 0 | 0 | 0 | 0 | 0 | 0 | 0 | 0 | 0 | 0 | 0 | 0 | 0 | 0 | 0 | 0 | 0 | 0 | 0 | 0 | 0 | 0 | 0 | 0 | 0 | 0 | 0 | 0 | 0 | 0 | 0 | 0 | 0
40 | 36 | YFMRT2.5 | 01 | 2.5 | 6 | YFMRT2.5 | C 热轧低碳钢-冷轧基料-C07 YFMRT2.5 | 1529 | 0.06 | 0 | 0.28 | 0.015 | 0.006 |  |  |  | 0.03 | [9 empty] | 0.04 | 0.0985 | 0.9 | 0 | 0.98 | 0.96 | 0.96 | 0.98 | 0.98 | 0.7 | 0.15 | 0.15 | 0.96 | 0.98 | 0.98 | 0.98 | 0.7 | 0.96 | ok | 5.142628 | 5.142628 | 4.50283 | -0.639798 | 74.42249 | 74.42249 | 60.13121 | -14.29128 | -19.2% | 高碳锰铁, 铝块 | 高碳锰铁, 铝块 | 否 | C<=0.06; Si<=0; Mn[0.28,0.3]; P<=0.015; S<=0.006; Als[0.03,0.035] |  |  | 0.05494791 | 0 | 0.28 | 0.0004766647 | 4.766647e-05 | 0 | 0 | 0 | 0.03 | 0.03 | 0 | 0 | 0 | 0 | 0 | 0 | 0 | 0 | 0 | 0 | 0 | 0 | 2.482628 | 2.482628 | 3.552714e-15 | 15.00562 | 15.00562 | 2.309264e-14 | 0 | 0 | 0 | 0 | 0 | 0 | 0 | 0 | 0 | 0 | 0 | 0 | 0 | 0 | 0 | 0 | 0 | 0 | 0 | 0 | 0 | 0 | 0 | 0 | 2.66 | 2.020202 | -0.639798 | 59.41687 | 45.12559 | -14.29128 | 0 | 0 | 0 | 0 | 0 | 0 | 0 | 0 | 0 | 0 | 0 | 0 | 0 | 0 | 0 | 0 | 0 | 0 | 0 | 0 | 0 | 0 | 0 | 0 | 0 | 0 | 0 | 0 | 0 | 0 | 0 | 0 | 0 | 0 | 0 | 0 | 0 | 0 | 0 | 0 | 0 | 0 | 0 | 0 | 0 | 0 | 0 | 0 | 0 | 0 | 0 | 0 | 0 | 0 | 0 | 0 | 0 | 0 | 0 | 0 | 0 | 0 | 0 | 0 | 0 | 0 | 0 | 0 | 0 | 0 | 0 | 0
41 | 37 | YLMRT3 | 01 | 2.5 | 3.5 | YLMRT3 | C 热轧低碳钢-冷轧基料-C04 YLMRT3 | 1528 | 0.07 | 0 | 0.35 | 0.015 | 0.006 |  |  |  | 0.03 | [9 empty] | 0.04 | 0.0985 | 0.9 | 0 | 0.98 | 0.96 | 0.96 | 0.98 | 0.98 | 0.7 | 0.15 | 0.15 | 0.96 | 0.98 | 0.98 | 0.98 | 0.7 | 0.96 | ok | 6.100116 | 6.100116 | 5.460318 | -0.639798 | 80.20978 | 80.20978 | 65.91851 | -14.29128 | -17.82% | 高碳锰铁, 铝块 | 高碳锰铁, 铝块 | 否 | C<=0.07; Si<=0; Mn[0.35,0.37]; P<=0.015; S<=0.006; Als[0.03,0.035] |  |  | 0.06071294 | 0 | 0.35 | 0.0006605023 | 6.605023e-05 | 0 | 0 | 0 | 0.03 | 0.03 | 0 | 0 | 0 | 0 | 0 | 0 | 0 | 0 | 0 | 0 | 0 | 0 | 3.440116 | 3.440116 | -2.220446e-15 | 20.79291 | 20.79291 | -1.065814e-14 | 0 | 0 | 0 | 0 | 0 | 0 | 0 | 0 | 0 | 0 | 0 | 0 | 0 | 0 | 0 | 0 | 0 | 0 | 0 | 0 | 0 | 0 | 0 | 0 | 2.66 | 2.020202 | -0.639798 | 59.41687 | 45.12559 | -14.29128 | 0 | 0 | 0 | 0 | 0 | 0 | 0 | 0 | 0 | 0 | 0 | 0 | 0 | 0 | 0 | 0 | 0 | 0 | 0 | 0 | 0 | 0 | 0 | 0 | 0 | 0 | 0 | 0 | 0 | 0 | 0 | 0 | 0 | 0 | 0 | 0 | 0 | 0 | 0 | 0 | 0 | 0 | 0 | 0 | 0 | 0 | 0 | 0 | 0 | 0 | 0 | 0 | 0 | 0 | 0 | 0 | 0 | 0 | 0 | 0 | 0 | 0 | 0 | 0 | 0 | 0 | 0 | 0 | 0 | 0 | 0 | 0
42 | 38 | Q355B | 02 | 0.1 | 5.99 | Q355B-1 | B 结构钢-低合金高强结构钢-B01 Q355B | 1518 | 0.16 | 0.08 | 0.35 | 0.02 | 0.01 |  |  | 0.04 | 0.02 | [9 empty] | 0.07081757 | 0.122477 | 0.9 | 0.8 | 0.98 | 0.96 | 0.96 | 0.98 | 0.98 | 0.7 | 0.15 | 0.15 | 0.96 | 0.98 | 0.98 | 0.98 | 0.7 | 0.96 | ok | 6.60251 | 6.60251 | 6.19948 | -0.4030294 | 80.31074 | 80.31074 | 71.16981 | -9.140933 | -11.38% | 硅锰, 硅铁合金, 铝块, 钛铁 | 硅锰, 硅铁合金, 铝块, 钛铁 | 否 | C<=0.16; Si[0.08,0.1]; Mn[0.35,0.37]; P<=0.02; S<=0.01; Ti[0.04,0.045]; Als[0.02,0.025] |  |  | 0.07638445 | 0.08 | 0.35 | 0.0005241 | 7.784393e-05 | 0 | 0 | 0.04 | 0.02 | 0.02 | 0 | 0 | 0 | 0 | 0 | 0 | 3.535886 | 3.535886 | -1.332268e-15 | 19.1814 | 19.1814 | -3.552714e-15 | 0 | 0 | 0 | 0 | 0 | 0 | 0 | 0 | 0 | 0 | 0 | 0 | 0 | 0 | 0 | 0 | 0 | 0 | 0 | 0 | 0 | 0 | 0 | 0 | 0.518485 | 0.518485 | 3.330669e-16 | 2.688781 | 2.688781 | 2.220446e-15 | 1.67 | 1.346801 | -0.3231987 | 37.30307 | 30.08373 | -7.219343 | 0 | 0 | 0 | 0 | 0 | 0 | 0 | 0 | 0 | 0 | 0 | 0 | 0.8781383 | 0.7983076 | -0.07983076 | 21.13749 | 19.2159 | -1.92159 | 0 | 0 | 0 | 0 | 0 | 0 | 0 | 0 | 0 | 0 | 0 | 0 | 0 | 0 | 0 | 0 | 0 | 0 | 0 | 0 | 0 | 0 | 0 | 0 | 0 | 0 | 0 | 0 | 0 | 0 | 0 | 0 | 0 | 0 | 0 | 0 | 0 | 0 | 0 | 0 | 0 | 0 | 0 | 0 | 0 | 0 | 0 | 0 | 0 | 0 | 0 | 0 | 0 | 0
43 | 39 | Q355B | 01 | 6 | 15.99 | Q355B-2 | B 结构钢-低合金高强结构钢-B01 Q355B | 1517 | 0.16 | 0.08 | 0.5 | 0.02 | 0.01 |  |  | 0.04 | 0.02 | [9 empty] | 0.07400432 | 0.1212039 | 0.9 | 0.8 | 0.98 | 0.96 | 0.96 | 0.98 | 0.98 | 0.7 | 0.15 | 0.15 | 0.96 | 0.98 | 0.98 | 0.98 | 0.7 | 0.96 | ok | 8.406901 | 8.406901 | 8.003871 | -0.4030294 | 90.35057 | 90.35057 | 81.20964 | -9.140933 | -10.12% | 硅锰, 高碳锰铁, 铝块, 钛铁 | 硅锰, 高碳锰铁, 铝块, 钛铁 | 否 | C<=0.16; Si[0.08,0.1]; Mn[0.5,0.52]; P<=0.02; S<=0.01; Ti[0.04,0.045]; Als[0.02,0.025] |  |  | 0.08399445 | 0.08 | 0.5 | 0.0008535426 | 0.0001124882 | 0 | 0 | 0.04 | 0.02 | 0.02 | 0 | 0 | 0 | 0 | 0 | 0 | 5.652911 | 5.652911 | -4.440892e-15 | 30.66579 | 30.66579 | -2.131628e-14 | 0.2058511 | 0.2058511 | 2.775558e-16 | 1.244215 | 1.244215 | 1.776357e-15 | 0 | 0 | 0 | 0 | 0 | 0 | 0 | 0 | 0 | 0 | 0 | 0 | 0 | 0 | 0 | 0 | 0 | 0 | 0 | 0 | 0 | 0 | 0 | 0 | 1.67 | 1.346801 | -0.3231987 | 37.30307 | 30.08373 | -7.219343 | 0 | 0 | 0 | 0 | 0 | 0 | 0 | 0 | 0 | 0 | 0 | 0 | 0.8781383 | 0.7983076 | -0.07983076 | 21.13749 | 19.2159 | -1.92159 | 0 | 0 | 0 | 0 | 0 | 0 | 0 | 0 | 0 | 0 | 0 | 0 | 0 | 0 | 0 | 0 | 0 | 0 | 0 | 0 | 0 | 0 | 0 | 0 | 0 | 0 | 0 | 0 | 0 | 0 | 0 | 0 | 0 | 0 | 0 | 0 | 0 | 0 | 0 | 0 | 0 | 0 | 0 | 0 | 0 | 0 | 0 | 0 | 0 | 0 | 0 | 0 | 0 | 0
44 | 40 | Q355B | 03 | 16 | 28 | Q355B-3B | B 低合金钢-低合金高强结构钢-B01 Q355B | 1514 | 0.16 | 0.18 | 1.1 | 0.02 | 0.01 |  | 0.008 | 0.025 | 0.02 | [9 empty] | 0.07412444 | 0.1139511 | 0.9 | 0.8 | 0.98 | 0.96 | 0.96 | 0.98 | 0.98 | 0.7 | 0.15 | 0.15 | 0.96 | 0.98 | 0.98 | 0.98 | 0.7 | 0.96 | ok | 17.35471 | 17.35471 | 16.98306 | -0.3716515 | 154.3647 | 154.3647 | 151.9818 | -2.38289 | -1.544% | 硅锰, 高碳锰铁, 铝块, 铌铁, 钛铁 | 硅锰, 高碳锰铁, 铝块, 铌铁, 钛铁 | 否 | C<=0.16; Si[0.18,0.2]; Mn[1.1,1.12]; P<=0.02; S<=0.01; Nb[0.008,0.009]; Ti[0.025,0.03]; Als[0.02,0.025] |  |  | 0.1076182 | 0.18 | 1.1 | 0.002271752 | 0.0002882267 | 0 | 0.008 | 0.025 | 0.02 | 0.02 | 0 | 0 | 0 | 0 | 0 | 0 | 12.71905 | 12.71905 | 1.598721e-14 | 68.99803 | 68.99803 | 8.526513e-14 | 2.292755 | 2.292755 | -1.776357e-15 | 13.85798 | 13.85798 | -8.881784e-15 | 0 | 0 | 0 | 0 | 0 | 0 | 0 | 0 | 0 | 0 | 0 | 0 | 0 | 0 | 0 | 0 | 0 | 0 | 0 | 0 | 0 | 0 | 0 | 0 | 1.67 | 1.346801 | -0.3231987 | 37.30307 | 30.08373 | -7.219343 | 0 | 0 | 0 | 0 | 0 | 0 | 0.09413359 | 0.1255115 | 0.03137786 | 20.27413 | 27.03217 | 6.758042 | 0.578773 | 0.4989422 | -0.07983076 | 13.93153 | 12.00994 | -1.92159 | 0 | 0 | 0 | 0 | 0 | 0 | 0 | 0 | 0 | 0 | 0 | 0 | 0 | 0 | 0 | 0 | 0 | 0 | 0 | 0 | 0 | 0 | 0 | 0 | 0 | 0 | 0 | 0 | 0 | 0 | 0 | 0 | 0 | 0 | 0 | 0 | 0 | 0 | 0 | 0 | 0 | 0 | 0 | 0 | 0 | 0 | 0 | 0 | 0 | 0 | 0 | 0 | 0 | 0
45 | 41 | Q355C | 01 | 2 | 12 | Q355C-1 | B 低合金钢-低合金高强结构钢-B03 Q355C | 1517 | 0.16 | 0.15 | 1 | 0.018 | 0.01 |  |  | 0.03 | 0.025 |  | 0 | 0 | 0 | 0 |  |  |  | 40 | 0.071 | 0.112 | 0.9 | 0.8 | 0.98 | 0.96 | 0.96 | 0.98 | 0.98 | 0.7 | 0.15 | 0.15 | 0.96 | 0.98 | 0.98 | 0.98 | 0.7 | 0.96 | ok | 16.09518 | 16.09518 | 15.69885 | -0.3963291 | 135.5353 | 135.5353 | 126.544 | -8.991266 | -6.634% | 硅锰, 高碳锰铁, 铝块, 钛铁 | 硅锰, 高碳锰铁, 铝块, 钛铁 | 否 | C<=0.16; Si[0.15,0.17]; Mn[1,1.02]; P<=0.018; S<=0.01; Ti[0.03,0.035]; Als[0.025,0.03]; Cr[0,0.03]; Ni[0,0.01]; Cu[0,0.01] | Ca忽略; N忽略 |  | 0.1043712 | 0.15 | 1 | 0.002067228 | 0.000257599 | 0 | 0 | 0.03 | 0.025 | 0.025 | 0 | 0 | 0 | 0 | 0 | 0 | 10.59921 | 10.59921 | -1.776357e-15 | 57.49836 | 57.49836 | -7.105427e-15 | 2.817405 | 2.817405 | 3.108624e-15 | 17.02909 | 17.02909 | 1.776357e-14 | 0 | 0 | 0 | 0 | 0 | 0 | 0 | 0 | 0 | 0 | 0 | 0 | 0 | 0 | 0 | 0 | 0 | 0 | 0 | 0 | 0 | 0 | 0 | 0 | 2 | 1.683502 | -0.3164983 | 44.67434 | 37.60466 | -7.069676 | 0 | 0 | 0 | 0 | 0 | 0 | 0 | 0 | 0 | 0 | 0 | 0 | 0.6785614 | 0.5987307 | -0.07983076 | 16.33351 | 14.41192 | -1.92159 | 0 | 0 | 0 | 0 | 0 | 0 | 0 | 0 | 0 | 0 | 0 | 0 | 0 | 0 | 0 | 0 | 0 | 0 | 0 | 0 | 0 | 0 | 0 | 0 | 0 | 0 | 0 | 0 | 0 | 0 | 0 | 0 | 0 | 0 | 0 | 0 | 0 | 0 | 0 | 0 | 0 | 0 | 0 | 0 | 0 | 0 | 0 | 0 | 0 | 0 | 0 | 0 | 0 | 0
46 | 42 | Q355C | 02 | 12.01 | 19 | Q355C-2 | B 低合金钢-低合金高强结构钢-B03 Q355C | 1517 | 0.16 | 0.15 | 1.25 | 0.018 | 0.005 |  | 0.008 | 0.015 | 0.025 |  | 0 | 0 | 0 | 0 |  |  |  | 40 | 0.06206522 | 0.1131739 | 0.9 | 0.8 | 0.98 | 0.96 | 0.96 | 0.98 | 0.98 | 0.7 | 0.15 | 0.15 | 0.96 | 0.98 | 0.98 | 0.98 | 0.7 | 0.96 | ok | 19.29348 | 19.29348 | 18.92853 | -0.3649512 | 169.1753 | 169.1753 | 166.9421 | -2.233224 | -1.32% | 硅锰, 高碳锰铁, 铝块, 铌铁, 钛铁 | 硅锰, 高碳锰铁, 铝块, 铌铁, 钛铁 | 否 | C<=0.16; Si[0.15,0.17]; Mn[1.25,1.27]; P<=0.018; S<=0.005; Nb[0.008,0.009]; Ti[0.015,0.02]; Als[0.025,0.03]; Cr[0,0.03]; Ni[0,0.01]; Cu[0,0.01] | Ca忽略; N忽略 |  | 0.1159291 | 0.15 | 1.25 | 0.002720708 | 0.000322947 | 0 | 0.008 | 0.015 | 0.025 | 0.025 | 0 | 0 | 0 | 0 | 0 | 0 | 10.59921 | 10.59921 | -1.776357e-15 | 57.49836 | 57.49836 | -7.105427e-15 | 6.220946 | 6.220946 | -3.552714e-15 | 37.60094 | 37.60094 | -2.131628e-14 | 0 | 0 | 0 | 0 | 0 | 0 | 0 | 0 | 0 | 0 | 0 | 0 | 0 | 0 | 0 | 0 | 0 | 0 | 0 | 0 | 0 | 0 | 0 | 0 | 2 | 1.683502 | -0.3164983 | 44.67434 | 37.60466 | -7.069676 | 0 | 0 | 0 | 0 | 0 | 0 | 0.09413359 | 0.1255115 | 0.03137786 | 20.27413 | 27.03217 | 6.758042 | 0.3791961 | 0.2993653 | -0.07983076 | 9.127552 | 7.205962 | -1.92159 | 0 | 0 | 0 | 0 | 0 | 0 | 0 | 0 | 0 | 0 | 0 | 0 | 0 | 0 | 0 | 0 | 0 | 0 | 0 | 0 | 0 | 0 | 0 | 0 | 0 | 0 | 0 | 0 | 0 | 0 | 0 | 0 | 0 | 0 | 0 | 0 | 0 | 0 | 0 | 0 | 0 | 0 | 0 | 0 | 0 | 0 | 0 | 0 | 0 | 0 | 0 | 0 | 0 | 0
47 | 43 | Q355C | 03 | 19.01 | 29 | Q355C-3 | B 低合金钢-低合金高强结构钢-B03 Q355C | 1517 | 0.16 | 0.15 | 1.35 | 0.018 | 0.005 |  | 0.01 | 0.025 | 0.025 |  | 0 | 0 | 0 | 0 |  |  |  | 40 | 0.06767105 | 0.1091711 | 0.9 | 0.8 | 0.98 | 0.96 | 0.96 | 0.98 | 0.98 | 0.7 | 0.15 | 0.15 | 0.96 | 0.98 | 0.98 | 0.98 | 0.7 | 0.96 | ok | 20.94703 | 20.94703 | 20.58208 | -0.3649512 | 189.3358 | 189.3358 | 187.1026 | -2.233224 | -1.18% | 硅锰, 高碳锰铁, 铝块, 铌铁, 钛铁 | 硅锰, 高碳锰铁, 铝块, 铌铁, 钛铁 | 否 | C<=0.16; Si[0.15,0.17]; Mn[1.35,1.37]; P<=0.018; S<=0.005; Nb[0.01,0.011]; Ti[0.025,0.03]; Als[0.025,0.03]; Cr[0,0.03]; Ni[0,0.01]; Cu[0,0.01] | Ca忽略; N忽略 |  | 0.1301004 | 0.15 | 1.35 | 0.002993845 | 0.0003502607 | 0 | 0.01 | 0.025 | 0.025 | 0.025 | 0 | 0 | 0 | 0 | 0 | 0 | 10.59921 | 10.59921 | -1.776357e-15 | 57.49836 | 57.49836 | -7.105427e-15 | 7.643538 | 7.643538 | 4.440892e-15 | 46.19944 | 46.19944 | 2.842171e-14 | 0 | 0 | 0 | 0 | 0 | 0 | 0 | 0 | 0 | 0 | 0 | 0 | 0 | 0 | 0 | 0 | 0 | 0 | 0 | 0 | 0 | 0 | 0 | 0 | 2 | 1.683502 | -0.3164983 | 44.67434 | 37.60466 | -7.069676 | 0 | 0 | 0 | 0 | 0 | 0 | 0.1255115 | 0.1568893 | 0.03137786 | 27.03217 | 33.79021 | 6.758042 | 0.578773 | 0.4989422 | -0.07983076 | 13.93153 | 12.00994 | -1.92159 | 0 | 0 | 0 | 0 | 0 | 0 | 0 | 0 | 0 | 0 | 0 | 0 | 0 | 0 | 0 | 0 | 0 | 0 | 0 | 0 | 0 | 0 | 0 | 0 | 0 | 0 | 0 | 0 | 0 | 0 | 0 | 0 | 0 | 0 | 0 | 0 | 0 | 0 | 0 | 0 | 0 | 0 | 0 | 0 | 0 | 0 | 0 | 0 | 0 | 0 | 0 | 0 | 0 | 0
48 | 44 | Q355D | 01 | 2 | 12 | Q355D-1 | B 低合金钢-低合金高强结构钢-B04 Q355D | 1517 | 0.16 | 0.15 | 1 | 0.018 | 0.008 |  |  | 0.03 | 0.025 | [9 empty] | 0.07025862 | 0.1161552 | 0.9 | 0.8 | 0.98 | 0.96 | 0.96 | 0.98 | 0.98 | 0.7 | 0.15 | 0.15 | 0.96 | 0.98 | 0.98 | 0.98 | 0.7 | 0.96 | ok | 16.03834 | 16.03834 | 15.64201 | -0.3963291 | 135.1918 | 135.1918 | 126.2005 | -8.991266 | -6.651% | 硅锰, 高碳锰铁, 铝块, 钛铁 | 硅锰, 高碳锰铁, 铝块, 钛铁 | 否 | C<=0.16; Si[0.15,0.17]; Mn[1,1.02]; P<=0.018; S<=0.008; Ti[0.03,0.035]; Als[0.025,0.03] |  |  | 0.1032876 | 0.15 | 1 | 0.002056315 | 0.0002565077 | 0 | 0 | 0.03 | 0.025 | 0.025 | 0 | 0 | 0 | 0 | 0 | 0 | 10.59921 | 10.59921 | -1.776357e-15 | 57.49836 | 57.49836 | -7.105427e-15 | 2.760569 | 2.760569 | 4.440892e-15 | 16.68556 | 16.68556 | 2.4869e-14 | 0 | 0 | 0 | 0 | 0 | 0 | 0 | 0 | 0 | 0 | 0 | 0 | 0 | 0 | 0 | 0 | 0 | 0 | 0 | 0 | 0 | 0 | 0 | 0 | 2 | 1.683502 | -0.3164983 | 44.67434 | 37.60466 | -7.069676 | 0 | 0 | 0 | 0 | 0 | 0 | 0 | 0 | 0 | 0 | 0 | 0 | 0.6785614 | 0.5987307 | -0.07983076 | 16.33351 | 14.41192 | -1.92159 | 0 | 0 | 0 | 0 | 0 | 0 | 0 | 0 | 0 | 0 | 0 | 0 | 0 | 0 | 0 | 0 | 0 | 0 | 0 | 0 | 0 | 0 | 0 | 0 | 0 | 0 | 0 | 0 | 0 | 0 | 0 | 0 | 0 | 0 | 0 | 0 | 0 | 0 | 0 | 0 | 0 | 0 | 0 | 0 | 0 | 0 | 0 | 0 | 0 | 0 | 0 | 0 | 0 | 0
49 | 45 | Q355D | 02 | 12.01 | 19 | Q355D-2 | B 低合金钢-低合金高强结构钢-B04 Q355D | 1521 | 0.16 | 0.15 | 1.15 | 0.018 | 0.008 |  | 0.012 | 0.015 | 0.025 | [8 empty] | 40 | 0.05692308 | 0.09923077 | 0.9 | 0.8 | 0.98 | 0.96 | 0.96 | 0.98 | 0.98 | 0.7 | 0.15 | 0.15 | 0.96 | 0.98 | 0.98 | 0.98 | 0.7 | 0.96 | ok | 18.17912 | 18.17912 | 17.81417 | -0.3649512 | 175.5766 | 175.5766 | 173.3434 | -2.233224 | -1.272% | 硅锰, 高碳锰铁, 铝块, 铌铁, 钛铁 | 硅锰, 高碳锰铁, 铝块, 铌铁, 钛铁 | 否 | C<=0.16; Si[0.15,0.17]; Mn[1.15,1.17]; P<=0.018; S<=0.008; Nb[0.012,0.013]; Ti[0.015,0.02]; Als[0.025,0.03] | N忽略 |  | 0.1036995 | 0.15 | 1.15 | 0.002494701 | 0.0003003463 | 0 | 0.012 | 0.015 | 0.025 | 0.025 | 0 | 0 | 0 | 0 | 0 | 0 | 10.59921 | 10.59921 | -1.776357e-15 | 57.49836 | 57.49836 | -7.105427e-15 | 5.043827 | 5.043827 | 4.440892e-15 | 30.48614 | 30.48614 | 2.842171e-14 | 0 | 0 | 0 | 0 | 0 | 0 | 0 | 0 | 0 | 0 | 0 | 0 | 0 | 0 | 0 | 0 | 0 | 0 | 0 | 0 | 0 | 0 | 0 | 0 | 2 | 1.683502 | -0.3164983 | 44.67434 | 37.60466 | -7.069676 | 0 | 0 | 0 | 0 | 0 | 0 | 0.1568893 | 0.1882672 | 0.03137786 | 33.79021 | 40.54825 | 6.758042 | 0.3791961 | 0.2993653 | -0.07983076 | 9.127552 | 7.205962 | -1.92159 | 0 | 0 | 0 | 0 | 0 | 0 | 0 | 0 | 0 | 0 | 0 | 0 | 0 | 0 | 0 | 0 | 0 | 0 | 0 | 0 | 0 | 0 | 0 | 0 | 0 | 0 | 0 | 0 | 0 | 0 | 0 | 0 | 0 | 0 | 0 | 0 | 0 | 0 | 0 | 0 | 0 | 0 | 0 | 0 | 0 | 0 | 0 | 0 | 0 | 0 | 0 | 0 | 0 | 0
50 | 46 | Q355D | 03 | 19.01 | 29 | Q355D-3 | B 低合金钢-低合金高强结构钢-B04 Q355D | 1521 | 0.16 | 0.15 | 1.3 | 0.018 | 0.008 |  | 0.015 | 0.015 | 0.025 | [8 empty] | 40 | 0.067 | 0.1105 | 0.9 | 0.8 | 0.98 | 0.96 | 0.96 | 0.98 | 0.98 | 0.7 | 0.15 | 0.15 | 0.96 | 0.98 | 0.98 | 0.98 | 0.7 | 0.96 | ok | 20.1238 | 20.1238 | 19.75885 | -0.3649512 | 197.1833 | 197.1833 | 194.9501 | -2.233224 | -1.133% | 硅锰, 高碳锰铁, 铝块, 铌铁, 钛铁 | 硅锰, 高碳锰铁, 铝块, 铌铁, 钛铁 | 否 | C<=0.16; Si[0.15,0.17]; Mn[1.3,1.32]; P<=0.018; S<=0.008; Nb[0.015,0.016]; Ti[0.015,0.02]; Als[0.025,0.03] | N忽略 |  | 0.125202 | 0.15 | 1.3 | 0.002859043 | 0.0003367805 | 0 | 0.015 | 0.015 | 0.025 | 0.025 | 0 | 0 | 0 | 0 | 0 | 0 | 10.59921 | 10.59921 | -1.776357e-15 | 57.49836 | 57.49836 | -7.105427e-15 | 6.941441 | 6.941441 | 7.105427e-15 | 41.95579 | 41.95579 | 4.263256e-14 | 0 | 0 | 0 | 0 | 0 | 0 | 0 | 0 | 0 | 0 | 0 | 0 | 0 | 0 | 0 | 0 | 0 | 0 | 0 | 0 | 0 | 0 | 0 | 0 | 2 | 1.683502 | -0.3164983 | 44.67434 | 37.60466 | -7.069676 | 0 | 0 | 0 | 0 | 0 | 0 | 0.2039561 | 0.235334 | 0.03137786 | 43.92728 | 50.68532 | 6.758042 | 0.3791961 | 0.2993653 | -0.07983076 | 9.127552 | 7.205962 | -1.92159 | 0 | 0 | 0 | 0 | 0 | 0 | 0 | 0 | 0 | 0 | 0 | 0 | 0 | 0 | 0 | 0 | 0 | 0 | 0 | 0 | 0 | 0 | 0 | 0 | 0 | 0 | 0 | 0 | 0 | 0 | 0 | 0 | 0 | 0 | 0 | 0 | 0 | 0 | 0 | 0 | 0 | 0 | 0 | 0 | 0 | 0 | 0 | 0 | 0 | 0 | 0 | 0 | 0 | 0
51 | 47 | Q355B-T | 01 | 2 | 7.55 | Q355B-T1 | B 低合金钢-低合金高强结构钢-B17 Q355B-T | 1514 | 0.16 | 0.15 | 1.1 | 0.015 | 0.01 |  |  | 0.025 | 0.02 | [9 empty] | 0.06285714 | 0.1142857 | 0.9 | 0.8 | 0.98 | 0.96 | 0.96 | 0.98 | 0.98 | 0.7 | 0.15 | 0.15 | 0.96 | 0.98 | 0.98 | 0.98 | 0.7 | 0.96 | ok | 17.00196 | 17.00196 | 16.59893 | -0.4030294 | 133.8406 | 133.8406 | 124.6997 | -9.140933 | -6.83% | 硅锰, 高碳锰铁, 铝块, 钛铁 | 硅锰, 高碳锰铁, 铝块, 钛铁 | 否 | C<=0.16; Si[0.15,0.17]; Mn[1.1,1.12]; P<=0.015; S<=0.01; Ti[0.025,0.03]; Als[0.02,0.025] |  |  | 0.1042758 | 0.15 | 1.1 | 0.00232385 | 0.0002832612 | 0 | 0 | 0.025 | 0.02 | 0.02 | 0 | 0 | 0 | 0 | 0 | 0 | 10.59921 | 10.59921 | -1.776357e-15 | 57.49836 | 57.49836 | -7.105427e-15 | 4.153979 | 4.153979 | -4.440892e-15 | 25.10768 | 25.10768 | -2.4869e-14 | 0 | 0 | 0 | 0 | 0 | 0 | 0 | 0 | 0 | 0 | 0 | 0 | 0 | 0 | 0 | 0 | 0 | 0 | 0 | 0 | 0 | 0 | 0 | 0 | 1.67 | 1.346801 | -0.3231987 | 37.30307 | 30.08373 | -7.219343 | 0 | 0 | 0 | 0 | 0 | 0 | 0 | 0 | 0 | 0 | 0 | 0 | 0.578773 | 0.4989422 | -0.07983076 | 13.93153 | 12.00994 | -1.92159 | 0 | 0 | 0 | 0 | 0 | 0 | 0 | 0 | 0 | 0 | 0 | 0 | 0 | 0 | 0 | 0 | 0 | 0 | 0 | 0 | 0 | 0 | 0 | 0 | 0 | 0 | 0 | 0 | 0 | 0 | 0 | 0 | 0 | 0 | 0 | 0 | 0 | 0 | 0 | 0 | 0 | 0 | 0 | 0 | 0 | 0 | 0 | 0 | 0 | 0 | 0 | 0 | 0 | 0
52 | 48 | Q355B-T | 02 | 7.56 | 16 | Q355B-T2 | B 低合金钢-低合金高强结构钢-B17 Q355B-T | 1514 | 0.16 | 0.15 | 1.1 | 0.015 | 0.01 |  |  | 0.035 | 0.02 | [9 empty] | 0.06826471 | 0.1208529 | 0.9 | 0.8 | 0.98 | 0.96 | 0.96 | 0.98 | 0.98 | 0.7 | 0.15 | 0.15 | 0.96 | 0.98 | 0.98 | 0.98 | 0.7 | 0.96 | ok | 17.11171 | 17.11171 | 16.70868 | -0.4030294 | 138.1017 | 138.1017 | 128.9607 | -9.140933 | -6.619% | 硅锰, 高碳锰铁, 铝块, 钛铁 | 硅锰, 高碳锰铁, 铝块, 钛铁 | 否 | C<=0.16; Si[0.15,0.17]; Mn[1.1,1.12]; P<=0.015; S<=0.01; Ti[0.035,0.04]; Als[0.02,0.025] |  |  | 0.1091425 | 0.15 | 1.1 | 0.002306603 | 0.0002815365 | 0 | 0 | 0.035 | 0.02 | 0.02 | 0 | 0 | 0 | 0 | 0 | 0 | 10.59921 | 10.59921 | -1.776357e-15 | 57.49836 | 57.49836 | -7.105427e-15 | 4.06415 | 4.06415 | -1.776357e-15 | 24.56473 | 24.56473 | -1.065814e-14 | 0 | 0 | 0 | 0 | 0 | 0 | 0 | 0 | 0 | 0 | 0 | 0 | 0 | 0 | 0 | 0 | 0 | 0 | 0 | 0 | 0 | 0 | 0 | 0 | 1.67 | 1.346801 | -0.3231987 | 37.30307 | 30.08373 | -7.219343 | 0 | 0 | 0 | 0 | 0 | 0 | 0 | 0 | 0 | 0 | 0 | 0 | 0.7783499 | 0.6985191 | -0.07983076 | 18.7355 | 16.81391 | -1.92159 | 0 | 0 | 0 | 0 | 0 | 0 | 0 | 0 | 0 | 0 | 0 | 0 | 0 | 0 | 0 | 0 | 0 | 0 | 0 | 0 | 0 | 0 | 0 | 0 | 0 | 0 | 0 | 0 | 0 | 0 | 0 | 0 | 0 | 0 | 0 | 0 | 0 | 0 | 0 | 0 | 0 | 0 | 0 | 0 | 0 | 0 | 0 | 0 | 0 | 0 | 0 | 0 | 0 | 0
53 | 49 | Q355B-T | 03 | 16.01 | 28 | Q355B-T3 | B 低合金钢-低合金高强结构钢-B17 Q355B-T | 1514 | 0.16 | 0.15 | 1.15 | 0.015 | 0.01 |  | 0.015 | 0.025 | 0.02 | [9 empty] | 0.0758 | 0.1214 | 0.9 | 0.8 | 0.98 | 0.96 | 0.96 | 0.98 | 0.98 | 0.7 | 0.15 | 0.15 | 0.96 | 0.98 | 0.98 | 0.98 | 0.7 | 0.96 | ok | 17.79252 | 17.79252 | 17.42087 | -0.3716515 | 181.3135 | 181.3135 | 178.9306 | -2.38289 | -1.314% | 硅锰, 高碳锰铁, 铝块, 铌铁, 钛铁 | 硅锰, 高碳锰铁, 铝块, 铌铁, 钛铁 | 否 | C<=0.16; Si[0.15,0.17]; Mn[1.15,1.17]; P<=0.015; S<=0.01; Nb[0.015,0.016]; Ti[0.025,0.03]; Als[0.02,0.025] |  |  | 0.1207507 | 0.15 | 1.15 | 0.002436479 | 0.0002945241 | 0 | 0.015 | 0.025 | 0.02 | 0.02 | 0 | 0 | 0 | 0 | 0 | 0 | 10.59921 | 10.59921 | -1.776357e-15 | 57.49836 | 57.49836 | -7.105427e-15 | 4.740587 | 4.740587 | -4.440892e-15 | 28.65328 | 28.65328 | -2.842171e-14 | 0 | 0 | 0 | 0 | 0 | 0 | 0 | 0 | 0 | 0 | 0 | 0 | 0 | 0 | 0 | 0 | 0 | 0 | 0 | 0 | 0 | 0 | 0 | 0 | 1.67 | 1.346801 | -0.3231987 | 37.30307 | 30.08373 | -7.219343 | 0 | 0 | 0 | 0 | 0 | 0 | 0.2039561 | 0.235334 | 0.03137786 | 43.92728 | 50.68532 | 6.758042 | 0.578773 | 0.4989422 | -0.07983076 | 13.93153 | 12.00994 | -1.92159 | 0 | 0 | 0 | 0 | 0 | 0 | 0 | 0 | 0 | 0 | 0 | 0 | 0 | 0 | 0 | 0 | 0 | 0 | 0 | 0 | 0 | 0 | 0 | 0 | 0 | 0 | 0 | 0 | 0 | 0 | 0 | 0 | 0 | 0 | 0 | 0 | 0 | 0 | 0 | 0 | 0 | 0 | 0 | 0 | 0 | 0 | 0 | 0 | 0 | 0 | 0 | 0 | 0 | 0
54 | 50 | Q355ME | 02 | 2 | 5 | Q355ME-1 | B 低合金钢-低合金高强结构钢-B26 Q355ME | 1522 | 0.075 | 0.15 | 1.1 | 0.015 | 0.004 |  | 0.01 | 0.02 | 0.025 | [8 empty] | 45 | 0.04273333 | 0.1020667 | 0.9 | 0.8 | 0.98 | 0.96 | 0.96 | 0.98 | 0.98 | 0.7 | 0.15 | 0.15 | 0.96 | 0.98 | 0.98 | 0.98 | 0.7 | 0.96 | ok | 17.30805 | 17.30805 | 17.27782 | -0.03023459 | 172.4614 | 172.4614 | 166.0977 | -6.363702 | -3.69% | 硅锰, 中碳锰铁, 铝块, 铌铁, 钛铁 | 硅锰, 高碳锰铁, 中碳锰铁, 铝块, 铌铁, 钛铁 | 是 | C<=0.075; Si[0.15,0.17]; Mn[1.1,1.12]; P<=0.015; S<=0.004; Nb[0.01,0.011]; Ti[0.02,0.025]; Als[0.025,0.03] | N忽略 |  | 0.075 | 0.17 | 1.1 | 0.002310751 | 0.0002887348 | 0 | 0.01 | 0.02 | 0.025 | 0.025 | 0 | 0 | 0 | 0 | 0 | 0 | 10.59921 | 12.01244 | 1.413228 | 57.49836 | 65.16481 | 7.666448 | 0 | 2.052353 | 2.052353 | 0 | 12.40493 | 12.40493 | 4.104345 | 0.9734816 | -3.130864 | 31.72695 | 7.525099 | -24.20185 | 0 | 0 | 0 | 0 | 0 | 0 | 0 | 0 | 0 | 0 | 0 | 0 | 0 | 0 | 0 | 0 | 0 | 0 | 2 | 1.683502 | -0.3164983 | 44.67434 | 37.60466 | -7.069676 | 0 | 0 | 0 | 0 | 0 | 0 | 0.1255115 | 0.1568893 | 0.03137786 | 27.03217 | 33.79021 | 6.758042 | 0.4789846 | 0.3991538 | -0.07983076 | 11.52954 | 9.60795 | -1.92159 | 0 | 0 | 0 | 0 | 0 | 0 | 0 | 0 | 0 | 0 | 0 | 0 | 0 | 0 | 0 | 0 | 0 | 0 | 0 | 0 | 0 | 0 | 0 | 0 | 0 | 0 | 0 | 0 | 0 | 0 | 0 | 0 | 0 | 0 | 0 | 0 | 0 | 0 | 0 | 0 | 0 | 0 | 0 | 0 | 0 | 0 | 0 | 0 | 0 | 0 | 0 | 0 | 0 | 0
55 | 51 | Q355ME | 01 | 5.01 | 12 | Q355ME-2 | B 低合金钢-低合金高强结构钢-B26 Q355ME | 1522 | 0.075 | 0.15 | 1.25 | 0.015 | 0.004 |  | 0.015 | 0.02 | 0.025 | [8 empty] | 45 | 0.04273333 | 0.1020667 | 0.9 | 0.8 | 0.98 | 0.96 | 0.96 | 0.98 | 0.98 | 0.7 | 0.15 | 0.15 | 0.96 | 0.98 | 0.98 | 0.98 | 0.7 | 0.96 | ok | 19.33533 | 19.33533 | 19.27724 | -0.05808631 | 204.4211 | 204.4211 | 198.7781 | -5.643025 | -2.76% | 硅锰, 中碳锰铁, 铝块, 铌铁, 钛铁 | 硅锰, 高碳锰铁, 中碳锰铁, 铝块, 铌铁, 钛铁 | 是 | C<=0.075; Si[0.15,0.17]; Mn[1.25,1.27]; P<=0.015; S<=0.004; Nb[0.015,0.016]; Ti[0.02,0.025]; Als[0.025,0.03] | N忽略 |  | 0.075 | 0.17 | 1.25 | 0.002679579 | 0.0003256176 | 0 | 0.015 | 0.02 | 0.025 | 0.025 | 0 | 0 | 0 | 0 | 0 | 0 | 10.59921 | 12.01244 | 1.413228 | 57.49836 | 65.16481 | 7.666448 | 0 | 1.497156 | 1.497156 | 0 | 9.049183 | 9.049183 | 6.053177 | 3.449658 | -2.603519 | 46.79159 | 26.66616 | -20.12543 | 0 | 0 | 0 | 0 | 0 | 0 | 0 | 0 | 0 | 0 | 0 | 0 | 0 | 0 | 0 | 0 | 0 | 0 | 2 | 1.683502 | -0.3164983 | 44.67434 | 37.60466 | -7.069676 | 0 | 0 | 0 | 0 | 0 | 0 | 0.2039561 | 0.235334 | 0.03137786 | 43.92728 | 50.68532 | 6.758042 | 0.4789846 | 0.3991538 | -0.07983076 | 11.52954 | 9.60795 | -1.92159 | 0 | 0 | 0 | 0 | 0 | 0 | 0 | 0 | 0 | 0 | 0 | 0 | 0 | 0 | 0 | 0 | 0 | 0 | 0 | 0 | 0 | 0 | 0 | 0 | 0 | 0 | 0 | 0 | 0 | 0 | 0 | 0 | 0 | 0 | 0 | 0 | 0 | 0 | 0 | 0 | 0 | 0 | 0 | 0 | 0 | 0 | 0 | 0 | 0 | 0 | 0 | 0 | 0 | 0
56 | 52 | Q355ME | 03 | 12.01 | 25.4 | Q355ME-3 | B 低合金钢-低合金高强结构钢-B26 Q355ME | 1522 | 0.075 | 0.15 | 1.35 | 0.015 | 0.004 |  | 0.015 | 0.02 | 0.025 | [8 empty] | 45 | 0.04273333 | 0.1020667 | 0.9 | 0.8 | 0.98 | 0.96 | 0.96 | 0.98 | 0.98 | 0.7 | 0.15 | 0.15 | 0.96 | 0.98 | 0.98 | 0.98 | 0.7 | 0.96 | ok | 20.63455 | 20.63455 | 20.55789 | -0.07665412 | 214.4642 | 214.4642 | 209.3016 | -5.162574 | -2.407% | 硅锰, 中碳锰铁, 铝块, 铌铁, 钛铁 | 硅锰, 高碳锰铁, 中碳锰铁, 铝块, 铌铁, 钛铁 | 是 | C<=0.075; Si[0.15,0.17]; Mn[1.35,1.37]; P<=0.015; S<=0.004; Nb[0.015,0.016]; Ti[0.02,0.025]; Als[0.025,0.03] | N忽略 |  | 0.075 | 0.17 | 1.35 | 0.002925465 | 0.0003502061 | 0 | 0.015 | 0.02 | 0.025 | 0.025 | 0 | 0 | 0 | 0 | 0 | 0 | 10.59921 | 12.01244 | 1.413228 | 57.49836 | 65.16481 | 7.666448 | 0 | 1.127025 | 1.127025 | 0 | 6.812019 | 6.812019 | 7.352398 | 5.100442 | -2.251956 | 56.83469 | 39.42687 | -17.40782 | 0 | 0 | 0 | 0 | 0 | 0 | 0 | 0 | 0 | 0 | 0 | 0 | 0 | 0 | 0 | 0 | 0 | 0 | 2 | 1.683502 | -0.3164983 | 44.67434 | 37.60466 | -7.069676 | 0 | 0 | 0 | 0 | 0 | 0 | 0.2039561 | 0.235334 | 0.03137786 | 43.92728 | 50.68532 | 6.758042 | 0.4789846 | 0.3991538 | -0.07983076 | 11.52954 | 9.60795 | -1.92159 | 0 | 0 | 0 | 0 | 0 | 0 | 0 | 0 | 0 | 0 | 0 | 0 | 0 | 0 | 0 | 0 | 0 | 0 | 0 | 0 | 0 | 0 | 0 | 0 | 0 | 0 | 0 | 0 | 0 | 0 | 0 | 0 | 0 | 0 | 0 | 0 | 0 | 0 | 0 | 0 | 0 | 0 | 0 | 0 | 0 | 0 | 0 | 0 | 0 | 0 | 0 | 0 | 0 | 0
57 | 53 | Q355B-S | 01 | 1.8 | 5.99 | Q355B-S | B 低合金钢-低合金高强结构钢-B24 Q355B-S | 1525 | 0.07 | 0.1 | 0.95 | 0.02 | 0.006 |  | 0.01 | 0.03 | 0.025 | [8 empty] | 45 | 0.044 | 0.1053333 | 0.9 | 0.8 | 0.98 | 0.96 | 0.96 | 0.98 | 0.98 | 0.7 | 0.15 | 0.15 | 0.96 | 0.98 | 0.98 | 0.98 | 0.7 | 0.96 | ok | 15.50874 | 15.50874 | 14.88452 | -0.6242174 | 181.8452 | 181.8452 | 159.7493 | -22.09593 | -12.15% | 中碳锰铁, 硅铁合金, 铝块, 铌铁, 钛铁 | 硅锰, 高碳锰铁, 中碳锰铁, 铝块, 铌铁, 钛铁 | 是 | C<=0.07; Si[0.1,0.12]; Mn[0.95,0.97]; P<=0.02; S<=0.006; Nb[0.01,0.011]; Ti[0.03,0.035]; Als[0.025,0.03] | N忽略 |  | 0.07 | 0.12 | 0.95 | 0.001982508 | 0.0002389517 | 0 | 0.01 | 0.03 | 0.025 | 0.025 | 0 | 0 | 0 | 0 | 0 | 0 | 0 | 8.479367 | 8.479367 | 0 | 45.99869 | 45.99869 | 0 | 1.609889 | 1.609889 | 0 | 9.730567 | 9.730567 | 10.97409 | 2.356147 | -8.617939 | 84.83066 | 18.21323 | -66.61743 | 0 | 0 | 0 | 0 | 0 | 0 | 0 | 0 | 0 | 0 | 0 | 0 | 1.730583 | 0 | -1.730583 | 8.974527 | 0 | -8.974527 | 2 | 1.683502 | -0.3164983 | 44.67434 | 37.60466 | -7.069676 | 0 | 0 | 0 | 0 | 0 | 0 | 0.1255115 | 0.1568893 | 0.03137786 | 27.03217 | 33.79021 | 6.758042 | 0.6785614 | 0.5987307 | -0.07983076 | 16.33351 | 14.41192 | -1.92159 | 0 | 0 | 0 | 0 | 0 | 0 | 0 | 0 | 0 | 0 | 0 | 0 | 0 | 0 | 0 | 0 | 0 | 0 | 0 | 0 | 0 | 0 | 0 | 0 | 0 | 0 | 0 | 0 | 0 | 0 | 0 | 0 | 0 | 0 | 0 | 0 | 0 | 0 | 0 | 0 | 0 | 0 | 0 | 0 | 0 | 0 | 0 | 0 | 0 | 0 | 0 | 0 | 0 | 0
58 | 54 | Q355B-SS | 02 | 0.1 | 5.99 | Q355B-1 | B 结构钢-低合金高强结构钢-B01 Q355B | 1518 | 0.16 | 0.08 | 0.35 | 0.02 | 0.01 |  |  | 0.04 | 0.02 | [9 empty] | 0.07081757 | 0.122477 | 0.9 | 0.8 | 0.98 | 0.96 | 0.96 | 0.98 | 0.98 | 0.7 | 0.15 | 0.15 | 0.96 | 0.98 | 0.98 | 0.98 | 0.7 | 0.96 | ok | 6.60251 | 6.60251 | 6.19948 | -0.4030294 | 80.31074 | 80.31074 | 71.16981 | -9.140933 | -11.38% | 硅锰, 硅铁合金, 铝块, 钛铁 | 硅锰, 硅铁合金, 铝块, 钛铁 | 否 | C<=0.16; Si[0.08,0.1]; Mn[0.35,0.37]; P<=0.02; S<=0.01; Ti[0.04,0.045]; Als[0.02,0.025] |  |  | 0.07638445 | 0.08 | 0.35 | 0.0005241 | 7.784393e-05 | 0 | 0 | 0.04 | 0.02 | 0.02 | 0 | 0 | 0 | 0 | 0 | 0 | 3.535886 | 3.535886 | -1.332268e-15 | 19.1814 | 19.1814 | -3.552714e-15 | 0 | 0 | 0 | 0 | 0 | 0 | 0 | 0 | 0 | 0 | 0 | 0 | 0 | 0 | 0 | 0 | 0 | 0 | 0 | 0 | 0 | 0 | 0 | 0 | 0.518485 | 0.518485 | 3.330669e-16 | 2.688781 | 2.688781 | 2.220446e-15 | 1.67 | 1.346801 | -0.3231987 | 37.30307 | 30.08373 | -7.219343 | 0 | 0 | 0 | 0 | 0 | 0 | 0 | 0 | 0 | 0 | 0 | 0 | 0.8781383 | 0.7983076 | -0.07983076 | 21.13749 | 19.2159 | -1.92159 | 0 | 0 | 0 | 0 | 0 | 0 | 0 | 0 | 0 | 0 | 0 | 0 | 0 | 0 | 0 | 0 | 0 | 0 | 0 | 0 | 0 | 0 | 0 | 0 | 0 | 0 | 0 | 0 | 0 | 0 | 0 | 0 | 0 | 0 | 0 | 0 | 0 | 0 | 0 | 0 | 0 | 0 | 0 | 0 | 0 | 0 | 0 | 0 | 0 | 0 | 0 | 0 | 0 | 0
59 | 55 | Q355B-SS | 01 | 6 | 15.99 | Q355B-2 | B 结构钢-低合金高强结构钢-B01 Q355B | 1517 | 0.16 | 0.08 | 0.5 | 0.02 | 0.01 |  |  | 0.04 | 0.02 | [9 empty] | 0.07400432 | 0.1212039 | 0.9 | 0.8 | 0.98 | 0.96 | 0.96 | 0.98 | 0.98 | 0.7 | 0.15 | 0.15 | 0.96 | 0.98 | 0.98 | 0.98 | 0.7 | 0.96 | ok | 8.406901 | 8.406901 | 8.003871 | -0.4030294 | 90.35057 | 90.35057 | 81.20964 | -9.140933 | -10.12% | 硅锰, 高碳锰铁, 铝块, 钛铁 | 硅锰, 高碳锰铁, 铝块, 钛铁 | 否 | C<=0.16; Si[0.08,0.1]; Mn[0.5,0.52]; P<=0.02; S<=0.01; Ti[0.04,0.045]; Als[0.02,0.025] |  |  | 0.08399445 | 0.08 | 0.5 | 0.0008535426 | 0.0001124882 | 0 | 0 | 0.04 | 0.02 | 0.02 | 0 | 0 | 0 | 0 | 0 | 0 | 5.652911 | 5.652911 | -4.440892e-15 | 30.66579 | 30.66579 | -2.131628e-14 | 0.2058511 | 0.2058511 | 2.775558e-16 | 1.244215 | 1.244215 | 1.776357e-15 | 0 | 0 | 0 | 0 | 0 | 0 | 0 | 0 | 0 | 0 | 0 | 0 | 0 | 0 | 0 | 0 | 0 | 0 | 0 | 0 | 0 | 0 | 0 | 0 | 1.67 | 1.346801 | -0.3231987 | 37.30307 | 30.08373 | -7.219343 | 0 | 0 | 0 | 0 | 0 | 0 | 0 | 0 | 0 | 0 | 0 | 0 | 0.8781383 | 0.7983076 | -0.07983076 | 21.13749 | 19.2159 | -1.92159 | 0 | 0 | 0 | 0 | 0 | 0 | 0 | 0 | 0 | 0 | 0 | 0 | 0 | 0 | 0 | 0 | 0 | 0 | 0 | 0 | 0 | 0 | 0 | 0 | 0 | 0 | 0 | 0 | 0 | 0 | 0 | 0 | 0 | 0 | 0 | 0 | 0 | 0 | 0 | 0 | 0 | 0 | 0 | 0 | 0 | 0 | 0 | 0 | 0 | 0 | 0 | 0 | 0 | 0
60 | 56 | Q355B-SS | 03 | 16 | 28 | Q355B-3B | B 低合金钢-低合金高强结构钢-B01 Q355B | 1514 | 0.16 | 0.18 | 1.1 | 0.02 | 0.01 |  | 0.008 | 0.025 | 0.02 | [9 empty] | 0.07412444 | 0.1139511 | 0.9 | 0.8 | 0.98 | 0.96 | 0.96 | 0.98 | 0.98 | 0.7 | 0.15 | 0.15 | 0.96 | 0.98 | 0.98 | 0.98 | 0.7 | 0.96 | ok | 17.35471 | 17.35471 | 16.98306 | -0.3716515 | 154.3647 | 154.3647 | 151.9818 | -2.38289 | -1.544% | 硅锰, 高碳锰铁, 铝块, 铌铁, 钛铁 | 硅锰, 高碳锰铁, 铝块, 铌铁, 钛铁 | 否 | C<=0.16; Si[0.18,0.2]; Mn[1.1,1.12]; P<=0.02; S<=0.01; Nb[0.008,0.009]; Ti[0.025,0.03]; Als[0.02,0.025] |  |  | 0.1076182 | 0.18 | 1.1 | 0.002271752 | 0.0002882267 | 0 | 0.008 | 0.025 | 0.02 | 0.02 | 0 | 0 | 0 | 0 | 0 | 0 | 12.71905 | 12.71905 | 1.598721e-14 | 68.99803 | 68.99803 | 8.526513e-14 | 2.292755 | 2.292755 | -1.776357e-15 | 13.85798 | 13.85798 | -8.881784e-15 | 0 | 0 | 0 | 0 | 0 | 0 | 0 | 0 | 0 | 0 | 0 | 0 | 0 | 0 | 0 | 0 | 0 | 0 | 0 | 0 | 0 | 0 | 0 | 0 | 1.67 | 1.346801 | -0.3231987 | 37.30307 | 30.08373 | -7.219343 | 0 | 0 | 0 | 0 | 0 | 0 | 0.09413359 | 0.1255115 | 0.03137786 | 20.27413 | 27.03217 | 6.758042 | 0.578773 | 0.4989422 | -0.07983076 | 13.93153 | 12.00994 | -1.92159 | 0 | 0 | 0 | 0 | 0 | 0 | 0 | 0 | 0 | 0 | 0 | 0 | 0 | 0 | 0 | 0 | 0 | 0 | 0 | 0 | 0 | 0 | 0 | 0 | 0 | 0 | 0 | 0 | 0 | 0 | 0 | 0 | 0 | 0 | 0 | 0 | 0 | 0 | 0 | 0 | 0 | 0 | 0 | 0 | 0 | 0 | 0 | 0 | 0 | 0 | 0 | 0 | 0 | 0
61 | 57 | Q355B-SD | 01 | 1.5 | 5.99 | Q355B-SD1 | B 低合金钢-低合金高强结构钢-B46 Q355B-SD | 1517 | 0.16 | 0.07 | 0.35 | 0.02 | 0.01 |  |  | 0.04 | 0.02 | [9 empty] | 0.06466667 | 0.09466667 | 0.9 | 0.8 | 0.98 | 0.96 | 0.96 | 0.98 | 0.98 | 0.7 | 0.15 | 0.15 | 0.96 | 0.98 | 0.98 | 0.98 | 0.7 | 0.96 | ok | 6.755797 | 6.755797 | 6.352767 | -0.4030294 | 81.20893 | 81.20893 | 72.068 | -9.140933 | -11.26% | 硅锰, 硅铁合金, 铝块, 钛铁 | 硅锰, 硅铁合金, 铝块, 钛铁 | 否 | C<=0.16; Si[0.07,0.09]; Mn[0.35,0.37]; P<=0.02; S<=0.01; Ti[0.04,0.045]; Als[0.02,0.025] |  |  | 0.07085238 | 0.07 | 0.35 | 0.0005783035 | 8.078704e-05 | 0 | 0 | 0.04 | 0.02 | 0.02 | 0 | 0 | 0 | 0 | 0 | 0 | 3.968081 | 3.968081 | 2.220446e-15 | 21.52596 | 21.52596 | 1.421085e-14 | 0 | 0 | 0 | 0 | 0 | 0 | 0 | 0 | 0 | 0 | 0 | 0 | 0 | 0 | 0 | 0 | 0 | 0 | 0 | 0 | 0 | 0 | 0 | 0 | 0.2395769 | 0.2395769 | 2.220446e-16 | 1.242408 | 1.242408 | 1.110223e-15 | 1.67 | 1.346801 | -0.3231987 | 37.30307 | 30.08373 | -7.219343 | 0 | 0 | 0 | 0 | 0 | 0 | 0 | 0 | 0 | 0 | 0 | 0 | 0.8781383 | 0.7983076 | -0.07983076 | 21.13749 | 19.2159 | -1.92159 | 0 | 0 | 0 | 0 | 0 | 0 | 0 | 0 | 0 | 0 | 0 | 0 | 0 | 0 | 0 | 0 | 0 | 0 | 0 | 0 | 0 | 0 | 0 | 0 | 0 | 0 | 0 | 0 | 0 | 0 | 0 | 0 | 0 | 0 | 0 | 0 | 0 | 0 | 0 | 0 | 0 | 0 | 0 | 0 | 0 | 0 | 0 | 0 | 0 | 0 | 0 | 0 | 0 | 0
62 | 58 | Q355B-SD | 02 | 6 | 15.99 | Q355B-SD2 | B 低合金钢-低合金高强结构钢-B46 Q355B-SD | 1517 | 0.16 | 0.07 | 0.5 | 0.02 | 0.01 |  |  | 0.04 | 0.02 | [9 empty] | 0.06466667 | 0.09466667 | 0.9 | 0.8 | 0.98 | 0.96 | 0.96 | 0.98 | 0.98 | 0.7 | 0.15 | 0.15 | 0.96 | 0.98 | 0.98 | 0.98 | 0.7 | 0.96 | ok | 8.685207 | 8.685207 | 8.282178 | -0.4030294 | 92.47045 | 92.47045 | 83.32951 | -9.140933 | -9.885% | 硅锰, 高碳锰铁, 铝块, 钛铁 | 硅锰, 高碳锰铁, 铝块, 钛铁 | 否 | C<=0.16; Si[0.07,0.09]; Mn[0.5,0.52]; P<=0.02; S<=0.01; Ti[0.04,0.045]; Als[0.02,0.025] |  |  | 0.07949317 | 0.07 | 0.5 | 0.000940895 | 0.0001178317 | 0 | 0 | 0.04 | 0.02 | 0.02 | 0 | 0 | 0 | 0 | 0 | 0 | 4.946297 | 4.946297 | 2.664535e-15 | 26.83257 | 26.83257 | 1.421085e-14 | 1.190772 | 1.190772 | 2.220446e-16 | 7.197318 | 7.197318 | 1.776357e-15 | 0 | 0 | 0 | 0 | 0 | 0 | 0 | 0 | 0 | 0 | 0 | 0 | 0 | 0 | 0 | 0 | 0 | 0 | 0 | 0 | 0 | 0 | 0 | 0 | 1.67 | 1.346801 | -0.3231987 | 37.30307 | 30.08373 | -7.219343 | 0 | 0 | 0 | 0 | 0 | 0 | 0 | 0 | 0 | 0 | 0 | 0 | 0.8781383 | 0.7983076 | -0.07983076 | 21.13749 | 19.2159 | -1.92159 | 0 | 0 | 0 | 0 | 0 | 0 | 0 | 0 | 0 | 0 | 0 | 0 | 0 | 0 | 0 | 0 | 0 | 0 | 0 | 0 | 0 | 0 | 0 | 0 | 0 | 0 | 0 | 0 | 0 | 0 | 0 | 0 | 0 | 0 | 0 | 0 | 0 | 0 | 0 | 0 | 0 | 0 | 0 | 0 | 0 | 0 | 0 | 0 | 0 | 0 | 0 | 0 | 0 | 0
63 | 59 | Q355B-SD | 03 | 16 | 28 | Q355B-SD3 | B 低合金钢-低合金高强结构钢-B46 Q355B-SD | 1514 | 0.16 | 0.07 | 1.1 | 0.02 | 0.01 |  | 0.008 | 0.025 | 0.02 | [9 empty] | 0.06466667 | 0.09466667 | 0.9 | 0.8 | 0.98 | 0.96 | 0.96 | 0.98 | 0.98 | 0.7 | 0.15 | 0.15 | 0.96 | 0.98 | 0.98 | 0.98 | 0.7 | 0.96 | ok | 16.68701 | 16.68701 | 16.31536 | -0.3716515 | 155.144 | 155.144 | 152.7611 | -2.38289 | -1.536% | 硅锰, 高碳锰铁, 铝块, 铌铁, 钛铁 | 硅锰, 高碳锰铁, 铝块, 铌铁, 钛铁 | 否 | C<=0.16; Si[0.07,0.09]; Mn[1.1,1.12]; P<=0.02; S<=0.01; Nb[0.008,0.009]; Ti[0.025,0.03]; Als[0.02,0.025] |  |  | 0.1289077 | 0.07 | 1.1 | 0.002516646 | 0.0002754068 | 0 | 0.008 | 0.025 | 0.02 | 0.02 | 0 | 0 | 0 | 0 | 0 | 0 | 4.946297 | 4.946297 | 2.664535e-15 | 26.83257 | 26.83257 | 1.421085e-14 | 9.397808 | 9.397808 | 5.329071e-15 | 56.80268 | 56.80268 | 4.263256e-14 | 0 | 0 | 0 | 0 | 0 | 0 | 0 | 0 | 0 | 0 | 0 | 0 | 0 | 0 | 0 | 0 | 0 | 0 | 0 | 0 | 0 | 0 | 0 | 0 | 1.67 | 1.346801 | -0.3231987 | 37.30307 | 30.08373 | -7.219343 | 0 | 0 | 0 | 0 | 0 | 0 | 0.09413359 | 0.1255115 | 0.03137786 | 20.27413 | 27.03217 | 6.758042 | 0.578773 | 0.4989422 | -0.07983076 | 13.93153 | 12.00994 | -1.92159 | 0 | 0 | 0 | 0 | 0 | 0 | 0 | 0 | 0 | 0 | 0 | 0 | 0 | 0 | 0 | 0 | 0 | 0 | 0 | 0 | 0 | 0 | 0 | 0 | 0 | 0 | 0 | 0 | 0 | 0 | 0 | 0 | 0 | 0 | 0 | 0 | 0 | 0 | 0 | 0 | 0 | 0 | 0 | 0 | 0 | 0 | 0 | 0 | 0 | 0 | 0 | 0 | 0 | 0
64 | 60 | Q355B-DX | 01 | 1.5 | 8 | Q355B-DX1 | B 低合金钢-低合金高强结构钢-B20 Q355B-DX | 1518 | 0.16 | 0.02 | 0.6 | 0.01 | 0.008 |  |  | 0.04 | 0.02 | [8 empty] | 45 | 0.0551 | 0.0817 | 0.9 | 0 | 0.98 | 0.96 | 0.96 | 0.98 | 0.98 | 0.7 | 0.15 | 0.15 | 0.96 | 0.98 | 0.98 | 0.98 | 0.7 | 0.96 | ok | 9.96765 | 9.96765 | 9.23462 | -0.7330294 | 108.6626 | 108.6626 | 92.15039 | -16.5122 | -15.2% | 高碳锰铁, 铝块, 钛铁 | 高碳锰铁, 铝块, 钛铁 | 否 | C<=0.16; Si<=0.02; Mn[0.6,0.62]; P<=0.01; S<=0.008; Ti[0.04,0.045]; Als[0.02,0.025] | N忽略 |  | 0.09778595 | 0 | 0.6 | 0.001361186 | 0.0001361186 | 0 | 0 | 0.04 | 0.02 | 0.02 | 0 | 0 | 0 | 0 | 0 | 0 | 0 | 0 | 0 | 0 | 0 | 0 | 7.089511 | 7.089511 | 8.881784e-16 | 42.85076 | 42.85076 | 7.105427e-15 | 0 | 0 | 0 | 0 | 0 | 0 | 0 | 0 | 0 | 0 | 0 | 0 | 0 | 0 | 0 | 0 | 0 | 0 | 0 | 0 | 0 | 0 | 0 | 0 | 2 | 1.346801 | -0.6531987 | 44.67434 | 30.08373 | -14.59061 | 0 | 0 | 0 | 0 | 0 | 0 | 0 | 0 | 0 | 0 | 0 | 0 | 0.8781383 | 0.7983076 | -0.07983076 | 21.13749 | 19.2159 | -1.92159 | 0 | 0 | 0 | 0 | 0 | 0 | 0 | 0 | 0 | 0 | 0 | 0 | 0 | 0 | 0 | 0 | 0 | 0 | 0 | 0 | 0 | 0 | 0 | 0 | 0 | 0 | 0 | 0 | 0 | 0 | 0 | 0 | 0 | 0 | 0 | 0 | 0 | 0 | 0 | 0 | 0 | 0 | 0 | 0 | 0 | 0 | 0 | 0 | 0 | 0 | 0 | 0 | 0 | 0
65 | 61 | Q355B-ZW | 01 | 12 | 19 | Q355B-ZW3 | B 低合金钢-低合金高强结构钢-B19 Q355B-ZW | 1516 | 0.15 | 0.1 | 1 | 0.02 | 0.01 |  | 0.008 | 0.03 | 0.02 | [8 empty] | 45 | 0.0551 | 0.0817 | 0.9 | 0.8 | 0.98 | 0.96 | 0.96 | 0.98 | 0.98 | 0.7 | 0.15 | 0.15 | 0.96 | 0.98 | 0.98 | 0.98 | 0.7 | 0.96 | ok | 15.85036 | 15.85036 | 15.47871 | -0.3716515 | 150.5727 | 150.5727 | 148.1898 | -2.38289 | -1.583% | 硅锰, 高碳锰铁, 铝块, 铌铁, 钛铁 | 硅锰, 高碳锰铁, 铝块, 铌铁, 钛铁 | 否 | C<=0.15; Si[0.1,0.12]; Mn[1,1.02]; P<=0.02; S<=0.01; Nb[0.008,0.009]; Ti[0.03,0.035]; Als[0.02,0.025] | N忽略 |  | 0.1042207 | 0.1 | 1 | 0.002235098 | 0.0002574272 | 0 | 0.008 | 0.03 | 0.02 | 0.02 | 0 | 0 | 0 | 0 | 0 | 0 | 7.066139 | 7.066139 | 1.776357e-15 | 38.33224 | 38.33224 | 7.105427e-15 | 6.34153 | 6.34153 | 4.440892e-15 | 38.32978 | 38.32978 | 2.842171e-14 | 0 | 0 | 0 | 0 | 0 | 0 | 0 | 0 | 0 | 0 | 0 | 0 | 0 | 0 | 0 | 0 | 0 | 0 | 0 | 0 | 0 | 0 | 0 | 0 | 1.67 | 1.346801 | -0.3231987 | 37.30307 | 30.08373 | -7.219343 | 0 | 0 | 0 | 0 | 0 | 0 | 0.09413359 | 0.1255115 | 0.03137786 | 20.27413 | 27.03217 | 6.758042 | 0.6785614 | 0.5987307 | -0.07983076 | 16.33351 | 14.41192 | -1.92159 | 0 | 0 | 0 | 0 | 0 | 0 | 0 | 0 | 0 | 0 | 0 | 0 | 0 | 0 | 0 | 0 | 0 | 0 | 0 | 0 | 0 | 0 | 0 | 0 | 0 | 0 | 0 | 0 | 0 | 0 | 0 | 0 | 0 | 0 | 0 | 0 | 0 | 0 | 0 | 0 | 0 | 0 | 0 | 0 | 0 | 0 | 0 | 0 | 0 | 0 | 0 | 0 | 0 | 0
66 | 62 | Q355B-ZW | 02 | 19.01 | 28 | Q355B-ZW4 | B 低合金钢-低合金高强结构钢-B19 Q355B-ZW | 1516 | 0.15 | 0.1 | 1.1 | 0.02 | 0.01 |  | 0.008 | 0.03 | 0.02 | [8 empty] | 45 | 0.0551 | 0.0817 | 0.9 | 0.8 | 0.98 | 0.96 | 0.96 | 0.98 | 0.98 | 0.7 | 0.15 | 0.15 | 0.96 | 0.98 | 0.98 | 0.98 | 0.7 | 0.96 | ok | 17.2182 | 17.2182 | 16.84655 | -0.3716515 | 158.8403 | 158.8403 | 156.4574 | -2.38289 | -1.5% | 硅锰, 高碳锰铁, 铝块, 铌铁, 钛铁 | 硅锰, 高碳锰铁, 铝块, 铌铁, 钛铁 | 否 | C<=0.15; Si[0.1,0.12]; Mn[1.1,1.12]; P<=0.02; S<=0.01; Nb[0.008,0.009]; Ti[0.03,0.035]; Als[0.02,0.025] | N忽略 |  | 0.1124565 | 0.1 | 1.1 | 0.002497723 | 0.0002836898 | 0 | 0.008 | 0.03 | 0.02 | 0.02 | 0 | 0 | 0 | 0 | 0 | 0 | 7.066139 | 7.066139 | 1.776357e-15 | 38.33224 | 38.33224 | 7.105427e-15 | 7.709369 | 7.709369 | 4.440892e-15 | 46.59734 | 46.59734 | 2.131628e-14 | 0 | 0 | 0 | 0 | 0 | 0 | 0 | 0 | 0 | 0 | 0 | 0 | 0 | 0 | 0 | 0 | 0 | 0 | 0 | 0 | 0 | 0 | 0 | 0 | 1.67 | 1.346801 | -0.3231987 | 37.30307 | 30.08373 | -7.219343 | 0 | 0 | 0 | 0 | 0 | 0 | 0.09413359 | 0.1255115 | 0.03137786 | 20.27413 | 27.03217 | 6.758042 | 0.6785614 | 0.5987307 | -0.07983076 | 16.33351 | 14.41192 | -1.92159 | 0 | 0 | 0 | 0 | 0 | 0 | 0 | 0 | 0 | 0 | 0 | 0 | 0 | 0 | 0 | 0 | 0 | 0 | 0 | 0 | 0 | 0 | 0 | 0 | 0 | 0 | 0 | 0 | 0 | 0 | 0 | 0 | 0 | 0 | 0 | 0 | 0 | 0 | 0 | 0 | 0 | 0 | 0 | 0 | 0 | 0 | 0 | 0 | 0 | 0 | 0 | 0 | 0 | 0
67 | 63 | Q355B-HL1 | 03 | 0.1 | 6 | Q355B-1 | B 结构钢-低合金高强结构钢-B01 Q355B | 1518 | 0.16 | 0.08 | 0.35 | 0.02 | 0.01 |  |  | 0.04 | 0.02 | [9 empty] | 0.07081757 | 0.122477 | 0.9 | 0.8 | 0.98 | 0.96 | 0.96 | 0.98 | 0.98 | 0.7 | 0.15 | 0.15 | 0.96 | 0.98 | 0.98 | 0.98 | 0.7 | 0.96 | ok | 6.60251 | 6.60251 | 6.19948 | -0.4030294 | 80.31074 | 80.31074 | 71.16981 | -9.140933 | -11.38% | 硅锰, 硅铁合金, 铝块, 钛铁 | 硅锰, 硅铁合金, 铝块, 钛铁 | 否 | C<=0.16; Si[0.08,0.1]; Mn[0.35,0.37]; P<=0.02; S<=0.01; Ti[0.04,0.045]; Als[0.02,0.025] |  |  | 0.07638445 | 0.08 | 0.35 | 0.0005241 | 7.784393e-05 | 0 | 0 | 0.04 | 0.02 | 0.02 | 0 | 0 | 0 | 0 | 0 | 0 | 3.535886 | 3.535886 | -1.332268e-15 | 19.1814 | 19.1814 | -3.552714e-15 | 0 | 0 | 0 | 0 | 0 | 0 | 0 | 0 | 0 | 0 | 0 | 0 | 0 | 0 | 0 | 0 | 0 | 0 | 0 | 0 | 0 | 0 | 0 | 0 | 0.518485 | 0.518485 | 3.330669e-16 | 2.688781 | 2.688781 | 2.220446e-15 | 1.67 | 1.346801 | -0.3231987 | 37.30307 | 30.08373 | -7.219343 | 0 | 0 | 0 | 0 | 0 | 0 | 0 | 0 | 0 | 0 | 0 | 0 | 0.8781383 | 0.7983076 | -0.07983076 | 21.13749 | 19.2159 | -1.92159 | 0 | 0 | 0 | 0 | 0 | 0 | 0 | 0 | 0 | 0 | 0 | 0 | 0 | 0 | 0 | 0 | 0 | 0 | 0 | 0 | 0 | 0 | 0 | 0 | 0 | 0 | 0 | 0 | 0 | 0 | 0 | 0 | 0 | 0 | 0 | 0 | 0 | 0 | 0 | 0 | 0 | 0 | 0 | 0 | 0 | 0 | 0 | 0 | 0 | 0 | 0 | 0 | 0 | 0
68 | 64 | Q355B-HL1 | 01 | 6.01 | 16.44 | Q355B-2 | B 结构钢-低合金高强结构钢-B01 Q355B | 1517 | 0.16 | 0.08 | 0.5 | 0.02 | 0.01 |  |  | 0.04 | 0.02 | [9 empty] | 0.07400432 | 0.1212039 | 0.9 | 0.8 | 0.98 | 0.96 | 0.96 | 0.98 | 0.98 | 0.7 | 0.15 | 0.15 | 0.96 | 0.98 | 0.98 | 0.98 | 0.7 | 0.96 | ok | 8.406901 | 8.406901 | 8.003871 | -0.4030294 | 90.35057 | 90.35057 | 81.20964 | -9.140933 | -10.12% | 硅锰, 高碳锰铁, 铝块, 钛铁 | 硅锰, 高碳锰铁, 铝块, 钛铁 | 否 | C<=0.16; Si[0.08,0.1]; Mn[0.5,0.52]; P<=0.02; S<=0.01; Ti[0.04,0.045]; Als[0.02,0.025] |  |  | 0.08399445 | 0.08 | 0.5 | 0.0008535426 | 0.0001124882 | 0 | 0 | 0.04 | 0.02 | 0.02 | 0 | 0 | 0 | 0 | 0 | 0 | 5.652911 | 5.652911 | -4.440892e-15 | 30.66579 | 30.66579 | -2.131628e-14 | 0.2058511 | 0.2058511 | 2.775558e-16 | 1.244215 | 1.244215 | 1.776357e-15 | 0 | 0 | 0 | 0 | 0 | 0 | 0 | 0 | 0 | 0 | 0 | 0 | 0 | 0 | 0 | 0 | 0 | 0 | 0 | 0 | 0 | 0 | 0 | 0 | 1.67 | 1.346801 | -0.3231987 | 37.30307 | 30.08373 | -7.219343 | 0 | 0 | 0 | 0 | 0 | 0 | 0 | 0 | 0 | 0 | 0 | 0 | 0.8781383 | 0.7983076 | -0.07983076 | 21.13749 | 19.2159 | -1.92159 | 0 | 0 | 0 | 0 | 0 | 0 | 0 | 0 | 0 | 0 | 0 | 0 | 0 | 0 | 0 | 0 | 0 | 0 | 0 | 0 | 0 | 0 | 0 | 0 | 0 | 0 | 0 | 0 | 0 | 0 | 0 | 0 | 0 | 0 | 0 | 0 | 0 | 0 | 0 | 0 | 0 | 0 | 0 | 0 | 0 | 0 | 0 | 0 | 0 | 0 | 0 | 0 | 0 | 0
69 | 65 | Q355B-HL1 | 02 | 16.45 | 30 | Q355B-3A | B 低合金钢-低合金高强结构钢-B01 Q355B | 1515 | 0.16 | 0.18 | 0.8 | 0.02 | 0.01 |  |  | 0.035 | 0.02 | [9 empty] | 0.07204895 | 0.1227459 | 0.9 | 0.8 | 0.98 | 0.96 | 0.96 | 0.98 | 0.98 | 0.7 | 0.15 | 0.15 | 0.96 | 0.98 | 0.98 | 0.98 | 0.7 | 0.96 | ok | 13.51075 | 13.51075 | 13.10772 | -0.4030294 | 115.9212 | 115.9212 | 106.7803 | -9.140933 | -7.885% | 硅锰, 硅铁合金, 铝块, 钛铁 | 硅锰, 硅铁合金, 铝块, 钛铁 | 否 | C<=0.16; Si[0.18,0.2]; Mn[0.8,0.82]; P<=0.02; S<=0.01; Ti[0.035,0.04]; Als[0.02,0.025] |  |  | 0.08843847 | 0.18 | 0.8 | 0.001531084 | 0.000212398 | 0 | 0 | 0.035 | 0.02 | 0.02 | 0 | 0 | 0 | 0 | 0 | 0 | 10.52506 | 10.52506 | -1.776357e-15 | 57.09613 | 57.09613 | -7.105427e-15 | 0 | 0 | 0 | 0 | 0 | 0 | 0 | 0 | 0 | 0 | 0 | 0 | 0 | 0 | 0 | 0 | 0 | 0 | 0 | 0 | 0 | 0 | 0 | 0 | 0.5373342 | 0.5373342 | -4.440892e-16 | 2.786529 | 2.786529 | -2.220446e-15 | 1.67 | 1.346801 | -0.3231987 | 37.30307 | 30.08373 | -7.219343 | 0 | 0 | 0 | 0 | 0 | 0 | 0 | 0 | 0 | 0 | 0 | 0 | 0.7783499 | 0.6985191 | -0.07983076 | 18.7355 | 16.81391 | -1.92159 | 0 | 0 | 0 | 0 | 0 | 0 | 0 | 0 | 0 | 0 | 0 | 0 | 0 | 0 | 0 | 0 | 0 | 0 | 0 | 0 | 0 | 0 | 0 | 0 | 0 | 0 | 0 | 0 | 0 | 0 | 0 | 0 | 0 | 0 | 0 | 0 | 0 | 0 | 0 | 0 | 0 | 0 | 0 | 0 | 0 | 0 | 0 | 0 | 0 | 0 | 0 | 0 | 0 | 0
70 | 66 | Q355B-HL2 | 01 | 0.1 | 6 | Q355B-1 | B 结构钢-低合金高强结构钢-B01 Q355B | 1518 | 0.16 | 0.08 | 0.35 | 0.02 | 0.01 |  |  | 0.04 | 0.02 | [9 empty] | 0.07081757 | 0.122477 | 0.9 | 0.8 | 0.98 | 0.96 | 0.96 | 0.98 | 0.98 | 0.7 | 0.15 | 0.15 | 0.96 | 0.98 | 0.98 | 0.98 | 0.7 | 0.96 | ok | 6.60251 | 6.60251 | 6.19948 | -0.4030294 | 80.31074 | 80.31074 | 71.16981 | -9.140933 | -11.38% | 硅锰, 硅铁合金, 铝块, 钛铁 | 硅锰, 硅铁合金, 铝块, 钛铁 | 否 | C<=0.16; Si[0.08,0.1]; Mn[0.35,0.37]; P<=0.02; S<=0.01; Ti[0.04,0.045]; Als[0.02,0.025] |  |  | 0.07638445 | 0.08 | 0.35 | 0.0005241 | 7.784393e-05 | 0 | 0 | 0.04 | 0.02 | 0.02 | 0 | 0 | 0 | 0 | 0 | 0 | 3.535886 | 3.535886 | -1.332268e-15 | 19.1814 | 19.1814 | -3.552714e-15 | 0 | 0 | 0 | 0 | 0 | 0 | 0 | 0 | 0 | 0 | 0 | 0 | 0 | 0 | 0 | 0 | 0 | 0 | 0 | 0 | 0 | 0 | 0 | 0 | 0.518485 | 0.518485 | 3.330669e-16 | 2.688781 | 2.688781 | 2.220446e-15 | 1.67 | 1.346801 | -0.3231987 | 37.30307 | 30.08373 | -7.219343 | 0 | 0 | 0 | 0 | 0 | 0 | 0 | 0 | 0 | 0 | 0 | 0 | 0.8781383 | 0.7983076 | -0.07983076 | 21.13749 | 19.2159 | -1.92159 | 0 | 0 | 0 | 0 | 0 | 0 | 0 | 0 | 0 | 0 | 0 | 0 | 0 | 0 | 0 | 0 | 0 | 0 | 0 | 0 | 0 | 0 | 0 | 0 | 0 | 0 | 0 | 0 | 0 | 0 | 0 | 0 | 0 | 0 | 0 | 0 | 0 | 0 | 0 | 0 | 0 | 0 | 0 | 0 | 0 | 0 | 0 | 0 | 0 | 0 | 0 | 0 | 0 | 0
71 | 67 | Q355B-HL2 | 02 | 6.01 | 16.29 | Q355B-2 | B 结构钢-低合金高强结构钢-B01 Q355B | 1517 | 0.16 | 0.08 | 0.5 | 0.02 | 0.01 |  |  | 0.04 | 0.02 | [9 empty] | 0.07400432 | 0.1212039 | 0.9 | 0.8 | 0.98 | 0.96 | 0.96 | 0.98 | 0.98 | 0.7 | 0.15 | 0.15 | 0.96 | 0.98 | 0.98 | 0.98 | 0.7 | 0.96 | ok | 8.406901 | 8.406901 | 8.003871 | -0.4030294 | 90.35057 | 90.35057 | 81.20964 | -9.140933 | -10.12% | 硅锰, 高碳锰铁, 铝块, 钛铁 | 硅锰, 高碳锰铁, 铝块, 钛铁 | 否 | C<=0.16; Si[0.08,0.1]; Mn[0.5,0.52]; P<=0.02; S<=0.01; Ti[0.04,0.045]; Als[0.02,0.025] |  |  | 0.08399445 | 0.08 | 0.5 | 0.0008535426 | 0.0001124882 | 0 | 0 | 0.04 | 0.02 | 0.02 | 0 | 0 | 0 | 0 | 0 | 0 | 5.652911 | 5.652911 | -4.440892e-15 | 30.66579 | 30.66579 | -2.131628e-14 | 0.2058511 | 0.2058511 | 2.775558e-16 | 1.244215 | 1.244215 | 1.776357e-15 | 0 | 0 | 0 | 0 | 0 | 0 | 0 | 0 | 0 | 0 | 0 | 0 | 0 | 0 | 0 | 0 | 0 | 0 | 0 | 0 | 0 | 0 | 0 | 0 | 1.67 | 1.346801 | -0.3231987 | 37.30307 | 30.08373 | -7.219343 | 0 | 0 | 0 | 0 | 0 | 0 | 0 | 0 | 0 | 0 | 0 | 0 | 0.8781383 | 0.7983076 | -0.07983076 | 21.13749 | 19.2159 | -1.92159 | 0 | 0 | 0 | 0 | 0 | 0 | 0 | 0 | 0 | 0 | 0 | 0 | 0 | 0 | 0 | 0 | 0 | 0 | 0 | 0 | 0 | 0 | 0 | 0 | 0 | 0 | 0 | 0 | 0 | 0 | 0 | 0 | 0 | 0 | 0 | 0 | 0 | 0 | 0 | 0 | 0 | 0 | 0 | 0 | 0 | 0 | 0 | 0 | 0 | 0 | 0 | 0 | 0 | 0
72 | 68 | Q355B-HL2 | 03 | 16.3 | 30 | Q355B-3A | B 低合金钢-低合金高强结构钢-B01 Q355B | 1515 | 0.16 | 0.18 | 0.8 | 0.02 | 0.01 |  |  | 0.035 | 0.02 | [9 empty] | 0.07204895 | 0.1227459 | 0.9 | 0.8 | 0.98 | 0.96 | 0.96 | 0.98 | 0.98 | 0.7 | 0.15 | 0.15 | 0.96 | 0.98 | 0.98 | 0.98 | 0.7 | 0.96 | ok | 13.51075 | 13.51075 | 13.10772 | -0.4030294 | 115.9212 | 115.9212 | 106.7803 | -9.140933 | -7.885% | 硅锰, 硅铁合金, 铝块, 钛铁 | 硅锰, 硅铁合金, 铝块, 钛铁 | 否 | C<=0.16; Si[0.18,0.2]; Mn[0.8,0.82]; P<=0.02; S<=0.01; Ti[0.035,0.04]; Als[0.02,0.025] |  |  | 0.08843847 | 0.18 | 0.8 | 0.001531084 | 0.000212398 | 0 | 0 | 0.035 | 0.02 | 0.02 | 0 | 0 | 0 | 0 | 0 | 0 | 10.52506 | 10.52506 | -1.776357e-15 | 57.09613 | 57.09613 | -7.105427e-15 | 0 | 0 | 0 | 0 | 0 | 0 | 0 | 0 | 0 | 0 | 0 | 0 | 0 | 0 | 0 | 0 | 0 | 0 | 0 | 0 | 0 | 0 | 0 | 0 | 0.5373342 | 0.5373342 | -4.440892e-16 | 2.786529 | 2.786529 | -2.220446e-15 | 1.67 | 1.346801 | -0.3231987 | 37.30307 | 30.08373 | -7.219343 | 0 | 0 | 0 | 0 | 0 | 0 | 0 | 0 | 0 | 0 | 0 | 0 | 0.7783499 | 0.6985191 | -0.07983076 | 18.7355 | 16.81391 | -1.92159 | 0 | 0 | 0 | 0 | 0 | 0 | 0 | 0 | 0 | 0 | 0 | 0 | 0 | 0 | 0 | 0 | 0 | 0 | 0 | 0 | 0 | 0 | 0 | 0 | 0 | 0 | 0 | 0 | 0 | 0 | 0 | 0 | 0 | 0 | 0 | 0 | 0 | 0 | 0 | 0 | 0 | 0 | 0 | 0 | 0 | 0 | 0 | 0 | 0 | 0 | 0 | 0 | 0 | 0
73 | 69 | Q355B-HL3 | 03 | 0.1 | 6 | Q355B-1 | B 结构钢-低合金高强结构钢-B01 Q355B | 1518 | 0.16 | 0.08 | 0.35 | 0.02 | 0.01 |  |  | 0.04 | 0.02 | [9 empty] | 0.07081757 | 0.122477 | 0.9 | 0.8 | 0.98 | 0.96 | 0.96 | 0.98 | 0.98 | 0.7 | 0.15 | 0.15 | 0.96 | 0.98 | 0.98 | 0.98 | 0.7 | 0.96 | ok | 6.60251 | 6.60251 | 6.19948 | -0.4030294 | 80.31074 | 80.31074 | 71.16981 | -9.140933 | -11.38% | 硅锰, 硅铁合金, 铝块, 钛铁 | 硅锰, 硅铁合金, 铝块, 钛铁 | 否 | C<=0.16; Si[0.08,0.1]; Mn[0.35,0.37]; P<=0.02; S<=0.01; Ti[0.04,0.045]; Als[0.02,0.025] |  |  | 0.07638445 | 0.08 | 0.35 | 0.0005241 | 7.784393e-05 | 0 | 0 | 0.04 | 0.02 | 0.02 | 0 | 0 | 0 | 0 | 0 | 0 | 3.535886 | 3.535886 | -1.332268e-15 | 19.1814 | 19.1814 | -3.552714e-15 | 0 | 0 | 0 | 0 | 0 | 0 | 0 | 0 | 0 | 0 | 0 | 0 | 0 | 0 | 0 | 0 | 0 | 0 | 0 | 0 | 0 | 0 | 0 | 0 | 0.518485 | 0.518485 | 3.330669e-16 | 2.688781 | 2.688781 | 2.220446e-15 | 1.67 | 1.346801 | -0.3231987 | 37.30307 | 30.08373 | -7.219343 | 0 | 0 | 0 | 0 | 0 | 0 | 0 | 0 | 0 | 0 | 0 | 0 | 0.8781383 | 0.7983076 | -0.07983076 | 21.13749 | 19.2159 | -1.92159 | 0 | 0 | 0 | 0 | 0 | 0 | 0 | 0 | 0 | 0 | 0 | 0 | 0 | 0 | 0 | 0 | 0 | 0 | 0 | 0 | 0 | 0 | 0 | 0 | 0 | 0 | 0 | 0 | 0 | 0 | 0 | 0 | 0 | 0 | 0 | 0 | 0 | 0 | 0 | 0 | 0 | 0 | 0 | 0 | 0 | 0 | 0 | 0 | 0 | 0 | 0 | 0 | 0 | 0
74 | 70 | Q355B-HL3 | 02 | 6.01 | 16.24 | Q355B-2 | B 结构钢-低合金高强结构钢-B01 Q355B | 1517 | 0.16 | 0.08 | 0.5 | 0.02 | 0.01 |  |  | 0.04 | 0.02 | [9 empty] | 0.07400432 | 0.1212039 | 0.9 | 0.8 | 0.98 | 0.96 | 0.96 | 0.98 | 0.98 | 0.7 | 0.15 | 0.15 | 0.96 | 0.98 | 0.98 | 0.98 | 0.7 | 0.96 | ok | 8.406901 | 8.406901 | 8.003871 | -0.4030294 | 90.35057 | 90.35057 | 81.20964 | -9.140933 | -10.12% | 硅锰, 高碳锰铁, 铝块, 钛铁 | 硅锰, 高碳锰铁, 铝块, 钛铁 | 否 | C<=0.16; Si[0.08,0.1]; Mn[0.5,0.52]; P<=0.02; S<=0.01; Ti[0.04,0.045]; Als[0.02,0.025] |  |  | 0.08399445 | 0.08 | 0.5 | 0.0008535426 | 0.0001124882 | 0 | 0 | 0.04 | 0.02 | 0.02 | 0 | 0 | 0 | 0 | 0 | 0 | 5.652911 | 5.652911 | -4.440892e-15 | 30.66579 | 30.66579 | -2.131628e-14 | 0.2058511 | 0.2058511 | 2.775558e-16 | 1.244215 | 1.244215 | 1.776357e-15 | 0 | 0 | 0 | 0 | 0 | 0 | 0 | 0 | 0 | 0 | 0 | 0 | 0 | 0 | 0 | 0 | 0 | 0 | 0 | 0 | 0 | 0 | 0 | 0 | 1.67 | 1.346801 | -0.3231987 | 37.30307 | 30.08373 | -7.219343 | 0 | 0 | 0 | 0 | 0 | 0 | 0 | 0 | 0 | 0 | 0 | 0 | 0.8781383 | 0.7983076 | -0.07983076 | 21.13749 | 19.2159 | -1.92159 | 0 | 0 | 0 | 0 | 0 | 0 | 0 | 0 | 0 | 0 | 0 | 0 | 0 | 0 | 0 | 0 | 0 | 0 | 0 | 0 | 0 | 0 | 0 | 0 | 0 | 0 | 0 | 0 | 0 | 0 | 0 | 0 | 0 | 0 | 0 | 0 | 0 | 0 | 0 | 0 | 0 | 0 | 0 | 0 | 0 | 0 | 0 | 0 | 0 | 0 | 0 | 0 | 0 | 0
75 | 71 | Q355B-HL3 | 01 | 16.25 | 30 | Q355B-3A | B 低合金钢-低合金高强结构钢-B01 Q355B | 1515 | 0.16 | 0.18 | 0.8 | 0.02 | 0.01 |  |  | 0.035 | 0.02 | [9 empty] | 0.07204895 | 0.1227459 | 0.9 | 0.8 | 0.98 | 0.96 | 0.96 | 0.98 | 0.98 | 0.7 | 0.15 | 0.15 | 0.96 | 0.98 | 0.98 | 0.98 | 0.7 | 0.96 | ok | 13.51075 | 13.51075 | 13.10772 | -0.4030294 | 115.9212 | 115.9212 | 106.7803 | -9.140933 | -7.885% | 硅锰, 硅铁合金, 铝块, 钛铁 | 硅锰, 硅铁合金, 铝块, 钛铁 | 否 | C<=0.16; Si[0.18,0.2]; Mn[0.8,0.82]; P<=0.02; S<=0.01; Ti[0.035,0.04]; Als[0.02,0.025] |  |  | 0.08843847 | 0.18 | 0.8 | 0.001531084 | 0.000212398 | 0 | 0 | 0.035 | 0.02 | 0.02 | 0 | 0 | 0 | 0 | 0 | 0 | 10.52506 | 10.52506 | -1.776357e-15 | 57.09613 | 57.09613 | -7.105427e-15 | 0 | 0 | 0 | 0 | 0 | 0 | 0 | 0 | 0 | 0 | 0 | 0 | 0 | 0 | 0 | 0 | 0 | 0 | 0 | 0 | 0 | 0 | 0 | 0 | 0.5373342 | 0.5373342 | -4.440892e-16 | 2.786529 | 2.786529 | -2.220446e-15 | 1.67 | 1.346801 | -0.3231987 | 37.30307 | 30.08373 | -7.219343 | 0 | 0 | 0 | 0 | 0 | 0 | 0 | 0 | 0 | 0 | 0 | 0 | 0.7783499 | 0.6985191 | -0.07983076 | 18.7355 | 16.81391 | -1.92159 | 0 | 0 | 0 | 0 | 0 | 0 | 0 | 0 | 0 | 0 | 0 | 0 | 0 | 0 | 0 | 0 | 0 | 0 | 0 | 0 | 0 | 0 | 0 | 0 | 0 | 0 | 0 | 0 | 0 | 0 | 0 | 0 | 0 | 0 | 0 | 0 | 0 | 0 | 0 | 0 | 0 | 0 | 0 | 0 | 0 | 0 | 0 | 0 | 0 | 0 | 0 | 0 | 0 | 0
76 | 72 | Q355B-HL4 | 01 | 0.1 | 6 | Q355B-1 | B 结构钢-低合金高强结构钢-B01 Q355B | 1518 | 0.16 | 0.08 | 0.35 | 0.02 | 0.01 |  |  | 0.04 | 0.02 | [9 empty] | 0.07081757 | 0.122477 | 0.9 | 0.8 | 0.98 | 0.96 | 0.96 | 0.98 | 0.98 | 0.7 | 0.15 | 0.15 | 0.96 | 0.98 | 0.98 | 0.98 | 0.7 | 0.96 | ok | 6.60251 | 6.60251 | 6.19948 | -0.4030294 | 80.31074 | 80.31074 | 71.16981 | -9.140933 | -11.38% | 硅锰, 硅铁合金, 铝块, 钛铁 | 硅锰, 硅铁合金, 铝块, 钛铁 | 否 | C<=0.16; Si[0.08,0.1]; Mn[0.35,0.37]; P<=0.02; S<=0.01; Ti[0.04,0.045]; Als[0.02,0.025] |  |  | 0.07638445 | 0.08 | 0.35 | 0.0005241 | 7.784393e-05 | 0 | 0 | 0.04 | 0.02 | 0.02 | 0 | 0 | 0 | 0 | 0 | 0 | 3.535886 | 3.535886 | -1.332268e-15 | 19.1814 | 19.1814 | -3.552714e-15 | 0 | 0 | 0 | 0 | 0 | 0 | 0 | 0 | 0 | 0 | 0 | 0 | 0 | 0 | 0 | 0 | 0 | 0 | 0 | 0 | 0 | 0 | 0 | 0 | 0.518485 | 0.518485 | 3.330669e-16 | 2.688781 | 2.688781 | 2.220446e-15 | 1.67 | 1.346801 | -0.3231987 | 37.30307 | 30.08373 | -7.219343 | 0 | 0 | 0 | 0 | 0 | 0 | 0 | 0 | 0 | 0 | 0 | 0 | 0.8781383 | 0.7983076 | -0.07983076 | 21.13749 | 19.2159 | -1.92159 | 0 | 0 | 0 | 0 | 0 | 0 | 0 | 0 | 0 | 0 | 0 | 0 | 0 | 0 | 0 | 0 | 0 | 0 | 0 | 0 | 0 | 0 | 0 | 0 | 0 | 0 | 0 | 0 | 0 | 0 | 0 | 0 | 0 | 0 | 0 | 0 | 0 | 0 | 0 | 0 | 0 | 0 | 0 | 0 | 0 | 0 | 0 | 0 | 0 | 0 | 0 | 0 | 0 | 0
77 | 73 | Q355B-HL4 | 03 | 6.01 | 15.99 | Q355B-2 | B 结构钢-低合金高强结构钢-B01 Q355B | 1517 | 0.16 | 0.08 | 0.5 | 0.02 | 0.01 |  |  | 0.04 | 0.02 | [9 empty] | 0.07400432 | 0.1212039 | 0.9 | 0.8 | 0.98 | 0.96 | 0.96 | 0.98 | 0.98 | 0.7 | 0.15 | 0.15 | 0.96 | 0.98 | 0.98 | 0.98 | 0.7 | 0.96 | ok | 8.406901 | 8.406901 | 8.003871 | -0.4030294 | 90.35057 | 90.35057 | 81.20964 | -9.140933 | -10.12% | 硅锰, 高碳锰铁, 铝块, 钛铁 | 硅锰, 高碳锰铁, 铝块, 钛铁 | 否 | C<=0.16; Si[0.08,0.1]; Mn[0.5,0.52]; P<=0.02; S<=0.01; Ti[0.04,0.045]; Als[0.02,0.025] |  |  | 0.08399445 | 0.08 | 0.5 | 0.0008535426 | 0.0001124882 | 0 | 0 | 0.04 | 0.02 | 0.02 | 0 | 0 | 0 | 0 | 0 | 0 | 5.652911 | 5.652911 | -4.440892e-15 | 30.66579 | 30.66579 | -2.131628e-14 | 0.2058511 | 0.2058511 | 2.775558e-16 | 1.244215 | 1.244215 | 1.776357e-15 | 0 | 0 | 0 | 0 | 0 | 0 | 0 | 0 | 0 | 0 | 0 | 0 | 0 | 0 | 0 | 0 | 0 | 0 | 0 | 0 | 0 | 0 | 0 | 0 | 1.67 | 1.346801 | -0.3231987 | 37.30307 | 30.08373 | -7.219343 | 0 | 0 | 0 | 0 | 0 | 0 | 0 | 0 | 0 | 0 | 0 | 0 | 0.8781383 | 0.7983076 | -0.07983076 | 21.13749 | 19.2159 | -1.92159 | 0 | 0 | 0 | 0 | 0 | 0 | 0 | 0 | 0 | 0 | 0 | 0 | 0 | 0 | 0 | 0 | 0 | 0 | 0 | 0 | 0 | 0 | 0 | 0 | 0 | 0 | 0 | 0 | 0 | 0 | 0 | 0 | 0 | 0 | 0 | 0 | 0 | 0 | 0 | 0 | 0 | 0 | 0 | 0 | 0 | 0 | 0 | 0 | 0 | 0 | 0 | 0 | 0 | 0
78 | 74 | Q355B-HL4 | 02 | 16 | 30 | Q355B-3A | B 低合金钢-低合金高强结构钢-B01 Q355B | 1515 | 0.16 | 0.18 | 0.8 | 0.02 | 0.01 |  |  | 0.035 | 0.02 | [9 empty] | 0.07204895 | 0.1227459 | 0.9 | 0.8 | 0.98 | 0.96 | 0.96 | 0.98 | 0.98 | 0.7 | 0.15 | 0.15 | 0.96 | 0.98 | 0.98 | 0.98 | 0.7 | 0.96 | ok | 13.51075 | 13.51075 | 13.10772 | -0.4030294 | 115.9212 | 115.9212 | 106.7803 | -9.140933 | -7.885% | 硅锰, 硅铁合金, 铝块, 钛铁 | 硅锰, 硅铁合金, 铝块, 钛铁 | 否 | C<=0.16; Si[0.18,0.2]; Mn[0.8,0.82]; P<=0.02; S<=0.01; Ti[0.035,0.04]; Als[0.02,0.025] |  |  | 0.08843847 | 0.18 | 0.8 | 0.001531084 | 0.000212398 | 0 | 0 | 0.035 | 0.02 | 0.02 | 0 | 0 | 0 | 0 | 0 | 0 | 10.52506 | 10.52506 | -1.776357e-15 | 57.09613 | 57.09613 | -7.105427e-15 | 0 | 0 | 0 | 0 | 0 | 0 | 0 | 0 | 0 | 0 | 0 | 0 | 0 | 0 | 0 | 0 | 0 | 0 | 0 | 0 | 0 | 0 | 0 | 0 | 0.5373342 | 0.5373342 | -4.440892e-16 | 2.786529 | 2.786529 | -2.220446e-15 | 1.67 | 1.346801 | -0.3231987 | 37.30307 | 30.08373 | -7.219343 | 0 | 0 | 0 | 0 | 0 | 0 | 0 | 0 | 0 | 0 | 0 | 0 | 0.7783499 | 0.6985191 | -0.07983076 | 18.7355 | 16.81391 | -1.92159 | 0 | 0 | 0 | 0 | 0 | 0 | 0 | 0 | 0 | 0 | 0 | 0 | 0 | 0 | 0 | 0 | 0 | 0 | 0 | 0 | 0 | 0 | 0 | 0 | 0 | 0 | 0 | 0 | 0 | 0 | 0 | 0 | 0 | 0 | 0 | 0 | 0 | 0 | 0 | 0 | 0 | 0 | 0 | 0 | 0 | 0 | 0 | 0 | 0 | 0 | 0 | 0 | 0 | 0
79 | 75 | Q355C-HL3 | 01 | 2 | 12 | Q355C-1 | B 低合金钢-低合金高强结构钢-B03 Q355C | 1517 | 0.16 | 0.15 | 1 | 0.018 | 0.01 |  |  | 0.03 | 0.025 |  | 0 | 0 | 0 | 0 |  |  |  | 40 | 0.071 | 0.112 | 0.9 | 0.8 | 0.98 | 0.96 | 0.96 | 0.98 | 0.98 | 0.7 | 0.15 | 0.15 | 0.96 | 0.98 | 0.98 | 0.98 | 0.7 | 0.96 | ok | 16.09518 | 16.09518 | 15.69885 | -0.3963291 | 135.5353 | 135.5353 | 126.544 | -8.991266 | -6.634% | 硅锰, 高碳锰铁, 铝块, 钛铁 | 硅锰, 高碳锰铁, 铝块, 钛铁 | 否 | C<=0.16; Si[0.15,0.17]; Mn[1,1.02]; P<=0.018; S<=0.01; Ti[0.03,0.035]; Als[0.025,0.03]; Cr[0,0.03]; Ni[0,0.01]; Cu[0,0.01] | Ca忽略; N忽略 |  | 0.1043712 | 0.15 | 1 | 0.002067228 | 0.000257599 | 0 | 0 | 0.03 | 0.025 | 0.025 | 0 | 0 | 0 | 0 | 0 | 0 | 10.59921 | 10.59921 | -1.776357e-15 | 57.49836 | 57.49836 | -7.105427e-15 | 2.817405 | 2.817405 | 3.108624e-15 | 17.02909 | 17.02909 | 1.776357e-14 | 0 | 0 | 0 | 0 | 0 | 0 | 0 | 0 | 0 | 0 | 0 | 0 | 0 | 0 | 0 | 0 | 0 | 0 | 0 | 0 | 0 | 0 | 0 | 0 | 2 | 1.683502 | -0.3164983 | 44.67434 | 37.60466 | -7.069676 | 0 | 0 | 0 | 0 | 0 | 0 | 0 | 0 | 0 | 0 | 0 | 0 | 0.6785614 | 0.5987307 | -0.07983076 | 16.33351 | 14.41192 | -1.92159 | 0 | 0 | 0 | 0 | 0 | 0 | 0 | 0 | 0 | 0 | 0 | 0 | 0 | 0 | 0 | 0 | 0 | 0 | 0 | 0 | 0 | 0 | 0 | 0 | 0 | 0 | 0 | 0 | 0 | 0 | 0 | 0 | 0 | 0 | 0 | 0 | 0 | 0 | 0 | 0 | 0 | 0 | 0 | 0 | 0 | 0 | 0 | 0 | 0 | 0 | 0 | 0 | 0 | 0
80 | 76 | Q355C-HL3 | 02 | 12.01 | 19 | Q355C-2 | B 低合金钢-低合金高强结构钢-B03 Q355C | 1517 | 0.16 | 0.15 | 1.25 | 0.018 | 0.005 |  | 0.008 | 0.015 | 0.025 |  | 0 | 0 | 0 | 0 |  |  |  | 40 | 0.06206522 | 0.1131739 | 0.9 | 0.8 | 0.98 | 0.96 | 0.96 | 0.98 | 0.98 | 0.7 | 0.15 | 0.15 | 0.96 | 0.98 | 0.98 | 0.98 | 0.7 | 0.96 | ok | 19.29348 | 19.29348 | 18.92853 | -0.3649512 | 169.1753 | 169.1753 | 166.9421 | -2.233224 | -1.32% | 硅锰, 高碳锰铁, 铝块, 铌铁, 钛铁 | 硅锰, 高碳锰铁, 铝块, 铌铁, 钛铁 | 否 | C<=0.16; Si[0.15,0.17]; Mn[1.25,1.27]; P<=0.018; S<=0.005; Nb[0.008,0.009]; Ti[0.015,0.02]; Als[0.025,0.03]; Cr[0,0.03]; Ni[0,0.01]; Cu[0,0.01] | Ca忽略; N忽略 |  | 0.1159291 | 0.15 | 1.25 | 0.002720708 | 0.000322947 | 0 | 0.008 | 0.015 | 0.025 | 0.025 | 0 | 0 | 0 | 0 | 0 | 0 | 10.59921 | 10.59921 | -1.776357e-15 | 57.49836 | 57.49836 | -7.105427e-15 | 6.220946 | 6.220946 | -3.552714e-15 | 37.60094 | 37.60094 | -2.131628e-14 | 0 | 0 | 0 | 0 | 0 | 0 | 0 | 0 | 0 | 0 | 0 | 0 | 0 | 0 | 0 | 0 | 0 | 0 | 0 | 0 | 0 | 0 | 0 | 0 | 2 | 1.683502 | -0.3164983 | 44.67434 | 37.60466 | -7.069676 | 0 | 0 | 0 | 0 | 0 | 0 | 0.09413359 | 0.1255115 | 0.03137786 | 20.27413 | 27.03217 | 6.758042 | 0.3791961 | 0.2993653 | -0.07983076 | 9.127552 | 7.205962 | -1.92159 | 0 | 0 | 0 | 0 | 0 | 0 | 0 | 0 | 0 | 0 | 0 | 0 | 0 | 0 | 0 | 0 | 0 | 0 | 0 | 0 | 0 | 0 | 0 | 0 | 0 | 0 | 0 | 0 | 0 | 0 | 0 | 0 | 0 | 0 | 0 | 0 | 0 | 0 | 0 | 0 | 0 | 0 | 0 | 0 | 0 | 0 | 0 | 0 | 0 | 0 | 0 | 0 | 0 | 0
81 | 77 | Q355C-HL3 | 03 | 19.01 | 29 | Q355C-3 | B 低合金钢-低合金高强结构钢-B03 Q355C | 1517 | 0.16 | 0.15 | 1.35 | 0.018 | 0.005 |  | 0.01 | 0.025 | 0.025 |  | 0 | 0 | 0 | 0 |  |  |  | 40 | 0.06767105 | 0.1091711 | 0.9 | 0.8 | 0.98 | 0.96 | 0.96 | 0.98 | 0.98 | 0.7 | 0.15 | 0.15 | 0.96 | 0.98 | 0.98 | 0.98 | 0.7 | 0.96 | ok | 20.94703 | 20.94703 | 20.58208 | -0.3649512 | 189.3358 | 189.3358 | 187.1026 | -2.233224 | -1.18% | 硅锰, 高碳锰铁, 铝块, 铌铁, 钛铁 | 硅锰, 高碳锰铁, 铝块, 铌铁, 钛铁 | 否 | C<=0.16; Si[0.15,0.17]; Mn[1.35,1.37]; P<=0.018; S<=0.005; Nb[0.01,0.011]; Ti[0.025,0.03]; Als[0.025,0.03]; Cr[0,0.03]; Ni[0,0.01]; Cu[0,0.01] | Ca忽略; N忽略 |  | 0.1301004 | 0.15 | 1.35 | 0.002993845 | 0.0003502607 | 0 | 0.01 | 0.025 | 0.025 | 0.025 | 0 | 0 | 0 | 0 | 0 | 0 | 10.59921 | 10.59921 | -1.776357e-15 | 57.49836 | 57.49836 | -7.105427e-15 | 7.643538 | 7.643538 | 4.440892e-15 | 46.19944 | 46.19944 | 2.842171e-14 | 0 | 0 | 0 | 0 | 0 | 0 | 0 | 0 | 0 | 0 | 0 | 0 | 0 | 0 | 0 | 0 | 0 | 0 | 0 | 0 | 0 | 0 | 0 | 0 | 2 | 1.683502 | -0.3164983 | 44.67434 | 37.60466 | -7.069676 | 0 | 0 | 0 | 0 | 0 | 0 | 0.1255115 | 0.1568893 | 0.03137786 | 27.03217 | 33.79021 | 6.758042 | 0.578773 | 0.4989422 | -0.07983076 | 13.93153 | 12.00994 | -1.92159 | 0 | 0 | 0 | 0 | 0 | 0 | 0 | 0 | 0 | 0 | 0 | 0 | 0 | 0 | 0 | 0 | 0 | 0 | 0 | 0 | 0 | 0 | 0 | 0 | 0 | 0 | 0 | 0 | 0 | 0 | 0 | 0 | 0 | 0 | 0 | 0 | 0 | 0 | 0 | 0 | 0 | 0 | 0 | 0 | 0 | 0 | 0 | 0 | 0 | 0 | 0 | 0 | 0 | 0
82 | 78 | SS400-M | 01 | 3 | 5 | SS400-M | A 碳素钢-碳素结构钢-A43 SS400-M | 1515 | 0.175 | 0.15 | 0.7 | 0 | 0 |  |  | 0.03 | 0.02 |  |  | 0 |  |  |  | 0 |  |  | 0 | 0 | 0.9 | 0.8 | 0.98 | 0.96 | 0.96 | 0.98 | 0.98 | 0.7 | 0.15 | 0.15 | 0.96 | 0.98 | 0.98 | 0.98 | 0.7 | 0.96 | ok | 12.8718 | 12.8718 | 12.79061 | -0.08118992 | 121.9403 | 121.9403 | 103.4801 | -18.46022 | -15.14% | 硅锰, 金属锰, 硅铁合金, 铝块, 钛铁 | 硅锰, 高碳锰铁, 铝块, 钛铁 | 是 | C<=0.175; Si[0.15,0.17]; Mn[0.7,0.72]; Ti[0.03,0.035]; Als[0.02,0.025]; Cr[0,0.03]; B[0,0.0002] | P=0未做硬约束; S=0未做硬约束 |  | 0.01788794 | 0.15 | 0.7 | 0.001573493 | 0.0002082255 | 0 | 0 | 0.03 | 0.02 | 0.02 | 0 | 0 | 0 | 0 | 0 | 0 | 9.174245 | 10.59921 | 1.424963 | 49.76825 | 57.49836 | 7.73011 | 0 | 0.245867 | 0.245867 | 0 | 1.486081 | 1.486081 | 0 | 0 | 0 | 0 | 0 | 0 | 0 | 0 | 0 | 0 | 0 | 0 | 1 | 0 | -1 | 16.72566 | 0 | -16.72566 | 0.3489907 | 0 | -0.3489907 | 1.80981 | 0 | -1.80981 | 1.67 | 1.346801 | -0.3231987 | 37.30307 | 30.08373 | -7.219343 | 0 | 0 | 0 | 0 | 0 | 0 | 0 | 0 | 0 | 0 | 0 | 0 | 0.6785614 | 0.5987307 | -0.07983076 | 16.33351 | 14.41192 | -1.92159 | 0 | 0 | 0 | 0 | 0 | 0 | 0 | 0 | 0 | 0 | 0 | 0 | 0 | 0 | 0 | 0 | 0 | 0 | 0 | 0 | 0 | 0 | 0 | 0 | 0 | 0 | 0 | 0 | 0 | 0 | 0 | 0 | 0 | 0 | 0 | 0 | 0 | 0 | 0 | 0 | 0 | 0 | 0 | 0 | 0 | 0 | 0 | 0 | 0 | 0 | 0 | 0 | 0 | 0
83 | 79 | Q390B | 02 | 3 | 10 | Q390B-1 | B 低合金钢-低合金高强结构钢-B16 Q390B | 1515 | 0.16 | 0.15 | 0.9 | 0.015 | 0.01 |  |  | 0.045 | 0.02 | [8 empty] | 45 | 0.06066667 | 0.1096667 | 0.9 | 0.8 | 0.98 | 0.96 | 0.96 | 0.98 | 0.98 | 0.7 | 0.15 | 0.15 | 0.96 | 0.98 | 0.98 | 0.98 | 0.7 | 0.96 | ok | 14.72862 | 14.72862 | 14.32559 | -0.4030294 | 127.2954 | 127.2954 | 118.1544 | -9.140933 | -7.181% | 硅锰, 高碳锰铁, 铝块, 钛铁 | 硅锰, 高碳锰铁, 铝块, 钛铁 | 否 | C<=0.16; Si[0.15,0.17]; Mn[0.9,0.92]; P<=0.015; S<=0.01; Ti[0.045,0.05]; Als[0.02,0.025] | N忽略 |  | 0.08599424 | 0.15 | 0.9 | 0.001810731 | 0.0002319493 | 0 | 0 | 0.045 | 0.02 | 0.02 | 0 | 0 | 0 | 0 | 0 | 0 | 10.59921 | 10.59921 | -1.776357e-15 | 57.49836 | 57.49836 | -7.105427e-15 | 1.481482 | 1.481482 | 1.554312e-15 | 8.954444 | 8.954444 | 1.065814e-14 | 0 | 0 | 0 | 0 | 0 | 0 | 0 | 0 | 0 | 0 | 0 | 0 | 0 | 0 | 0 | 0 | 0 | 0 | 0 | 0 | 0 | 0 | 0 | 0 | 1.67 | 1.346801 | -0.3231987 | 37.30307 | 30.08373 | -7.219343 | 0 | 0 | 0 | 0 | 0 | 0 | 0 | 0 | 0 | 0 | 0 | 0 | 0.9779268 | 0.898096 | -0.07983076 | 23.53948 | 21.61789 | -1.92159 | 0 | 0 | 0 | 0 | 0 | 0 | 0 | 0 | 0 | 0 | 0 | 0 | 0 | 0 | 0 | 0 | 0 | 0 | 0 | 0 | 0 | 0 | 0 | 0 | 0 | 0 | 0 | 0 | 0 | 0 | 0 | 0 | 0 | 0 | 0 | 0 | 0 | 0 | 0 | 0 | 0 | 0 | 0 | 0 | 0 | 0 | 0 | 0 | 0 | 0 | 0 | 0 | 0 | 0
84 | 80 | Q390B | 03 | 10.01 | 16.5 | Q390B-2 | B 低合金钢-低合金高强结构钢-B16 Q390B | 1515 | 0.16 | 0.15 | 1.05 | 0.015 | 0.01 |  |  | 0.045 | 0.02 | [8 empty] | 45 | 0.06482353 | 0.1138824 | 0.9 | 0.8 | 0.98 | 0.96 | 0.96 | 0.98 | 0.98 | 0.7 | 0.15 | 0.15 | 0.96 | 0.98 | 0.98 | 0.98 | 0.7 | 0.96 | ok | 16.72271 | 16.72271 | 16.31968 | -0.4030294 | 139.3482 | 139.3482 | 130.2072 | -9.140933 | -6.56% | 硅锰, 高碳锰铁, 铝块, 钛铁 | 硅锰, 高碳锰铁, 铝块, 钛铁 | 否 | C<=0.16; Si[0.15,0.17]; Mn[1.05,1.07]; P<=0.015; S<=0.01; Ti[0.045,0.05]; Als[0.02,0.025] | N忽略 |  | 0.1021576 | 0.15 | 1.05 | 0.002193597 | 0.0002702359 | 0 | 0 | 0.045 | 0.02 | 0.02 | 0 | 0 | 0 | 0 | 0 | 0 | 10.59921 | 10.59921 | -1.776357e-15 | 57.49836 | 57.49836 | -7.105427e-15 | 3.475577 | 3.475577 | -8.881784e-16 | 21.00725 | 21.00725 | -3.552714e-15 | 0 | 0 | 0 | 0 | 0 | 0 | 0 | 0 | 0 | 0 | 0 | 0 | 0 | 0 | 0 | 0 | 0 | 0 | 0 | 0 | 0 | 0 | 0 | 0 | 1.67 | 1.346801 | -0.3231987 | 37.30307 | 30.08373 | -7.219343 | 0 | 0 | 0 | 0 | 0 | 0 | 0 | 0 | 0 | 0 | 0 | 0 | 0.9779268 | 0.898096 | -0.07983076 | 23.53948 | 21.61789 | -1.92159 | 0 | 0 | 0 | 0 | 0 | 0 | 0 | 0 | 0 | 0 | 0 | 0 | 0 | 0 | 0 | 0 | 0 | 0 | 0 | 0 | 0 | 0 | 0 | 0 | 0 | 0 | 0 | 0 | 0 | 0 | 0 | 0 | 0 | 0 | 0 | 0 | 0 | 0 | 0 | 0 | 0 | 0 | 0 | 0 | 0 | 0 | 0 | 0 | 0 | 0 | 0 | 0 | 0 | 0
85 | 81 | Q390B | 01 | 16.51 | 28 | Q390B-3 | B 低合金钢-低合金高强结构钢-B16 Q390B | 1515 | 0.16 | 0.15 | 1.1 | 0.015 | 0.006 |  | 0.015 | 0.04 | 0.02 | [8 empty] | 45 | 0.07019355 | 0.1208065 | 0.9 | 0.8 | 0.98 | 0.96 | 0.96 | 0.98 | 0.98 | 0.7 | 0.15 | 0.15 | 0.96 | 0.98 | 0.98 | 0.98 | 0.7 | 0.96 | ok | 17.41609 | 17.41609 | 17.04444 | -0.3716515 | 184.4348 | 184.4348 | 182.0519 | -2.38289 | -1.292% | 硅锰, 高碳锰铁, 铝块, 铌铁, 钛铁 | 硅锰, 高碳锰铁, 铝块, 铌铁, 钛铁 | 否 | C<=0.16; Si[0.15,0.17]; Mn[1.1,1.12]; P<=0.015; S<=0.006; Nb[0.015,0.016]; Ti[0.04,0.045]; Als[0.02,0.025] | N忽略 |  | 0.1110752 | 0.15 | 1.1 | 0.002306725 | 0.0002815487 | 0 | 0.015 | 0.04 | 0.02 | 0.02 | 0 | 0 | 0 | 0 | 0 | 0 | 10.59921 | 10.59921 | -1.776357e-15 | 57.49836 | 57.49836 | -7.105427e-15 | 4.064786 | 4.064786 | 8.881784e-16 | 24.56858 | 24.56858 | 3.552714e-15 | 0 | 0 | 0 | 0 | 0 | 0 | 0 | 0 | 0 | 0 | 0 | 0 | 0 | 0 | 0 | 0 | 0 | 0 | 0 | 0 | 0 | 0 | 0 | 0 | 1.67 | 1.346801 | -0.3231987 | 37.30307 | 30.08373 | -7.219343 | 0 | 0 | 0 | 0 | 0 | 0 | 0.2039561 | 0.235334 | 0.03137786 | 43.92728 | 50.68532 | 6.758042 | 0.8781383 | 0.7983076 | -0.07983076 | 21.13749 | 19.2159 | -1.92159 | 0 | 0 | 0 | 0 | 0 | 0 | 0 | 0 | 0 | 0 | 0 | 0 | 0 | 0 | 0 | 0 | 0 | 0 | 0 | 0 | 0 | 0 | 0 | 0 | 0 | 0 | 0 | 0 | 0 | 0 | 0 | 0 | 0 | 0 | 0 | 0 | 0 | 0 | 0 | 0 | 0 | 0 | 0 | 0 | 0 | 0 | 0 | 0 | 0 | 0 | 0 | 0 | 0 | 0
86 | 82 | Q420B | 01 | 3 | 10 | Q420B-1 | B 低合金钢-低合金高强结构钢-B02 Q420B | 1516 | 0.14 | 0.15 | 1.1 | 0.015 | 0.01 |  | 0.012 | 0.04 | 0.02 | [8 empty] | 45 | 0.06384615 | 0.1115385 | 0.9 | 0.8 | 0.98 | 0.96 | 0.96 | 0.98 | 0.98 | 0.7 | 0.15 | 0.15 | 0.96 | 0.98 | 0.98 | 0.98 | 0.7 | 0.96 | ok | 17.49579 | 17.49579 | 17.12414 | -0.3716515 | 175.0639 | 175.0639 | 172.6811 | -2.38289 | -1.361% | 硅锰, 高碳锰铁, 铝块, 铌铁, 钛铁 | 硅锰, 高碳锰铁, 铝块, 铌铁, 钛铁 | 否 | C<=0.14; Si[0.15,0.17]; Mn[1.1,1.12]; P<=0.015; S<=0.01; Nb[0.012,0.013]; Ti[0.04,0.045]; Als[0.02,0.025] | N忽略 |  | 0.1054911 | 0.15 | 1.1 | 0.002331065 | 0.0002839827 | 0 | 0.012 | 0.04 | 0.02 | 0.02 | 0 | 0 | 0 | 0 | 0 | 0 | 10.59921 | 10.59921 | -1.776357e-15 | 57.49836 | 57.49836 | -7.105427e-15 | 4.191557 | 4.191557 | 2.664535e-15 | 25.33481 | 25.33481 | 1.421085e-14 | 0 | 0 | 0 | 0 | 0 | 0 | 0 | 0 | 0 | 0 | 0 | 0 | 0 | 0 | 0 | 0 | 0 | 0 | 0 | 0 | 0 | 0 | 0 | 0 | 1.67 | 1.346801 | -0.3231987 | 37.30307 | 30.08373 | -7.219343 | 0 | 0 | 0 | 0 | 0 | 0 | 0.1568893 | 0.1882672 | 0.03137786 | 33.79021 | 40.54825 | 6.758042 | 0.8781383 | 0.7983076 | -0.07983076 | 21.13749 | 19.2159 | -1.92159 | 0 | 0 | 0 | 0 | 0 | 0 | 0 | 0 | 0 | 0 | 0 | 0 | 0 | 0 | 0 | 0 | 0 | 0 | 0 | 0 | 0 | 0 | 0 | 0 | 0 | 0 | 0 | 0 | 0 | 0 | 0 | 0 | 0 | 0 | 0 | 0 | 0 | 0 | 0 | 0 | 0 | 0 | 0 | 0 | 0 | 0 | 0 | 0 | 0 | 0 | 0 | 0 | 0 | 0
87 | 83 | Q420B | 02 | 10.01 | 25 | Q420B-2 | B 低合金钢-低合金高强结构钢-B02 Q420B | 1516 | 0.14 | 0.15 | 1.2 | 0.015 | 0.01 |  | 0.012 | 0.04 | 0.02 | [8 empty] | 45 | 0.05918478 | 0.1125326 | 0.9 | 0.8 | 0.98 | 0.96 | 0.96 | 0.98 | 0.98 | 0.7 | 0.15 | 0.15 | 0.96 | 0.98 | 0.98 | 0.98 | 0.7 | 0.96 | ok | 18.85003 | 18.85003 | 18.47838 | -0.3716515 | 183.2493 | 183.2493 | 180.8664 | -2.38289 | -1.3% | 硅锰, 高碳锰铁, 铝块, 铌铁, 钛铁 | 硅锰, 高碳锰铁, 铝块, 铌铁, 钛铁 | 否 | C<=0.14; Si[0.15,0.17]; Mn[1.2,1.22]; P<=0.015; S<=0.01; Nb[0.012,0.013]; Ti[0.04,0.045]; Als[0.02,0.025] | N忽略 |  | 0.1089836 | 0.15 | 1.2 | 0.002591079 | 0.0003099841 | 0 | 0.012 | 0.04 | 0.02 | 0.02 | 0 | 0 | 0 | 0 | 0 | 0 | 10.59921 | 10.59921 | -1.776357e-15 | 57.49836 | 57.49836 | -7.105427e-15 | 5.545798 | 5.545798 | -1.776357e-15 | 33.52018 | 33.52018 | -7.105427e-15 | 0 | 0 | 0 | 0 | 0 | 0 | 0 | 0 | 0 | 0 | 0 | 0 | 0 | 0 | 0 | 0 | 0 | 0 | 0 | 0 | 0 | 0 | 0 | 0 | 1.67 | 1.346801 | -0.3231987 | 37.30307 | 30.08373 | -7.219343 | 0 | 0 | 0 | 0 | 0 | 0 | 0.1568893 | 0.1882672 | 0.03137786 | 33.79021 | 40.54825 | 6.758042 | 0.8781383 | 0.7983076 | -0.07983076 | 21.13749 | 19.2159 | -1.92159 | 0 | 0 | 0 | 0 | 0 | 0 | 0 | 0 | 0 | 0 | 0 | 0 | 0 | 0 | 0 | 0 | 0 | 0 | 0 | 0 | 0 | 0 | 0 | 0 | 0 | 0 | 0 | 0 | 0 | 0 | 0 | 0 | 0 | 0 | 0 | 0 | 0 | 0 | 0 | 0 | 0 | 0 | 0 | 0 | 0 | 0 | 0 | 0 | 0 | 0 | 0 | 0 | 0 | 0
88 | 84 | Q420MB | 01 | 3 | 10 | Q420B-1 | B 低合金钢-低合金高强结构钢-B02 Q420B | 1516 | 0.14 | 0.15 | 1.1 | 0.015 | 0.01 |  | 0.012 | 0.04 | 0.02 | [8 empty] | 45 | 0.06384615 | 0.1115385 | 0.9 | 0.8 | 0.98 | 0.96 | 0.96 | 0.98 | 0.98 | 0.7 | 0.15 | 0.15 | 0.96 | 0.98 | 0.98 | 0.98 | 0.7 | 0.96 | ok | 17.49579 | 17.49579 | 17.12414 | -0.3716515 | 175.0639 | 175.0639 | 172.6811 | -2.38289 | -1.361% | 硅锰, 高碳锰铁, 铝块, 铌铁, 钛铁 | 硅锰, 高碳锰铁, 铝块, 铌铁, 钛铁 | 否 | C<=0.14; Si[0.15,0.17]; Mn[1.1,1.12]; P<=0.015; S<=0.01; Nb[0.012,0.013]; Ti[0.04,0.045]; Als[0.02,0.025] | N忽略 |  | 0.1054911 | 0.15 | 1.1 | 0.002331065 | 0.0002839827 | 0 | 0.012 | 0.04 | 0.02 | 0.02 | 0 | 0 | 0 | 0 | 0 | 0 | 10.59921 | 10.59921 | -1.776357e-15 | 57.49836 | 57.49836 | -7.105427e-15 | 4.191557 | 4.191557 | 2.664535e-15 | 25.33481 | 25.33481 | 1.421085e-14 | 0 | 0 | 0 | 0 | 0 | 0 | 0 | 0 | 0 | 0 | 0 | 0 | 0 | 0 | 0 | 0 | 0 | 0 | 0 | 0 | 0 | 0 | 0 | 0 | 1.67 | 1.346801 | -0.3231987 | 37.30307 | 30.08373 | -7.219343 | 0 | 0 | 0 | 0 | 0 | 0 | 0.1568893 | 0.1882672 | 0.03137786 | 33.79021 | 40.54825 | 6.758042 | 0.8781383 | 0.7983076 | -0.07983076 | 21.13749 | 19.2159 | -1.92159 | 0 | 0 | 0 | 0 | 0 | 0 | 0 | 0 | 0 | 0 | 0 | 0 | 0 | 0 | 0 | 0 | 0 | 0 | 0 | 0 | 0 | 0 | 0 | 0 | 0 | 0 | 0 | 0 | 0 | 0 | 0 | 0 | 0 | 0 | 0 | 0 | 0 | 0 | 0 | 0 | 0 | 0 | 0 | 0 | 0 | 0 | 0 | 0 | 0 | 0 | 0 | 0 | 0 | 0
89 | 85 | Q420MB | 02 | 10.01 | 25 | Q420B-2 | B 低合金钢-低合金高强结构钢-B02 Q420B | 1516 | 0.14 | 0.15 | 1.2 | 0.015 | 0.01 |  | 0.012 | 0.04 | 0.02 | [8 empty] | 45 | 0.05918478 | 0.1125326 | 0.9 | 0.8 | 0.98 | 0.96 | 0.96 | 0.98 | 0.98 | 0.7 | 0.15 | 0.15 | 0.96 | 0.98 | 0.98 | 0.98 | 0.7 | 0.96 | ok | 18.85003 | 18.85003 | 18.47838 | -0.3716515 | 183.2493 | 183.2493 | 180.8664 | -2.38289 | -1.3% | 硅锰, 高碳锰铁, 铝块, 铌铁, 钛铁 | 硅锰, 高碳锰铁, 铝块, 铌铁, 钛铁 | 否 | C<=0.14; Si[0.15,0.17]; Mn[1.2,1.22]; P<=0.015; S<=0.01; Nb[0.012,0.013]; Ti[0.04,0.045]; Als[0.02,0.025] | N忽略 |  | 0.1089836 | 0.15 | 1.2 | 0.002591079 | 0.0003099841 | 0 | 0.012 | 0.04 | 0.02 | 0.02 | 0 | 0 | 0 | 0 | 0 | 0 | 10.59921 | 10.59921 | -1.776357e-15 | 57.49836 | 57.49836 | -7.105427e-15 | 5.545798 | 5.545798 | -1.776357e-15 | 33.52018 | 33.52018 | -7.105427e-15 | 0 | 0 | 0 | 0 | 0 | 0 | 0 | 0 | 0 | 0 | 0 | 0 | 0 | 0 | 0 | 0 | 0 | 0 | 0 | 0 | 0 | 0 | 0 | 0 | 1.67 | 1.346801 | -0.3231987 | 37.30307 | 30.08373 | -7.219343 | 0 | 0 | 0 | 0 | 0 | 0 | 0.1568893 | 0.1882672 | 0.03137786 | 33.79021 | 40.54825 | 6.758042 | 0.8781383 | 0.7983076 | -0.07983076 | 21.13749 | 19.2159 | -1.92159 | 0 | 0 | 0 | 0 | 0 | 0 | 0 | 0 | 0 | 0 | 0 | 0 | 0 | 0 | 0 | 0 | 0 | 0 | 0 | 0 | 0 | 0 | 0 | 0 | 0 | 0 | 0 | 0 | 0 | 0 | 0 | 0 | 0 | 0 | 0 | 0 | 0 | 0 | 0 | 0 | 0 | 0 | 0 | 0 | 0 | 0 | 0 | 0 | 0 | 0 | 0 | 0 | 0 | 0
90 | 86 | Q420B-HL1 | 01 | 3 | 10 | Q420B-1 | B 低合金钢-低合金高强结构钢-B02 Q420B | 1516 | 0.14 | 0.15 | 1.1 | 0.015 | 0.01 |  | 0.012 | 0.04 | 0.02 | [8 empty] | 45 | 0.06384615 | 0.1115385 | 0.9 | 0.8 | 0.98 | 0.96 | 0.96 | 0.98 | 0.98 | 0.7 | 0.15 | 0.15 | 0.96 | 0.98 | 0.98 | 0.98 | 0.7 | 0.96 | ok | 17.49579 | 17.49579 | 17.12414 | -0.3716515 | 175.0639 | 175.0639 | 172.6811 | -2.38289 | -1.361% | 硅锰, 高碳锰铁, 铝块, 铌铁, 钛铁 | 硅锰, 高碳锰铁, 铝块, 铌铁, 钛铁 | 否 | C<=0.14; Si[0.15,0.17]; Mn[1.1,1.12]; P<=0.015; S<=0.01; Nb[0.012,0.013]; Ti[0.04,0.045]; Als[0.02,0.025] | N忽略 |  | 0.1054911 | 0.15 | 1.1 | 0.002331065 | 0.0002839827 | 0 | 0.012 | 0.04 | 0.02 | 0.02 | 0 | 0 | 0 | 0 | 0 | 0 | 10.59921 | 10.59921 | -1.776357e-15 | 57.49836 | 57.49836 | -7.105427e-15 | 4.191557 | 4.191557 | 2.664535e-15 | 25.33481 | 25.33481 | 1.421085e-14 | 0 | 0 | 0 | 0 | 0 | 0 | 0 | 0 | 0 | 0 | 0 | 0 | 0 | 0 | 0 | 0 | 0 | 0 | 0 | 0 | 0 | 0 | 0 | 0 | 1.67 | 1.346801 | -0.3231987 | 37.30307 | 30.08373 | -7.219343 | 0 | 0 | 0 | 0 | 0 | 0 | 0.1568893 | 0.1882672 | 0.03137786 | 33.79021 | 40.54825 | 6.758042 | 0.8781383 | 0.7983076 | -0.07983076 | 21.13749 | 19.2159 | -1.92159 | 0 | 0 | 0 | 0 | 0 | 0 | 0 | 0 | 0 | 0 | 0 | 0 | 0 | 0 | 0 | 0 | 0 | 0 | 0 | 0 | 0 | 0 | 0 | 0 | 0 | 0 | 0 | 0 | 0 | 0 | 0 | 0 | 0 | 0 | 0 | 0 | 0 | 0 | 0 | 0 | 0 | 0 | 0 | 0 | 0 | 0 | 0 | 0 | 0 | 0 | 0 | 0 | 0 | 0
91 | 87 | Q420B-HL1 | 02 | 10.01 | 25 | Q420B-2 | B 低合金钢-低合金高强结构钢-B02 Q420B | 1516 | 0.14 | 0.15 | 1.2 | 0.015 | 0.01 |  | 0.012 | 0.04 | 0.02 | [8 empty] | 45 | 0.05918478 | 0.1125326 | 0.9 | 0.8 | 0.98 | 0.96 | 0.96 | 0.98 | 0.98 | 0.7 | 0.15 | 0.15 | 0.96 | 0.98 | 0.98 | 0.98 | 0.7 | 0.96 | ok | 18.85003 | 18.85003 | 18.47838 | -0.3716515 | 183.2493 | 183.2493 | 180.8664 | -2.38289 | -1.3% | 硅锰, 高碳锰铁, 铝块, 铌铁, 钛铁 | 硅锰, 高碳锰铁, 铝块, 铌铁, 钛铁 | 否 | C<=0.14; Si[0.15,0.17]; Mn[1.2,1.22]; P<=0.015; S<=0.01; Nb[0.012,0.013]; Ti[0.04,0.045]; Als[0.02,0.025] | N忽略 |  | 0.1089836 | 0.15 | 1.2 | 0.002591079 | 0.0003099841 | 0 | 0.012 | 0.04 | 0.02 | 0.02 | 0 | 0 | 0 | 0 | 0 | 0 | 10.59921 | 10.59921 | -1.776357e-15 | 57.49836 | 57.49836 | -7.105427e-15 | 5.545798 | 5.545798 | -1.776357e-15 | 33.52018 | 33.52018 | -7.105427e-15 | 0 | 0 | 0 | 0 | 0 | 0 | 0 | 0 | 0 | 0 | 0 | 0 | 0 | 0 | 0 | 0 | 0 | 0 | 0 | 0 | 0 | 0 | 0 | 0 | 1.67 | 1.346801 | -0.3231987 | 37.30307 | 30.08373 | -7.219343 | 0 | 0 | 0 | 0 | 0 | 0 | 0.1568893 | 0.1882672 | 0.03137786 | 33.79021 | 40.54825 | 6.758042 | 0.8781383 | 0.7983076 | -0.07983076 | 21.13749 | 19.2159 | -1.92159 | 0 | 0 | 0 | 0 | 0 | 0 | 0 | 0 | 0 | 0 | 0 | 0 | 0 | 0 | 0 | 0 | 0 | 0 | 0 | 0 | 0 | 0 | 0 | 0 | 0 | 0 | 0 | 0 | 0 | 0 | 0 | 0 | 0 | 0 | 0 | 0 | 0 | 0 | 0 | 0 | 0 | 0 | 0 | 0 | 0 | 0 | 0 | 0 | 0 | 0 | 0 | 0 | 0 | 0
92 | 88 | Q420B-HL2 | 01 | 3 | 10 | Q420B-1 | B 低合金钢-低合金高强结构钢-B02 Q420B | 1516 | 0.14 | 0.15 | 1.1 | 0.015 | 0.01 |  | 0.012 | 0.04 | 0.02 | [8 empty] | 45 | 0.06384615 | 0.1115385 | 0.9 | 0.8 | 0.98 | 0.96 | 0.96 | 0.98 | 0.98 | 0.7 | 0.15 | 0.15 | 0.96 | 0.98 | 0.98 | 0.98 | 0.7 | 0.96 | ok | 17.49579 | 17.49579 | 17.12414 | -0.3716515 | 175.0639 | 175.0639 | 172.6811 | -2.38289 | -1.361% | 硅锰, 高碳锰铁, 铝块, 铌铁, 钛铁 | 硅锰, 高碳锰铁, 铝块, 铌铁, 钛铁 | 否 | C<=0.14; Si[0.15,0.17]; Mn[1.1,1.12]; P<=0.015; S<=0.01; Nb[0.012,0.013]; Ti[0.04,0.045]; Als[0.02,0.025] | N忽略 |  | 0.1054911 | 0.15 | 1.1 | 0.002331065 | 0.0002839827 | 0 | 0.012 | 0.04 | 0.02 | 0.02 | 0 | 0 | 0 | 0 | 0 | 0 | 10.59921 | 10.59921 | -1.776357e-15 | 57.49836 | 57.49836 | -7.105427e-15 | 4.191557 | 4.191557 | 2.664535e-15 | 25.33481 | 25.33481 | 1.421085e-14 | 0 | 0 | 0 | 0 | 0 | 0 | 0 | 0 | 0 | 0 | 0 | 0 | 0 | 0 | 0 | 0 | 0 | 0 | 0 | 0 | 0 | 0 | 0 | 0 | 1.67 | 1.346801 | -0.3231987 | 37.30307 | 30.08373 | -7.219343 | 0 | 0 | 0 | 0 | 0 | 0 | 0.1568893 | 0.1882672 | 0.03137786 | 33.79021 | 40.54825 | 6.758042 | 0.8781383 | 0.7983076 | -0.07983076 | 21.13749 | 19.2159 | -1.92159 | 0 | 0 | 0 | 0 | 0 | 0 | 0 | 0 | 0 | 0 | 0 | 0 | 0 | 0 | 0 | 0 | 0 | 0 | 0 | 0 | 0 | 0 | 0 | 0 | 0 | 0 | 0 | 0 | 0 | 0 | 0 | 0 | 0 | 0 | 0 | 0 | 0 | 0 | 0 | 0 | 0 | 0 | 0 | 0 | 0 | 0 | 0 | 0 | 0 | 0 | 0 | 0 | 0 | 0
93 | 89 | Q420B-HL2 | 02 | 10.01 | 25 | Q420B-2 | B 低合金钢-低合金高强结构钢-B02 Q420B | 1516 | 0.14 | 0.15 | 1.2 | 0.015 | 0.01 |  | 0.012 | 0.04 | 0.02 | [8 empty] | 45 | 0.05918478 | 0.1125326 | 0.9 | 0.8 | 0.98 | 0.96 | 0.96 | 0.98 | 0.98 | 0.7 | 0.15 | 0.15 | 0.96 | 0.98 | 0.98 | 0.98 | 0.7 | 0.96 | ok | 18.85003 | 18.85003 | 18.47838 | -0.3716515 | 183.2493 | 183.2493 | 180.8664 | -2.38289 | -1.3% | 硅锰, 高碳锰铁, 铝块, 铌铁, 钛铁 | 硅锰, 高碳锰铁, 铝块, 铌铁, 钛铁 | 否 | C<=0.14; Si[0.15,0.17]; Mn[1.2,1.22]; P<=0.015; S<=0.01; Nb[0.012,0.013]; Ti[0.04,0.045]; Als[0.02,0.025] | N忽略 |  | 0.1089836 | 0.15 | 1.2 | 0.002591079 | 0.0003099841 | 0 | 0.012 | 0.04 | 0.02 | 0.02 | 0 | 0 | 0 | 0 | 0 | 0 | 10.59921 | 10.59921 | -1.776357e-15 | 57.49836 | 57.49836 | -7.105427e-15 | 5.545798 | 5.545798 | -1.776357e-15 | 33.52018 | 33.52018 | -7.105427e-15 | 0 | 0 | 0 | 0 | 0 | 0 | 0 | 0 | 0 | 0 | 0 | 0 | 0 | 0 | 0 | 0 | 0 | 0 | 0 | 0 | 0 | 0 | 0 | 0 | 1.67 | 1.346801 | -0.3231987 | 37.30307 | 30.08373 | -7.219343 | 0 | 0 | 0 | 0 | 0 | 0 | 0.1568893 | 0.1882672 | 0.03137786 | 33.79021 | 40.54825 | 6.758042 | 0.8781383 | 0.7983076 | -0.07983076 | 21.13749 | 19.2159 | -1.92159 | 0 | 0 | 0 | 0 | 0 | 0 | 0 | 0 | 0 | 0 | 0 | 0 | 0 | 0 | 0 | 0 | 0 | 0 | 0 | 0 | 0 | 0 | 0 | 0 | 0 | 0 | 0 | 0 | 0 | 0 | 0 | 0 | 0 | 0 | 0 | 0 | 0 | 0 | 0 | 0 | 0 | 0 | 0 | 0 | 0 | 0 | 0 | 0 | 0 | 0 | 0 | 0 | 0 | 0
94 | 90 | Q420C | 01 | 3 | 10 | Q420C-1 | B 低合金钢-低合金高强结构钢-B29 Q420C | 1516 | 0.14 | 0.15 | 1.1 | 0.015 | 0.006 |  | 0.02 | 0.035 | 0.02 | [8 empty] | 45 | 0.071 | 0.129 | 0.9 | 0.8 | 0.98 | 0.96 | 0.96 | 0.98 | 0.98 | 0.7 | 0.15 | 0.15 | 0.96 | 0.98 | 0.98 | 0.98 | 0.7 | 0.96 | ok | 17.28267 | 17.28267 | 16.91102 | -0.3716515 | 198.2505 | 198.2505 | 195.8676 | -2.38289 | -1.202% | 硅锰, 高碳锰铁, 铝块, 铌铁, 钛铁 | 硅锰, 高碳锰铁, 铝块, 铌铁, 钛铁 | 否 | C<=0.14; Si[0.15,0.17]; Mn[1.1,1.12]; P<=0.015; S<=0.006; Nb[0.02,0.021]; Ti[0.035,0.04]; Als[0.02,0.025] | N忽略 |  | 0.1112069 | 0.15 | 1.1 | 0.002285207 | 0.0002793969 | 0 | 0.02 | 0.035 | 0.02 | 0.02 | 0 | 0 | 0 | 0 | 0 | 0 | 10.59921 | 10.59921 | -1.776357e-15 | 57.49836 | 57.49836 | -7.105427e-15 | 3.952712 | 3.952712 | -1.776357e-15 | 23.89117 | 23.89117 | -1.065814e-14 | 0 | 0 | 0 | 0 | 0 | 0 | 0 | 0 | 0 | 0 | 0 | 0 | 0 | 0 | 0 | 0 | 0 | 0 | 0 | 0 | 0 | 0 | 0 | 0 | 1.67 | 1.346801 | -0.3231987 | 37.30307 | 30.08373 | -7.219343 | 0 | 0 | 0 | 0 | 0 | 0 | 0.2824008 | 0.3137786 | 0.03137786 | 60.82238 | 67.58042 | 6.758042 | 0.7783499 | 0.6985191 | -0.07983076 | 18.7355 | 16.81391 | -1.92159 | 0 | 0 | 0 | 0 | 0 | 0 | 0 | 0 | 0 | 0 | 0 | 0 | 0 | 0 | 0 | 0 | 0 | 0 | 0 | 0 | 0 | 0 | 0 | 0 | 0 | 0 | 0 | 0 | 0 | 0 | 0 | 0 | 0 | 0 | 0 | 0 | 0 | 0 | 0 | 0 | 0 | 0 | 0 | 0 | 0 | 0 | 0 | 0 | 0 | 0 | 0 | 0 | 0 | 0
95 | 91 | Q420C | 02 | 10.01 | 24 | Q420C-2 | B 低合金钢-低合金高强结构钢-B29 Q420C | 1516 | 0.14 | 0.15 | 1.2 | 0.015 | 0.005 |  | 0.02 | 0.035 | 0.02 | [8 empty] | 45 | 0.07966667 | 0.1323333 | 0.9 | 0.8 | 0.98 | 0.96 | 0.96 | 0.98 | 0.98 | 0.7 | 0.15 | 0.15 | 0.96 | 0.98 | 0.98 | 0.98 | 0.7 | 0.96 | ok | 18.60492 | 18.60492 | 18.23326 | -0.3716515 | 206.2425 | 206.2425 | 203.8596 | -2.38289 | -1.155% | 硅锰, 高碳锰铁, 铝块, 铌铁, 钛铁 | 硅锰, 高碳锰铁, 铝块, 铌铁, 钛铁 | 否 | C<=0.14; Si[0.15,0.17]; Mn[1.2,1.22]; P<=0.015; S<=0.005; Nb[0.02,0.021]; Ti[0.035,0.04]; Als[0.02,0.025] | N忽略 |  | 0.1278348 | 0.15 | 1.2 | 0.002539078 | 0.000304784 | 0 | 0.02 | 0.035 | 0.02 | 0.02 | 0 | 0 | 0 | 0 | 0 | 0 | 10.59921 | 10.59921 | -1.776357e-15 | 57.49836 | 57.49836 | -7.105427e-15 | 5.274956 | 5.274956 | 3.552714e-15 | 31.88314 | 31.88314 | 2.4869e-14 | 0 | 0 | 0 | 0 | 0 | 0 | 0 | 0 | 0 | 0 | 0 | 0 | 0 | 0 | 0 | 0 | 0 | 0 | 0 | 0 | 0 | 0 | 0 | 0 | 1.67 | 1.346801 | -0.3231987 | 37.30307 | 30.08373 | -7.219343 | 0 | 0 | 0 | 0 | 0 | 0 | 0.2824008 | 0.3137786 | 0.03137786 | 60.82238 | 67.58042 | 6.758042 | 0.7783499 | 0.6985191 | -0.07983076 | 18.7355 | 16.81391 | -1.92159 | 0 | 0 | 0 | 0 | 0 | 0 | 0 | 0 | 0 | 0 | 0 | 0 | 0 | 0 | 0 | 0 | 0 | 0 | 0 | 0 | 0 | 0 | 0 | 0 | 0 | 0 | 0 | 0 | 0 | 0 | 0 | 0 | 0 | 0 | 0 | 0 | 0 | 0 | 0 | 0 | 0 | 0 | 0 | 0 | 0 | 0 | 0 | 0 | 0 | 0 | 0 | 0 | 0 | 0
96 | 92 | Q420C-HL2 | 01 | 3 | 10 | Q420C-1 | B 低合金钢-低合金高强结构钢-B29 Q420C | 1516 | 0.14 | 0.15 | 1.1 | 0.015 | 0.006 | 0 | 0.02 | 0.035 | 0.02 |  | 0 | 0 | 0 | 0 |  |  |  | 45 | 0.071 | 0.129 | 0.9 | 0.8 | 0.98 | 0.96 | 0.96 | 0.98 | 0.98 | 0.7 | 0.15 | 0.15 | 0.96 | 0.98 | 0.98 | 0.98 | 0.7 | 0.96 | ok | 18.28267 | 18.28267 | 16.91102 | -1.371652 | 214.9761 | 214.9761 | 195.8676 | -19.10855 | -8.889% | 硅锰, 高碳锰铁, 金属锰, 铝块, 铌铁, 钛铁 | 硅锰, 高碳锰铁, 铝块, 铌铁, 钛铁 | 是 | C<=0.14; Si[0.15,0.17]; Mn[1.1,1.12]; P<=0.015; S<=0.006; V[0,0.001]; Nb[0.02,0.021]; Ti[0.035,0.04]; Als[0.02,0.025]; Cr[0,0.03]; Ni[0,0.01]; Cu[0,0.01] | Ca忽略; N忽略 |  | 0.1112069 | 0.15 | 1.1 | 0.002285207 | 0.0002793969 | 0 | 0.02 | 0.035 | 0.02 | 0.02 | 0 | 0 | 0 | 0 | 0 | 0 | 10.59921 | 10.59921 | -1.776357e-15 | 57.49836 | 57.49836 | -7.105427e-15 | 3.952712 | 3.952712 | -1.776357e-15 | 23.89117 | 23.89117 | -1.065814e-14 | 0 | 0 | 0 | 0 | 0 | 0 | 0 | 0 | 0 | 0 | 0 | 0 | 1 | 0 | -1 | 16.72566 | 0 | -16.72566 | 0 | 0 | 0 | 0 | 0 | 0 | 1.67 | 1.346801 | -0.3231987 | 37.30307 | 30.08373 | -7.219343 | 0 | 0 | 0 | 0 | 0 | 0 | 0.2824008 | 0.3137786 | 0.03137786 | 60.82238 | 67.58042 | 6.758042 | 0.7783499 | 0.6985191 | -0.07983076 | 18.7355 | 16.81391 | -1.92159 | 0 | 0 | 0 | 0 | 0 | 0 | 0 | 0 | 0 | 0 | 0 | 0 | 0 | 0 | 0 | 0 | 0 | 0 | 0 | 0 | 0 | 0 | 0 | 0 | 0 | 0 | 0 | 0 | 0 | 0 | 0 | 0 | 0 | 0 | 0 | 0 | 0 | 0 | 0 | 0 | 0 | 0 | 0 | 0 | 0 | 0 | 0 | 0 | 0 | 0 | 0 | 0 | 0 | 0
97 | 93 | Q420C-HL2 | 02 | 10.01 | 24 | Q420C-2 | B 低合金钢-低合金高强结构钢-B29 Q420C | 1516 | 0.14 | 0.15 | 1.2 | 0.015 | 0.005 | 0 | 0.02 | 0.035 | 0.02 |  | 0 | 0 | 0 | 0 |  |  |  | 45 | 0.07966667 | 0.1323333 | 0.9 | 0.8 | 0.98 | 0.96 | 0.96 | 0.98 | 0.98 | 0.7 | 0.15 | 0.15 | 0.96 | 0.98 | 0.98 | 0.98 | 0.7 | 0.96 | ok | 20.60492 | 20.60492 | 18.23326 | -2.371652 | 239.6938 | 239.6938 | 203.8596 | -35.83422 | -14.95% | 硅锰, 高碳锰铁, 金属锰, 铝块, 铌铁, 钛铁 | 硅锰, 高碳锰铁, 铝块, 铌铁, 钛铁 | 是 | C<=0.14; Si[0.15,0.17]; Mn[1.2,1.22]; P<=0.015; S<=0.005; V[0,0.001]; Nb[0.02,0.021]; Ti[0.035,0.04]; Als[0.02,0.025]; Cr[0,0.03]; Ni[0,0.01]; Cu[0,0.01] | Ca忽略; N忽略 |  | 0.1278348 | 0.15 | 1.2 | 0.002539078 | 0.000304784 | 0 | 0.02 | 0.035 | 0.02 | 0.02 | 0 | 0 | 0 | 0 | 0 | 0 | 10.59921 | 10.59921 | -1.776357e-15 | 57.49836 | 57.49836 | -7.105427e-15 | 5.274956 | 5.274956 | 3.552714e-15 | 31.88314 | 31.88314 | 2.4869e-14 | 0 | 0 | 0 | 0 | 0 | 0 | 0 | 0 | 0 | 0 | 0 | 0 | 2 | 0 | -2 | 33.45133 | 0 | -33.45133 | 0 | 0 | 0 | 0 | 0 | 0 | 1.67 | 1.346801 | -0.3231987 | 37.30307 | 30.08373 | -7.219343 | 0 | 0 | 0 | 0 | 0 | 0 | 0.2824008 | 0.3137786 | 0.03137786 | 60.82238 | 67.58042 | 6.758042 | 0.7783499 | 0.6985191 | -0.07983076 | 18.7355 | 16.81391 | -1.92159 | 0 | 0 | 0 | 0 | 0 | 0 | 0 | 0 | 0 | 0 | 0 | 0 | 0 | 0 | 0 | 0 | 0 | 0 | 0 | 0 | 0 | 0 | 0 | 0 | 0 | 0 | 0 | 0 | 0 | 0 | 0 | 0 | 0 | 0 | 0 | 0 | 0 | 0 | 0 | 0 | 0 | 0 | 0 | 0 | 0 | 0 | 0 | 0 | 0 | 0 | 0 | 0 | 0 | 0
98 | 94 | Q420MD | 01 | 3 | 10 | Q420MD-1 | B 低合金钢-低合金高强结构钢-B48 Q420MD-HL2 | 1516 | 0.14 | 0.15 | 1.1 | 0.012 | 0.005 |  | 0.02 | 0.035 | 0.02 | [8 empty] | 45 | 0.0485 | 0.0875 | 0.9 | 0.8 | 0.98 | 0.96 | 0.96 | 0.98 | 0.98 | 0.7 | 0.15 | 0.15 | 0.96 | 0.98 | 0.98 | 0.98 | 0.7 | 0.96 | ok | 17.85032 | 17.85032 | 17.47867 | -0.3716515 | 201.6815 | 201.6815 | 199.2986 | -2.38289 | -1.182% | 硅锰, 高碳锰铁, 铝块, 铌铁, 钛铁 | 硅锰, 高碳锰铁, 铝块, 铌铁, 钛铁 | 否 | C<=0.14; Si[0.15,0.17]; Mn[1.1,1.12]; P<=0.012; S<=0.005; Nb[0.02,0.021]; Ti[0.035,0.04]; Als[0.02,0.025] | N忽略 |  | 0.09212469 | 0.15 | 1.1 | 0.002394196 | 0.0002902958 | 0 | 0.02 | 0.035 | 0.02 | 0.02 | 0 | 0 | 0 | 0 | 0 | 0 | 10.59921 | 10.59921 | -1.776357e-15 | 57.49836 | 57.49836 | -7.105427e-15 | 4.520365 | 4.520365 | 8.881784e-16 | 27.32221 | 27.32221 | 3.552714e-15 | 0 | 0 | 0 | 0 | 0 | 0 | 0 | 0 | 0 | 0 | 0 | 0 | 0 | 0 | 0 | 0 | 0 | 0 | 0 | 0 | 0 | 0 | 0 | 0 | 1.67 | 1.346801 | -0.3231987 | 37.30307 | 30.08373 | -7.219343 | 0 | 0 | 0 | 0 | 0 | 0 | 0.2824008 | 0.3137786 | 0.03137786 | 60.82238 | 67.58042 | 6.758042 | 0.7783499 | 0.6985191 | -0.07983076 | 18.7355 | 16.81391 | -1.92159 | 0 | 0 | 0 | 0 | 0 | 0 | 0 | 0 | 0 | 0 | 0 | 0 | 0 | 0 | 0 | 0 | 0 | 0 | 0 | 0 | 0 | 0 | 0 | 0 | 0 | 0 | 0 | 0 | 0 | 0 | 0 | 0 | 0 | 0 | 0 | 0 | 0 | 0 | 0 | 0 | 0 | 0 | 0 | 0 | 0 | 0 | 0 | 0 | 0 | 0 | 0 | 0 | 0 | 0
99 | 95 | Q420MD | 02 | 10.01 | 25 | Q420MD-2 | B 低合金钢-低合金高强结构钢-B48 Q420MD-HL2 | 1516 | 0.14 | 0.15 | 1.2 | 0.012 | 0.005 |  | 0.02 | 0.035 | 0.02 | [8 empty] | 45 | 0.057 | 0.0965 | 0.9 | 0.8 | 0.98 | 0.96 | 0.96 | 0.98 | 0.98 | 0.7 | 0.15 | 0.15 | 0.96 | 0.98 | 0.98 | 0.98 | 0.7 | 0.96 | ok | 19.09506 | 19.09506 | 18.72341 | -0.3716515 | 209.205 | 209.205 | 206.8221 | -2.38289 | -1.139% | 硅锰, 高碳锰铁, 铝块, 铌铁, 钛铁 | 硅锰, 高碳锰铁, 铝块, 铌铁, 钛铁 | 否 | C<=0.14; Si[0.15,0.17]; Mn[1.2,1.22]; P<=0.012; S<=0.005; Nb[0.02,0.021]; Ti[0.035,0.04]; Als[0.02,0.025] | N忽略 |  | 0.1081192 | 0.15 | 1.2 | 0.002633185 | 0.0003141947 | 0 | 0.02 | 0.035 | 0.02 | 0.02 | 0 | 0 | 0 | 0 | 0 | 0 | 10.59921 | 10.59921 | -1.776357e-15 | 57.49836 | 57.49836 | -7.105427e-15 | 5.765099 | 5.765099 | -1.776357e-15 | 34.84569 | 34.84569 | -1.421085e-14 | 0 | 0 | 0 | 0 | 0 | 0 | 0 | 0 | 0 | 0 | 0 | 0 | 0 | 0 | 0 | 0 | 0 | 0 | 0 | 0 | 0 | 0 | 0 | 0 | 1.67 | 1.346801 | -0.3231987 | 37.30307 | 30.08373 | -7.219343 | 0 | 0 | 0 | 0 | 0 | 0 | 0.2824008 | 0.3137786 | 0.03137786 | 60.82238 | 67.58042 | 6.758042 | 0.7783499 | 0.6985191 | -0.07983076 | 18.7355 | 16.81391 | -1.92159 | 0 | 0 | 0 | 0 | 0 | 0 | 0 | 0 | 0 | 0 | 0 | 0 | 0 | 0 | 0 | 0 | 0 | 0 | 0 | 0 | 0 | 0 | 0 | 0 | 0 | 0 | 0 | 0 | 0 | 0 | 0 | 0 | 0 | 0 | 0 | 0 | 0 | 0 | 0 | 0 | 0 | 0 | 0 | 0 | 0 | 0 | 0 | 0 | 0 | 0 | 0 | 0 | 0 | 0
100 | 96 | Q420MD-HL1 | 01 | 3 | 10 | Q420MD-1 | B 低合金钢-低合金高强结构钢-B48 Q420MD-HL2 | 1516 | 0.14 | 0.15 | 1.1 | 0.012 | 0.005 |  | 0.02 | 0.035 | 0.02 | [8 empty] | 45 | 0.0485 | 0.0875 | 0.9 | 0.8 | 0.98 | 0.96 | 0.96 | 0.98 | 0.98 | 0.7 | 0.15 | 0.15 | 0.96 | 0.98 | 0.98 | 0.98 | 0.7 | 0.96 | ok | 17.85032 | 17.85032 | 17.47867 | -0.3716515 | 201.6815 | 201.6815 | 199.2986 | -2.38289 | -1.182% | 硅锰, 高碳锰铁, 铝块, 铌铁, 钛铁 | 硅锰, 高碳锰铁, 铝块, 铌铁, 钛铁 | 否 | C<=0.14; Si[0.15,0.17]; Mn[1.1,1.12]; P<=0.012; S<=0.005; Nb[0.02,0.021]; Ti[0.035,0.04]; Als[0.02,0.025] | N忽略 |  | 0.09212469 | 0.15 | 1.1 | 0.002394196 | 0.0002902958 | 0 | 0.02 | 0.035 | 0.02 | 0.02 | 0 | 0 | 0 | 0 | 0 | 0 | 10.59921 | 10.59921 | -1.776357e-15 | 57.49836 | 57.49836 | -7.105427e-15 | 4.520365 | 4.520365 | 8.881784e-16 | 27.32221 | 27.32221 | 3.552714e-15 | 0 | 0 | 0 | 0 | 0 | 0 | 0 | 0 | 0 | 0 | 0 | 0 | 0 | 0 | 0 | 0 | 0 | 0 | 0 | 0 | 0 | 0 | 0 | 0 | 1.67 | 1.346801 | -0.3231987 | 37.30307 | 30.08373 | -7.219343 | 0 | 0 | 0 | 0 | 0 | 0 | 0.2824008 | 0.3137786 | 0.03137786 | 60.82238 | 67.58042 | 6.758042 | 0.7783499 | 0.6985191 | -0.07983076 | 18.7355 | 16.81391 | -1.92159 | 0 | 0 | 0 | 0 | 0 | 0 | 0 | 0 | 0 | 0 | 0 | 0 | 0 | 0 | 0 | 0 | 0 | 0 | 0 | 0 | 0 | 0 | 0 | 0 | 0 | 0 | 0 | 0 | 0 | 0 | 0 | 0 | 0 | 0 | 0 | 0 | 0 | 0 | 0 | 0 | 0 | 0 | 0 | 0 | 0 | 0 | 0 | 0 | 0 | 0 | 0 | 0 | 0 | 0
101 | 97 | Q420MD-HL1 | 02 | 10.01 | 25 | Q420MD-2 | B 低合金钢-低合金高强结构钢-B48 Q420MD-HL2 | 1516 | 0.14 | 0.15 | 1.2 | 0.012 | 0.005 |  | 0.02 | 0.035 | 0.02 | [8 empty] | 45 | 0.057 | 0.0965 | 0.9 | 0.8 | 0.98 | 0.96 | 0.96 | 0.98 | 0.98 | 0.7 | 0.15 | 0.15 | 0.96 | 0.98 | 0.98 | 0.98 | 0.7 | 0.96 | ok | 19.09506 | 19.09506 | 18.72341 | -0.3716515 | 209.205 | 209.205 | 206.8221 | -2.38289 | -1.139% | 硅锰, 高碳锰铁, 铝块, 铌铁, 钛铁 | 硅锰, 高碳锰铁, 铝块, 铌铁, 钛铁 | 否 | C<=0.14; Si[0.15,0.17]; Mn[1.2,1.22]; P<=0.012; S<=0.005; Nb[0.02,0.021]; Ti[0.035,0.04]; Als[0.02,0.025] | N忽略 |  | 0.1081192 | 0.15 | 1.2 | 0.002633185 | 0.0003141947 | 0 | 0.02 | 0.035 | 0.02 | 0.02 | 0 | 0 | 0 | 0 | 0 | 0 | 10.59921 | 10.59921 | -1.776357e-15 | 57.49836 | 57.49836 | -7.105427e-15 | 5.765099 | 5.765099 | -1.776357e-15 | 34.84569 | 34.84569 | -1.421085e-14 | 0 | 0 | 0 | 0 | 0 | 0 | 0 | 0 | 0 | 0 | 0 | 0 | 0 | 0 | 0 | 0 | 0 | 0 | 0 | 0 | 0 | 0 | 0 | 0 | 1.67 | 1.346801 | -0.3231987 | 37.30307 | 30.08373 | -7.219343 | 0 | 0 | 0 | 0 | 0 | 0 | 0.2824008 | 0.3137786 | 0.03137786 | 60.82238 | 67.58042 | 6.758042 | 0.7783499 | 0.6985191 | -0.07983076 | 18.7355 | 16.81391 | -1.92159 | 0 | 0 | 0 | 0 | 0 | 0 | 0 | 0 | 0 | 0 | 0 | 0 | 0 | 0 | 0 | 0 | 0 | 0 | 0 | 0 | 0 | 0 | 0 | 0 | 0 | 0 | 0 | 0 | 0 | 0 | 0 | 0 | 0 | 0 | 0 | 0 | 0 | 0 | 0 | 0 | 0 | 0 | 0 | 0 | 0 | 0 | 0 | 0 | 0 | 0 | 0 | 0 | 0 | 0
102 | 98 | Q420MD-HL2 | 01 | 3 | 10 | Q420MD-1 | B 低合金钢-低合金高强结构钢-B48 Q420MD-HL2 | 1516 | 0.14 | 0.15 | 1.1 | 0.012 | 0.005 |  | 0.02 | 0.035 | 0.02 | [8 empty] | 45 | 0.0485 | 0.0875 | 0.9 | 0.8 | 0.98 | 0.96 | 0.96 | 0.98 | 0.98 | 0.7 | 0.15 | 0.15 | 0.96 | 0.98 | 0.98 | 0.98 | 0.7 | 0.96 | ok | 17.85032 | 17.85032 | 17.47867 | -0.3716515 | 201.6815 | 201.6815 | 199.2986 | -2.38289 | -1.182% | 硅锰, 高碳锰铁, 铝块, 铌铁, 钛铁 | 硅锰, 高碳锰铁, 铝块, 铌铁, 钛铁 | 否 | C<=0.14; Si[0.15,0.17]; Mn[1.1,1.12]; P<=0.012; S<=0.005; Nb[0.02,0.021]; Ti[0.035,0.04]; Als[0.02,0.025] | N忽略 |  | 0.09212469 | 0.15 | 1.1 | 0.002394196 | 0.0002902958 | 0 | 0.02 | 0.035 | 0.02 | 0.02 | 0 | 0 | 0 | 0 | 0 | 0 | 10.59921 | 10.59921 | -1.776357e-15 | 57.49836 | 57.49836 | -7.105427e-15 | 4.520365 | 4.520365 | 8.881784e-16 | 27.32221 | 27.32221 | 3.552714e-15 | 0 | 0 | 0 | 0 | 0 | 0 | 0 | 0 | 0 | 0 | 0 | 0 | 0 | 0 | 0 | 0 | 0 | 0 | 0 | 0 | 0 | 0 | 0 | 0 | 1.67 | 1.346801 | -0.3231987 | 37.30307 | 30.08373 | -7.219343 | 0 | 0 | 0 | 0 | 0 | 0 | 0.2824008 | 0.3137786 | 0.03137786 | 60.82238 | 67.58042 | 6.758042 | 0.7783499 | 0.6985191 | -0.07983076 | 18.7355 | 16.81391 | -1.92159 | 0 | 0 | 0 | 0 | 0 | 0 | 0 | 0 | 0 | 0 | 0 | 0 | 0 | 0 | 0 | 0 | 0 | 0 | 0 | 0 | 0 | 0 | 0 | 0 | 0 | 0 | 0 | 0 | 0 | 0 | 0 | 0 | 0 | 0 | 0 | 0 | 0 | 0 | 0 | 0 | 0 | 0 | 0 | 0 | 0 | 0 | 0 | 0 | 0 | 0 | 0 | 0 | 0 | 0
103 | 99 | Q420MD-HL2 | 02 | 10.01 | 25 | Q420MD-2 | B 低合金钢-低合金高强结构钢-B48 Q420MD-HL2 | 1516 | 0.14 | 0.15 | 1.2 | 0.012 | 0.005 |  | 0.02 | 0.035 | 0.02 | [8 empty] | 45 | 0.057 | 0.0965 | 0.9 | 0.8 | 0.98 | 0.96 | 0.96 | 0.98 | 0.98 | 0.7 | 0.15 | 0.15 | 0.96 | 0.98 | 0.98 | 0.98 | 0.7 | 0.96 | ok | 19.09506 | 19.09506 | 18.72341 | -0.3716515 | 209.205 | 209.205 | 206.8221 | -2.38289 | -1.139% | 硅锰, 高碳锰铁, 铝块, 铌铁, 钛铁 | 硅锰, 高碳锰铁, 铝块, 铌铁, 钛铁 | 否 | C<=0.14; Si[0.15,0.17]; Mn[1.2,1.22]; P<=0.012; S<=0.005; Nb[0.02,0.021]; Ti[0.035,0.04]; Als[0.02,0.025] | N忽略 |  | 0.1081192 | 0.15 | 1.2 | 0.002633185 | 0.0003141947 | 0 | 0.02 | 0.035 | 0.02 | 0.02 | 0 | 0 | 0 | 0 | 0 | 0 | 10.59921 | 10.59921 | -1.776357e-15 | 57.49836 | 57.49836 | -7.105427e-15 | 5.765099 | 5.765099 | -1.776357e-15 | 34.84569 | 34.84569 | -1.421085e-14 | 0 | 0 | 0 | 0 | 0 | 0 | 0 | 0 | 0 | 0 | 0 | 0 | 0 | 0 | 0 | 0 | 0 | 0 | 0 | 0 | 0 | 0 | 0 | 0 | 1.67 | 1.346801 | -0.3231987 | 37.30307 | 30.08373 | -7.219343 | 0 | 0 | 0 | 0 | 0 | 0 | 0.2824008 | 0.3137786 | 0.03137786 | 60.82238 | 67.58042 | 6.758042 | 0.7783499 | 0.6985191 | -0.07983076 | 18.7355 | 16.81391 | -1.92159 | 0 | 0 | 0 | 0 | 0 | 0 | 0 | 0 | 0 | 0 | 0 | 0 | 0 | 0 | 0 | 0 | 0 | 0 | 0 | 0 | 0 | 0 | 0 | 0 | 0 | 0 | 0 | 0 | 0 | 0 | 0 | 0 | 0 | 0 | 0 | 0 | 0 | 0 | 0 | 0 | 0 | 0 | 0 | 0 | 0 | 0 | 0 | 0 | 0 | 0 | 0 | 0 | 0 | 0
104 | 100 | Q420ME | 01 | 3 | 10.49 | Q420ME-1 | B 低合金钢-低合金高强结构钢-B44 Q420ME | 1516 | 0.13 | 0.15 | 1.35 | 0.01 | 0.004 |  | 0.025 | 0.015 | 0.02 | [8 empty] | 45 | 0.065 | 0.093 | 0.9 | 0.8 | 0.98 | 0.96 | 0.96 | 0.98 | 0.98 | 0.7 | 0.15 | 0.15 | 0.96 | 0.98 | 0.98 | 0.98 | 0.7 | 0.96 | ok | 20.87398 | 20.87398 | 20.50233 | -0.3716515 | 229.1829 | 229.1829 | 226.8 | -2.38289 | -1.04% | 硅锰, 高碳锰铁, 铝块, 铌铁, 钛铁 | 硅锰, 高碳锰铁, 铝块, 铌铁, 钛铁 | 否 | C<=0.13; Si[0.15,0.17]; Mn[1.35,1.37]; P<=0.01; S<=0.004; Nb[0.025,0.026]; Ti[0.015,0.02]; Als[0.02,0.025] | N忽略 |  | 0.1287611 | 0.15 | 1.35 | 0.003036315 | 0.0003545077 | 0 | 0.025 | 0.015 | 0.02 | 0.02 | 0 | 0 | 0 | 0 | 0 | 0 | 10.59921 | 10.59921 | -1.776357e-15 | 57.49836 | 57.49836 | -7.105427e-15 | 7.864732 | 7.864732 | -2.664535e-15 | 47.53639 | 47.53639 | -1.421085e-14 | 0 | 0 | 0 | 0 | 0 | 0 | 0 | 0 | 0 | 0 | 0 | 0 | 0 | 0 | 0 | 0 | 0 | 0 | 0 | 0 | 0 | 0 | 0 | 0 | 1.67 | 1.346801 | -0.3231987 | 37.30307 | 30.08373 | -7.219343 | 0 | 0 | 0 | 0 | 0 | 0 | 0.3608454 | 0.3922233 | 0.03137786 | 77.71749 | 84.47553 | 6.758042 | 0.3791961 | 0.2993653 | -0.07983076 | 9.127552 | 7.205962 | -1.92159 | 0 | 0 | 0 | 0 | 0 | 0 | 0 | 0 | 0 | 0 | 0 | 0 | 0 | 0 | 0 | 0 | 0 | 0 | 0 | 0 | 0 | 0 | 0 | 0 | 0 | 0 | 0 | 0 | 0 | 0 | 0 | 0 | 0 | 0 | 0 | 0 | 0 | 0 | 0 | 0 | 0 | 0 | 0 | 0 | 0 | 0 | 0 | 0 | 0 | 0 | 0 | 0 | 0 | 0
105 | 101 | Q420ME | 02 | 10.5 | 20 | Q420ME-2 | B 低合金钢-低合金高强结构钢-B44 Q420ME | 1516 | 0.13 | 0.15 | 1.45 | 0.01 | 0.004 |  | 0.03 | 0.015 | 0.02 | [8 empty] | 45 | 0.065 | 0.093 | 0.9 | 0.8 | 0.98 | 0.96 | 0.96 | 0.98 | 0.98 | 0.7 | 0.15 | 0.15 | 0.96 | 0.98 | 0.98 | 0.98 | 0.7 | 0.96 | ok | 21.85711 | 21.85711 | 22.10003 | 0.2429189 | 266.3299 | 266.3299 | 252.5752 | -13.75472 | -5.165% | 硅锰, 中碳锰铁, 铝块, 铌铁, 钛铁 | 硅锰, 高碳锰铁, 中碳锰铁, 铝块, 铌铁, 钛铁 | 是 | C<=0.13; Si[0.15,0.17]; Mn[1.45,1.47]; P<=0.01; S<=0.004; Nb[0.03,0.031]; Ti[0.015,0.02]; Als[0.02,0.025] | N忽略 |  | 0.13 | 0.17 | 1.45 | 0.003260176 | 0.0003836773 | 0 | 0.03 | 0.015 | 0.02 | 0.02 | 0 | 0 | 0 | 0 | 0 | 0 | 10.59921 | 12.01244 | 1.413228 | 57.49836 | 65.16481 | 7.666448 | 0 | 7.630962 | 7.630962 | 0 | 46.12343 | 46.12343 | 8.769415 | 0.339795 | -8.42962 | 67.78835 | 2.626646 | -65.16171 | 0 | 0 | 0 | 0 | 0 | 0 | 0 | 0 | 0 | 0 | 0 | 0 | 0 | 0 | 0 | 0 | 0 | 0 | 1.67 | 1.346801 | -0.3231987 | 37.30307 | 30.08373 | -7.219343 | 0 | 0 | 0 | 0 | 0 | 0 | 0.4392901 | 0.470668 | 0.03137786 | 94.61259 | 101.3706 | 6.758042 | 0.3791961 | 0.2993653 | -0.07983076 | 9.127552 | 7.205962 | -1.92159 | 0 | 0 | 0 | 0 | 0 | 0 | 0 | 0 | 0 | 0 | 0 | 0 | 0 | 0 | 0 | 0 | 0 | 0 | 0 | 0 | 0 | 0 | 0 | 0 | 0 | 0 | 0 | 0 | 0 | 0 | 0 | 0 | 0 | 0 | 0 | 0 | 0 | 0 | 0 | 0 | 0 | 0 | 0 | 0 | 0 | 0 | 0 | 0 | 0 | 0 | 0 | 0 | 0 | 0
106 | 102 | Q460C | 01 | 3 | 10.3 | Q460C-1 | B 低合金钢-低合金高强结构钢-B22 Q460C | 1520 | 0.07 | 0.16 | 1.15 | 0.018 | 0.005 |  | 0.015 | 0.05 | 0.025 | [8 empty] | 50 | 0.051 | 0.1033333 | 0.9 | 0.8 | 0.98 | 0.96 | 0.96 | 0.98 | 0.98 | 0.7 | 0.15 | 0.15 | 0.96 | 0.98 | 0.98 | 0.98 | 0.7 | 0.96 | ok | 19.20527 | 19.20527 | 18.27591 | -0.9293584 | 239.4946 | 239.4946 | 209.4341 | -30.06056 | -12.55% | 低碳锰铁, 硅铁合金, 铝块, 铌铁, 钛铁 | 硅锰, 低碳锰铁, 硅铁合金, 铝块, 铌铁, 钛铁 | 是 | C<=0.07; Si[0.16,0.18]; Mn[1.15,1.17]; P<=0.018; S<=0.005; Nb[0.015,0.016]; Ti[0.05,0.055]; Als[0.025,0.03] | N忽略 |  | 0.07 | 0.16 | 1.15 | 0.002412566 | 0.0002948964 | 0 | 0.015 | 0.05 | 0.025 | 0.025 | 0 | 0 | 0 | 0 | 0 | 0 | 0 | 10.52363 | 10.52363 | 0 | 57.08836 | 57.08836 | 0 | 0 | 0 | 0 | 0 | 0 | 0 | 0 | 0 | 0 | 0 | 0 | 13.15466 | 4.643992 | -8.510673 | 110.5923 | 39.04241 | -71.5499 | 0 | 0 | 0 | 0 | 0 | 0 | 2.768933 | 0.1915685 | -2.577364 | 14.35924 | 0.993444 | -13.3658 | 2 | 1.683502 | -0.3164983 | 44.67434 | 37.60466 | -7.069676 | 0 | 0 | 0 | 0 | 0 | 0 | 0.2039561 | 0.235334 | 0.03137786 | 43.92728 | 50.68532 | 6.758042 | 1.077715 | 0.9978845 | -0.07983076 | 25.94146 | 24.01987 | -1.92159 | 0 | 0 | 0 | 0 | 0 | 0 | 0 | 0 | 0 | 0 | 0 | 0 | 0 | 0 | 0 | 0 | 0 | 0 | 0 | 0 | 0 | 0 | 0 | 0 | 0 | 0 | 0 | 0 | 0 | 0 | 0 | 0 | 0 | 0 | 0 | 0 | 0 | 0 | 0 | 0 | 0 | 0 | 0 | 0 | 0 | 0 | 0 | 0 | 0 | 0 | 0 | 0 | 0 | 0
107 | 103 | Q460C | 02 | 10.31 | 16.5 | Q460C-2 | B 低合金钢-低合金高强结构钢-B22 Q460C | 1520 | 0.07 | 0.16 | 1.15 | 0.018 | 0.005 |  | 0.02 | 0.055 | 0.025 | [8 empty] | 50 | 0.051 | 0.1033333 | 0.9 | 0.8 | 0.98 | 0.96 | 0.96 | 0.98 | 0.98 | 0.7 | 0.15 | 0.15 | 0.96 | 0.98 | 0.98 | 0.98 | 0.7 | 0.96 | ok | 19.3835 | 19.3835 | 18.45414 | -0.9293584 | 258.7917 | 258.7917 | 228.7312 | -30.06056 | -11.62% | 低碳锰铁, 硅铁合金, 铝块, 铌铁, 钛铁 | 硅锰, 低碳锰铁, 硅铁合金, 铝块, 铌铁, 钛铁 | 是 | C<=0.07; Si[0.16,0.18]; Mn[1.15,1.17]; P<=0.018; S<=0.005; Nb[0.02,0.021]; Ti[0.055,0.06]; Als[0.025,0.03] | N忽略 |  | 0.07 | 0.16 | 1.15 | 0.002412566 | 0.0002948964 | 0 | 0.02 | 0.055 | 0.025 | 0.025 | 0 | 0 | 0 | 0 | 0 | 0 | 0 | 10.52363 | 10.52363 | 0 | 57.08836 | 57.08836 | 0 | 0 | 0 | 0 | 0 | 0 | 0 | 0 | 0 | 0 | 0 | 0 | 13.15466 | 4.643992 | -8.510673 | 110.5923 | 39.04241 | -71.5499 | 0 | 0 | 0 | 0 | 0 | 0 | 2.768933 | 0.1915685 | -2.577364 | 14.35924 | 0.993444 | -13.3658 | 2 | 1.683502 | -0.3164983 | 44.67434 | 37.60466 | -7.069676 | 0 | 0 | 0 | 0 | 0 | 0 | 0.2824008 | 0.3137786 | 0.03137786 | 60.82238 | 67.58042 | 6.758042 | 1.177504 | 1.097673 | -0.07983076 | 28.34345 | 26.42186 | -1.92159 | 0 | 0 | 0 | 0 | 0 | 0 | 0 | 0 | 0 | 0 | 0 | 0 | 0 | 0 | 0 | 0 | 0 | 0 | 0 | 0 | 0 | 0 | 0 | 0 | 0 | 0 | 0 | 0 | 0 | 0 | 0 | 0 | 0 | 0 | 0 | 0 | 0 | 0 | 0 | 0 | 0 | 0 | 0 | 0 | 0 | 0 | 0 | 0 | 0 | 0 | 0 | 0 | 0 | 0
108 | 104 | Q460MC | 01 | 1.5 | 10.3 | Q460MC-1 | B 低合金钢-低合金高强结构钢-B06 Q460MC | 1520 | 0.07 | 0.16 | 1.15 | 0.018 | 0.005 |  | 0.015 | 0.05 | 0.025 | [8 empty] | 50 | 0.051 | 0.1033333 | 0.9 | 0.8 | 0.98 | 0.96 | 0.96 | 0.98 | 0.98 | 0.7 | 0.15 | 0.15 | 0.96 | 0.98 | 0.98 | 0.98 | 0.7 | 0.96 | ok | 19.20527 | 19.20527 | 18.27591 | -0.9293584 | 239.4946 | 239.4946 | 209.4341 | -30.06056 | -12.55% | 低碳锰铁, 硅铁合金, 铝块, 铌铁, 钛铁 | 硅锰, 低碳锰铁, 硅铁合金, 铝块, 铌铁, 钛铁 | 是 | C<=0.07; Si[0.16,0.18]; Mn[1.15,1.17]; P<=0.018; S<=0.005; Nb[0.015,0.016]; Ti[0.05,0.055]; Als[0.025,0.03] | N忽略 |  | 0.07 | 0.16 | 1.15 | 0.002412566 | 0.0002948964 | 0 | 0.015 | 0.05 | 0.025 | 0.025 | 0 | 0 | 0 | 0 | 0 | 0 | 0 | 10.52363 | 10.52363 | 0 | 57.08836 | 57.08836 | 0 | 0 | 0 | 0 | 0 | 0 | 0 | 0 | 0 | 0 | 0 | 0 | 13.15466 | 4.643992 | -8.510673 | 110.5923 | 39.04241 | -71.5499 | 0 | 0 | 0 | 0 | 0 | 0 | 2.768933 | 0.1915685 | -2.577364 | 14.35924 | 0.993444 | -13.3658 | 2 | 1.683502 | -0.3164983 | 44.67434 | 37.60466 | -7.069676 | 0 | 0 | 0 | 0 | 0 | 0 | 0.2039561 | 0.235334 | 0.03137786 | 43.92728 | 50.68532 | 6.758042 | 1.077715 | 0.9978845 | -0.07983076 | 25.94146 | 24.01987 | -1.92159 | 0 | 0 | 0 | 0 | 0 | 0 | 0 | 0 | 0 | 0 | 0 | 0 | 0 | 0 | 0 | 0 | 0 | 0 | 0 | 0 | 0 | 0 | 0 | 0 | 0 | 0 | 0 | 0 | 0 | 0 | 0 | 0 | 0 | 0 | 0 | 0 | 0 | 0 | 0 | 0 | 0 | 0 | 0 | 0 | 0 | 0 | 0 | 0 | 0 | 0 | 0 | 0 | 0 | 0
109 | 105 | Q460MC | 02 | 10.31 | 16.5 | Q460MC-2 | B 低合金钢-低合金高强结构钢-B06 Q460MC | 1520 | 0.07 | 0.16 | 1.15 | 0.018 | 0.005 |  | 0.02 | 0.055 | 0.025 | [8 empty] | 50 | 0.051 | 0.1033333 | 0.9 | 0.8 | 0.98 | 0.96 | 0.96 | 0.98 | 0.98 | 0.7 | 0.15 | 0.15 | 0.96 | 0.98 | 0.98 | 0.98 | 0.7 | 0.96 | ok | 19.3835 | 19.3835 | 18.45414 | -0.9293584 | 258.7917 | 258.7917 | 228.7312 | -30.06056 | -11.62% | 低碳锰铁, 硅铁合金, 铝块, 铌铁, 钛铁 | 硅锰, 低碳锰铁, 硅铁合金, 铝块, 铌铁, 钛铁 | 是 | C<=0.07; Si[0.16,0.18]; Mn[1.15,1.17]; P<=0.018; S<=0.005; Nb[0.02,0.021]; Ti[0.055,0.06]; Als[0.025,0.03] | N忽略 |  | 0.07 | 0.16 | 1.15 | 0.002412566 | 0.0002948964 | 0 | 0.02 | 0.055 | 0.025 | 0.025 | 0 | 0 | 0 | 0 | 0 | 0 | 0 | 10.52363 | 10.52363 | 0 | 57.08836 | 57.08836 | 0 | 0 | 0 | 0 | 0 | 0 | 0 | 0 | 0 | 0 | 0 | 0 | 13.15466 | 4.643992 | -8.510673 | 110.5923 | 39.04241 | -71.5499 | 0 | 0 | 0 | 0 | 0 | 0 | 2.768933 | 0.1915685 | -2.577364 | 14.35924 | 0.993444 | -13.3658 | 2 | 1.683502 | -0.3164983 | 44.67434 | 37.60466 | -7.069676 | 0 | 0 | 0 | 0 | 0 | 0 | 0.2824008 | 0.3137786 | 0.03137786 | 60.82238 | 67.58042 | 6.758042 | 1.177504 | 1.097673 | -0.07983076 | 28.34345 | 26.42186 | -1.92159 | 0 | 0 | 0 | 0 | 0 | 0 | 0 | 0 | 0 | 0 | 0 | 0 | 0 | 0 | 0 | 0 | 0 | 0 | 0 | 0 | 0 | 0 | 0 | 0 | 0 | 0 | 0 | 0 | 0 | 0 | 0 | 0 | 0 | 0 | 0 | 0 | 0 | 0 | 0 | 0 | 0 | 0 | 0 | 0 | 0 | 0 | 0 | 0 | 0 | 0 | 0 | 0 | 0 | 0
110 | 106 | Q460MC(YZ) | 01 | 16.01 | 25.4 | Q460MC(YZ)-2 | B 低合金钢-低合金高强结构钢-B56 Q460MC(YZ) | 1520 | 0.14 | 0.16 | 1.4 | 0.015 | 0.005 | 0 | 0.03 | 0.03 |  | 0.025 | 0 | 0 | 0 | 0 | 0 |  |  | 40 | 0 | 0 | 0.9 | 0.8 | 0.98 | 0.96 | 0.96 | 0.98 | 0.98 | 0.7 | 0.15 | 0.15 | 0.96 | 0.98 | 0.98 | 0.98 | 0.7 | 0.96 | ok | 23.62248 | 23.62248 | 23.25753 | -0.3649512 | 272.5519 | 272.5519 | 270.3187 | -2.233224 | -0.8194% | 硅锰, 高碳锰铁, 铝块, 铌铁, 钛铁 | 硅锰, 高碳锰铁, 铝块, 铌铁, 钛铁 | 否 | C<=0.14; Si[0.16,0.18]; Mn[1.4,1.42]; P<=0.015; S<=0.005; V[0,0.001]; Nb[0.03,0.031]; Ti[0.03,0.035]; Alt[0.025,0.03]; Cr[0,0.03]; Ni[0,0.01]; Cu[0,0.01]; Mo[0,0.01] | Ca忽略; N忽略 |  | 0.07288744 | 0.16 | 1.4 | 0.00339421 | 0.0003936889 | 0 | 0.03 | 0.03 | 0.025 | 0.025 | 0 | 0 | 0 | 0 | 0 | 0 | 11.30582 | 11.30582 | -2.842171e-14 | 61.33159 | 61.33159 | -1.49214e-13 | 9.198809 | 9.198809 | -1.776357e-15 | 55.59988 | 55.59988 | -7.105427e-15 | 0 | 0 | 0 | 0 | 0 | 0 | 0 | 0 | 0 | 0 | 0 | 0 | 0 | 0 | 0 | 0 | 0 | 0 | 0 | 0 | 0 | 0 | 0 | 0 | 2 | 1.683502 | -0.3164983 | 44.67434 | 37.60466 | -7.069676 | 0 | 0 | 0 | 0 | 0 | 0 | 0.4392901 | 0.470668 | 0.03137786 | 94.61259 | 101.3706 | 6.758042 | 0.6785614 | 0.5987307 | -0.07983076 | 16.33351 | 14.41192 | -1.92159 | 0 | 0 | 0 | 0 | 0 | 0 | 0 | 0 | 0 | 0 | 0 | 0 | 0 | 0 | 0 | 0 | 0 | 0 | 0 | 0 | 0 | 0 | 0 | 0 | 0 | 0 | 0 | 0 | 0 | 0 | 0 | 0 | 0 | 0 | 0 | 0 | 0 | 0 | 0 | 0 | 0 | 0 | 0 | 0 | 0 | 0 | 0 | 0 | 0 | 0 | 0 | 0 | 0 | 0
111 | 107 | Q460MD | 01 | 3 | 10.3 | Q460MD-1 | B 低合金钢-低合金高强结构钢-B07 Q460MD | 1520 | 0.07 | 0.16 | 1.3 | 0.018 | 0.003 |  | 0.015 | 0.055 | 0.025 | [8 empty] | 50 | 0.051 | 0.1033333 | 0.9 | 0.8 | 0.98 | 0.96 | 0.96 | 0.98 | 0.98 | 0.7 | 0.15 | 0.15 | 0.96 | 0.98 | 0.98 | 0.98 | 0.7 | 0.96 | ok | 21.19028 | 21.19028 | 20.31702 | -0.8732567 | 257.7458 | 257.7458 | 230.4513 | -27.29455 | -10.59% | 低碳锰铁, 硅铁合金, 铝块, 铌铁, 钛铁 | 硅锰, 低碳锰铁, 硅铁合金, 铝块, 铌铁, 钛铁 | 是 | C<=0.07; Si[0.16,0.18]; Mn[1.3,1.32]; P<=0.018; S<=0.003; Nb[0.015,0.016]; Ti[0.055,0.06]; Als[0.025,0.03] | N忽略 |  | 0.07 | 0.16 | 1.3 | 0.002793701 | 0.0003321699 | 0 | 0.015 | 0.055 | 0.025 | 0.025 | 0 | 0 | 0 | 0 | 0 | 0 | 0 | 9.477588 | 9.477588 | 0 | 51.41382 | 51.41382 | 0 | 0 | 0 | 0 | 0 | 0 | 0 | 0 | 0 | 0 | 0 | 0 | 15.03989 | 7.375169 | -7.664718 | 126.4415 | 62.00364 | -64.43789 | 0 | 0 | 0 | 0 | 0 | 0 | 2.768933 | 0.4477567 | -2.321176 | 14.35924 | 2.321995 | -12.03725 | 2 | 1.683502 | -0.3164983 | 44.67434 | 37.60466 | -7.069676 | 0 | 0 | 0 | 0 | 0 | 0 | 0.2039561 | 0.235334 | 0.03137786 | 43.92728 | 50.68532 | 6.758042 | 1.177504 | 1.097673 | -0.07983076 | 28.34345 | 26.42186 | -1.92159 | 0 | 0 | 0 | 0 | 0 | 0 | 0 | 0 | 0 | 0 | 0 | 0 | 0 | 0 | 0 | 0 | 0 | 0 | 0 | 0 | 0 | 0 | 0 | 0 | 0 | 0 | 0 | 0 | 0 | 0 | 0 | 0 | 0 | 0 | 0 | 0 | 0 | 0 | 0 | 0 | 0 | 0 | 0 | 0 | 0 | 0 | 0 | 0 | 0 | 0 | 0 | 0 | 0 | 0
112 | 108 | Q460MD | 02 | 10.31 | 16.5 | Q460MD-2 | B 低合金钢-低合金高强结构钢-B07 Q460MD | 1520 | 0.07 | 0.16 | 1.35 | 0.018 | 0.003 |  | 0.015 | 0.065 | 0.025 | [9 empty] | 0.051 | 0.1033333 | 0.9 | 0.8 | 0.98 | 0.96 | 0.96 | 0.98 | 0.98 | 0.7 | 0.15 | 0.15 | 0.96 | 0.98 | 0.98 | 0.98 | 0.7 | 0.96 | ok | 22.01826 | 22.01826 | 21.16371 | -0.8545562 | 267.8329 | 267.8329 | 241.4603 | -26.37254 | -9.847% | 低碳锰铁, 硅铁合金, 铝块, 铌铁, 钛铁 | 硅锰, 低碳锰铁, 硅铁合金, 铝块, 铌铁, 钛铁 | 是 | C<=0.07; Si[0.16,0.18]; Mn[1.35,1.37]; P<=0.018; S<=0.003; Nb[0.015,0.016]; Ti[0.065,0.07]; Als[0.025,0.03] |  |  | 0.07 | 0.16 | 1.35 | 0.002920745 | 0.0003445943 | 0 | 0.015 | 0.065 | 0.025 | 0.025 | 0 | 0 | 0 | 0 | 0 | 0 | 0 | 9.128907 | 9.128907 | 0 | 49.5223 | 49.5223 | 0 | 0 | 0 | 0 | 0 | 0 | 0 | 0 | 0 | 0 | 0 | 0 | 15.66829 | 8.285562 | -7.382733 | 131.7246 | 69.65738 | -62.06722 | 0 | 0 | 0 | 0 | 0 | 0 | 2.768933 | 0.5331528 | -2.23578 | 14.35924 | 2.764845 | -11.5944 | 2 | 1.683502 | -0.3164983 | 44.67434 | 37.60466 | -7.069676 | 0 | 0 | 0 | 0 | 0 | 0 | 0.2039561 | 0.235334 | 0.03137786 | 43.92728 | 50.68532 | 6.758042 | 1.377081 | 1.29725 | -0.07983076 | 33.14743 | 31.22584 | -1.92159 | 0 | 0 | 0 | 0 | 0 | 0 | 0 | 0 | 0 | 0 | 0 | 0 | 0 | 0 | 0 | 0 | 0 | 0 | 0 | 0 | 0 | 0 | 0 | 0 | 0 | 0 | 0 | 0 | 0 | 0 | 0 | 0 | 0 | 0 | 0 | 0 | 0 | 0 | 0 | 0 | 0 | 0 | 0 | 0 | 0 | 0 | 0 | 0 | 0 | 0 | 0 | 0 | 0 | 0
113 | 109 | Q500MC | 01 | 3 | 10.3 | Q500MC-1 | B 低合金钢-低合金高强结构钢-B49 Q500MC | 1521 | 0.07 | 0.15 | 1.4 | 0.02 | 0.01 |  | 0.02 | 0.055 | 0.025 | [9 empty] | 0.035 | 0.0905 | 0.9 | 0.8 | 0.98 | 0.96 | 0.96 | 0.98 | 0.98 | 0.7 | 0.15 | 0.15 | 0.96 | 0.98 | 0.98 | 0.98 | 0.7 | 0.96 | ok | 22.2114 | 22.2114 | 22.15225 | -0.05914983 | 254.3564 | 254.3564 | 248.7409 | -5.615506 | -2.208% | 硅锰, 中碳锰铁, 铝块, 铌铁, 钛铁 | 硅锰, 高碳锰铁, 中碳锰铁, 铝块, 铌铁, 钛铁 | 是 | C<=0.07; Si[0.15,0.17]; Mn[1.4,1.42]; P<=0.02; S<=0.01; Nb[0.02,0.021]; Ti[0.055,0.06]; Als[0.025,0.03] |  |  | 0.07 | 0.17 | 1.4 | 0.003082404 | 0.0003659001 | 0 | 0.02 | 0.055 | 0.025 | 0.025 | 0 | 0 | 0 | 0 | 0 | 0 | 10.59921 | 12.01244 | 1.413228 | 57.49836 | 65.16481 | 7.666448 | 0 | 1.475956 | 1.475956 | 0 | 8.921043 | 8.921043 | 8.152285 | 5.568903 | -2.583382 | 63.01788 | 43.04811 | -19.96977 | 0 | 0 | 0 | 0 | 0 | 0 | 0 | 0 | 0 | 0 | 0 | 0 | 0 | 0 | 0 | 0 | 0 | 0 | 2 | 1.683502 | -0.3164983 | 44.67434 | 37.60466 | -7.069676 | 0 | 0 | 0 | 0 | 0 | 0 | 0.2824008 | 0.3137786 | 0.03137786 | 60.82238 | 67.58042 | 6.758042 | 1.177504 | 1.097673 | -0.07983076 | 28.34345 | 26.42186 | -1.92159 | 0 | 0 | 0 | 0 | 0 | 0 | 0 | 0 | 0 | 0 | 0 | 0 | 0 | 0 | 0 | 0 | 0 | 0 | 0 | 0 | 0 | 0 | 0 | 0 | 0 | 0 | 0 | 0 | 0 | 0 | 0 | 0 | 0 | 0 | 0 | 0 | 0 | 0 | 0 | 0 | 0 | 0 | 0 | 0 | 0 | 0 | 0 | 0 | 0 | 0 | 0 | 0 | 0 | 0
114 | 110 | Q500MC | 02 | 10.31 | 16.5 | Q500MC-2 | B 低合金钢-低合金高强结构钢-B49 Q500MC | 1521 | 0.07 | 0.15 | 1.5 | 0.02 | 0.01 |  | 0.02 | 0.055 | 0.025 | [9 empty] | 0.035 | 0.0905 | 0.9 | 0.8 | 0.98 | 0.96 | 0.96 | 0.98 | 0.98 | 0.7 | 0.15 | 0.15 | 0.96 | 0.98 | 0.98 | 0.98 | 0.7 | 0.96 | ok | 23.51062 | 23.51062 | 23.4329 | -0.07771765 | 264.3995 | 264.3995 | 259.2645 | -5.135055 | -1.942% | 硅锰, 中碳锰铁, 铝块, 铌铁, 钛铁 | 硅锰, 高碳锰铁, 中碳锰铁, 铝块, 铌铁, 钛铁 | 是 | C<=0.07; Si[0.15,0.17]; Mn[1.5,1.52]; P<=0.02; S<=0.01; Nb[0.02,0.021]; Ti[0.055,0.06]; Als[0.025,0.03] |  |  | 0.07 | 0.17 | 1.5 | 0.003328289 | 0.0003904886 | 0 | 0.02 | 0.055 | 0.025 | 0.025 | 0 | 0 | 0 | 0 | 0 | 0 | 10.59921 | 12.01244 | 1.413228 | 57.49836 | 65.16481 | 7.666448 | 0 | 1.105825 | 1.105825 | 0 | 6.683879 | 6.683879 | 9.451506 | 7.219687 | -2.231819 | 73.06098 | 55.80882 | -17.25216 | 0 | 0 | 0 | 0 | 0 | 0 | 0 | 0 | 0 | 0 | 0 | 0 | 0 | 0 | 0 | 0 | 0 | 0 | 2 | 1.683502 | -0.3164983 | 44.67434 | 37.60466 | -7.069676 | 0 | 0 | 0 | 0 | 0 | 0 | 0.2824008 | 0.3137786 | 0.03137786 | 60.82238 | 67.58042 | 6.758042 | 1.177504 | 1.097673 | -0.07983076 | 28.34345 | 26.42186 | -1.92159 | 0 | 0 | 0 | 0 | 0 | 0 | 0 | 0 | 0 | 0 | 0 | 0 | 0 | 0 | 0 | 0 | 0 | 0 | 0 | 0 | 0 | 0 | 0 | 0 | 0 | 0 | 0 | 0 | 0 | 0 | 0 | 0 | 0 | 0 | 0 | 0 | 0 | 0 | 0 | 0 | 0 | 0 | 0 | 0 | 0 | 0 | 0 | 0 | 0 | 0 | 0 | 0 | 0 | 0
115 | 111 | Q500MD | 01 | 3 | 10.3 | Q500MD-1 | B 低合金钢-低合金高强结构钢-B50 Q500MD | 1521 | 0.07 | 0.15 | 1.2 | 0.015 | 0.005 |  | 0.03 | 0.04 | 0.025 | [9 empty] | 0.035 | 0.0905 | 0.9 | 0.8 | 0.98 | 0.96 | 0.96 | 0.98 | 0.98 | 0.7 | 0.15 | 0.15 | 0.96 | 0.98 | 0.98 | 0.98 | 0.7 | 0.96 | ok | 19.47048 | 19.47048 | 19.44847 | -0.02201421 | 260.8545 | 260.8545 | 254.2781 | -6.576408 | -2.521% | 硅锰, 中碳锰铁, 铝块, 铌铁, 钛铁 | 硅锰, 高碳锰铁, 中碳锰铁, 铝块, 铌铁, 钛铁 | 是 | C<=0.07; Si[0.15,0.17]; Mn[1.2,1.22]; P<=0.015; S<=0.005; Nb[0.03,0.031]; Ti[0.04,0.045]; Als[0.025,0.03] |  |  | 0.07 | 0.17 | 1.2 | 0.002590633 | 0.000316723 | 0 | 0.03 | 0.04 | 0.025 | 0.025 | 0 | 0 | 0 | 0 | 0 | 0 | 10.59921 | 12.01244 | 1.413228 | 57.49836 | 65.16481 | 7.666448 | 0 | 2.216218 | 2.216218 | 0 | 13.39537 | 13.39537 | 5.553843 | 2.267334 | -3.286509 | 42.9317 | 17.5267 | -25.405 | 0 | 0 | 0 | 0 | 0 | 0 | 0 | 0 | 0 | 0 | 0 | 0 | 0 | 0 | 0 | 0 | 0 | 0 | 2 | 1.683502 | -0.3164983 | 44.67434 | 37.60466 | -7.069676 | 0 | 0 | 0 | 0 | 0 | 0 | 0.4392901 | 0.470668 | 0.03137786 | 94.61259 | 101.3706 | 6.758042 | 0.8781383 | 0.7983076 | -0.07983076 | 21.13749 | 19.2159 | -1.92159 | 0 | 0 | 0 | 0 | 0 | 0 | 0 | 0 | 0 | 0 | 0 | 0 | 0 | 0 | 0 | 0 | 0 | 0 | 0 | 0 | 0 | 0 | 0 | 0 | 0 | 0 | 0 | 0 | 0 | 0 | 0 | 0 | 0 | 0 | 0 | 0 | 0 | 0 | 0 | 0 | 0 | 0 | 0 | 0 | 0 | 0 | 0 | 0 | 0 | 0 | 0 | 0 | 0 | 0
116 | 112 | Q500MD | 02 | 10.31 | 16.5 | Q500MD-2 | B 低合金钢-低合金高强结构钢-B50 Q500MD | 1521 | 0.07 | 0.15 | 1.3 | 0.015 | 0.005 |  | 0.03 | 0.04 | 0.025 | [9 empty] | 0.035 | 0.0905 | 0.9 | 0.8 | 0.98 | 0.96 | 0.96 | 0.98 | 0.98 | 0.7 | 0.15 | 0.15 | 0.96 | 0.98 | 0.98 | 0.98 | 0.7 | 0.96 | ok | 20.7697 | 20.7697 | 20.72912 | -0.04058202 | 270.8976 | 270.8976 | 264.8016 | -6.095957 | -2.25% | 硅锰, 中碳锰铁, 铝块, 铌铁, 钛铁 | 硅锰, 高碳锰铁, 中碳锰铁, 铝块, 铌铁, 钛铁 | 是 | C<=0.07; Si[0.15,0.17]; Mn[1.3,1.32]; P<=0.015; S<=0.005; Nb[0.03,0.031]; Ti[0.04,0.045]; Als[0.025,0.03] |  |  | 0.07 | 0.17 | 1.3 | 0.002836518 | 0.0003413115 | 0 | 0.03 | 0.04 | 0.025 | 0.025 | 0 | 0 | 0 | 0 | 0 | 0 | 10.59921 | 12.01244 | 1.413228 | 57.49836 | 65.16481 | 7.666448 | 0 | 1.846087 | 1.846087 | 0 | 11.15821 | 11.15821 | 6.853064 | 3.918118 | -2.934945 | 52.97479 | 30.2874 | -22.68739 | 0 | 0 | 0 | 0 | 0 | 0 | 0 | 0 | 0 | 0 | 0 | 0 | 0 | 0 | 0 | 0 | 0 | 0 | 2 | 1.683502 | -0.3164983 | 44.67434 | 37.60466 | -7.069676 | 0 | 0 | 0 | 0 | 0 | 0 | 0.4392901 | 0.470668 | 0.03137786 | 94.61259 | 101.3706 | 6.758042 | 0.8781383 | 0.7983076 | -0.07983076 | 21.13749 | 19.2159 | -1.92159 | 0 | 0 | 0 | 0 | 0 | 0 | 0 | 0 | 0 | 0 | 0 | 0 | 0 | 0 | 0 | 0 | 0 | 0 | 0 | 0 | 0 | 0 | 0 | 0 | 0 | 0 | 0 | 0 | 0 | 0 | 0 | 0 | 0 | 0 | 0 | 0 | 0 | 0 | 0 | 0 | 0 | 0 | 0 | 0 | 0 | 0 | 0 | 0 | 0 | 0 | 0 | 0 | 0 | 0
117 | 113 | Q550MD | 01 | 3 | 12 | Q550MD | B 低合金钢-低合金高强结构钢-B38 Q550MD | 1520 | 0.07 | 0.15 | 1.45 | 0.015 | 0.004 |  | 0.02 | 0.08 | 0.025 | [8 empty] | 50 | 0.035 | 0.0905 | 0.9 | 0.8 | 0.98 | 0.96 | 0.96 | 0.98 | 0.98 | 0.7 | 0.15 | 0.15 | 0.96 | 0.98 | 0.98 | 0.98 | 0.7 | 0.96 | ok | 23.35995 | 23.35995 | 23.29152 | -0.06843374 | 271.3879 | 271.3879 | 266.0126 | -5.375281 | -1.981% | 硅锰, 中碳锰铁, 铝块, 铌铁, 钛铁 | 硅锰, 高碳锰铁, 中碳锰铁, 铝块, 铌铁, 钛铁 | 是 | C<=0.07; Si[0.15,0.17]; Mn[1.45,1.47]; P<=0.015; S<=0.004; Nb[0.02,0.021]; Ti[0.08,0.085]; Als[0.025,0.03] | N忽略 |  | 0.07 | 0.17 | 1.45 | 0.003205346 | 0.0003781943 | 0 | 0.02 | 0.08 | 0.025 | 0.025 | 0 | 0 | 0 | 0 | 0 | 0 | 10.59921 | 12.01244 | 1.413228 | 57.49836 | 65.16481 | 7.666448 | 0 | 1.29089 | 1.29089 | 0 | 7.802461 | 7.802461 | 8.801895 | 6.394295 | -2.407601 | 68.03943 | 49.42846 | -18.61097 | 0 | 0 | 0 | 0 | 0 | 0 | 0 | 0 | 0 | 0 | 0 | 0 | 0 | 0 | 0 | 0 | 0 | 0 | 2 | 1.683502 | -0.3164983 | 44.67434 | 37.60466 | -7.069676 | 0 | 0 | 0 | 0 | 0 | 0 | 0.2824008 | 0.3137786 | 0.03137786 | 60.82238 | 67.58042 | 6.758042 | 1.676446 | 1.596615 | -0.07983076 | 40.35339 | 38.4318 | -1.92159 | 0 | 0 | 0 | 0 | 0 | 0 | 0 | 0 | 0 | 0 | 0 | 0 | 0 | 0 | 0 | 0 | 0 | 0 | 0 | 0 | 0 | 0 | 0 | 0 | 0 | 0 | 0 | 0 | 0 | 0 | 0 | 0 | 0 | 0 | 0 | 0 | 0 | 0 | 0 | 0 | 0 | 0 | 0 | 0 | 0 | 0 | 0 | 0 | 0 | 0 | 0 | 0 | 0 | 0
118 | 114 | Q390GJB | 01 | 3 | 10 | Q390GJB-1 | B 低合金钢-低合金高强结构钢-B40 Q390GJB | 1514 | 0.15 | 0.2 | 1.35 | 0.015 | 0.005 |  | 0.015 | 0.015 | 0.025 | [8 empty] | 45 | 0.055 | 0.1055 | 0.9 | 0.8 | 0.98 | 0.96 | 0.96 | 0.98 | 0.98 | 0.7 | 0.15 | 0.15 | 0.96 | 0.98 | 0.98 | 0.98 | 0.7 | 0.96 | ok | 21.29951 | 21.29951 | 20.93456 | -0.3649512 | 202.101 | 202.101 | 199.8678 | -2.233224 | -1.105% | 硅锰, 高碳锰铁, 铝块, 铌铁, 钛铁 | 硅锰, 高碳锰铁, 铝块, 铌铁, 钛铁 | 否 | C<=0.15; Si[0.2,0.22]; Mn[1.35,1.37]; P<=0.015; S<=0.005; Nb[0.015,0.016]; Ti[0.015,0.02]; Als[0.025,0.03] | N忽略 |  | 0.1044775 | 0.2 | 1.35 | 0.002915192 | 0.0003593541 | 0 | 0.015 | 0.015 | 0.025 | 0.025 | 0 | 0 | 0 | 0 | 0 | 0 | 14.13228 | 14.13228 | -3.552714e-14 | 76.66448 | 76.66448 | -1.847411e-13 | 4.584083 | 4.584083 | -4.440892e-15 | 27.70733 | 27.70733 | -2.4869e-14 | 0 | 0 | 0 | 0 | 0 | 0 | 0 | 0 | 0 | 0 | 0 | 0 | 0 | 0 | 0 | 0 | 0 | 0 | 0 | 0 | 0 | 0 | 0 | 0 | 2 | 1.683502 | -0.3164983 | 44.67434 | 37.60466 | -7.069676 | 0 | 0 | 0 | 0 | 0 | 0 | 0.2039561 | 0.235334 | 0.03137786 | 43.92728 | 50.68532 | 6.758042 | 0.3791961 | 0.2993653 | -0.07983076 | 9.127552 | 7.205962 | -1.92159 | 0 | 0 | 0 | 0 | 0 | 0 | 0 | 0 | 0 | 0 | 0 | 0 | 0 | 0 | 0 | 0 | 0 | 0 | 0 | 0 | 0 | 0 | 0 | 0 | 0 | 0 | 0 | 0 | 0 | 0 | 0 | 0 | 0 | 0 | 0 | 0 | 0 | 0 | 0 | 0 | 0 | 0 | 0 | 0 | 0 | 0 | 0 | 0 | 0 | 0 | 0 | 0 | 0 | 0
119 | 115 | Q390GJB | 02 | 10.01 | 25.4 | Q390GJB-2 | B 低合金钢-低合金高强结构钢-B40 Q390GJB | 1514 | 0.15 | 0.2 | 1.45 | 0.015 | 0.005 |  | 0.018 | 0.015 | 0.025 | [8 empty] | 45 | 0.05545714 | 0.1000571 | 0.9 | 0.8 | 0.98 | 0.96 | 0.96 | 0.98 | 0.98 | 0.7 | 0.15 | 0.15 | 0.96 | 0.98 | 0.98 | 0.98 | 0.7 | 0.96 | ok | 22.78887 | 22.78887 | 22.42392 | -0.3649512 | 220.9556 | 220.9556 | 218.7224 | -2.233224 | -1.011% | 硅锰, 高碳锰铁, 铝块, 铌铁, 钛铁 | 硅锰, 高碳锰铁, 铝块, 铌铁, 钛铁 | 否 | C<=0.15; Si[0.2,0.22]; Mn[1.45,1.47]; P<=0.015; S<=0.005; Nb[0.018,0.019]; Ti[0.015,0.02]; Als[0.025,0.03] | N忽略 |  | 0.1136187 | 0.2 | 1.45 | 0.003192111 | 0.0003870461 | 0 | 0.018 | 0.015 | 0.025 | 0.025 | 0 | 0 | 0 | 0 | 0 | 0 | 14.13228 | 14.13228 | -3.552714e-14 | 76.66448 | 76.66448 | -1.847411e-13 | 6.026372 | 6.026372 | 1.776357e-15 | 36.42488 | 36.42488 | 7.105427e-15 | 0 | 0 | 0 | 0 | 0 | 0 | 0 | 0 | 0 | 0 | 0 | 0 | 0 | 0 | 0 | 0 | 0 | 0 | 0 | 0 | 0 | 0 | 0 | 0 | 2 | 1.683502 | -0.3164983 | 44.67434 | 37.60466 | -7.069676 | 0 | 0 | 0 | 0 | 0 | 0 | 0.2510229 | 0.2824008 | 0.03137786 | 54.06434 | 60.82238 | 6.758042 | 0.3791961 | 0.2993653 | -0.07983076 | 9.127552 | 7.205962 | -1.92159 | 0 | 0 | 0 | 0 | 0 | 0 | 0 | 0 | 0 | 0 | 0 | 0 | 0 | 0 | 0 | 0 | 0 | 0 | 0 | 0 | 0 | 0 | 0 | 0 | 0 | 0 | 0 | 0 | 0 | 0 | 0 | 0 | 0 | 0 | 0 | 0 | 0 | 0 | 0 | 0 | 0 | 0 | 0 | 0 | 0 | 0 | 0 | 0 | 0 | 0 | 0 | 0 | 0 | 0
120 | 116 | A572Gr50 | 02 | 2 | 9.99 | A572Gr50-1 | B 低合金钢-低合金高强结构钢-B25 A572Gr50 | 1517 | 0.16 | 0.1 | 0.7 | 0.015 | 0.008 |  | 0.006 | 0.03 | 0.02 | [9 empty] | 0.07221978 | 0.1158242 | 0.9 | 0.8 | 0.98 | 0.96 | 0.96 | 0.98 | 0.98 | 0.7 | 0.15 | 0.15 | 0.96 | 0.98 | 0.98 | 0.98 | 0.7 | 0.96 | ok | 11.2487 | 11.2487 | 10.87705 | -0.3716515 | 116.1908 | 116.1908 | 113.8079 | -2.38289 | -2.051% | 硅锰, 高碳锰铁, 铝块, 铌铁, 钛铁 | 硅锰, 高碳锰铁, 铝块, 铌铁, 钛铁 | 否 | C<=0.16; Si[0.1,0.12]; Mn[0.7,0.72]; P<=0.015; S<=0.008; Nb[0.006,0.007]; Ti[0.03,0.035]; Als[0.02,0.025] |  |  | 0.09382285 | 0.1 | 0.7 | 0.001357604 | 0.0001696778 | 0 | 0.006 | 0.03 | 0.02 | 0.02 | 0 | 0 | 0 | 0 | 0 | 0 | 7.066139 | 7.066139 | 1.776357e-15 | 38.33224 | 38.33224 | 7.105427e-15 | 1.771248 | 1.771248 | -4.440892e-16 | 10.70586 | 10.70586 | -3.552714e-15 | 0 | 0 | 0 | 0 | 0 | 0 | 0 | 0 | 0 | 0 | 0 | 0 | 0 | 0 | 0 | 0 | 0 | 0 | 0 | 0 | 0 | 0 | 0 | 0 | 1.67 | 1.346801 | -0.3231987 | 37.30307 | 30.08373 | -7.219343 | 0 | 0 | 0 | 0 | 0 | 0 | 0.06275573 | 0.09413359 | 0.03137786 | 13.51608 | 20.27413 | 6.758042 | 0.6785614 | 0.5987307 | -0.07983076 | 16.33351 | 14.41192 | -1.92159 | 0 | 0 | 0 | 0 | 0 | 0 | 0 | 0 | 0 | 0 | 0 | 0 | 0 | 0 | 0 | 0 | 0 | 0 | 0 | 0 | 0 | 0 | 0 | 0 | 0 | 0 | 0 | 0 | 0 | 0 | 0 | 0 | 0 | 0 | 0 | 0 | 0 | 0 | 0 | 0 | 0 | 0 | 0 | 0 | 0 | 0 | 0 | 0 | 0 | 0 | 0 | 0 | 0 | 0
121 | 117 | A572Gr50 | 01 | 10 | 15.99 | A572Gr50-2 | B 低合金钢-低合金高强结构钢-B25 A572Gr50 | 1516 | 0.16 | 0.1 | 0.85 | 0.015 | 0.01 |  | 0.006 | 0.03 | 0.02 | [9 empty] | 0.06874627 | 0.1170448 | 0.9 | 0.8 | 0.98 | 0.96 | 0.96 | 0.98 | 0.98 | 0.7 | 0.15 | 0.15 | 0.96 | 0.98 | 0.98 | 0.98 | 0.7 | 0.96 | ok | 13.28377 | 13.28377 | 12.91212 | -0.3716515 | 128.4912 | 128.4912 | 126.1083 | -2.38289 | -1.855% | 硅锰, 高碳锰铁, 铝块, 铌铁, 钛铁 | 硅锰, 高碳锰铁, 铝块, 铌铁, 钛铁 | 否 | C<=0.16; Si[0.1,0.12]; Mn[0.85,0.87]; P<=0.015; S<=0.01; Nb[0.006,0.007]; Ti[0.03,0.035]; Als[0.02,0.025] |  |  | 0.1026025 | 0.1 | 0.85 | 0.001748336 | 0.000208751 | 0 | 0.006 | 0.03 | 0.02 | 0.02 | 0 | 0 | 0 | 0 | 0 | 0 | 7.066139 | 7.066139 | 1.776357e-15 | 38.33224 | 38.33224 | 7.105427e-15 | 3.806311 | 3.806311 | 4.884981e-15 | 23.00629 | 23.00629 | 3.197442e-14 | 0 | 0 | 0 | 0 | 0 | 0 | 0 | 0 | 0 | 0 | 0 | 0 | 0 | 0 | 0 | 0 | 0 | 0 | 0 | 0 | 0 | 0 | 0 | 0 | 1.67 | 1.346801 | -0.3231987 | 37.30307 | 30.08373 | -7.219343 | 0 | 0 | 0 | 0 | 0 | 0 | 0.06275573 | 0.09413359 | 0.03137786 | 13.51608 | 20.27413 | 6.758042 | 0.6785614 | 0.5987307 | -0.07983076 | 16.33351 | 14.41192 | -1.92159 | 0 | 0 | 0 | 0 | 0 | 0 | 0 | 0 | 0 | 0 | 0 | 0 | 0 | 0 | 0 | 0 | 0 | 0 | 0 | 0 | 0 | 0 | 0 | 0 | 0 | 0 | 0 | 0 | 0 | 0 | 0 | 0 | 0 | 0 | 0 | 0 | 0 | 0 | 0 | 0 | 0 | 0 | 0 | 0 | 0 | 0 | 0 | 0 | 0 | 0 | 0 | 0 | 0 | 0
122 | 118 | A572Gr50 | 03 | 16 | 28 | A572Gr50-3 | B 低合金钢-低合金高强结构钢-B25 A572Gr50 | 1515 | 0.16 | 0.1 | 1.15 | 0.015 | 0.008 |  | 0.015 | 0.025 | 0.02 | [9 empty] | 0.07691304 | 0.1288261 | 0.9 | 0.8 | 0.98 | 0.96 | 0.96 | 0.98 | 0.98 | 0.7 | 0.15 | 0.15 | 0.96 | 0.98 | 0.98 | 0.98 | 0.7 | 0.96 | ok | 17.26755 | 17.26755 | 16.8959 | -0.3716515 | 180.3291 | 180.3291 | 177.9462 | -2.38289 | -1.321% | 硅锰, 高碳锰铁, 铝块, 铌铁, 钛铁 | 硅锰, 高碳锰铁, 铝块, 铌铁, 钛铁 | 否 | C<=0.16; Si[0.1,0.12]; Mn[1.15,1.17]; P<=0.015; S<=0.008; Nb[0.015,0.016]; Ti[0.025,0.03]; Als[0.02,0.025] |  |  | 0.1345062 | 0.1 | 1.15 | 0.002505271 | 0.0002844445 | 0 | 0.015 | 0.025 | 0.02 | 0.02 | 0 | 0 | 0 | 0 | 0 | 0 | 7.066139 | 7.066139 | 1.776357e-15 | 38.33224 | 38.33224 | 7.105427e-15 | 7.74868 | 7.74868 | -8.881784e-16 | 46.83494 | 46.83494 | -7.105427e-15 | 0 | 0 | 0 | 0 | 0 | 0 | 0 | 0 | 0 | 0 | 0 | 0 | 0 | 0 | 0 | 0 | 0 | 0 | 0 | 0 | 0 | 0 | 0 | 0 | 1.67 | 1.346801 | -0.3231987 | 37.30307 | 30.08373 | -7.219343 | 0 | 0 | 0 | 0 | 0 | 0 | 0.2039561 | 0.235334 | 0.03137786 | 43.92728 | 50.68532 | 6.758042 | 0.578773 | 0.4989422 | -0.07983076 | 13.93153 | 12.00994 | -1.92159 | 0 | 0 | 0 | 0 | 0 | 0 | 0 | 0 | 0 | 0 | 0 | 0 | 0 | 0 | 0 | 0 | 0 | 0 | 0 | 0 | 0 | 0 | 0 | 0 | 0 | 0 | 0 | 0 | 0 | 0 | 0 | 0 | 0 | 0 | 0 | 0 | 0 | 0 | 0 | 0 | 0 | 0 | 0 | 0 | 0 | 0 | 0 | 0 | 0 | 0 | 0 | 0 | 0 | 0
123 | 119 | A572Gr50-DX | 02 | 2 | 9.99 | A572Gr50-DX1 | B 低合金钢-低合金高强结构钢-B55 A572Gr50-DX | 1517 | 0.16 | 0.02 | 0.7 | 0.015 | 0.008 |  | 0.006 | 0.03 | 0.02 | [8 empty] | 45 | 0.06933333 | 0.1066667 | 0.9 | 0 | 0.98 | 0.96 | 0.96 | 0.98 | 0.98 | 0.7 | 0.15 | 0.15 | 0.96 | 0.98 | 0.98 | 0.98 | 0.7 | 0.96 | ok | 10.85716 | 10.85716 | 10.15551 | -0.7016515 | 123.5781 | 123.5781 | 113.824 | -9.754156 | -7.893% | 高碳锰铁, 铝块, 铌铁, 钛铁 | 高碳锰铁, 铝块, 铌铁, 钛铁 | 否 | C<=0.16; Si<=0.02; Mn[0.7,0.72]; P<=0.015; S<=0.008; Nb[0.006,0.007]; Ti[0.03,0.035]; Als[0.02,0.025] | N忽略 |  | 0.1181988 | 0 | 0.7 | 0.001558243 | 0.0001558243 | 0 | 0.006 | 0.03 | 0.02 | 0.02 | 0 | 0 | 0 | 0 | 0 | 0 | 0 | 0 | 0 | 0 | 0 | 0 | 8.115847 | 8.115847 | 3.552714e-15 | 49.05419 | 49.05419 | 2.131628e-14 | 0 | 0 | 0 | 0 | 0 | 0 | 0 | 0 | 0 | 0 | 0 | 0 | 0 | 0 | 0 | 0 | 0 | 0 | 0 | 0 | 0 | 0 | 0 | 0 | 2 | 1.346801 | -0.6531987 | 44.67434 | 30.08373 | -14.59061 | 0 | 0 | 0 | 0 | 0 | 0 | 0.06275573 | 0.09413359 | 0.03137786 | 13.51608 | 20.27413 | 6.758042 | 0.6785614 | 0.5987307 | -0.07983076 | 16.33351 | 14.41192 | -1.92159 | 0 | 0 | 0 | 0 | 0 | 0 | 0 | 0 | 0 | 0 | 0 | 0 | 0 | 0 | 0 | 0 | 0 | 0 | 0 | 0 | 0 | 0 | 0 | 0 | 0 | 0 | 0 | 0 | 0 | 0 | 0 | 0 | 0 | 0 | 0 | 0 | 0 | 0 | 0 | 0 | 0 | 0 | 0 | 0 | 0 | 0 | 0 | 0 | 0 | 0 | 0 | 0 | 0 | 0
124 | 120 | A572Gr50-DX | 01 | 10 | 15.99 | A572Gr50-DX2 | B 低合金钢-低合金高强结构钢-B55 A572Gr50-DX | 1516 | 0.16 | 0.02 | 0.85 | 0.015 | 0.01 |  | 0.006 | 0.03 | 0.02 | [9 empty] | 0.06933333 | 0.1066667 | 0.9 | 0 | 0.98 | 0.96 | 0.96 | 0.98 | 0.98 | 0.7 | 0.15 | 0.15 | 0.96 | 0.98 | 0.98 | 0.98 | 0.7 | 0.96 | ok | 12.90892 | 12.90892 | 12.20727 | -0.7016515 | 135.9795 | 135.9795 | 126.2253 | -9.754156 | -7.173% | 高碳锰铁, 铝块, 铌铁, 钛铁 | 高碳锰铁, 铝块, 铌铁, 钛铁 | 否 | C<=0.16; Si<=0.02; Mn[0.85,0.87]; P<=0.015; S<=0.01; Nb[0.006,0.007]; Ti[0.03,0.035]; Als[0.02,0.025] |  |  | 0.1305525 | 0 | 0.85 | 0.00195218 | 0.000195218 | 0 | 0.006 | 0.03 | 0.02 | 0.02 | 0 | 0 | 0 | 0 | 0 | 0 | 0 | 0 | 0 | 0 | 0 | 0 | 10.16761 | 10.16761 | -2.131628e-14 | 61.45553 | 61.45553 | -1.278977e-13 | 0 | 0 | 0 | 0 | 0 | 0 | 0 | 0 | 0 | 0 | 0 | 0 | 0 | 0 | 0 | 0 | 0 | 0 | 0 | 0 | 0 | 0 | 0 | 0 | 2 | 1.346801 | -0.6531987 | 44.67434 | 30.08373 | -14.59061 | 0 | 0 | 0 | 0 | 0 | 0 | 0.06275573 | 0.09413359 | 0.03137786 | 13.51608 | 20.27413 | 6.758042 | 0.6785614 | 0.5987307 | -0.07983076 | 16.33351 | 14.41192 | -1.92159 | 0 | 0 | 0 | 0 | 0 | 0 | 0 | 0 | 0 | 0 | 0 | 0 | 0 | 0 | 0 | 0 | 0 | 0 | 0 | 0 | 0 | 0 | 0 | 0 | 0 | 0 | 0 | 0 | 0 | 0 | 0 | 0 | 0 | 0 | 0 | 0 | 0 | 0 | 0 | 0 | 0 | 0 | 0 | 0 | 0 | 0 | 0 | 0 | 0 | 0 | 0 | 0 | 0 | 0
125 | 121 | A572Gr50-DX | 03 | 16 | 28 | A572Gr50-DX3 | B 低合金钢-低合金高强结构钢-B55 A572Gr50-DX | 1515 | 0.16 | 0.02 | 1.15 | 0.015 | 0.008 |  | 0.015 | 0.025 | 0.02 | [9 empty] | 0.06933333 | 0.1066667 | 0.9 | 0 | 0.98 | 0.96 | 0.96 | 0.98 | 0.98 | 0.7 | 0.15 | 0.15 | 0.96 | 0.98 | 0.98 | 0.98 | 0.7 | 0.96 | ok | 17.05385 | 17.05385 | 16.3522 | -0.7016515 | 188.7913 | 188.7913 | 179.0372 | -9.754156 | -5.167% | 高碳锰铁, 铝块, 铌铁, 钛铁 | 高碳锰铁, 铝块, 铌铁, 钛铁 | 否 | C<=0.16; Si<=0.02; Mn[1.15,1.17]; P<=0.015; S<=0.008; Nb[0.015,0.016]; Ti[0.025,0.03]; Als[0.02,0.025] |  |  | 0.1552598 | 0 | 1.15 | 0.002740056 | 0.0002740056 | 0 | 0.015 | 0.025 | 0.02 | 0.02 | 0 | 0 | 0 | 0 | 0 | 0 | 0 | 0 | 0 | 0 | 0 | 0 | 14.27112 | 14.27112 | 3.197442e-14 | 86.25821 | 86.25821 | 1.98952e-13 | 0 | 0 | 0 | 0 | 0 | 0 | 0 | 0 | 0 | 0 | 0 | 0 | 0 | 0 | 0 | 0 | 0 | 0 | 0 | 0 | 0 | 0 | 0 | 0 | 2 | 1.346801 | -0.6531987 | 44.67434 | 30.08373 | -14.59061 | 0 | 0 | 0 | 0 | 0 | 0 | 0.2039561 | 0.235334 | 0.03137786 | 43.92728 | 50.68532 | 6.758042 | 0.578773 | 0.4989422 | -0.07983076 | 13.93153 | 12.00994 | -1.92159 | 0 | 0 | 0 | 0 | 0 | 0 | 0 | 0 | 0 | 0 | 0 | 0 | 0 | 0 | 0 | 0 | 0 | 0 | 0 | 0 | 0 | 0 | 0 | 0 | 0 | 0 | 0 | 0 | 0 | 0 | 0 | 0 | 0 | 0 | 0 | 0 | 0 | 0 | 0 | 0 | 0 | 0 | 0 | 0 | 0 | 0 | 0 | 0 | 0 | 0 | 0 | 0 | 0 | 0
126 | 122 | A572GR60 | 01 | 2 | 9.99 | A572GR60-1 | B 低合金钢-低合金高强结构钢-B54 A572GR60 | 1515 | 0.16 | 0.1 | 0.85 | 0.015 | 0.008 |  | 0.015 | 0.03 | 0.02 | [9 empty] | 0.06933333 | 0.1066667 | 0.9 | 0.8 | 0.98 | 0.96 | 0.96 | 0.98 | 0.98 | 0.7 | 0.15 | 0.15 | 0.96 | 0.98 | 0.98 | 0.98 | 0.7 | 0.96 | ok | 13.56692 | 13.56692 | 13.19527 | -0.3716515 | 159.7604 | 159.7604 | 157.3775 | -2.38289 | -1.492% | 硅锰, 高碳锰铁, 铝块, 铌铁, 钛铁 | 硅锰, 高碳锰铁, 铝块, 铌铁, 钛铁 | 否 | C<=0.16; Si[0.1,0.12]; Mn[0.85,0.87]; P<=0.015; S<=0.008; Nb[0.015,0.016]; Ti[0.03,0.035]; Als[0.02,0.025] |  |  | 0.1040442 | 0.1 | 0.85 | 0.001775591 | 0.0002114766 | 0 | 0.015 | 0.03 | 0.02 | 0.02 | 0 | 0 | 0 | 0 | 0 | 0 | 7.066139 | 7.066139 | 1.776357e-15 | 38.33224 | 38.33224 | 7.105427e-15 | 3.948267 | 3.948267 | -1.776357e-15 | 23.8643 | 23.8643 | -7.105427e-15 | 0 | 0 | 0 | 0 | 0 | 0 | 0 | 0 | 0 | 0 | 0 | 0 | 0 | 0 | 0 | 0 | 0 | 0 | 0 | 0 | 0 | 0 | 0 | 0 | 1.67 | 1.346801 | -0.3231987 | 37.30307 | 30.08373 | -7.219343 | 0 | 0 | 0 | 0 | 0 | 0 | 0.2039561 | 0.235334 | 0.03137786 | 43.92728 | 50.68532 | 6.758042 | 0.6785614 | 0.5987307 | -0.07983076 | 16.33351 | 14.41192 | -1.92159 | 0 | 0 | 0 | 0 | 0 | 0 | 0 | 0 | 0 | 0 | 0 | 0 | 0 | 0 | 0 | 0 | 0 | 0 | 0 | 0 | 0 | 0 | 0 | 0 | 0 | 0 | 0 | 0 | 0 | 0 | 0 | 0 | 0 | 0 | 0 | 0 | 0 | 0 | 0 | 0 | 0 | 0 | 0 | 0 | 0 | 0 | 0 | 0 | 0 | 0 | 0 | 0 | 0 | 0
127 | 123 | A572GR60 | 02 | 10 | 15.99 | A572GR60-2 | B 低合金钢-低合金高强结构钢-B54 A572GR60 | 1515 | 0.16 | 0.1 | 0.95 | 0.015 | 0.008 |  | 0.02 | 0.03 | 0.02 | [9 empty] | 0.042 | 0.107 | 0.9 | 0.8 | 0.98 | 0.96 | 0.96 | 0.98 | 0.98 | 0.7 | 0.15 | 0.15 | 0.96 | 0.98 | 0.98 | 0.98 | 0.7 | 0.96 | ok | 15.00865 | 15.00865 | 14.637 | -0.3716515 | 184.8955 | 184.8955 | 182.5126 | -2.38289 | -1.289% | 硅锰, 高碳锰铁, 铝块, 铌铁, 钛铁 | 硅锰, 高碳锰铁, 铝块, 铌铁, 钛铁 | 否 | C<=0.16; Si[0.1,0.12]; Mn[0.95,0.97]; P<=0.015; S<=0.008; Nb[0.02,0.021]; Ti[0.03,0.035]; Als[0.02,0.025] |  |  | 0.08491921 | 0.1 | 0.95 | 0.002037341 | 0.0002376516 | 0 | 0.02 | 0.03 | 0.02 | 0.02 | 0 | 0 | 0 | 0 | 0 | 0 | 7.066139 | 7.066139 | 1.776357e-15 | 38.33224 | 38.33224 | 7.105427e-15 | 5.311547 | 5.311547 | -8.881784e-16 | 32.1043 | 32.1043 | -7.105427e-15 | 0 | 0 | 0 | 0 | 0 | 0 | 0 | 0 | 0 | 0 | 0 | 0 | 0 | 0 | 0 | 0 | 0 | 0 | 0 | 0 | 0 | 0 | 0 | 0 | 1.67 | 1.346801 | -0.3231987 | 37.30307 | 30.08373 | -7.219343 | 0 | 0 | 0 | 0 | 0 | 0 | 0.2824008 | 0.3137786 | 0.03137786 | 60.82238 | 67.58042 | 6.758042 | 0.6785614 | 0.5987307 | -0.07983076 | 16.33351 | 14.41192 | -1.92159 | 0 | 0 | 0 | 0 | 0 | 0 | 0 | 0 | 0 | 0 | 0 | 0 | 0 | 0 | 0 | 0 | 0 | 0 | 0 | 0 | 0 | 0 | 0 | 0 | 0 | 0 | 0 | 0 | 0 | 0 | 0 | 0 | 0 | 0 | 0 | 0 | 0 | 0 | 0 | 0 | 0 | 0 | 0 | 0 | 0 | 0 | 0 | 0 | 0 | 0 | 0 | 0 | 0 | 0
128 | 124 | A572GR60 | 03 | 16 | 28 | A572GR60-3 | B 低合金钢-低合金高强结构钢-B54 A572GR60 | 1515 | 0.16 | 0.1 | 1.15 | 0.015 | 0.008 |  | 0.02 | 0.03 | 0.02 | [9 empty] | 0.042 | 0.107 | 0.9 | 0.8 | 0.98 | 0.96 | 0.96 | 0.98 | 0.98 | 0.7 | 0.15 | 0.15 | 0.96 | 0.98 | 0.98 | 0.98 | 0.7 | 0.96 | ok | 17.74433 | 17.74433 | 17.37268 | -0.3716515 | 201.4306 | 201.4306 | 199.0477 | -2.38289 | -1.183% | 硅锰, 高碳锰铁, 铝块, 铌铁, 钛铁 | 硅锰, 高碳锰铁, 铝块, 铌铁, 钛铁 | 否 | C<=0.16; Si[0.1,0.12]; Mn[1.15,1.17]; P<=0.015; S<=0.008; Nb[0.02,0.021]; Ti[0.03,0.035]; Als[0.02,0.025] |  |  | 0.1013907 | 0.1 | 1.15 | 0.002562591 | 0.0002901766 | 0 | 0.02 | 0.03 | 0.02 | 0.02 | 0 | 0 | 0 | 0 | 0 | 0 | 7.066139 | 7.066139 | 1.776357e-15 | 38.33224 | 38.33224 | 7.105427e-15 | 8.047226 | 8.047226 | 0 | 48.63943 | 48.63943 | 7.105427e-15 | 0 | 0 | 0 | 0 | 0 | 0 | 0 | 0 | 0 | 0 | 0 | 0 | 0 | 0 | 0 | 0 | 0 | 0 | 0 | 0 | 0 | 0 | 0 | 0 | 1.67 | 1.346801 | -0.3231987 | 37.30307 | 30.08373 | -7.219343 | 0 | 0 | 0 | 0 | 0 | 0 | 0.2824008 | 0.3137786 | 0.03137786 | 60.82238 | 67.58042 | 6.758042 | 0.6785614 | 0.5987307 | -0.07983076 | 16.33351 | 14.41192 | -1.92159 | 0 | 0 | 0 | 0 | 0 | 0 | 0 | 0 | 0 | 0 | 0 | 0 | 0 | 0 | 0 | 0 | 0 | 0 | 0 | 0 | 0 | 0 | 0 | 0 | 0 | 0 | 0 | 0 | 0 | 0 | 0 | 0 | 0 | 0 | 0 | 0 | 0 | 0 | 0 | 0 | 0 | 0 | 0 | 0 | 0 | 0 | 0 | 0 | 0 | 0 | 0 | 0 | 0 | 0
129 | 125 | A572GR65 | 01 | 3 | 9.99 | A572GR65-1 | B 低合金钢-低合金高强结构钢-B37 A572GR65 | 1516 | 0.15 | 0.2 | 1.25 | 0.01 | 0.004 |  | 0.025 | 0.025 | 0.02 | [8 empty] | 40 | 0.07025 | 0.09275 | 0.9 | 0.8 | 0.98 | 0.96 | 0.96 | 0.98 | 0.98 | 0.7 | 0.15 | 0.15 | 0.96 | 0.98 | 0.98 | 0.98 | 0.7 | 0.96 | ok | 20.13254 | 20.13254 | 19.76089 | -0.3716515 | 226.1105 | 226.1105 | 223.7276 | -2.38289 | -1.054% | 硅锰, 高碳锰铁, 铝块, 铌铁, 钛铁 | 硅锰, 高碳锰铁, 铝块, 铌铁, 钛铁 | 否 | C<=0.15; Si[0.2,0.22]; Mn[1.25,1.27]; P<=0.01; S<=0.004; Nb[0.025,0.026]; Ti[0.025,0.03]; Als[0.02,0.025] | N忽略 |  | 0.1125418 | 0.2 | 1.25 | 0.002686051 | 0.0003364401 | 0 | 0.025 | 0.025 | 0.02 | 0.02 | 0 | 0 | 0 | 0 | 0 | 0 | 14.13228 | 14.13228 | -3.552714e-14 | 76.66448 | 76.66448 | -1.847411e-13 | 3.390643 | 3.390643 | -3.108624e-15 | 20.49389 | 20.49389 | -1.776357e-14 | 0 | 0 | 0 | 0 | 0 | 0 | 0 | 0 | 0 | 0 | 0 | 0 | 0 | 0 | 0 | 0 | 0 | 0 | 0 | 0 | 0 | 0 | 0 | 0 | 1.67 | 1.346801 | -0.3231987 | 37.30307 | 30.08373 | -7.219343 | 0 | 0 | 0 | 0 | 0 | 0 | 0.3608454 | 0.3922233 | 0.03137786 | 77.71749 | 84.47553 | 6.758042 | 0.578773 | 0.4989422 | -0.07983076 | 13.93153 | 12.00994 | -1.92159 | 0 | 0 | 0 | 0 | 0 | 0 | 0 | 0 | 0 | 0 | 0 | 0 | 0 | 0 | 0 | 0 | 0 | 0 | 0 | 0 | 0 | 0 | 0 | 0 | 0 | 0 | 0 | 0 | 0 | 0 | 0 | 0 | 0 | 0 | 0 | 0 | 0 | 0 | 0 | 0 | 0 | 0 | 0 | 0 | 0 | 0 | 0 | 0 | 0 | 0 | 0 | 0 | 0 | 0
130 | 126 | A572GR65 | 02 | 10 | 20 | A572GR65-2 | B 低合金钢-低合金高强结构钢-B37 A572GR65 | 1515 | 0.15 | 0.2 | 1.35 | 0.01 | 0.004 |  | 0.03 | 0.025 | 0.02 | [8 empty] | 40 | 0.07161905 | 0.1045714 | 0.9 | 0.8 | 0.98 | 0.96 | 0.96 | 0.98 | 0.98 | 0.7 | 0.15 | 0.15 | 0.96 | 0.98 | 0.98 | 0.98 | 0.7 | 0.96 | ok | 21.41713 | 21.41713 | 21.04547 | -0.3716515 | 250.2958 | 250.2958 | 247.9129 | -2.38289 | -0.952% | 硅锰, 高碳锰铁, 铝块, 铌铁, 钛铁 | 硅锰, 高碳锰铁, 铝块, 铌铁, 钛铁 | 否 | C<=0.15; Si[0.2,0.22]; Mn[1.35,1.37]; P<=0.01; S<=0.004; Nb[0.03,0.031]; Ti[0.025,0.03]; Als[0.02,0.025] | N忽略 |  | 0.1211731 | 0.2 | 1.35 | 0.002917631 | 0.000359598 | 0 | 0.03 | 0.025 | 0.02 | 0.02 | 0 | 0 | 0 | 0 | 0 | 0 | 14.13228 | 14.13228 | -3.552714e-14 | 76.66448 | 76.66448 | -1.847411e-13 | 4.596784 | 4.596784 | 2.664535e-15 | 27.7841 | 27.7841 | 1.776357e-14 | 0 | 0 | 0 | 0 | 0 | 0 | 0 | 0 | 0 | 0 | 0 | 0 | 0 | 0 | 0 | 0 | 0 | 0 | 0 | 0 | 0 | 0 | 0 | 0 | 1.67 | 1.346801 | -0.3231987 | 37.30307 | 30.08373 | -7.219343 | 0 | 0 | 0 | 0 | 0 | 0 | 0.4392901 | 0.470668 | 0.03137786 | 94.61259 | 101.3706 | 6.758042 | 0.578773 | 0.4989422 | -0.07983076 | 13.93153 | 12.00994 | -1.92159 | 0 | 0 | 0 | 0 | 0 | 0 | 0 | 0 | 0 | 0 | 0 | 0 | 0 | 0 | 0 | 0 | 0 | 0 | 0 | 0 | 0 | 0 | 0 | 0 | 0 | 0 | 0 | 0 | 0 | 0 | 0 | 0 | 0 | 0 | 0 | 0 | 0 | 0 | 0 | 0 | 0 | 0 | 0 | 0 | 0 | 0 | 0 | 0 | 0 | 0 | 0 | 0 | 0 | 0
131 | 127 | A572GR65-T | 01 | 3 | 9.99 | A572GR65-T1 | B 低合金钢-低合金高强结构钢-B30 A572GR65-T | 1516 | 0.15 | 0.02 | 1.25 | 0.01 | 0.004 |  | 0.025 | 0.025 | 0.02 | [8 empty] | 40 | 0.052 | 0.1185 | 0.9 | 0 | 0.98 | 0.96 | 0.96 | 0.98 | 0.98 | 0.7 | 0.15 | 0.15 | 0.96 | 0.98 | 0.98 | 0.98 | 0.7 | 0.96 | ok | 18.41672 | 18.41672 | 17.71507 | -0.7016515 | 229.8708 | 229.8708 | 220.1166 | -9.754156 | -4.243% | 高碳锰铁, 铝块, 铌铁, 钛铁 | 高碳锰铁, 铝块, 铌铁, 钛铁 | 否 | C<=0.15; Si<=0.02; Mn[1.25,1.27]; P<=0.01; S<=0.004; Nb[0.025,0.026]; Ti[0.025,0.03]; Als[0.02,0.025] | N忽略 |  | 0.1451876 | 0 | 1.25 | 0.002971604 | 0.0002971604 | 0 | 0.025 | 0.025 | 0.02 | 0.02 | 0 | 0 | 0 | 0 | 0 | 0 | 0 | 0 | 0 | 0 | 0 | 0 | 15.4771 | 15.4771 | -2.4869e-14 | 93.54744 | 93.54744 | -1.421085e-13 | 0 | 0 | 0 | 0 | 0 | 0 | 0 | 0 | 0 | 0 | 0 | 0 | 0 | 0 | 0 | 0 | 0 | 0 | 0 | 0 | 0 | 0 | 0 | 0 | 2 | 1.346801 | -0.6531987 | 44.67434 | 30.08373 | -14.59061 | 0 | 0 | 0 | 0 | 0 | 0 | 0.3608454 | 0.3922233 | 0.03137786 | 77.71749 | 84.47553 | 6.758042 | 0.578773 | 0.4989422 | -0.07983076 | 13.93153 | 12.00994 | -1.92159 | 0 | 0 | 0 | 0 | 0 | 0 | 0 | 0 | 0 | 0 | 0 | 0 | 0 | 0 | 0 | 0 | 0 | 0 | 0 | 0 | 0 | 0 | 0 | 0 | 0 | 0 | 0 | 0 | 0 | 0 | 0 | 0 | 0 | 0 | 0 | 0 | 0 | 0 | 0 | 0 | 0 | 0 | 0 | 0 | 0 | 0 | 0 | 0 | 0 | 0 | 0 | 0 | 0 | 0
132 | 128 | A572GR65-T | 02 | 10 | 20 | A572GR65-T2 | B 低合金钢-低合金高强结构钢-B30 A572GR65-T | 1515 | 0.15 | 0.02 | 1.35 | 0.01 | 0.004 |  | 0.03 | 0.025 | 0.02 | [8 empty] | 40 | 0.0595 | 0.143 | 0.9 | 0 | 0.98 | 0.96 | 0.96 | 0.98 | 0.98 | 0.7 | 0.15 | 0.15 | 0.96 | 0.98 | 0.98 | 0.98 | 0.7 | 0.96 | ok | 18.69966 | 18.69966 | 19.11072 | 0.4110606 | 274.4386 | 274.4386 | 243.5027 | -30.93589 | -11.27% | 中碳锰铁, 铝块, 铌铁, 钛铁 | 硅锰, 高碳锰铁, 铝块, 铌铁, 钛铁 | 是 | C<=0.15; Si<=0.02; Mn[1.35,1.37]; P<=0.01; S<=0.004; Nb[0.03,0.031]; Ti[0.025,0.03]; Als[0.02,0.025] | N忽略 |  | 0.15 | 0 | 1.35 | 0.003110559 | 0.0003224507 | 0 | 0.03 | 0.025 | 0.02 | 0.02 | 0 | 0 | 0 | 0 | 0 | 0 | 0 | 2.373918 | 2.373918 | 0 | 12.87798 | 12.87798 | 0 | 14.42039 | 14.42039 | 0 | 87.16042 | 87.16042 | 15.6816 | 0 | -15.6816 | 121.2201 | 0 | -121.2201 | 0 | 0 | 0 | 0 | 0 | 0 | 0 | 0 | 0 | 0 | 0 | 0 | 0 | 0 | 0 | 0 | 0 | 0 | 2 | 1.346801 | -0.6531987 | 44.67434 | 30.08373 | -14.59061 | 0 | 0 | 0 | 0 | 0 | 0 | 0.4392901 | 0.470668 | 0.03137786 | 94.61259 | 101.3706 | 6.758042 | 0.578773 | 0.4989422 | -0.07983076 | 13.93153 | 12.00994 | -1.92159 | 0 | 0 | 0 | 0 | 0 | 0 | 0 | 0 | 0 | 0 | 0 | 0 | 0 | 0 | 0 | 0 | 0 | 0 | 0 | 0 | 0 | 0 | 0 | 0 | 0 | 0 | 0 | 0 | 0 | 0 | 0 | 0 | 0 | 0 | 0 | 0 | 0 | 0 | 0 | 0 | 0 | 0 | 0 | 0 | 0 | 0 | 0 | 0 | 0 | 0 | 0 | 0 | 0 | 0
133 | 129 | 26MnB5 | 01 | 3 | 10 | 26MnB5 | I 合金结构钢-MnB钢-I02 26MnB5 | 1504 | 0.26 | 0.23 | 1.25 | 0 | 0 |  |  | 0.025 |  | 0.03 |  | 0.16 | 0 | 0 |  | 0.0023 |  |  | 0.1 | 0 | 0.9 | 0 | 0.98 | 0.96 | 0.96 | 0.98 | 0.98 | 0.7 | 0.15 | 0.15 | 0.96 | 0.98 | 0.98 | 0.98 | 0.7 | 0.96 | input_error | #DIV/0! | 6.296441 |  |  | #DIV/0! | 95.30293 |  |  |  | 铝块, 钛铁, 高碳铬铁, 硼铁 |  | 是 | C<=0.26; Si[0.23,0.25]; Mn[1.25,1.27]; Ti[0.025,0.03]; Alt[0.03,0.035]; Cr[0.16,0.19]; Ni[0,0.01]; Cu[0,0.01]; B[0.0023,0.0025] | P=0未做硬约束; S=0未做硬约束 | 输入数据问题：炼钢参数表 K133 的硅回收率=0，导致所有含 Si 合金的 Si 贡献为 0；Si下限无法满足：最多 0.0000%，要求 0.2300%。请修正该行 Si 回收率后重算。 | [16 empty] | 0 | 0 | 0 | 0 | 0 | 0 | 0 | 0 | 0 | 0 | 0 | 0 | 0 | 0 | 0 | 0 | 0 | 0 | 0 | 0 | 0 | 0 | 0 | 0 | 0 | 0 | 0 | 0 | 0 | 0 | 0 | 0 | 0 | 0 | 0 | 0 | 2.33 | 0 | -2.33 | 52.0456 | 0 | -52.0456 | 0 | 0 | 0 | 0 | 0 | 0 | 0 | 0 | 0 | 0 | 0 | 0 | 0.578773 | 0 | -0.578773 | 13.93153 | 0 | -13.93153 | 3.205128 | 0 | -3.205128 | 24.93193 | 0 | -24.93193 | 0 | 0 | 0 | 0 | 0 | 0 | 0 | 0 | 0 | 0 | 0 | 0 | 0 | 0 | 0 | 0 | 0 | 0 | 0 | 0 | 0 | 0 | 0 | 0 | 0.1825397 | 0 | -0.1825397 | 4.393876 | 0 | -4.393876 | 0 | 0 | 0 | 0 | 0 | 0 | 0 | 0 | 0 | 0 | 0 | 0 | 0 | 0 | 0 | 0 | 0 | 0
134 | 130 | SA516 Gr70 | 01 | 3 | 12.5 | SA516 Gr70-1 | F 压力容器用钢-美标-F05 SA516 Gr70 | 1514 | 0.16 | 0.23 | 1.15 | 0.015 | 0.003 |  | 0.01 | 0.015 | 0.03 | [8 empty] | 45 | 0.052 | 0.1185 | 0.9 | 0.8 | 0.98 | 0.96 | 0.96 | 0.98 | 0.98 | 0.7 | 0.15 | 0.15 | 0.96 | 0.98 | 0.98 | 0.98 | 0.7 | 0.96 | ok | 18.91935 | 18.91935 | 18.5611 | -0.3582509 | 175.448 | 175.448 | 173.3644 | -2.083557 | -1.188% | 硅锰, 硅铁合金, 铝块, 铌铁, 钛铁 | 硅锰, 硅铁合金, 铝块, 铌铁, 钛铁 | 否 | C<=0.16; Si[0.23,0.25]; Mn[1.15,1.17]; P<=0.015; S<=0.003; Nb[0.01,0.011]; Ti[0.015,0.02]; Als[0.03,0.035] | N忽略 |  | 0.07682472 | 0.23 | 1.15 | 0.002309931 | 0.0003088252 | 0 | 0.01 | 0.015 | 0.03 | 0.03 | 0 | 0 | 0 | 0 | 0 | 0 | 16.03032 | 16.03032 | -1.065814e-14 | 86.96096 | 86.96096 | -5.684342e-14 | 0 | 0 | 0 | 0 | 0 | 0 | 0 | 0 | 0 | 0 | 0 | 0 | 0 | 0 | 0 | 0 | 0 | 0 | 0 | 0 | 0 | 0 | 0 | 0 | 0.05432068 | 0.05432068 | -9.089951e-16 | 0.2816984 | 0.2816984 | -4.718448e-15 | 2.33 | 2.020202 | -0.309798 | 52.0456 | 45.12559 | -6.92001 | 0 | 0 | 0 | 0 | 0 | 0 | 0.1255115 | 0.1568893 | 0.03137786 | 27.03217 | 33.79021 | 6.758042 | 0.3791961 | 0.2993653 | -0.07983076 | 9.127552 | 7.205962 | -1.92159 | 0 | 0 | 0 | 0 | 0 | 0 | 0 | 0 | 0 | 0 | 0 | 0 | 0 | 0 | 0 | 0 | 0 | 0 | 0 | 0 | 0 | 0 | 0 | 0 | 0 | 0 | 0 | 0 | 0 | 0 | 0 | 0 | 0 | 0 | 0 | 0 | 0 | 0 | 0 | 0 | 0 | 0 | 0 | 0 | 0 | 0 | 0 | 0 | 0 | 0 | 0 | 0 | 0 | 0
135 | 131 | S235JR | 01 | 1.5 | 12 | S235JR-1 | A 碳素钢-碳素结构钢-A17 S235JR | 1520 | 0.15 | 0.1 | 0.3 | 0.02 | 0.01 |  |  |  | 0.015 | [8 empty] | 50 | 0.07204211 | 0.1239895 | 0.9 | 0.8 | 0.98 | 0.96 | 0.96 | 0.98 | 0.98 | 0.7 | 0.15 | 0.15 | 0.96 | 0.98 | 0.98 | 0.98 | 0.7 | 0.96 | ok | 4.796007 | 4.796007 | 4.806108 | 0.01010101 | 42.67623 | 42.67623 | 42.90186 | 0.225628 | 0.5287% | 硅锰, 硅铁合金, 铝块 | 硅锰, 硅铁合金, 铝块 | 否 | C<=0.15; Si[0.1,0.12]; Mn[0.3,0.32]; P<=0.02; S<=0.01; Als[0.015,0.02] | N忽略 |  | 0.07646733 | 0.1 | 0.3 | 0.0004244364 | 7.288333e-05 | 0 | 0 | 0 | 0.015 | 0.015 | 0 | 0 | 0 | 0 | 0 | 0 | 2.735342 | 2.735342 | 2.664535e-15 | 14.83863 | 14.83863 | 1.598721e-14 | 0 | 0 | 0 | 0 | 0 | 0 | 0 | 0 | 0 | 0 | 0 | 0 | 0 | 0 | 0 | 0 | 0 | 0 | 0 | 0 | 0 | 0 | 0 | 0 | 1.060664 | 1.060664 | -3.108624e-15 | 5.500437 | 5.500437 | -1.598721e-14 | 1 | 1.010101 | 0.01010101 | 22.33717 | 22.5628 | 0.225628 | 0 | 0 | 0 | 0 | 0 | 0 | 0 | 0 | 0 | 0 | 0 | 0 | 0 | 0 | 0 | 0 | 0 | 0 | 0 | 0 | 0 | 0 | 0 | 0 | 0 | 0 | 0 | 0 | 0 | 0 | 0 | 0 | 0 | 0 | 0 | 0 | 0 | 0 | 0 | 0 | 0 | 0 | 0 | 0 | 0 | 0 | 0 | 0 | 0 | 0 | 0 | 0 | 0 | 0 | 0 | 0 | 0 | 0 | 0 | 0 | 0 | 0 | 0 | 0 | 0 | 0 | 0 | 0 | 0 | 0 | 0 | 0
136 | 132 | S235JR | 02 | 12.01 | 25.4 | S235JR-2 | A 碳素钢-碳素结构钢-A17 S235JR | 1521 | 0.15 | 0.1 | 0.4 | 0.02 | 0.01 |  |  |  | 0.015 | [8 empty] | 50 | 0.07625 | 0.14803125 | 0.9 | 0.8 | 0.98 | 0.96 | 0.96 | 0.98 | 0.98 | 0.7 | 0.15 | 0.15 | 0.96 | 0.98 | 0.98 | 0.98 | 0.7 | 0.96 | ok | 5.687351 | 5.687351 | 5.697452 | 0.01010101 | 47.58065 | 47.58065 | 47.80628 | 0.225628 | 0.4742% | 硅锰, 硅铁合金, 铝块 | 硅锰, 硅铁合金, 铝块 | 否 | C<=0.15; Si[0.1,0.12]; Mn[0.4,0.42]; P<=0.02; S<=0.01; Als[0.015,0.02] | N忽略 |  | 0.08245053 | 0.1 | 0.4 | 0.0005860951 | 8.999714e-05 | 0 | 0 | 0 | 0.015 | 0.015 | 0 | 0 | 0 | 0 | 0 | 0 | 3.915793 | 3.915793 | 3.108624e-15 | 21.24231 | 21.24231 | 1.776357e-14 | 0 | 0 | 0 | 0 | 0 | 0 | 0 | 0 | 0 | 0 | 0 | 0 | 0 | 0 | 0 | 0 | 0 | 0 | 0 | 0 | 0 | 0 | 0 | 0 | 0.7715578 | 0.7715578 | 2.220446e-16 | 4.001176 | 4.001176 | 8.881784e-16 | 1 | 1.010101 | 0.01010101 | 22.33717 | 22.5628 | 0.225628 | 0 | 0 | 0 | 0 | 0 | 0 | 0 | 0 | 0 | 0 | 0 | 0 | 0 | 0 | 0 | 0 | 0 | 0 | 0 | 0 | 0 | 0 | 0 | 0 | 0 | 0 | 0 | 0 | 0 | 0 | 0 | 0 | 0 | 0 | 0 | 0 | 0 | 0 | 0 | 0 | 0 | 0 | 0 | 0 | 0 | 0 | 0 | 0 | 0 | 0 | 0 | 0 | 0 | 0 | 0 | 0 | 0 | 0 | 0 | 0 | 0 | 0 | 0 | 0 | 0 | 0 | 0 | 0 | 0 | 0 | 0 | 0
137 | 133 | S235JR-DX | 01 | 1.5 | 12 | S235JR-DX1 | A 碳素钢-碳素结构钢-A40 S235JR-DX | 1521 | 0.15 | 0.02 | 0.35 | 0.02 | 0.01 |  |  |  | 0.015 | [8 empty] | 50 | 0.098 | 0.13775 | 0.9 | 0 | 0.98 | 0.96 | 0.96 | 0.98 | 0.98 | 0.7 | 0.15 | 0.15 | 0.96 | 0.98 | 0.98 | 0.98 | 0.7 | 0.96 | ok | 4.233239 | 4.233239 | 3.91334 | -0.319899 | 47.25633 | 47.25633 | 40.11069 | -7.145638 | -15.12% | 高碳锰铁, 铝块 | 高碳锰铁, 铝块 | 否 | C<=0.15; Si<=0.02; Mn[0.35,0.37]; P<=0.02; S<=0.01; Als[0.015,0.02] | N忽略 |  | 0.1154804 | 0 | 0.35 | 0.0005574219 | 5.574219e-05 | 0 | 0 | 0 | 0.015 | 0.015 | 0 | 0 | 0 | 0 | 0 | 0 | 0 | 0 | 0 | 0 | 0 | 0 | 2.903239 | 2.903239 | -1.332268e-15 | 17.5479 | 17.5479 | -7.105427e-15 | 0 | 0 | 0 | 0 | 0 | 0 | 0 | 0 | 0 | 0 | 0 | 0 | 0 | 0 | 0 | 0 | 0 | 0 | 0 | 0 | 0 | 0 | 0 | 0 | 1.33 | 1.010101 | -0.319899 | 29.70843 | 22.5628 | -7.145638 | 0 | 0 | 0 | 0 | 0 | 0 | 0 | 0 | 0 | 0 | 0 | 0 | 0 | 0 | 0 | 0 | 0 | 0 | 0 | 0 | 0 | 0 | 0 | 0 | 0 | 0 | 0 | 0 | 0 | 0 | 0 | 0 | 0 | 0 | 0 | 0 | 0 | 0 | 0 | 0 | 0 | 0 | 0 | 0 | 0 | 0 | 0 | 0 | 0 | 0 | 0 | 0 | 0 | 0 | 0 | 0 | 0 | 0 | 0 | 0 | 0 | 0 | 0 | 0 | 0 | 0 | 0 | 0 | 0 | 0 | 0 | 0
138 | 134 | S235JR-DX | 02 | 12.01 | 25.4 | S235JR-DX2 | A 碳素钢-碳素结构钢-A40 S235JR-DX | 1521 | 0.15 | 0.02 | 0.45 | 0.02 | 0.01 |  |  |  | 0.015 | [8 empty] | 50 | 0.098 | 0.13775 | 0.9 | 0 | 0.98 | 0.96 | 0.96 | 0.98 | 0.98 | 0.7 | 0.15 | 0.15 | 0.96 | 0.98 | 0.98 | 0.98 | 0.7 | 0.96 | ok | 5.601078 | 5.601078 | 5.281179 | -0.319899 | 55.52389 | 55.52389 | 48.37825 | -7.145638 | -12.87% | 高碳锰铁, 铝块 | 高碳锰铁, 铝块 | 否 | C<=0.15; Si<=0.02; Mn[0.45,0.47]; P<=0.02; S<=0.01; Als[0.015,0.02] | N忽略 |  | 0.1237162 | 0 | 0.45 | 0.0008200471 | 8.200471e-05 | 0 | 0 | 0 | 0.015 | 0.015 | 0 | 0 | 0 | 0 | 0 | 0 | 0 | 0 | 0 | 0 | 0 | 0 | 4.271078 | 4.271078 | 8.881784e-16 | 25.81546 | 25.81546 | 7.105427e-15 | 0 | 0 | 0 | 0 | 0 | 0 | 0 | 0 | 0 | 0 | 0 | 0 | 0 | 0 | 0 | 0 | 0 | 0 | 0 | 0 | 0 | 0 | 0 | 0 | 1.33 | 1.010101 | -0.319899 | 29.70843 | 22.5628 | -7.145638 | 0 | 0 | 0 | 0 | 0 | 0 | 0 | 0 | 0 | 0 | 0 | 0 | 0 | 0 | 0 | 0 | 0 | 0 | 0 | 0 | 0 | 0 | 0 | 0 | 0 | 0 | 0 | 0 | 0 | 0 | 0 | 0 | 0 | 0 | 0 | 0 | 0 | 0 | 0 | 0 | 0 | 0 | 0 | 0 | 0 | 0 | 0 | 0 | 0 | 0 | 0 | 0 | 0 | 0 | 0 | 0 | 0 | 0 | 0 | 0 | 0 | 0 | 0 | 0 | 0 | 0 | 0 | 0 | 0 | 0 | 0 | 0
139 | 135 | S235J0 | 01 | 1.5 | 12 | S235J0-1 | A 碳素钢-碳素结构钢-A14 S235J0 | 1520 | 0.15 | 0.1 | 0.4 | 0.015 | 0.008 |  |  |  | 0.025 | [8 empty] | 50 | 0.098 | 0.13775 | 0.9 | 0.8 | 0.98 | 0.96 | 0.96 | 0.98 | 0.98 | 0.7 | 0.15 | 0.15 | 0.96 | 0.98 | 0.98 | 0.98 | 0.7 | 0.96 | ok | 6.807998 | 6.807998 | 6.4915 | -0.3164983 | 70.58166 | 70.58166 | 63.51198 | -7.069676 | -10.02% | 硅锰, 硅铁合金, 铝块 | 硅锰, 硅铁合金, 铝块 | 否 | C<=0.15; Si[0.1,0.12]; Mn[0.4,0.42]; P<=0.015; S<=0.008; Als[0.025,0.03] | N忽略 |  | 0.1044408 | 0.1 | 0.4 | 0.0006079762 | 9.231356e-05 | 0 | 0 | 0 | 0.025 | 0.025 | 0 | 0 | 0 | 0 | 0 | 0 | 4.075572 | 4.075572 | 1.776357e-15 | 22.10908 | 22.10908 | 1.065814e-14 | 0 | 0 | 0 | 0 | 0 | 0 | 0 | 0 | 0 | 0 | 0 | 0 | 0 | 0 | 0 | 0 | 0 | 0 | 0 | 0 | 0 | 0 | 0 | 0 | 0.7324261 | 0.7324261 | 1.110223e-16 | 3.798245 | 3.798245 | 8.881784e-16 | 2 | 1.683502 | -0.3164983 | 44.67434 | 37.60466 | -7.069676 | 0 | 0 | 0 | 0 | 0 | 0 | 0 | 0 | 0 | 0 | 0 | 0 | 0 | 0 | 0 | 0 | 0 | 0 | 0 | 0 | 0 | 0 | 0 | 0 | 0 | 0 | 0 | 0 | 0 | 0 | 0 | 0 | 0 | 0 | 0 | 0 | 0 | 0 | 0 | 0 | 0 | 0 | 0 | 0 | 0 | 0 | 0 | 0 | 0 | 0 | 0 | 0 | 0 | 0 | 0 | 0 | 0 | 0 | 0 | 0 | 0 | 0 | 0 | 0 | 0 | 0 | 0 | 0 | 0 | 0 | 0 | 0
140 | 136 | S235J0 | 02 | 12.01 | 25.4 | S235J0-2 | A 碳素钢-碳素结构钢-A14 S235J0 | 1520 | 0.15 | 0.1 | 0.5 | 0.015 | 0.008 |  |  |  | 0.025 | [8 empty] | 50 | 0.098 | 0.13775 | 0.9 | 0.8 | 0.98 | 0.96 | 0.96 | 0.98 | 0.98 | 0.7 | 0.15 | 0.15 | 0.96 | 0.98 | 0.98 | 0.98 | 0.7 | 0.96 | ok | 7.981464 | 7.981464 | 7.664966 | -0.3164983 | 77.03839 | 77.03839 | 69.96872 | -7.069676 | -9.177% | 硅锰, 硅铁合金, 铝块 | 硅锰, 硅铁合金, 铝块 | 否 | C<=0.15; Si[0.1,0.12]; Mn[0.5,0.52]; P<=0.015; S<=0.008; Als[0.025,0.03] | N忽略 |  | 0.106778 | 0.1 | 0.5 | 0.0008208019 | 0.0001148441 | 0 | 0 | 0 | 0.025 | 0.025 | 0 | 0 | 0 | 0 | 0 | 0 | 5.629651 | 5.629651 | -1.776357e-15 | 30.53961 | 30.53961 | -1.065814e-14 | 0 | 0 | 0 | 0 | 0 | 0 | 0 | 0 | 0 | 0 | 0 | 0 | 0 | 0 | 0 | 0 | 0 | 0 | 0 | 0 | 0 | 0 | 0 | 0 | 0.3518134 | 0.3518134 | 1.665335e-16 | 1.824448 | 1.824448 | 8.881784e-16 | 2 | 1.683502 | -0.3164983 | 44.67434 | 37.60466 | -7.069676 | 0 | 0 | 0 | 0 | 0 | 0 | 0 | 0 | 0 | 0 | 0 | 0 | 0 | 0 | 0 | 0 | 0 | 0 | 0 | 0 | 0 | 0 | 0 | 0 | 0 | 0 | 0 | 0 | 0 | 0 | 0 | 0 | 0 | 0 | 0 | 0 | 0 | 0 | 0 | 0 | 0 | 0 | 0 | 0 | 0 | 0 | 0 | 0 | 0 | 0 | 0 | 0 | 0 | 0 | 0 | 0 | 0 | 0 | 0 | 0 | 0 | 0 | 0 | 0 | 0 | 0 | 0 | 0 | 0 | 0 | 0 | 0
141 | 137 | S235J2 | 01 | 1.5 | 12 | S235J2-1 | A 碳素钢-碳素结构钢-A15 S235J2 | 1520 | 0.15 | 0.1 | 0.4 | 0.01 | 0.005 |  |  |  | 0.025 | [8 empty] | 50 | 0.098 | 0.13775 | 0.9 | 0.8 | 0.98 | 0.96 | 0.96 | 0.98 | 0.98 | 0.7 | 0.15 | 0.15 | 0.96 | 0.98 | 0.98 | 0.98 | 0.7 | 0.96 | ok | 6.807998 | 6.807998 | 6.4915 | -0.3164983 | 70.58166 | 70.58166 | 63.51198 | -7.069676 | -10.02% | 硅锰, 硅铁合金, 铝块 | 硅锰, 硅铁合金, 铝块 | 否 | C<=0.15; Si[0.1,0.12]; Mn[0.4,0.42]; P<=0.01; S<=0.005; Als[0.025,0.03] | N忽略 |  | 0.1044408 | 0.1 | 0.4 | 0.0006079762 | 9.231356e-05 | 0 | 0 | 0 | 0.025 | 0.025 | 0 | 0 | 0 | 0 | 0 | 0 | 4.075572 | 4.075572 | 1.776357e-15 | 22.10908 | 22.10908 | 1.065814e-14 | 0 | 0 | 0 | 0 | 0 | 0 | 0 | 0 | 0 | 0 | 0 | 0 | 0 | 0 | 0 | 0 | 0 | 0 | 0 | 0 | 0 | 0 | 0 | 0 | 0.7324261 | 0.7324261 | 1.110223e-16 | 3.798245 | 3.798245 | 8.881784e-16 | 2 | 1.683502 | -0.3164983 | 44.67434 | 37.60466 | -7.069676 | 0 | 0 | 0 | 0 | 0 | 0 | 0 | 0 | 0 | 0 | 0 | 0 | 0 | 0 | 0 | 0 | 0 | 0 | 0 | 0 | 0 | 0 | 0 | 0 | 0 | 0 | 0 | 0 | 0 | 0 | 0 | 0 | 0 | 0 | 0 | 0 | 0 | 0 | 0 | 0 | 0 | 0 | 0 | 0 | 0 | 0 | 0 | 0 | 0 | 0 | 0 | 0 | 0 | 0 | 0 | 0 | 0 | 0 | 0 | 0 | 0 | 0 | 0 | 0 | 0 | 0 | 0 | 0 | 0 | 0 | 0 | 0
142 | 138 | S235J2 | 02 | 12.01 | 25.4 | S235J2-2 | A 碳素钢-碳素结构钢-A15 S235J2 | 1520 | 0.15 | 0.1 | 0.5 | 0.01 | 0.005 |  |  |  | 0.025 | [8 empty] | 50 | 0.098 | 0.13775 | 0.9 | 0.8 | 0.98 | 0.96 | 0.96 | 0.98 | 0.98 | 0.7 | 0.15 | 0.15 | 0.96 | 0.98 | 0.98 | 0.98 | 0.7 | 0.96 | ok | 7.981464 | 7.981464 | 7.664966 | -0.3164983 | 77.03839 | 77.03839 | 69.96872 | -7.069676 | -9.177% | 硅锰, 硅铁合金, 铝块 | 硅锰, 硅铁合金, 铝块 | 否 | C<=0.15; Si[0.1,0.12]; Mn[0.5,0.52]; P<=0.01; S<=0.005; Als[0.025,0.03] | N忽略 |  | 0.106778 | 0.1 | 0.5 | 0.0008208019 | 0.0001148441 | 0 | 0 | 0 | 0.025 | 0.025 | 0 | 0 | 0 | 0 | 0 | 0 | 5.629651 | 5.629651 | -1.776357e-15 | 30.53961 | 30.53961 | -1.065814e-14 | 0 | 0 | 0 | 0 | 0 | 0 | 0 | 0 | 0 | 0 | 0 | 0 | 0 | 0 | 0 | 0 | 0 | 0 | 0 | 0 | 0 | 0 | 0 | 0 | 0.3518134 | 0.3518134 | 1.665335e-16 | 1.824448 | 1.824448 | 8.881784e-16 | 2 | 1.683502 | -0.3164983 | 44.67434 | 37.60466 | -7.069676 | 0 | 0 | 0 | 0 | 0 | 0 | 0 | 0 | 0 | 0 | 0 | 0 | 0 | 0 | 0 | 0 | 0 | 0 | 0 | 0 | 0 | 0 | 0 | 0 | 0 | 0 | 0 | 0 | 0 | 0 | 0 | 0 | 0 | 0 | 0 | 0 | 0 | 0 | 0 | 0 | 0 | 0 | 0 | 0 | 0 | 0 | 0 | 0 | 0 | 0 | 0 | 0 | 0 | 0 | 0 | 0 | 0 | 0 | 0 | 0 | 0 | 0 | 0 | 0 | 0 | 0 | 0 | 0 | 0 | 0 | 0 | 0
143 | 139 | S275JR | 01 | 1.5 | 12 | S275JR-1 | A 碳素钢-碳素结构钢-A10 S275JR | 1519 | 0.16 | 0.15 | 0.4 | 0.02 | 0.01 |  |  |  | 0.02 | [8 empty] | 50 | 0.09228 | 0.12296 | 0.9 | 0.8 | 0.98 | 0.96 | 0.96 | 0.98 | 0.98 | 0.7 | 0.15 | 0.15 | 0.96 | 0.98 | 0.98 | 0.98 | 0.7 | 0.96 | ok | 7.516845 | 7.516845 | 7.193646 | -0.3231987 | 68.65261 | 68.65261 | 61.43326 | -7.219343 | -10.52% | 硅锰, 硅铁合金, 铝块 | 硅锰, 硅铁合金, 铝块 | 否 | C<=0.16; Si[0.15,0.17]; Mn[0.4,0.42]; P<=0.02; S<=0.01; Als[0.02,0.025] | N忽略 |  | 0.09922225 | 0.15 | 0.4 | 0.0006643735 | 0.0001122594 | 0 | 0 | 0 | 0.02 | 0.02 | 0 | 0 | 0 | 0 | 0 | 0 | 4.30542 | 4.30542 | 1.776357e-15 | 23.35595 | 23.35595 | 1.421085e-14 | 0 | 0 | 0 | 0 | 0 | 0 | 0 | 0 | 0 | 0 | 0 | 0 | 0 | 0 | 0 | 0 | 0 | 0 | 0 | 0 | 0 | 0 | 0 | 0 | 1.541425 | 1.541425 | -2.88658e-15 | 7.993584 | 7.993584 | -1.509903e-14 | 1.67 | 1.346801 | -0.3231987 | 37.30307 | 30.08373 | -7.219343 | 0 | 0 | 0 | 0 | 0 | 0 | 0 | 0 | 0 | 0 | 0 | 0 | 0 | 0 | 0 | 0 | 0 | 0 | 0 | 0 | 0 | 0 | 0 | 0 | 0 | 0 | 0 | 0 | 0 | 0 | 0 | 0 | 0 | 0 | 0 | 0 | 0 | 0 | 0 | 0 | 0 | 0 | 0 | 0 | 0 | 0 | 0 | 0 | 0 | 0 | 0 | 0 | 0 | 0 | 0 | 0 | 0 | 0 | 0 | 0 | 0 | 0 | 0 | 0 | 0 | 0 | 0 | 0 | 0 | 0 | 0 | 0
144 | 140 | S275JR | 02 | 12.01 | 16 | S275JR-2 | A 碳素钢-碳素结构钢-A10 S275JR | 1519 | 0.16 | 0.15 | 0.45 | 0.02 | 0.01 |  |  | 0.01 | 0.02 | [8 empty] | 50 | 0.07628571 | 0.121 | 0.9 | 0.8 | 0.98 | 0.96 | 0.96 | 0.98 | 0.98 | 0.7 | 0.15 | 0.15 | 0.96 | 0.98 | 0.98 | 0.98 | 0.7 | 0.96 | ok | 8.405986 | 8.405986 | 8.002956 | -0.4030294 | 78.73309 | 78.73309 | 69.59216 | -9.140933 | -11.61% | 硅锰, 硅铁合金, 铝块, 钛铁 | 硅锰, 硅铁合金, 铝块, 钛铁 | 否 | C<=0.16; Si[0.15,0.17]; Mn[0.45,0.47]; P<=0.02; S<=0.01; Ti[0.01,0.015]; Als[0.02,0.025] | N忽略 |  | 0.08444237 | 0.15 | 0.45 | 0.0007749578 | 0.0001239663 | 0 | 0 | 0.01 | 0.02 | 0.02 | 0 | 0 | 0 | 0 | 0 | 0 | 5.112919 | 5.112919 | -8.881784e-16 | 27.73646 | 27.73646 | -3.552714e-15 | 0 | 0 | 0 | 0 | 0 | 0 | 0 | 0 | 0 | 0 | 0 | 0 | 0 | 0 | 0 | 0 | 0 | 0 | 0 | 0 | 0 | 0 | 0 | 0 | 1.343659 | 1.343659 | 2.664535e-15 | 6.967999 | 6.967999 | 1.421085e-14 | 1.67 | 1.346801 | -0.3231987 | 37.30307 | 30.08373 | -7.219343 | 0 | 0 | 0 | 0 | 0 | 0 | 0 | 0 | 0 | 0 | 0 | 0 | 0.2794077 | 0.1995769 | -0.07983076 | 6.725565 | 4.803975 | -1.92159 | 0 | 0 | 0 | 0 | 0 | 0 | 0 | 0 | 0 | 0 | 0 | 0 | 0 | 0 | 0 | 0 | 0 | 0 | 0 | 0 | 0 | 0 | 0 | 0 | 0 | 0 | 0 | 0 | 0 | 0 | 0 | 0 | 0 | 0 | 0 | 0 | 0 | 0 | 0 | 0 | 0 | 0 | 0 | 0 | 0 | 0 | 0 | 0 | 0 | 0 | 0 | 0 | 0 | 0
145 | 141 | S275JR | 03 | 16.01 | 25.4 | S275JR-3 | A 碳素钢-碳素结构钢-A10 S275JR | 1519 | 0.16 | 0.15 | 0.65 | 0.02 | 0.01 |  |  | 0.01 | 0.02 | [8 empty] | 50 | 0.06633333 | 0.1116667 | 0.9 | 0.8 | 0.98 | 0.96 | 0.96 | 0.98 | 0.98 | 0.7 | 0.15 | 0.15 | 0.96 | 0.98 | 0.98 | 0.98 | 0.7 | 0.96 | ok | 10.86244 | 10.86244 | 10.45941 | -0.4030294 | 92.24919 | 92.24919 | 83.10826 | -9.140933 | -9.909% | 硅锰, 硅铁合金, 铝块, 钛铁 | 硅锰, 硅铁合金, 铝块, 钛铁 | 否 | C<=0.16; Si[0.15,0.17]; Mn[0.65,0.67]; P<=0.02; S<=0.01; Ti[0.01,0.015]; Als[0.02,0.025] | N忽略 |  | 0.07938254 | 0.15 | 0.65 | 0.001220473 | 0.0001711302 | 0 | 0 | 0.01 | 0.02 | 0.02 | 0 | 0 | 0 | 0 | 0 | 0 | 8.366124 | 8.366124 | 3.552714e-15 | 45.38437 | 45.38437 | 2.131628e-14 | 0 | 0 | 0 | 0 | 0 | 0 | 0 | 0 | 0 | 0 | 0 | 0 | 0 | 0 | 0 | 0 | 0 | 0 | 0 | 0 | 0 | 0 | 0 | 0 | 0.5469093 | 0.5469093 | 4.440892e-16 | 2.836185 | 2.836185 | 2.664535e-15 | 1.67 | 1.346801 | -0.3231987 | 37.30307 | 30.08373 | -7.219343 | 0 | 0 | 0 | 0 | 0 | 0 | 0 | 0 | 0 | 0 | 0 | 0 | 0.2794077 | 0.1995769 | -0.07983076 | 6.725565 | 4.803975 | -1.92159 | 0 | 0 | 0 | 0 | 0 | 0 | 0 | 0 | 0 | 0 | 0 | 0 | 0 | 0 | 0 | 0 | 0 | 0 | 0 | 0 | 0 | 0 | 0 | 0 | 0 | 0 | 0 | 0 | 0 | 0 | 0 | 0 | 0 | 0 | 0 | 0 | 0 | 0 | 0 | 0 | 0 | 0 | 0 | 0 | 0 | 0 | 0 | 0 | 0 | 0 | 0 | 0 | 0 | 0
146 | 142 | S275JR-DX | 01 | 1.5 | 12 | S275JR-DX1 | A 碳素钢-碳素结构钢-A38 S275JR-DX | 1519 | 0.16 | 0.02 | 0.45 | 0.02 | 0.01 |  |  |  | 0.02 | [8 empty] | 50 | 0.07266667 | 0.1183333 | 0.9 | 0 | 0.98 | 0.96 | 0.96 | 0.98 | 0.98 | 0.7 | 0.15 | 0.15 | 0.96 | 0.98 | 0.98 | 0.98 | 0.7 | 0.96 | ok | 6.536667 | 6.536667 | 5.883469 | -0.6531987 | 72.09508 | 72.09508 | 57.50447 | -14.59061 | -20.24% | 高碳锰铁, 铝块 | 高碳锰铁, 铝块 | 否 | C<=0.16; Si<=0.02; Mn[0.45,0.47]; P<=0.02; S<=0.01; Als[0.02,0.025] | N忽略 |  | 0.09998194 | 0 | 0.45 | 0.0008710401 | 8.710401e-05 | 0 | 0 | 0 | 0.02 | 0.02 | 0 | 0 | 0 | 0 | 0 | 0 | 0 | 0 | 0 | 0 | 0 | 0 | 4.536667 | 4.536667 | -3.552714e-15 | 27.42074 | 27.42074 | -2.131628e-14 | 0 | 0 | 0 | 0 | 0 | 0 | 0 | 0 | 0 | 0 | 0 | 0 | 0 | 0 | 0 | 0 | 0 | 0 | 0 | 0 | 0 | 0 | 0 | 0 | 2 | 1.346801 | -0.6531987 | 44.67434 | 30.08373 | -14.59061 | 0 | 0 | 0 | 0 | 0 | 0 | 0 | 0 | 0 | 0 | 0 | 0 | 0 | 0 | 0 | 0 | 0 | 0 | 0 | 0 | 0 | 0 | 0 | 0 | 0 | 0 | 0 | 0 | 0 | 0 | 0 | 0 | 0 | 0 | 0 | 0 | 0 | 0 | 0 | 0 | 0 | 0 | 0 | 0 | 0 | 0 | 0 | 0 | 0 | 0 | 0 | 0 | 0 | 0 | 0 | 0 | 0 | 0 | 0 | 0 | 0 | 0 | 0 | 0 | 0 | 0 | 0 | 0 | 0 | 0 | 0 | 0
147 | 143 | S275JR-DX | 02 | 12.01 | 25.4 | S275JR-DX2 | A 碳素钢-碳素结构钢-A38 S275JR-DX | 1519 | 0.16 | 0.02 | 0.5 | 0.02 | 0.01 |  |  | 0.01 | 0.02 | [8 empty] | 50 | 0.07266667 | 0.1183333 | 0.9 | 0 | 0.98 | 0.96 | 0.96 | 0.98 | 0.98 | 0.7 | 0.15 | 0.15 | 0.96 | 0.98 | 0.98 | 0.98 | 0.7 | 0.96 | ok | 7.499995 | 7.499995 | 6.766965 | -0.7330294 | 82.95442 | 82.95442 | 66.44222 | -16.5122 | -19.91% | 高碳锰铁, 铝块, 钛铁 | 高碳锰铁, 铝块, 钛铁 | 否 | C<=0.16; Si<=0.02; Mn[0.5,0.52]; P<=0.02; S<=0.01; Ti[0.01,0.015]; Als[0.02,0.025] | N忽略 |  | 0.1040998 | 0 | 0.5 | 0.001002353 | 0.0001002353 | 0 | 0 | 0.01 | 0.02 | 0.02 | 0 | 0 | 0 | 0 | 0 | 0 | 0 | 0 | 0 | 0 | 0 | 0 | 5.220587 | 5.220587 | 8.881784e-16 | 31.55452 | 31.55452 | 3.552714e-15 | 0 | 0 | 0 | 0 | 0 | 0 | 0 | 0 | 0 | 0 | 0 | 0 | 0 | 0 | 0 | 0 | 0 | 0 | 0 | 0 | 0 | 0 | 0 | 0 | 2 | 1.346801 | -0.6531987 | 44.67434 | 30.08373 | -14.59061 | 0 | 0 | 0 | 0 | 0 | 0 | 0 | 0 | 0 | 0 | 0 | 0 | 0.2794077 | 0.1995769 | -0.07983076 | 6.725565 | 4.803975 | -1.92159 | 0 | 0 | 0 | 0 | 0 | 0 | 0 | 0 | 0 | 0 | 0 | 0 | 0 | 0 | 0 | 0 | 0 | 0 | 0 | 0 | 0 | 0 | 0 | 0 | 0 | 0 | 0 | 0 | 0 | 0 | 0 | 0 | 0 | 0 | 0 | 0 | 0 | 0 | 0 | 0 | 0 | 0 | 0 | 0 | 0 | 0 | 0 | 0 | 0 | 0 | 0 | 0 | 0 | 0
148 | 144 | S275J0 | 01 | 2 | 12 | S275J0-1 | A 碳素钢-碳素结构钢-A28 S275J0 | 1520 | 0.14 | 0.15 | 0.4 | 0.02 | 0.01 |  |  |  | 0.02 | [8 empty] | 45 | 0.07266667 | 0.1183333 | 0.9 | 0.8 | 0.98 | 0.96 | 0.96 | 0.98 | 0.98 | 0.7 | 0.15 | 0.15 | 0.96 | 0.98 | 0.98 | 0.98 | 0.7 | 0.96 | ok | 7.571137 | 7.571137 | 7.247939 | -0.3231987 | 68.95134 | 68.95134 | 61.73199 | -7.219343 | -10.47% | 硅锰, 硅铁合金, 铝块 | 硅锰, 硅铁合金, 铝块 | 否 | C<=0.14; Si[0.15,0.17]; Mn[0.4,0.42]; P<=0.02; S<=0.01; Als[0.02,0.025] | N忽略 |  | 0.07971705 | 0.15 | 0.4 | 0.0006742203 | 0.0001133018 | 0 | 0 | 0 | 0.02 | 0.02 | 0 | 0 | 0 | 0 | 0 | 0 | 4.377322 | 4.377322 | 0 | 23.746 | 23.746 | 3.552714e-15 | 0 | 0 | 0 | 0 | 0 | 0 | 0 | 0 | 0 | 0 | 0 | 0 | 0 | 0 | 0 | 0 | 0 | 0 | 0 | 0 | 0 | 0 | 0 | 0 | 1.523815 | 1.523815 | 2.664535e-15 | 7.902263 | 7.902263 | 1.421085e-14 | 1.67 | 1.346801 | -0.3231987 | 37.30307 | 30.08373 | -7.219343 | 0 | 0 | 0 | 0 | 0 | 0 | 0 | 0 | 0 | 0 | 0 | 0 | 0 | 0 | 0 | 0 | 0 | 0 | 0 | 0 | 0 | 0 | 0 | 0 | 0 | 0 | 0 | 0 | 0 | 0 | 0 | 0 | 0 | 0 | 0 | 0 | 0 | 0 | 0 | 0 | 0 | 0 | 0 | 0 | 0 | 0 | 0 | 0 | 0 | 0 | 0 | 0 | 0 | 0 | 0 | 0 | 0 | 0 | 0 | 0 | 0 | 0 | 0 | 0 | 0 | 0 | 0 | 0 | 0 | 0 | 0 | 0
149 | 145 | S275J0 | 02 | 12.01 | 25.4 | S275J0-2 | A 碳素钢-碳素结构钢-A28 S275J0 | 1520 | 0.14 | 0.15 | 0.45 | 0.02 | 0.01 |  |  | 0.01 | 0.02 | [8 empty] | 50 | 0.07266667 | 0.1183333 | 0.9 | 0.8 | 0.98 | 0.96 | 0.96 | 0.98 | 0.98 | 0.7 | 0.15 | 0.15 | 0.96 | 0.98 | 0.98 | 0.98 | 0.7 | 0.96 | ok | 8.437278 | 8.437278 | 8.034249 | -0.4030294 | 78.90527 | 78.90527 | 69.76434 | -9.140933 | -11.58% | 硅锰, 硅铁合金, 铝块, 钛铁 | 硅锰, 硅铁合金, 铝块, 钛铁 | 否 | C<=0.14; Si[0.15,0.17]; Mn[0.45,0.47]; P<=0.02; S<=0.01; Ti[0.01,0.015]; Als[0.02,0.025] | N忽略 |  | 0.08088565 | 0.15 | 0.45 | 0.0007806331 | 0.0001245671 | 0 | 0 | 0.01 | 0.02 | 0.02 | 0 | 0 | 0 | 0 | 0 | 0 | 5.154361 | 5.154361 | -1.776357e-15 | 27.96127 | 27.96127 | -7.105427e-15 | 0 | 0 | 0 | 0 | 0 | 0 | 0 | 0 | 0 | 0 | 0 | 0 | 0 | 0 | 0 | 0 | 0 | 0 | 0 | 0 | 0 | 0 | 0 | 0 | 1.333509 | 1.333509 | 3.330669e-15 | 6.915365 | 6.915365 | 1.776357e-14 | 1.67 | 1.346801 | -0.3231987 | 37.30307 | 30.08373 | -7.219343 | 0 | 0 | 0 | 0 | 0 | 0 | 0 | 0 | 0 | 0 | 0 | 0 | 0.2794077 | 0.1995769 | -0.07983076 | 6.725565 | 4.803975 | -1.92159 | 0 | 0 | 0 | 0 | 0 | 0 | 0 | 0 | 0 | 0 | 0 | 0 | 0 | 0 | 0 | 0 | 0 | 0 | 0 | 0 | 0 | 0 | 0 | 0 | 0 | 0 | 0 | 0 | 0 | 0 | 0 | 0 | 0 | 0 | 0 | 0 | 0 | 0 | 0 | 0 | 0 | 0 | 0 | 0 | 0 | 0 | 0 | 0 | 0 | 0 | 0 | 0 | 0 | 0
150 | 146 | S275J2 | 01 | 1.5 | 12 | S275J2-1 | A 碳素钢-碳素结构钢-A29 S275J2 | 1520 | 0.14 | 0.15 | 0.4 | 0.015 | 0.01 |  |  |  | 0.02 | [8 empty] | 45 | 0.07266667 | 0.1183333 | 0.9 | 0.8 | 0.98 | 0.96 | 0.96 | 0.98 | 0.98 | 0.7 | 0.15 | 0.15 | 0.96 | 0.98 | 0.98 | 0.98 | 0.7 | 0.96 | ok | 7.571137 | 7.571137 | 7.247939 | -0.3231987 | 68.95134 | 68.95134 | 61.73199 | -7.219343 | -10.47% | 硅锰, 硅铁合金, 铝块 | 硅锰, 硅铁合金, 铝块 | 否 | C<=0.14; Si[0.15,0.17]; Mn[0.4,0.42]; P<=0.015; S<=0.01; Als[0.02,0.025] | N忽略 |  | 0.07971705 | 0.15 | 0.4 | 0.0006742203 | 0.0001133018 | 0 | 0 | 0 | 0.02 | 0.02 | 0 | 0 | 0 | 0 | 0 | 0 | 4.377322 | 4.377322 | 0 | 23.746 | 23.746 | 3.552714e-15 | 0 | 0 | 0 | 0 | 0 | 0 | 0 | 0 | 0 | 0 | 0 | 0 | 0 | 0 | 0 | 0 | 0 | 0 | 0 | 0 | 0 | 0 | 0 | 0 | 1.523815 | 1.523815 | 2.664535e-15 | 7.902263 | 7.902263 | 1.421085e-14 | 1.67 | 1.346801 | -0.3231987 | 37.30307 | 30.08373 | -7.219343 | 0 | 0 | 0 | 0 | 0 | 0 | 0 | 0 | 0 | 0 | 0 | 0 | 0 | 0 | 0 | 0 | 0 | 0 | 0 | 0 | 0 | 0 | 0 | 0 | 0 | 0 | 0 | 0 | 0 | 0 | 0 | 0 | 0 | 0 | 0 | 0 | 0 | 0 | 0 | 0 | 0 | 0 | 0 | 0 | 0 | 0 | 0 | 0 | 0 | 0 | 0 | 0 | 0 | 0 | 0 | 0 | 0 | 0 | 0 | 0 | 0 | 0 | 0 | 0 | 0 | 0 | 0 | 0 | 0 | 0 | 0 | 0
151 | 147 | S275J2 | 02 | 12.01 | 25.4 | S275J2-2 | A 碳素钢-碳素结构钢-A29 S275J2 | 1520 | 0.14 | 0.15 | 0.45 | 0.015 | 0.01 |  |  | 0.01 | 0.02 | [8 empty] | 45 | 0.07266667 | 0.1183333 | 0.9 | 0.8 | 0.98 | 0.96 | 0.96 | 0.98 | 0.98 | 0.7 | 0.15 | 0.15 | 0.96 | 0.98 | 0.98 | 0.98 | 0.7 | 0.96 | ok | 8.437278 | 8.437278 | 8.034249 | -0.4030294 | 78.90527 | 78.90527 | 69.76434 | -9.140933 | -11.58% | 硅锰, 硅铁合金, 铝块, 钛铁 | 硅锰, 硅铁合金, 铝块, 钛铁 | 否 | C<=0.14; Si[0.15,0.17]; Mn[0.45,0.47]; P<=0.015; S<=0.01; Ti[0.01,0.015]; Als[0.02,0.025] | N忽略 |  | 0.08088565 | 0.15 | 0.45 | 0.0007806331 | 0.0001245671 | 0 | 0 | 0.01 | 0.02 | 0.02 | 0 | 0 | 0 | 0 | 0 | 0 | 5.154361 | 5.154361 | -1.776357e-15 | 27.96127 | 27.96127 | -7.105427e-15 | 0 | 0 | 0 | 0 | 0 | 0 | 0 | 0 | 0 | 0 | 0 | 0 | 0 | 0 | 0 | 0 | 0 | 0 | 0 | 0 | 0 | 0 | 0 | 0 | 1.333509 | 1.333509 | 3.330669e-15 | 6.915365 | 6.915365 | 1.776357e-14 | 1.67 | 1.346801 | -0.3231987 | 37.30307 | 30.08373 | -7.219343 | 0 | 0 | 0 | 0 | 0 | 0 | 0 | 0 | 0 | 0 | 0 | 0 | 0.2794077 | 0.1995769 | -0.07983076 | 6.725565 | 4.803975 | -1.92159 | 0 | 0 | 0 | 0 | 0 | 0 | 0 | 0 | 0 | 0 | 0 | 0 | 0 | 0 | 0 | 0 | 0 | 0 | 0 | 0 | 0 | 0 | 0 | 0 | 0 | 0 | 0 | 0 | 0 | 0 | 0 | 0 | 0 | 0 | 0 | 0 | 0 | 0 | 0 | 0 | 0 | 0 | 0 | 0 | 0 | 0 | 0 | 0 | 0 | 0 | 0 | 0 | 0 | 0
152 | 148 | S355JR | 02 | 1.5 | 12 | S355JR-1 | A 碳素钢-碳素结构钢-A21 S355JR | 1518 | 0.145 | 0.15 | 0.7 | 0.015 | 0.01 |  | 0.008 | 0.03 | 0.02 | [8 empty] | 45 | 0.06935751 | 0.1144249 | 0.9 | 0.8 | 0.98 | 0.96 | 0.96 | 0.98 | 0.98 | 0.7 | 0.15 | 0.15 | 0.96 | 0.98 | 0.98 | 0.98 | 0.7 | 0.96 | ok | 11.9101 | 11.9101 | 11.53844 | -0.3716515 | 125.1815 | 125.1815 | 122.7987 | -2.38289 | -1.904% | 硅锰, 硅铁合金, 铝块, 铌铁, 钛铁 | 硅锰, 硅铁合金, 铝块, 铌铁, 钛铁 | 否 | C<=0.145; Si[0.15,0.17]; Mn[0.7,0.72]; P<=0.015; S<=0.01; Nb[0.008,0.009]; Ti[0.03,0.035]; Als[0.02,0.025] | N忽略 |  | 0.08351085 | 0.15 | 0.7 | 0.001321016 | 0.0001817741 | 0 | 0.008 | 0.03 | 0.02 | 0.02 | 0 | 0 | 0 | 0 | 0 | 0 | 9.100299 | 9.100299 | 1.776357e-15 | 49.36711 | 49.36711 | 2.131628e-14 | 0 | 0 | 0 | 0 | 0 | 0 | 0 | 0 | 0 | 0 | 0 | 0 | 0 | 0 | 0 | 0 | 0 | 0 | 0 | 0 | 0 | 0 | 0 | 0 | 0.367101 | 0.367101 | 3.330669e-16 | 1.903728 | 1.903728 | 1.776357e-15 | 1.67 | 1.346801 | -0.3231987 | 37.30307 | 30.08373 | -7.219343 | 0 | 0 | 0 | 0 | 0 | 0 | 0.09413359 | 0.1255115 | 0.03137786 | 20.27413 | 27.03217 | 6.758042 | 0.6785614 | 0.5987307 | -0.07983076 | 16.33351 | 14.41192 | -1.92159 | 0 | 0 | 0 | 0 | 0 | 0 | 0 | 0 | 0 | 0 | 0 | 0 | 0 | 0 | 0 | 0 | 0 | 0 | 0 | 0 | 0 | 0 | 0 | 0 | 0 | 0 | 0 | 0 | 0 | 0 | 0 | 0 | 0 | 0 | 0 | 0 | 0 | 0 | 0 | 0 | 0 | 0 | 0 | 0 | 0 | 0 | 0 | 0 | 0 | 0 | 0 | 0 | 0 | 0
153 | 149 | S355JR | 01 | 12.01 | 19 | S355JR-2 | A 碳素钢-碳素结构钢-A21 S355JR | 1518 | 0.145 | 0.15 | 0.8 | 0.015 | 0.01 |  | 0.008 | 0.03 | 0.02 | [8 empty] | 45 | 0.07213462 | 0.1264423 | 0.9 | 0.8 | 0.98 | 0.96 | 0.96 | 0.98 | 0.98 | 0.7 | 0.15 | 0.15 | 0.96 | 0.98 | 0.98 | 0.98 | 0.7 | 0.96 | ok | 12.94254 | 12.94254 | 12.57089 | -0.3716515 | 130.8624 | 130.8624 | 128.4795 | -2.38289 | -1.821% | 硅锰, 硅铁合金, 铝块, 铌铁, 钛铁 | 硅锰, 硅铁合金, 铝块, 铌铁, 钛铁 | 否 | C<=0.145; Si[0.15,0.17]; Mn[0.8,0.82]; P<=0.015; S<=0.01; Nb[0.008,0.009]; Ti[0.03,0.035]; Als[0.02,0.025] | N忽略 |  | 0.08834429 | 0.15 | 0.8 | 0.001508265 | 0.000201597 | 0 | 0.008 | 0.03 | 0.02 | 0.02 | 0 | 0 | 0 | 0 | 0 | 0 | 10.46762 | 10.46762 | -8.881784e-15 | 56.78451 | 56.78451 | -4.263256e-14 | 0 | 0 | 0 | 0 | 0 | 0 | 0 | 0 | 0 | 0 | 0 | 0 | 0 | 0 | 0 | 0 | 0 | 0 | 0 | 0 | 0 | 0 | 0 | 0 | 0.03222824 | 0.03222824 | 2.775558e-17 | 0.1671305 | 0.1671305 | 1.387779e-16 | 1.67 | 1.346801 | -0.3231987 | 37.30307 | 30.08373 | -7.219343 | 0 | 0 | 0 | 0 | 0 | 0 | 0.09413359 | 0.1255115 | 0.03137786 | 20.27413 | 27.03217 | 6.758042 | 0.6785614 | 0.5987307 | -0.07983076 | 16.33351 | 14.41192 | -1.92159 | 0 | 0 | 0 | 0 | 0 | 0 | 0 | 0 | 0 | 0 | 0 | 0 | 0 | 0 | 0 | 0 | 0 | 0 | 0 | 0 | 0 | 0 | 0 | 0 | 0 | 0 | 0 | 0 | 0 | 0 | 0 | 0 | 0 | 0 | 0 | 0 | 0 | 0 | 0 | 0 | 0 | 0 | 0 | 0 | 0 | 0 | 0 | 0 | 0 | 0 | 0 | 0 | 0 | 0
154 | 150 | S355JR | 03 | 19.01 | 25.4 | S355JR-3 | A 碳素钢-碳素结构钢-A21 S355JR | 1518 | 0.145 | 0.15 | 0.8 | 0.015 | 0.01 |  | 0.015 | 0.025 | 0.02 | [8 empty] | 45 | 0.08216667 | 0.1078333 | 0.9 | 0.8 | 0.98 | 0.96 | 0.96 | 0.98 | 0.98 | 0.7 | 0.15 | 0.15 | 0.96 | 0.98 | 0.98 | 0.98 | 0.7 | 0.96 | ok | 13.19066 | 13.19066 | 12.81901 | -0.3716515 | 153.4987 | 153.4987 | 151.1158 | -2.38289 | -1.552% | 硅锰, 高碳锰铁, 铝块, 铌铁, 钛铁 | 硅锰, 高碳锰铁, 铝块, 铌铁, 钛铁 | 否 | C<=0.145; Si[0.15,0.17]; Mn[0.8,0.82]; P<=0.015; S<=0.01; Nb[0.015,0.016]; Ti[0.025,0.03]; Als[0.02,0.025] | N忽略 |  | 0.09940947 | 0.15 | 0.8 | 0.00155292 | 0.0002061682 | 0 | 0.015 | 0.025 | 0.02 | 0.02 | 0 | 0 | 0 | 0 | 0 | 0 | 10.59921 | 10.59921 | -1.776357e-15 | 57.49836 | 57.49836 | -7.105427e-15 | 0.1387196 | 0.1387196 | 8.326673e-17 | 0.8384555 | 0.8384555 | 4.440892e-16 | 0 | 0 | 0 | 0 | 0 | 0 | 0 | 0 | 0 | 0 | 0 | 0 | 0 | 0 | 0 | 0 | 0 | 0 | 0 | 0 | 0 | 0 | 0 | 0 | 1.67 | 1.346801 | -0.3231987 | 37.30307 | 30.08373 | -7.219343 | 0 | 0 | 0 | 0 | 0 | 0 | 0.2039561 | 0.235334 | 0.03137786 | 43.92728 | 50.68532 | 6.758042 | 0.578773 | 0.4989422 | -0.07983076 | 13.93153 | 12.00994 | -1.92159 | 0 | 0 | 0 | 0 | 0 | 0 | 0 | 0 | 0 | 0 | 0 | 0 | 0 | 0 | 0 | 0 | 0 | 0 | 0 | 0 | 0 | 0 | 0 | 0 | 0 | 0 | 0 | 0 | 0 | 0 | 0 | 0 | 0 | 0 | 0 | 0 | 0 | 0 | 0 | 0 | 0 | 0 | 0 | 0 | 0 | 0 | 0 | 0 | 0 | 0 | 0 | 0 | 0 | 0
155 | 151 | S355JR-DX | 01 | 2 | 12 | S355JR-DX1 | A 碳素钢-碳素结构钢-A31 S355JR-DX | 1518 | 0.15 | 0 | 0.7 | 0.02 | 0.015 |  |  | 0.035 | 0.02 | [8 empty] | 45 | 0.07164286 | 0.103 | 0.9 | 0 | 0.98 | 0.96 | 0.96 | 0.98 | 0.98 | 0.7 | 0.15 | 0.15 | 0.96 | 0.98 | 0.98 | 0.98 | 0.7 | 0.96 | ok | 10.94435 | 10.94435 | 10.21132 | -0.7330294 | 112.7672 | 112.7672 | 96.25497 | -16.5122 | -14.64% | 高碳锰铁, 铝块, 钛铁 | 高碳锰铁, 铝块, 钛铁 | 否 | C<=0.15; Si<=0; Mn[0.7,0.72]; P<=0.02; S<=0.015; Ti[0.035,0.04]; Als[0.02,0.025] | N忽略 |  | 0.1208103 | 0 | 0.7 | 0.001567872 | 0.0001567872 | 0 | 0 | 0.035 | 0.02 | 0.02 | 0 | 0 | 0 | 0 | 0 | 0 | 0 | 0 | 0 | 0 | 0 | 0 | 8.166001 | 8.166001 | 0 | 49.35733 | 49.35733 | 0 | 0 | 0 | 0 | 0 | 0 | 0 | 0 | 0 | 0 | 0 | 0 | 0 | 0 | 0 | 0 | 0 | 0 | 0 | 0 | 0 | 0 | 0 | 0 | 0 | 2 | 1.346801 | -0.6531987 | 44.67434 | 30.08373 | -14.59061 | 0 | 0 | 0 | 0 | 0 | 0 | 0 | 0 | 0 | 0 | 0 | 0 | 0.7783499 | 0.6985191 | -0.07983076 | 18.7355 | 16.81391 | -1.92159 | 0 | 0 | 0 | 0 | 0 | 0 | 0 | 0 | 0 | 0 | 0 | 0 | 0 | 0 | 0 | 0 | 0 | 0 | 0 | 0 | 0 | 0 | 0 | 0 | 0 | 0 | 0 | 0 | 0 | 0 | 0 | 0 | 0 | 0 | 0 | 0 | 0 | 0 | 0 | 0 | 0 | 0 | 0 | 0 | 0 | 0 | 0 | 0 | 0 | 0 | 0 | 0 | 0 | 0
156 | 152 | S355JR-DX | 02 | 12.01 | 25.4 | S355JR-DX2 | A 碳素钢-碳素结构钢-A31 S355JR-DX | 1518 | 0.15 | 0 | 0.8 | 0.02 | 0.015 |  | 0.005 | 0.035 | 0.02 | [8 empty] | 45 | 0.07164286 | 0.103 | 0.9 | 0 | 0.98 | 0.96 | 0.96 | 0.98 | 0.98 | 0.7 | 0.15 | 0.15 | 0.96 | 0.98 | 0.98 | 0.98 | 0.7 | 0.96 | ok | 12.35926 | 12.35926 | 11.65761 | -0.7016515 | 131.1718 | 131.1718 | 121.4176 | -9.754156 | -7.436% | 高碳锰铁, 铝块, 铌铁, 钛铁 | 高碳锰铁, 铝块, 铌铁, 钛铁 | 否 | C<=0.15; Si<=0; Mn[0.8,0.82]; P<=0.02; S<=0.015; Nb[0.005,0.006]; Ti[0.035,0.04]; Als[0.02,0.025] | N忽略 |  | 0.1290461 | 0 | 0.8 | 0.001830497 | 0.0001830497 | 0 | 0.005 | 0.035 | 0.02 | 0.02 | 0 | 0 | 0 | 0 | 0 | 0 | 0 | 0 | 0 | 0 | 0 | 0 | 9.53384 | 9.53384 | 3.552714e-15 | 57.62489 | 57.62489 | 2.842171e-14 | 0 | 0 | 0 | 0 | 0 | 0 | 0 | 0 | 0 | 0 | 0 | 0 | 0 | 0 | 0 | 0 | 0 | 0 | 0 | 0 | 0 | 0 | 0 | 0 | 2 | 1.346801 | -0.6531987 | 44.67434 | 30.08373 | -14.59061 | 0 | 0 | 0 | 0 | 0 | 0 | 0.0470668 | 0.07844466 | 0.03137786 | 10.13706 | 16.89511 | 6.758042 | 0.7783499 | 0.6985191 | -0.07983076 | 18.7355 | 16.81391 | -1.92159 | 0 | 0 | 0 | 0 | 0 | 0 | 0 | 0 | 0 | 0 | 0 | 0 | 0 | 0 | 0 | 0 | 0 | 0 | 0 | 0 | 0 | 0 | 0 | 0 | 0 | 0 | 0 | 0 | 0 | 0 | 0 | 0 | 0 | 0 | 0 | 0 | 0 | 0 | 0 | 0 | 0 | 0 | 0 | 0 | 0 | 0 | 0 | 0 | 0 | 0 | 0 | 0 | 0 | 0
157 | 153 | S355J0 | 02 | 1.5 | 12 | S355J0-1 | A 碳素钢-碳素结构钢-A26 S355J0 | 1518 | 0.145 | 0.15 | 0.85 | 0.015 | 0.01 |  | 0.015 | 0.025 | 0.02 | [8 empty] | 45 | 0.0835 | 0.147 | 0.9 | 0.8 | 0.98 | 0.96 | 0.96 | 0.98 | 0.98 | 0.7 | 0.15 | 0.15 | 0.96 | 0.98 | 0.98 | 0.98 | 0.7 | 0.96 | ok | 13.33884 | 13.33884 | 12.96719 | -0.3716515 | 154.3943 | 154.3943 | 152.0115 | -2.38289 | -1.543% | 硅锰, 高碳锰铁, 铝块, 铌铁, 钛铁 | 硅锰, 高碳锰铁, 铝块, 铌铁, 钛铁 | 否 | C<=0.145; Si[0.15,0.17]; Mn[0.85,0.87]; P<=0.015; S<=0.01; Nb[0.015,0.016]; Ti[0.025,0.03]; Als[0.02,0.025] | N忽略 |  | 0.101635 | 0.15 | 0.85 | 0.001581371 | 0.0002090133 | 0 | 0.015 | 0.025 | 0.02 | 0.02 | 0 | 0 | 0 | 0 | 0 | 0 | 10.59921 | 10.59921 | -1.776357e-15 | 57.49836 | 57.49836 | -7.105427e-15 | 0.2869022 | 0.2869022 | 5.551115e-16 | 1.734108 | 1.734108 | 3.552714e-15 | 0 | 0 | 0 | 0 | 0 | 0 | 0 | 0 | 0 | 0 | 0 | 0 | 0 | 0 | 0 | 0 | 0 | 0 | 0 | 0 | 0 | 0 | 0 | 0 | 1.67 | 1.346801 | -0.3231987 | 37.30307 | 30.08373 | -7.219343 | 0 | 0 | 0 | 0 | 0 | 0 | 0.2039561 | 0.235334 | 0.03137786 | 43.92728 | 50.68532 | 6.758042 | 0.578773 | 0.4989422 | -0.07983076 | 13.93153 | 12.00994 | -1.92159 | 0 | 0 | 0 | 0 | 0 | 0 | 0 | 0 | 0 | 0 | 0 | 0 | 0 | 0 | 0 | 0 | 0 | 0 | 0 | 0 | 0 | 0 | 0 | 0 | 0 | 0 | 0 | 0 | 0 | 0 | 0 | 0 | 0 | 0 | 0 | 0 | 0 | 0 | 0 | 0 | 0 | 0 | 0 | 0 | 0 | 0 | 0 | 0 | 0 | 0 | 0 | 0 | 0 | 0
158 | 154 | S355J0 | 01 | 12.01 | 19 | S355J0-2 | A 碳素钢-碳素结构钢-A26 S355J0 | 1518 | 0.145 | 0.15 | 1 | 0.015 | 0.01 |  | 0.015 | 0.025 | 0.02 | [8 empty] | 45 | 0.08082759 | 0.1078621 | 0.9 | 0.8 | 0.98 | 0.96 | 0.96 | 0.98 | 0.98 | 0.7 | 0.15 | 0.15 | 0.96 | 0.98 | 0.98 | 0.98 | 0.7 | 0.96 | ok | 15.92594 | 15.92594 | 15.55429 | -0.3716515 | 170.0314 | 170.0314 | 167.6485 | -2.38289 | -1.401% | 硅锰, 高碳锰铁, 铝块, 铌铁, 钛铁 | 硅锰, 高碳锰铁, 铝块, 铌铁, 钛铁 | 否 | C<=0.145; Si[0.15,0.17]; Mn[1,1.02]; P<=0.015; S<=0.01; Nb[0.015,0.016]; Ti[0.025,0.03]; Als[0.02,0.025] | N忽略 |  | 0.1145395 | 0.15 | 1 | 0.002078095 | 0.0002586857 | 0 | 0.015 | 0.025 | 0.02 | 0.02 | 0 | 0 | 0 | 0 | 0 | 0 | 10.59921 | 10.59921 | -1.776357e-15 | 57.49836 | 57.49836 | -7.105427e-15 | 2.874005 | 2.874005 | -8.881784e-16 | 17.3712 | 17.3712 | -3.552714e-15 | 0 | 0 | 0 | 0 | 0 | 0 | 0 | 0 | 0 | 0 | 0 | 0 | 0 | 0 | 0 | 0 | 0 | 0 | 0 | 0 | 0 | 0 | 0 | 0 | 1.67 | 1.346801 | -0.3231987 | 37.30307 | 30.08373 | -7.219343 | 0 | 0 | 0 | 0 | 0 | 0 | 0.2039561 | 0.235334 | 0.03137786 | 43.92728 | 50.68532 | 6.758042 | 0.578773 | 0.4989422 | -0.07983076 | 13.93153 | 12.00994 | -1.92159 | 0 | 0 | 0 | 0 | 0 | 0 | 0 | 0 | 0 | 0 | 0 | 0 | 0 | 0 | 0 | 0 | 0 | 0 | 0 | 0 | 0 | 0 | 0 | 0 | 0 | 0 | 0 | 0 | 0 | 0 | 0 | 0 | 0 | 0 | 0 | 0 | 0 | 0 | 0 | 0 | 0 | 0 | 0 | 0 | 0 | 0 | 0 | 0 | 0 | 0 | 0 | 0 | 0 | 0
159 | 155 | S355J0 | 03 | 19.01 | 25.4 | S355J0-3 | A 碳素钢-碳素结构钢-A26 S355J0 | 1518 | 0.145 | 0.15 | 1.2 | 0.015 | 0.01 |  | 0.015 | 0.025 | 0.02 | [8 empty] | 45 | 0.072 | 0.1137 | 0.9 | 0.8 | 0.98 | 0.96 | 0.96 | 0.98 | 0.98 | 0.7 | 0.15 | 0.15 | 0.96 | 0.98 | 0.98 | 0.98 | 0.7 | 0.96 | ok | 18.58177 | 18.58177 | 18.21012 | -0.3716515 | 186.0839 | 186.0839 | 183.701 | -2.38289 | -1.281% | 硅锰, 高碳锰铁, 铝块, 铌铁, 钛铁 | 硅锰, 高碳锰铁, 铝块, 铌铁, 钛铁 | 否 | C<=0.145; Si[0.15,0.17]; Mn[1.2,1.22]; P<=0.015; S<=0.01; Nb[0.015,0.016]; Ti[0.025,0.03]; Als[0.02,0.025] | N忽略 |  | 0.1217027 | 0.15 | 1.2 | 0.002588013 | 0.0003096775 | 0 | 0.015 | 0.025 | 0.02 | 0.02 | 0 | 0 | 0 | 0 | 0 | 0 | 10.59921 | 10.59921 | -1.776357e-15 | 57.49836 | 57.49836 | -7.105427e-15 | 5.52983 | 5.52983 | 1.776357e-15 | 33.42367 | 33.42367 | 7.105427e-15 | 0 | 0 | 0 | 0 | 0 | 0 | 0 | 0 | 0 | 0 | 0 | 0 | 0 | 0 | 0 | 0 | 0 | 0 | 0 | 0 | 0 | 0 | 0 | 0 | 1.67 | 1.346801 | -0.3231987 | 37.30307 | 30.08373 | -7.219343 | 0 | 0 | 0 | 0 | 0 | 0 | 0.2039561 | 0.235334 | 0.03137786 | 43.92728 | 50.68532 | 6.758042 | 0.578773 | 0.4989422 | -0.07983076 | 13.93153 | 12.00994 | -1.92159 | 0 | 0 | 0 | 0 | 0 | 0 | 0 | 0 | 0 | 0 | 0 | 0 | 0 | 0 | 0 | 0 | 0 | 0 | 0 | 0 | 0 | 0 | 0 | 0 | 0 | 0 | 0 | 0 | 0 | 0 | 0 | 0 | 0 | 0 | 0 | 0 | 0 | 0 | 0 | 0 | 0 | 0 | 0 | 0 | 0 | 0 | 0 | 0 | 0 | 0 | 0 | 0 | 0 | 0
160 | 156 | S355J0-DX | 01 | 1.2 | 12 | S355J0-DX1 | A 碳素钢-碳素结构钢-A32 S355J0-DX | 1518 | 0.15 | 0 | 0.7 | 0.015 | 0.01 |  | 0.005 | 0.03 | 0.02 | [8 empty] | 45 | 0.072 | 0.1137 | 0.9 | 0 | 0.98 | 0.96 | 0.96 | 0.98 | 0.98 | 0.7 | 0.15 | 0.15 | 0.96 | 0.98 | 0.98 | 0.98 | 0.7 | 0.96 | ok | 10.74527 | 10.74527 | 10.04362 | -0.7016515 | 119.6176 | 119.6176 | 109.8635 | -9.754156 | -8.154% | 高碳锰铁, 铝块, 铌铁, 钛铁 | 高碳锰铁, 铝块, 铌铁, 钛铁 | 否 | C<=0.15; Si<=0; Mn[0.7,0.72]; P<=0.015; S<=0.01; Nb[0.005,0.006]; Ti[0.03,0.035]; Als[0.02,0.025] | N忽略 |  | 0.1202863 | 0 | 0.7 | 0.001539771 | 0.0001539771 | 0 | 0.005 | 0.03 | 0.02 | 0.02 | 0 | 0 | 0 | 0 | 0 | 0 | 0 | 0 | 0 | 0 | 0 | 0 | 8.019642 | 8.019642 | -3.552714e-15 | 48.4727 | 48.4727 | -2.131628e-14 | 0 | 0 | 0 | 0 | 0 | 0 | 0 | 0 | 0 | 0 | 0 | 0 | 0 | 0 | 0 | 0 | 0 | 0 | 0 | 0 | 0 | 0 | 0 | 0 | 2 | 1.346801 | -0.6531987 | 44.67434 | 30.08373 | -14.59061 | 0 | 0 | 0 | 0 | 0 | 0 | 0.0470668 | 0.07844466 | 0.03137786 | 10.13706 | 16.89511 | 6.758042 | 0.6785614 | 0.5987307 | -0.07983076 | 16.33351 | 14.41192 | -1.92159 | 0 | 0 | 0 | 0 | 0 | 0 | 0 | 0 | 0 | 0 | 0 | 0 | 0 | 0 | 0 | 0 | 0 | 0 | 0 | 0 | 0 | 0 | 0 | 0 | 0 | 0 | 0 | 0 | 0 | 0 | 0 | 0 | 0 | 0 | 0 | 0 | 0 | 0 | 0 | 0 | 0 | 0 | 0 | 0 | 0 | 0 | 0 | 0 | 0 | 0 | 0 | 0 | 0 | 0
161 | 157 | S355J0-DX | 02 | 12.01 | 25.4 | S355J0-DX2 | A 碳素钢-碳素结构钢-A32 S355J0-DX | 1518 | 0.15 | 0 | 0.8 | 0.015 | 0.01 |  | 0.005 | 0.035 | 0.02 | [8 empty] | 45 | 0.072 | 0.1137 | 0.9 | 0 | 0.98 | 0.96 | 0.96 | 0.98 | 0.98 | 0.7 | 0.15 | 0.15 | 0.96 | 0.98 | 0.98 | 0.98 | 0.7 | 0.96 | ok | 12.2129 | 12.2129 | 11.51125 | -0.7016515 | 130.2872 | 130.2872 | 120.533 | -9.754156 | -7.487% | 高碳锰铁, 铝块, 铌铁, 钛铁 | 高碳锰铁, 铝块, 铌铁, 钛铁 | 否 | C<=0.15; Si<=0; Mn[0.8,0.82]; P<=0.015; S<=0.01; Nb[0.005,0.006]; Ti[0.035,0.04]; Als[0.02,0.025] | N忽略 |  | 0.128522 | 0 | 0.8 | 0.001802396 | 0.0001802396 | 0 | 0.005 | 0.035 | 0.02 | 0.02 | 0 | 0 | 0 | 0 | 0 | 0 | 0 | 0 | 0 | 0 | 0 | 0 | 9.387482 | 9.387482 | -1.776357e-15 | 56.74026 | 56.74026 | -7.105427e-15 | 0 | 0 | 0 | 0 | 0 | 0 | 0 | 0 | 0 | 0 | 0 | 0 | 0 | 0 | 0 | 0 | 0 | 0 | 0 | 0 | 0 | 0 | 0 | 0 | 2 | 1.346801 | -0.6531987 | 44.67434 | 30.08373 | -14.59061 | 0 | 0 | 0 | 0 | 0 | 0 | 0.0470668 | 0.07844466 | 0.03137786 | 10.13706 | 16.89511 | 6.758042 | 0.7783499 | 0.6985191 | -0.07983076 | 18.7355 | 16.81391 | -1.92159 | 0 | 0 | 0 | 0 | 0 | 0 | 0 | 0 | 0 | 0 | 0 | 0 | 0 | 0 | 0 | 0 | 0 | 0 | 0 | 0 | 0 | 0 | 0 | 0 | 0 | 0 | 0 | 0 | 0 | 0 | 0 | 0 | 0 | 0 | 0 | 0 | 0 | 0 | 0 | 0 | 0 | 0 | 0 | 0 | 0 | 0 | 0 | 0 | 0 | 0 | 0 | 0 | 0 | 0
162 | 158 | S355J2 | 01 | 1.5 | 12 | S355J2-1 | A 碳素钢-碳素结构钢-A16 S355J2 | 1513 | 0.145 | 0.15 | 0.9 | 0.013 | 0.005 |  | 0.01 | 0.025 | 0.02 | [8 empty] | 45 | 0.06671429 | 0.112 | 0.9 | 0.8 | 0.98 | 0.96 | 0.96 | 0.98 | 0.98 | 0.7 | 0.15 | 0.15 | 0.96 | 0.98 | 0.98 | 0.98 | 0.7 | 0.96 | ok | 14.42306 | 14.42306 | 14.05141 | -0.3716515 | 144.5267 | 144.5267 | 142.1438 | -2.38289 | -1.649% | 硅锰, 高碳锰铁, 铝块, 铌铁, 钛铁 | 硅锰, 高碳锰铁, 铝块, 铌铁, 钛铁 | 否 | C<=0.145; Si[0.15,0.17]; Mn[0.9,0.92]; P<=0.013; S<=0.005; Nb[0.01,0.011]; Ti[0.025,0.03]; Als[0.02,0.025] | N忽略 |  | 0.0918497 | 0.15 | 0.9 | 0.001804603 | 0.0002313365 | 0 | 0.01 | 0.025 | 0.02 | 0.02 | 0 | 0 | 0 | 0 | 0 | 0 | 10.59921 | 10.59921 | -1.776357e-15 | 57.49836 | 57.49836 | -7.105427e-15 | 1.449566 | 1.449566 | 2.664535e-15 | 8.761534 | 8.761534 | 1.776357e-14 | 0 | 0 | 0 | 0 | 0 | 0 | 0 | 0 | 0 | 0 | 0 | 0 | 0 | 0 | 0 | 0 | 0 | 0 | 0 | 0 | 0 | 0 | 0 | 0 | 1.67 | 1.346801 | -0.3231987 | 37.30307 | 30.08373 | -7.219343 | 0 | 0 | 0 | 0 | 0 | 0 | 0.1255115 | 0.1568893 | 0.03137786 | 27.03217 | 33.79021 | 6.758042 | 0.578773 | 0.4989422 | -0.07983076 | 13.93153 | 12.00994 | -1.92159 | 0 | 0 | 0 | 0 | 0 | 0 | 0 | 0 | 0 | 0 | 0 | 0 | 0 | 0 | 0 | 0 | 0 | 0 | 0 | 0 | 0 | 0 | 0 | 0 | 0 | 0 | 0 | 0 | 0 | 0 | 0 | 0 | 0 | 0 | 0 | 0 | 0 | 0 | 0 | 0 | 0 | 0 | 0 | 0 | 0 | 0 | 0 | 0 | 0 | 0 | 0 | 0 | 0 | 0
163 | 159 | S355J2 | 02 | 12.01 | 19 | S355J2-2 | A 碳素钢-碳素结构钢-A16 S355J2 | 1518 | 0.145 | 0.15 | 1 | 0.013 | 0.005 |  | 0.015 | 0.025 | 0.02 | [8 empty] | 45 | 0.065 | 0.092 | 0.9 | 0.8 | 0.98 | 0.96 | 0.96 | 0.98 | 0.98 | 0.7 | 0.15 | 0.15 | 0.96 | 0.98 | 0.98 | 0.98 | 0.7 | 0.96 | ok | 16.14291 | 16.14291 | 15.77126 | -0.3716515 | 171.3428 | 171.3428 | 168.96 | -2.38289 | -1.391% | 硅锰, 高碳锰铁, 铝块, 铌铁, 钛铁 | 硅锰, 高碳锰铁, 铝块, 铌铁, 钛铁 | 否 | C<=0.145; Si[0.15,0.17]; Mn[1,1.02]; P<=0.013; S<=0.005; Nb[0.015,0.016]; Ti[0.025,0.03]; Als[0.02,0.025] | N忽略 |  | 0.1000183 | 0.15 | 1 | 0.002119753 | 0.0002628515 | 0 | 0.015 | 0.025 | 0.02 | 0.02 | 0 | 0 | 0 | 0 | 0 | 0 | 10.59921 | 10.59921 | -1.776357e-15 | 57.49836 | 57.49836 | -7.105427e-15 | 3.090973 | 3.090973 | 3.108624e-15 | 18.68261 | 18.68261 | 1.776357e-14 | 0 | 0 | 0 | 0 | 0 | 0 | 0 | 0 | 0 | 0 | 0 | 0 | 0 | 0 | 0 | 0 | 0 | 0 | 0 | 0 | 0 | 0 | 0 | 0 | 1.67 | 1.346801 | -0.3231987 | 37.30307 | 30.08373 | -7.219343 | 0 | 0 | 0 | 0 | 0 | 0 | 0.2039561 | 0.235334 | 0.03137786 | 43.92728 | 50.68532 | 6.758042 | 0.578773 | 0.4989422 | -0.07983076 | 13.93153 | 12.00994 | -1.92159 | 0 | 0 | 0 | 0 | 0 | 0 | 0 | 0 | 0 | 0 | 0 | 0 | 0 | 0 | 0 | 0 | 0 | 0 | 0 | 0 | 0 | 0 | 0 | 0 | 0 | 0 | 0 | 0 | 0 | 0 | 0 | 0 | 0 | 0 | 0 | 0 | 0 | 0 | 0 | 0 | 0 | 0 | 0 | 0 | 0 | 0 | 0 | 0 | 0 | 0 | 0 | 0 | 0 | 0
164 | 160 | S355J2 | 03 | 19.01 | 25.4 | S355J2-3 | A 碳素钢-碳素结构钢-A16 S355J2 | 1518 | 0.145 | 0.15 | 1.2 | 0.015 | 0.008 |  | 0.02 | 0.02 | 0.02 | [8 empty] | 45 | 0.073 | 0.115 | 0.9 | 0.8 | 0.98 | 0.96 | 0.96 | 0.98 | 0.98 | 0.7 | 0.15 | 0.15 | 0.96 | 0.98 | 0.98 | 0.98 | 0.7 | 0.96 | ok | 18.54264 | 18.54264 | 18.17099 | -0.3716515 | 200.4695 | 200.4695 | 198.0867 | -2.38289 | -1.189% | 硅锰, 高碳锰铁, 铝块, 铌铁, 钛铁 | 硅锰, 高碳锰铁, 铝块, 铌铁, 钛铁 | 否 | C<=0.145; Si[0.15,0.17]; Mn[1.2,1.22]; P<=0.015; S<=0.008; Nb[0.02,0.021]; Ti[0.02,0.025]; Als[0.02,0.025] | N忽略 |  | 0.1225956 | 0.15 | 1.2 | 0.002584599 | 0.0003093361 | 0 | 0.02 | 0.02 | 0.02 | 0.02 | 0 | 0 | 0 | 0 | 0 | 0 | 10.59921 | 10.59921 | -1.776357e-15 | 57.49836 | 57.49836 | -7.105427e-15 | 5.512049 | 5.512049 | 0 | 33.31619 | 33.31619 | 0 | 0 | 0 | 0 | 0 | 0 | 0 | 0 | 0 | 0 | 0 | 0 | 0 | 0 | 0 | 0 | 0 | 0 | 0 | 0 | 0 | 0 | 0 | 0 | 0 | 1.67 | 1.346801 | -0.3231987 | 37.30307 | 30.08373 | -7.219343 | 0 | 0 | 0 | 0 | 0 | 0 | 0.2824008 | 0.3137786 | 0.03137786 | 60.82238 | 67.58042 | 6.758042 | 0.4789846 | 0.3991538 | -0.07983076 | 11.52954 | 9.60795 | -1.92159 | 0 | 0 | 0 | 0 | 0 | 0 | 0 | 0 | 0 | 0 | 0 | 0 | 0 | 0 | 0 | 0 | 0 | 0 | 0 | 0 | 0 | 0 | 0 | 0 | 0 | 0 | 0 | 0 | 0 | 0 | 0 | 0 | 0 | 0 | 0 | 0 | 0 | 0 | 0 | 0 | 0 | 0 | 0 | 0 | 0 | 0 | 0 | 0 | 0 | 0 | 0 | 0 | 0 | 0
165 | 161 | S355M | 02 | 4 | 12 | S355M-1 | A 碳素钢-碳素结构钢-A11 S355M | 1524 | 0.07 | 0.15 | 0.8 | 0.015 | 0.008 |  | 0.008 | 0.035 |  | 0.03 | [7 empty] | 45 | 0.05 | 0.08 | 0.9 | 0.8 | 0.98 | 0.96 | 0.96 | 0.98 | 0.98 | 0.7 | 0.15 | 0.15 | 0.96 | 0.98 | 0.98 | 0.98 | 0.7 | 0.96 | ok | 15.15275 | 15.15275 | 13.96288 | -1.189873 | 176.8273 | 176.8273 | 149.6096 | -27.21766 | -15.39% | 中碳锰铁, 硅铁合金, 铝块, 铌铁, 钛铁 | 硅锰, 高碳锰铁, 铝块, 铌铁, 钛铁 | 是 | C<=0.07; Si[0.15,0.17]; Mn[0.8,0.82]; P<=0.015; S<=0.008; Nb[0.008,0.009]; Ti[0.035,0.04]; Alt[0.03,0.035] | N忽略 |  | 0.06953509 | 0.15 | 0.8 | 0.001626018 | 0.000213478 | 0 | 0.008 | 0.035 | 0.03 | 0.03 | 0 | 0 | 0 | 0 | 0 | 0 | 0 | 10.59921 | 10.59921 | 0 | 57.49836 | 57.49836 | 0 | 0.5194349 | 0.5194349 | 0 | 3.139593 | 3.139593 | 9.354391 | 0 | -9.354391 | 72.31027 | 0 | -72.31027 | 0 | 0 | 0 | 0 | 0 | 0 | 0 | 0 | 0 | 0 | 0 | 0 | 2.595874 | 0 | -2.595874 | 13.46179 | 0 | -13.46179 | 2.33 | 2.020202 | -0.309798 | 52.0456 | 45.12559 | -6.92001 | 0 | 0 | 0 | 0 | 0 | 0 | 0.09413359 | 0.1255115 | 0.03137786 | 20.27413 | 27.03217 | 6.758042 | 0.7783499 | 0.6985191 | -0.07983076 | 18.7355 | 16.81391 | -1.92159 | 0 | 0 | 0 | 0 | 0 | 0 | 0 | 0 | 0 | 0 | 0 | 0 | 0 | 0 | 0 | 0 | 0 | 0 | 0 | 0 | 0 | 0 | 0 | 0 | 0 | 0 | 0 | 0 | 0 | 0 | 0 | 0 | 0 | 0 | 0 | 0 | 0 | 0 | 0 | 0 | 0 | 0 | 0 | 0 | 0 | 0 | 0 | 0 | 0 | 0 | 0 | 0 | 0 | 0
166 | 162 | S355M | 01 | 12.01 | 19 | S355M-2 | A 碳素钢-碳素结构钢-A11 S355M | 1524 | 0.07 | 0.15 | 1 | 0.015 | 0.008 |  | 0.008 | 0.035 |  | 0.03 | [7 empty] | 45 | 0.05 | 0.08 | 0.9 | 0.8 | 0.98 | 0.96 | 0.96 | 0.98 | 0.98 | 0.7 | 0.15 | 0.15 | 0.96 | 0.98 | 0.98 | 0.98 | 0.7 | 0.96 | ok | 17.75119 | 17.75119 | 16.71868 | -1.032514 | 196.9135 | 196.9135 | 169.4999 | -27.41354 | -13.92% | 中碳锰铁, 硅铁合金, 铝块, 铌铁, 钛铁 | 硅锰, 中碳锰铁, 低碳锰铁, 铝块, 铌铁, 钛铁 | 是 | C<=0.07; Si[0.15,0.17]; Mn[1,1.02]; P<=0.015; S<=0.008; Nb[0.008,0.009]; Ti[0.035,0.04]; Alt[0.03,0.035] | N忽略 |  | 0.07 | 0.17 | 1 | 0.002087296 | 0.0002663893 | 0 | 0.008 | 0.035 | 0.03 | 0.03 | 0 | 0 | 0 | 0 | 0 | 0 | 0 | 12.01244 | 12.01244 | 0 | 65.16481 | 65.16481 | 0 | 0 | 0 | 0 | 0 | 0 | 11.95283 | 0.4292402 | -11.52359 | 92.39646 | 3.318064 | -89.07839 | 0 | 1.432768 | 1.432768 | 0 | 12.04539 | 12.04539 | 0 | 0 | 0 | 0 | 0 | 0 | 2.595874 | 0 | -2.595874 | 13.46179 | 0 | -13.46179 | 2.33 | 2.020202 | -0.309798 | 52.0456 | 45.12559 | -6.92001 | 0 | 0 | 0 | 0 | 0 | 0 | 0.09413359 | 0.1255115 | 0.03137786 | 20.27413 | 27.03217 | 6.758042 | 0.7783499 | 0.6985191 | -0.07983076 | 18.7355 | 16.81391 | -1.92159 | 0 | 0 | 0 | 0 | 0 | 0 | 0 | 0 | 0 | 0 | 0 | 0 | 0 | 0 | 0 | 0 | 0 | 0 | 0 | 0 | 0 | 0 | 0 | 0 | 0 | 0 | 0 | 0 | 0 | 0 | 0 | 0 | 0 | 0 | 0 | 0 | 0 | 0 | 0 | 0 | 0 | 0 | 0 | 0 | 0 | 0 | 0 | 0 | 0 | 0 | 0 | 0 | 0 | 0
167 | 163 | S460M | 02 | 5 | 12 | S460M-1 | A 碳素钢-碳素结构钢-A12 S460M | 1524 | 0.07 | 0.16 | 1.3 | 0.015 | 0.005 |  | 0.025 | 0.03 |  | 0.03 | [7 empty] | 45 | 0.05 | 0.08 | 0.9 | 0.8 | 0.98 | 0.96 | 0.96 | 0.98 | 0.98 | 0.7 | 0.15 | 0.15 | 0.96 | 0.98 | 0.98 | 0.98 | 0.7 | 0.96 | ok | 21.47148 | 21.47148 | 20.56199 | -0.9094938 | 289.3628 | 289.3628 | 260.101 | -29.26185 | -10.11% | 低碳锰铁, 硅铁合金, 铝块, 铌铁, 钛铁 | 硅锰, 低碳锰铁, 硅铁合金, 铝块, 铌铁, 钛铁 | 是 | C<=0.07; Si[0.16,0.18]; Mn[1.3,1.32]; P<=0.015; S<=0.005; Nb[0.025,0.026]; Ti[0.03,0.035]; Alt[0.03,0.035] | N忽略 |  | 0.07 | 0.16 | 1.3 | 0.002835333 | 0.000336976 | 0 | 0.025 | 0.03 | 0.03 | 0.03 | 0 | 0 | 0 | 0 | 0 | 0 | 0 | 10.27818 | 10.27818 | 0 | 55.75683 | 55.75683 | 0 | 0 | 0 | 0 | 0 | 0 | 0 | 0 | 0 | 0 | 0 | 0 | 15.33314 | 7.020975 | -8.312169 | 128.907 | 59.0259 | -69.88107 | 0 | 0 | 0 | 0 | 0 | 0 | 2.768933 | 0.2516832 | -2.517249 | 14.35924 | 1.305189 | -13.05405 | 2.33 | 2.020202 | -0.309798 | 52.0456 | 45.12559 | -6.92001 | 0 | 0 | 0 | 0 | 0 | 0 | 0.3608454 | 0.3922233 | 0.03137786 | 77.71749 | 84.47553 | 6.758042 | 0.6785614 | 0.5987307 | -0.07983076 | 16.33351 | 14.41192 | -1.92159 | 0 | 0 | 0 | 0 | 0 | 0 | 0 | 0 | 0 | 0 | 0 | 0 | 0 | 0 | 0 | 0 | 0 | 0 | 0 | 0 | 0 | 0 | 0 | 0 | 0 | 0 | 0 | 0 | 0 | 0 | 0 | 0 | 0 | 0 | 0 | 0 | 0 | 0 | 0 | 0 | 0 | 0 | 0 | 0 | 0 | 0 | 0 | 0 | 0 | 0 | 0 | 0 | 0 | 0
168 | 164 | S460M | 01 | 12.01 | 20 | S460M-2 | A 碳素钢-碳素结构钢-A12 S460M | 1524 | 0.07 | 0.16 | 1.45 | 0.015 | 0.005 |  | 0.03 | 0.03 |  | 0.03 | [7 empty] | 45 | 0.05 | 0.08 | 0.9 | 0.8 | 0.98 | 0.96 | 0.96 | 0.98 | 0.98 | 0.7 | 0.15 | 0.15 | 0.96 | 0.98 | 0.98 | 0.98 | 0.7 | 0.96 | ok | 23.43515 | 23.43515 | 22.58176 | -0.8533921 | 322.1071 | 322.1071 | 295.6113 | -26.49583 | -8.226% | 低碳锰铁, 硅铁合金, 铝块, 铌铁, 钛铁 | 硅锰, 低碳锰铁, 硅铁合金, 铝块, 铌铁, 钛铁 | 是 | C<=0.07; Si[0.16,0.18]; Mn[1.45,1.47]; P<=0.015; S<=0.005; Nb[0.03,0.031]; Ti[0.03,0.035]; Alt[0.03,0.035] | N忽略 |  | 0.07 | 0.16 | 1.45 | 0.003216467 | 0.0003742494 | 0 | 0.03 | 0.03 | 0.03 | 0.03 | 0 | 0 | 0 | 0 | 0 | 0 | 0 | 9.232134 | 9.232134 | 0 | 50.08228 | 50.08228 | 0 | 0 | 0 | 0 | 0 | 0 | 0 | 0 | 0 | 0 | 0 | 0 | 17.21837 | 9.752153 | -7.466214 | 144.7562 | 81.98712 | -62.76906 | 0 | 0 | 0 | 0 | 0 | 0 | 2.768933 | 0.5078714 | -2.261061 | 14.35924 | 2.63374 | -11.7255 | 2.33 | 2.020202 | -0.309798 | 52.0456 | 45.12559 | -6.92001 | 0 | 0 | 0 | 0 | 0 | 0 | 0.4392901 | 0.470668 | 0.03137786 | 94.61259 | 101.3706 | 6.758042 | 0.6785614 | 0.5987307 | -0.07983076 | 16.33351 | 14.41192 | -1.92159 | 0 | 0 | 0 | 0 | 0 | 0 | 0 | 0 | 0 | 0 | 0 | 0 | 0 | 0 | 0 | 0 | 0 | 0 | 0 | 0 | 0 | 0 | 0 | 0 | 0 | 0 | 0 | 0 | 0 | 0 | 0 | 0 | 0 | 0 | 0 | 0 | 0 | 0 | 0 | 0 | 0 | 0 | 0 | 0 | 0 | 0 | 0 | 0 | 0 | 0 | 0 | 0 | 0 | 0
169 | 165 | S420MC | 01 | 2 | 5.99 | S420MC-1 | B 低合金钢-低合金高强结构钢-B32 S420MC | 1524 | 0.07 | 0.08 | 0.95 | 0.015 | 0.004 |  | 0.01 | 0.04 | 0.025 | [8 empty] | 45 | 0.03542857 | 0.07142857 | 0.9 | 0.8 | 0.98 | 0.96 | 0.96 | 0.98 | 0.98 | 0.7 | 0.15 | 0.15 | 0.96 | 0.98 | 0.98 | 0.98 | 0.7 | 0.96 | ok | 15.34527 | 15.34527 | 15.38356 | 0.03828772 | 175.2141 | 175.2141 | 167.0774 | -8.136749 | -4.644% | 硅锰, 中碳锰铁, 铝块, 铌铁, 钛铁 | 硅锰, 高碳锰铁, 中碳锰铁, 铝块, 铌铁, 钛铁 | 是 | C<=0.07; Si[0.08,0.1]; Mn[0.95,0.97]; P<=0.015; S<=0.004; Nb[0.01,0.011]; Ti[0.04,0.045]; Als[0.025,0.03] | N忽略 |  | 0.07 | 0.1 | 0.95 | 0.002107839 | 0.0002447013 | 0 | 0.01 | 0.04 | 0.025 | 0.025 | 0 | 0 | 0 | 0 | 0 | 0 | 5.652911 | 7.066139 | 1.413228 | 30.66579 | 38.33224 | 7.666448 | 0 | 3.418277 | 3.418277 | 0 | 20.66091 | 20.66091 | 6.68871 | 2.260444 | -4.428266 | 51.70432 | 17.47344 | -34.23089 | 0 | 0 | 0 | 0 | 0 | 0 | 0 | 0 | 0 | 0 | 0 | 0 | 0 | 0 | 0 | 0 | 0 | 0 | 2 | 1.683502 | -0.3164983 | 44.67434 | 37.60466 | -7.069676 | 0 | 0 | 0 | 0 | 0 | 0 | 0.1255115 | 0.1568893 | 0.03137786 | 27.03217 | 33.79021 | 6.758042 | 0.8781383 | 0.7983076 | -0.07983076 | 21.13749 | 19.2159 | -1.92159 | 0 | 0 | 0 | 0 | 0 | 0 | 0 | 0 | 0 | 0 | 0 | 0 | 0 | 0 | 0 | 0 | 0 | 0 | 0 | 0 | 0 | 0 | 0 | 0 | 0 | 0 | 0 | 0 | 0 | 0 | 0 | 0 | 0 | 0 | 0 | 0 | 0 | 0 | 0 | 0 | 0 | 0 | 0 | 0 | 0 | 0 | 0 | 0 | 0 | 0 | 0 | 0 | 0 | 0
170 | 166 | S420MC | 02 | 6 | 16 | S420MC-2 | B 低合金钢-低合金高强结构钢-B32 S420MC | 1524 | 0.07 | 0.08 | 1 | 0.015 | 0.004 |  | 0.015 | 0.04 | 0.025 | [8 empty] | 45 | 0.03542857 | 0.07142857 | 0.9 | 0.8 | 0.98 | 0.96 | 0.96 | 0.98 | 0.98 | 0.7 | 0.15 | 0.15 | 0.96 | 0.98 | 0.98 | 0.98 | 0.7 | 0.96 | ok | 16.07333 | 16.07333 | 16.10233 | 0.02900381 | 197.1308 | 197.1308 | 189.2342 | -7.896524 | -4.006% | 硅锰, 中碳锰铁, 铝块, 铌铁, 钛铁 | 硅锰, 高碳锰铁, 中碳锰铁, 铝块, 铌铁, 钛铁 | 是 | C<=0.07; Si[0.08,0.1]; Mn[1,1.02]; P<=0.015; S<=0.004; Nb[0.015,0.016]; Ti[0.04,0.045]; Als[0.025,0.03] | N忽略 |  | 0.07 | 0.1 | 1 | 0.002230781 | 0.0002569956 | 0 | 0.015 | 0.04 | 0.025 | 0.025 | 0 | 0 | 0 | 0 | 0 | 0 | 5.652911 | 7.066139 | 1.413228 | 30.66579 | 38.33224 | 7.666448 | 0 | 3.233211 | 3.233211 | 0 | 19.54233 | 19.54233 | 7.338321 | 3.085837 | -4.252484 | 56.72587 | 23.85379 | -32.87208 | 0 | 0 | 0 | 0 | 0 | 0 | 0 | 0 | 0 | 0 | 0 | 0 | 0 | 0 | 0 | 0 | 0 | 0 | 2 | 1.683502 | -0.3164983 | 44.67434 | 37.60466 | -7.069676 | 0 | 0 | 0 | 0 | 0 | 0 | 0.2039561 | 0.235334 | 0.03137786 | 43.92728 | 50.68532 | 6.758042 | 0.8781383 | 0.7983076 | -0.07983076 | 21.13749 | 19.2159 | -1.92159 | 0 | 0 | 0 | 0 | 0 | 0 | 0 | 0 | 0 | 0 | 0 | 0 | 0 | 0 | 0 | 0 | 0 | 0 | 0 | 0 | 0 | 0 | 0 | 0 | 0 | 0 | 0 | 0 | 0 | 0 | 0 | 0 | 0 | 0 | 0 | 0 | 0 | 0 | 0 | 0 | 0 | 0 | 0 | 0 | 0 | 0 | 0 | 0 | 0 | 0 | 0 | 0 | 0 | 0
171 | 167 | S460MC | 01 | 2 | 5.99 | S460MC-1 | B 低合金钢-低合金高强结构钢-B53 S460MC | 1524 | 0.07 | 0.08 | 1.2 | 0.015 | 0.003 |  | 0.015 | 0.055 | 0.025 | [8 empty] | 45 | 0.04725 | 0.07575 | 0.9 | 0.8 | 0.98 | 0.96 | 0.96 | 0.98 | 0.98 | 0.7 | 0.15 | 0.15 | 0.96 | 0.98 | 0.98 | 0.98 | 0.7 | 0.96 | ok | 19.37242 | 19.37242 | 18.78251 | -0.5899037 | 237.0342 | 237.0342 | 220.2707 | -16.76345 | -7.072% | 中碳锰铁, 硅铁合金, 铝块, 铌铁, 钛铁 | 硅锰, 高碳锰铁, 中碳锰铁, 铝块, 铌铁, 钛铁 | 是 | C<=0.07; Si[0.08,0.1]; Mn[1.2,1.22]; P<=0.015; S<=0.003; Nb[0.015,0.016]; Ti[0.055,0.06]; Als[0.025,0.03] | N忽略 |  | 0.07 | 0.1 | 1.2 | 0.002687898 | 0.0003027073 | 0 | 0.015 | 0.055 | 0.025 | 0.025 | 0 | 0 | 0 | 0 | 0 | 0 | 0 | 7.066139 | 7.066139 | 0 | 38.33224 | 38.33224 | 0 | 0.0143003 | 0.0143003 | 0 | 0.08643455 | 0.08643455 | 14.60649 | 8.685566 | -5.920926 | 112.9095 | 67.1402 | -45.76928 | 0 | 0 | 0 | 0 | 0 | 0 | 0 | 0 | 0 | 0 | 0 | 0 | 1.384466 | 0 | -1.384466 | 7.179622 | 0 | -7.179622 | 2 | 1.683502 | -0.3164983 | 44.67434 | 37.60466 | -7.069676 | 0 | 0 | 0 | 0 | 0 | 0 | 0.2039561 | 0.235334 | 0.03137786 | 43.92728 | 50.68532 | 6.758042 | 1.177504 | 1.097673 | -0.07983076 | 28.34345 | 26.42186 | -1.92159 | 0 | 0 | 0 | 0 | 0 | 0 | 0 | 0 | 0 | 0 | 0 | 0 | 0 | 0 | 0 | 0 | 0 | 0 | 0 | 0 | 0 | 0 | 0 | 0 | 0 | 0 | 0 | 0 | 0 | 0 | 0 | 0 | 0 | 0 | 0 | 0 | 0 | 0 | 0 | 0 | 0 | 0 | 0 | 0 | 0 | 0 | 0 | 0 | 0 | 0 | 0 | 0 | 0 | 0
172 | 168 | S460MC | 02 | 6 | 20 | S460MC-2 | B 低合金钢-低合金高强结构钢-B53 S460MC | 1524 | 0.07 | 0.08 | 1.35 | 0.015 | 0.003 |  | 0.03 | 0.04 | 0.025 | [8 empty] | 45 | 0.04725 | 0.07575 | 0.9 | 0.8 | 0.98 | 0.96 | 0.96 | 0.98 | 0.98 | 0.7 | 0.15 | 0.15 | 0.96 | 0.98 | 0.98 | 0.98 | 0.7 | 0.96 | ok | 20.71686 | 20.71686 | 20.56107 | -0.1557887 | 302.2431 | 302.2431 | 280.1349 | -22.10828 | -7.315% | 低碳锰铁, 硅铁合金, 铝块, 铌铁, 钛铁 | 硅锰, 中碳锰铁, 低碳锰铁, 铝块, 铌铁, 钛铁 | 是 | C<=0.07; Si[0.08,0.1]; Mn[1.35,1.37]; P<=0.015; S<=0.003; Nb[0.03,0.031]; Ti[0.04,0.045]; Als[0.025,0.03] | N忽略 |  | 0.07 | 0.1 | 1.35 | 0.003041676 | 0.000338085 | 0 | 0.03 | 0.04 | 0.025 | 0.025 | 0 | 0 | 0 | 0 | 0 | 0 | 0 | 7.066139 | 7.066139 | 0 | 38.33224 | 38.33224 | 0 | 0 | 0 | 0 | 0 | 0 | 0 | 7.414938 | 7.414938 | 0 | 57.31813 | 57.31813 | 16.01497 | 3.127518 | -12.88745 | 134.6391 | 26.29329 | -108.3458 | 0 | 0 | 0 | 0 | 0 | 0 | 1.384466 | 0 | -1.384466 | 7.179622 | 0 | -7.179622 | 2 | 1.683502 | -0.3164983 | 44.67434 | 37.60466 | -7.069676 | 0 | 0 | 0 | 0 | 0 | 0 | 0.4392901 | 0.470668 | 0.03137786 | 94.61259 | 101.3706 | 6.758042 | 0.8781383 | 0.7983076 | -0.07983076 | 21.13749 | 19.2159 | -1.92159 | 0 | 0 | 0 | 0 | 0 | 0 | 0 | 0 | 0 | 0 | 0 | 0 | 0 | 0 | 0 | 0 | 0 | 0 | 0 | 0 | 0 | 0 | 0 | 0 | 0 | 0 | 0 | 0 | 0 | 0 | 0 | 0 | 0 | 0 | 0 | 0 | 0 | 0 | 0 | 0 | 0 | 0 | 0 | 0 | 0 | 0 | 0 | 0 | 0 | 0 | 0 | 0 | 0 | 0
173 | 169 | S500MC | 01 | 2 | 5.99 | S500MC-1 | D 汽车用钢-汽车结构钢-D11 S500MC | 1523 | 0.075 | 0.1 | 1 | 0.015 | 0.005 |  | 0.01 | 0.06 | 0.03 |  | 0.002 | [6 empty] | 45 | 0.04209524 | 0.08128571 | 0.9 | 0.8 | 0.98 | 0.96 | 0.96 | 0.98 | 0.98 | 0.7 | 0.15 | 0.15 | 0.96 | 0.98 | 0.98 | 0.98 | 0.7 | 0.96 | ok | 16.82773 | 16.82773 | 16.84134 | 0.01361614 | 194.7585 | 194.7585 | 187.5832 | -7.17532 | -3.684% | 硅锰, 中碳锰铁, 铝块, 铌铁, 钛铁 | 硅锰, 高碳锰铁, 中碳锰铁, 铝块, 铌铁, 钛铁 | 是 | C<=0.075; Si[0.1,0.12]; Mn[1,1.02]; P<=0.015; S<=0.005; Nb[0.01,0.011]; Ti[0.06,0.065]; Als[0.03,0.035] | Ca忽略; N忽略 |  | 0.075 | 0.12 | 1 | 0.002178615 | 0.0002585624 | 0 | 0.01 | 0.06 | 0.03 | 0.03 | 0 | 0 | 0 | 0 | 0 | 0 | 7.066139 | 8.479367 | 1.413228 | 38.33224 | 45.99869 | 7.666448 | 0 | 2.792909 | 2.792909 | 0 | 16.88103 | 16.88103 | 6.028786 | 2.194516 | -3.83427 | 46.60305 | 16.96381 | -29.63924 | 0 | 0 | 0 | 0 | 0 | 0 | 0 | 0 | 0 | 0 | 0 | 0 | 0 | 0 | 0 | 0 | 0 | 0 | 2.33 | 2.020202 | -0.309798 | 52.0456 | 45.12559 | -6.92001 | 0 | 0 | 0 | 0 | 0 | 0 | 0.1255115 | 0.1568893 | 0.03137786 | 27.03217 | 33.79021 | 6.758042 | 1.277292 | 1.197461 | -0.07983076 | 30.74544 | 28.82385 | -1.92159 | 0 | 0 | 0 | 0 | 0 | 0 | 0 | 0 | 0 | 0 | 0 | 0 | 0 | 0 | 0 | 0 | 0 | 0 | 0 | 0 | 0 | 0 | 0 | 0 | 0 | 0 | 0 | 0 | 0 | 0 | 0 | 0 | 0 | 0 | 0 | 0 | 0 | 0 | 0 | 0 | 0 | 0 | 0 | 0 | 0 | 0 | 0 | 0 | 0 | 0 | 0 | 0 | 0 | 0
174 | 170 | S500MC | 02 | 6 | 14 | S500MC-2 | D 汽车用钢-汽车结构钢-D11 S500MC | 1523 | 0.075 | 0.1 | 1.1 | 0.015 | 0.005 |  | 0.01 | 0.07 | 0.03 |  | 0.002 | [6 empty] | 45 | 0.04209524 | 0.08128571 | 0.9 | 0.8 | 0.98 | 0.96 | 0.96 | 0.98 | 0.98 | 0.7 | 0.15 | 0.15 | 0.96 | 0.98 | 0.98 | 0.98 | 0.7 | 0.96 | ok | 18.32653 | 18.32653 | 18.32158 | -0.00495167 | 209.6056 | 209.6056 | 202.9107 | -6.694869 | -3.194% | 硅锰, 中碳锰铁, 铝块, 铌铁, 钛铁 | 硅锰, 高碳锰铁, 中碳锰铁, 铝块, 铌铁, 钛铁 | 是 | C<=0.075; Si[0.1,0.12]; Mn[1.1,1.12]; P<=0.015; S<=0.005; Nb[0.01,0.011]; Ti[0.07,0.075]; Als[0.03,0.035] | Ca忽略; N忽略 |  | 0.075 | 0.12 | 1.1 | 0.0024245 | 0.000283151 | 0 | 0.01 | 0.07 | 0.03 | 0.03 | 0 | 0 | 0 | 0 | 0 | 0 | 7.066139 | 8.479367 | 1.413228 | 38.33224 | 45.99869 | 7.666448 | 0 | 2.422778 | 2.422778 | 0 | 14.64387 | 14.64387 | 7.328007 | 3.845301 | -3.482707 | 56.64614 | 29.72451 | -26.92163 | 0 | 0 | 0 | 0 | 0 | 0 | 0 | 0 | 0 | 0 | 0 | 0 | 0 | 0 | 0 | 0 | 0 | 0 | 2.33 | 2.020202 | -0.309798 | 52.0456 | 45.12559 | -6.92001 | 0 | 0 | 0 | 0 | 0 | 0 | 0.1255115 | 0.1568893 | 0.03137786 | 27.03217 | 33.79021 | 6.758042 | 1.476869 | 1.397038 | -0.07983076 | 35.54941 | 33.62782 | -1.92159 | 0 | 0 | 0 | 0 | 0 | 0 | 0 | 0 | 0 | 0 | 0 | 0 | 0 | 0 | 0 | 0 | 0 | 0 | 0 | 0 | 0 | 0 | 0 | 0 | 0 | 0 | 0 | 0 | 0 | 0 | 0 | 0 | 0 | 0 | 0 | 0 | 0 | 0 | 0 | 0 | 0 | 0 | 0 | 0 | 0 | 0 | 0 | 0 | 0 | 0 | 0 | 0 | 0 | 0
175 | 171 | QStE420TM | 01 | 2 | 5.99 | QStE420TM-1 | D 汽车用钢-汽车结构钢-D17 QStE420TM | 1524 | 0.07 | 0.08 | 0.95 | 0.015 | 0.004 |  | 0.01 | 0.04 | 0.025 | [8 empty] | 45 | 0.048 | 0.072 | 0.9 | 0.8 | 0.98 | 0.96 | 0.96 | 0.98 | 0.98 | 0.7 | 0.15 | 0.15 | 0.96 | 0.98 | 0.98 | 0.98 | 0.7 | 0.96 | ok | 15.79528 | 15.79528 | 15.24316 | -0.5521202 | 188.202 | 188.202 | 170.4609 | -17.74111 | -9.427% | 中碳锰铁, 硅铁合金, 铝块, 铌铁, 钛铁 | 硅锰, 高碳锰铁, 中碳锰铁, 铝块, 铌铁, 钛铁 | 是 | C<=0.07; Si[0.08,0.1]; Mn[0.95,0.97]; P<=0.015; S<=0.004; Nb[0.01,0.011]; Ti[0.04,0.045]; Als[0.025,0.03] | N忽略 |  | 0.07 | 0.1 | 0.95 | 0.002080881 | 0.0002420056 | 0 | 0.01 | 0.04 | 0.025 | 0.025 | 0 | 0 | 0 | 0 | 0 | 0 | 0 | 7.066139 | 7.066139 | 0 | 38.33224 | 38.33224 | 0 | 0.7674774 | 0.7674774 | 0 | 4.638823 | 4.638823 | 11.40716 | 4.770841 | -6.636319 | 88.17836 | 36.87902 | -51.29933 | 0 | 0 | 0 | 0 | 0 | 0 | 0 | 0 | 0 | 0 | 0 | 0 | 1.384466 | 0 | -1.384466 | 7.179622 | 0 | -7.179622 | 2 | 1.683502 | -0.3164983 | 44.67434 | 37.60466 | -7.069676 | 0 | 0 | 0 | 0 | 0 | 0 | 0.1255115 | 0.1568893 | 0.03137786 | 27.03217 | 33.79021 | 6.758042 | 0.8781383 | 0.7983076 | -0.07983076 | 21.13749 | 19.2159 | -1.92159 | 0 | 0 | 0 | 0 | 0 | 0 | 0 | 0 | 0 | 0 | 0 | 0 | 0 | 0 | 0 | 0 | 0 | 0 | 0 | 0 | 0 | 0 | 0 | 0 | 0 | 0 | 0 | 0 | 0 | 0 | 0 | 0 | 0 | 0 | 0 | 0 | 0 | 0 | 0 | 0 | 0 | 0 | 0 | 0 | 0 | 0 | 0 | 0 | 0 | 0 | 0 | 0 | 0 | 0
176 | 172 | QStE420TM | 02 | 6 | 12 | QStE420TM-2 | D 汽车用钢-汽车结构钢-D17 QStE420TM | 1524 | 0.07 | 0.08 | 1 | 0.015 | 0.004 |  | 0.015 | 0.04 | 0.025 | [8 empty] | 45 | 0.048 | 0.072 | 0.9 | 0.8 | 0.98 | 0.96 | 0.96 | 0.98 | 0.98 | 0.7 | 0.15 | 0.15 | 0.96 | 0.98 | 0.98 | 0.98 | 0.7 | 0.96 | ok | 16.52333 | 16.52333 | 15.96193 | -0.5614041 | 210.1186 | 210.1186 | 192.6177 | -17.50089 | -8.329% | 中碳锰铁, 硅铁合金, 铝块, 铌铁, 钛铁 | 硅锰, 高碳锰铁, 中碳锰铁, 铝块, 铌铁, 钛铁 | 是 | C<=0.07; Si[0.08,0.1]; Mn[1,1.02]; P<=0.015; S<=0.004; Nb[0.015,0.016]; Ti[0.04,0.045]; Als[0.025,0.03] | N忽略 |  | 0.07 | 0.1 | 1 | 0.002203824 | 0.0002542999 | 0 | 0.015 | 0.04 | 0.025 | 0.025 | 0 | 0 | 0 | 0 | 0 | 0 | 0 | 7.066139 | 7.066139 | 0 | 38.33224 | 38.33224 | 0 | 0.5824119 | 0.5824119 | 0 | 3.520242 | 3.520242 | 12.05677 | 5.596233 | -6.460538 | 93.1999 | 43.25938 | -49.94053 | 0 | 0 | 0 | 0 | 0 | 0 | 0 | 0 | 0 | 0 | 0 | 0 | 1.384466 | 0 | -1.384466 | 7.179622 | 0 | -7.179622 | 2 | 1.683502 | -0.3164983 | 44.67434 | 37.60466 | -7.069676 | 0 | 0 | 0 | 0 | 0 | 0 | 0.2039561 | 0.235334 | 0.03137786 | 43.92728 | 50.68532 | 6.758042 | 0.8781383 | 0.7983076 | -0.07983076 | 21.13749 | 19.2159 | -1.92159 | 0 | 0 | 0 | 0 | 0 | 0 | 0 | 0 | 0 | 0 | 0 | 0 | 0 | 0 | 0 | 0 | 0 | 0 | 0 | 0 | 0 | 0 | 0 | 0 | 0 | 0 | 0 | 0 | 0 | 0 | 0 | 0 | 0 | 0 | 0 | 0 | 0 | 0 | 0 | 0 | 0 | 0 | 0 | 0 | 0 | 0 | 0 | 0 | 0 | 0 | 0 | 0 | 0 | 0
177 | 173 | QStE500TM | 01 | 2 | 5.99 | QStE500TM-1 | D 汽车用钢-汽车结构钢-D12 QStE500TM | 1523 | 0.075 | 0.1 | 1 | 0.015 | 0.005 |  | 0.01 | 0.06 | 0.03 |  | 0.002 | [6 empty] | 45 | 0.04209524 | 0.08128571 | 0.9 | 0.8 | 0.98 | 0.96 | 0.96 | 0.98 | 0.98 | 0.7 | 0.15 | 0.15 | 0.96 | 0.98 | 0.98 | 0.98 | 0.7 | 0.96 | ok | 16.82773 | 16.82773 | 16.84134 | 0.01361614 | 194.7585 | 194.7585 | 187.5832 | -7.17532 | -3.684% | 硅锰, 中碳锰铁, 铝块, 铌铁, 钛铁 | 硅锰, 高碳锰铁, 中碳锰铁, 铝块, 铌铁, 钛铁 | 是 | C<=0.075; Si[0.1,0.12]; Mn[1,1.02]; P<=0.015; S<=0.005; Nb[0.01,0.011]; Ti[0.06,0.065]; Als[0.03,0.035] | Ca忽略; N忽略 |  | 0.075 | 0.12 | 1 | 0.002178615 | 0.0002585624 | 0 | 0.01 | 0.06 | 0.03 | 0.03 | 0 | 0 | 0 | 0 | 0 | 0 | 7.066139 | 8.479367 | 1.413228 | 38.33224 | 45.99869 | 7.666448 | 0 | 2.792909 | 2.792909 | 0 | 16.88103 | 16.88103 | 6.028786 | 2.194516 | -3.83427 | 46.60305 | 16.96381 | -29.63924 | 0 | 0 | 0 | 0 | 0 | 0 | 0 | 0 | 0 | 0 | 0 | 0 | 0 | 0 | 0 | 0 | 0 | 0 | 2.33 | 2.020202 | -0.309798 | 52.0456 | 45.12559 | -6.92001 | 0 | 0 | 0 | 0 | 0 | 0 | 0.1255115 | 0.1568893 | 0.03137786 | 27.03217 | 33.79021 | 6.758042 | 1.277292 | 1.197461 | -0.07983076 | 30.74544 | 28.82385 | -1.92159 | 0 | 0 | 0 | 0 | 0 | 0 | 0 | 0 | 0 | 0 | 0 | 0 | 0 | 0 | 0 | 0 | 0 | 0 | 0 | 0 | 0 | 0 | 0 | 0 | 0 | 0 | 0 | 0 | 0 | 0 | 0 | 0 | 0 | 0 | 0 | 0 | 0 | 0 | 0 | 0 | 0 | 0 | 0 | 0 | 0 | 0 | 0 | 0 | 0 | 0 | 0 | 0 | 0 | 0
178 | 174 | QStE500TM | 02 | 6 | 14 | QStE500TM-2 | D 汽车用钢-汽车结构钢-D12 QStE500TM | 1523 | 0.075 | 0.1 | 1.1 | 0.015 | 0.005 |  | 0.01 | 0.07 | 0.03 |  | 0.002 | [6 empty] | 45 | 0.04209524 | 0.08128571 | 0.9 | 0.8 | 0.98 | 0.96 | 0.96 | 0.98 | 0.98 | 0.7 | 0.15 | 0.15 | 0.96 | 0.98 | 0.98 | 0.98 | 0.7 | 0.96 | ok | 18.32653 | 18.32653 | 18.32158 | -0.00495167 | 209.6056 | 209.6056 | 202.9107 | -6.694869 | -3.194% | 硅锰, 中碳锰铁, 铝块, 铌铁, 钛铁 | 硅锰, 高碳锰铁, 中碳锰铁, 铝块, 铌铁, 钛铁 | 是 | C<=0.075; Si[0.1,0.12]; Mn[1.1,1.12]; P<=0.015; S<=0.005; Nb[0.01,0.011]; Ti[0.07,0.075]; Als[0.03,0.035] | Ca忽略; N忽略 |  | 0.075 | 0.12 | 1.1 | 0.0024245 | 0.000283151 | 0 | 0.01 | 0.07 | 0.03 | 0.03 | 0 | 0 | 0 | 0 | 0 | 0 | 7.066139 | 8.479367 | 1.413228 | 38.33224 | 45.99869 | 7.666448 | 0 | 2.422778 | 2.422778 | 0 | 14.64387 | 14.64387 | 7.328007 | 3.845301 | -3.482707 | 56.64614 | 29.72451 | -26.92163 | 0 | 0 | 0 | 0 | 0 | 0 | 0 | 0 | 0 | 0 | 0 | 0 | 0 | 0 | 0 | 0 | 0 | 0 | 2.33 | 2.020202 | -0.309798 | 52.0456 | 45.12559 | -6.92001 | 0 | 0 | 0 | 0 | 0 | 0 | 0.1255115 | 0.1568893 | 0.03137786 | 27.03217 | 33.79021 | 6.758042 | 1.476869 | 1.397038 | -0.07983076 | 35.54941 | 33.62782 | -1.92159 | 0 | 0 | 0 | 0 | 0 | 0 | 0 | 0 | 0 | 0 | 0 | 0 | 0 | 0 | 0 | 0 | 0 | 0 | 0 | 0 | 0 | 0 | 0 | 0 | 0 | 0 | 0 | 0 | 0 | 0 | 0 | 0 | 0 | 0 | 0 | 0 | 0 | 0 | 0 | 0 | 0 | 0 | 0 | 0 | 0 | 0 | 0 | 0 | 0 | 0 | 0 | 0 | 0 | 0
179 | 175 | QStE700TM | 01 | 2.5 | 5.99 | QStE700TM-1 | D 汽车用钢-汽车结构钢-D19 QStE700TM | 1516 | 0.075 | 0.2 | 1.75 | 0.015 | 0.005 |  | 0.07 | 0.115 | 0.03 |  | 0.002 | [6 empty] | 45 | 0.04211111 | 0.09366667 | 0.9 | 0.8 | 0.98 | 0.96 | 0.96 | 0.98 | 0.98 | 0.7 | 0.15 | 0.15 | 0.96 | 0.98 | 0.98 | 0.98 | 0.7 | 0.96 | ok | 29.59526 | 29.59526 | 29.37193 | -0.2233294 | 509.5242 | 509.5242 | 488.4813 | -21.0429 | -4.13% | 硅锰, 低碳锰铁, 硅铁合金, 铝块, 铌铁, 钛铁 | 硅锰, 中碳锰铁, 低碳锰铁, 铝块, 铌铁, 钛铁 | 是 | C<=0.075; Si[0.2,0.22]; Mn[1.75,1.77]; P<=0.015; S<=0.005; Nb[0.07,0.071]; Ti[0.115,0.12]; Als[0.03,0.035] | Ca忽略; N忽略 |  | 0.075 | 0.22 | 1.75 | 0.003853822 | 0.0004600006 | 0 | 0.07 | 0.115 | 0.03 | 0.03 | 0 | 0 | 0 | 0 | 0 | 0 | 8.479367 | 15.54551 | 7.066139 | 45.99869 | 84.33093 | 38.33224 | 0 | 0 | 0 | 0 | 0 | 0 | 0 | 5.14036 | 5.14036 | 0 | 39.73544 | 39.73544 | 13.95961 | 3.2725 | -10.68711 | 117.3596 | 27.51217 | -89.84739 | 0 | 0 | 0 | 0 | 0 | 0 | 1.384466 | 0 | -1.384466 | 7.179622 | 0 | -7.179622 | 2.33 | 2.020202 | -0.309798 | 52.0456 | 45.12559 | -6.92001 | 0 | 0 | 0 | 0 | 0 | 0 | 1.066847 | 1.098225 | 0.03137786 | 229.7734 | 236.5315 | 6.758042 | 2.374965 | 2.295134 | -0.07983076 | 57.1673 | 55.24571 | -1.92159 | 0 | 0 | 0 | 0 | 0 | 0 | 0 | 0 | 0 | 0 | 0 | 0 | 0 | 0 | 0 | 0 | 0 | 0 | 0 | 0 | 0 | 0 | 0 | 0 | 0 | 0 | 0 | 0 | 0 | 0 | 0 | 0 | 0 | 0 | 0 | 0 | 0 | 0 | 0 | 0 | 0 | 0 | 0 | 0 | 0 | 0 | 0 | 0 | 0 | 0 | 0 | 0 | 0 | 0
180 | 176 | QStE700TM | 02 | 6 | 14 | QStE700TM-2 | D 汽车用钢-汽车结构钢-D19 QStE700TM | 1516 | 0.075 | 0.2 | 1.85 | 0.015 | 0.005 |  | 0.075 | 0.115 | 0.03 |  | 0.002 | [6 empty] | 45 | 0.0425 | 0.08575 | 0.9 | 0.8 | 0.98 | 0.96 | 0.96 | 0.98 | 0.98 | 0.7 | 0.15 | 0.15 | 0.96 | 0.98 | 0.98 | 0.98 | 0.7 | 0.96 | ok | 31.03001 | 31.03001 | 30.75851 | -0.2715033 | 537.822 | 537.822 | 517.3733 | -20.4487 | -3.802% | 硅锰, 低碳锰铁, 硅铁合金, 铝块, 铌铁, 钛铁 | 硅锰, 中碳锰铁, 低碳锰铁, 铝块, 铌铁, 钛铁 | 是 | C<=0.075; Si[0.2,0.22]; Mn[1.85,1.87]; P<=0.015; S<=0.005; Nb[0.075,0.076]; Ti[0.115,0.12]; Als[0.03,0.035] | Ca忽略; N忽略 |  | 0.075 | 0.22 | 1.85 | 0.004104985 | 0.0004851169 | 0 | 0.075 | 0.115 | 0.03 | 0.03 | 0 | 0 | 0 | 0 | 0 | 0 | 8.479367 | 15.54551 | 7.066139 | 45.99869 | 84.33093 | 38.33224 | 0 | 0 | 0 | 0 | 0 | 0 | 0 | 3.664421 | 3.664421 | 0 | 28.32629 | 28.32629 | 15.31592 | 6.056578 | -9.259346 | 128.7622 | 50.91814 | -77.84406 | 0 | 0 | 0 | 0 | 0 | 0 | 1.384466 | 0 | -1.384466 | 7.179622 | 0 | -7.179622 | 2.33 | 2.020202 | -0.309798 | 52.0456 | 45.12559 | -6.92001 | 0 | 0 | 0 | 0 | 0 | 0 | 1.145292 | 1.17667 | 0.03137786 | 246.6685 | 253.4266 | 6.758042 | 2.374965 | 2.295134 | -0.07983076 | 57.1673 | 55.24571 | -1.92159 | 0 | 0 | 0 | 0 | 0 | 0 | 0 | 0 | 0 | 0 | 0 | 0 | 0 | 0 | 0 | 0 | 0 | 0 | 0 | 0 | 0 | 0 | 0 | 0 | 0 | 0 | 0 | 0 | 0 | 0 | 0 | 0 | 0 | 0 | 0 | 0 | 0 | 0 | 0 | 0 | 0 | 0 | 0 | 0 | 0 | 0 | 0 | 0 | 0 | 0 | 0 | 0 | 0 | 0
181 | 177 | BX700 | 01 | 8 | 14 | BX700 | B 低合金钢-保险箱用钢-B45 BX700 | 1516 | 0.075 | 0.25 | 1.8 | 0.02 | 0.01 |  | 0.01 | 0.095 | 0.03 | [8 empty] | 45 | 0.0375 | 0.09 | 0.9 | 0.8 | 0.98 | 0.96 | 0.96 | 0.98 | 0.98 | 0.7 | 0.15 | 0.15 | 0.96 | 0.98 | 0.98 | 0.98 | 0.7 | 0.96 | ok | 30.00242 | 30.00242 | 29.39817 | -0.604254 | 293.0892 | 293.0892 | 276.7447 | -16.34442 | -5.577% | 硅锰, 中碳锰铁, 硅铁合金, 铝块, 铌铁, 钛铁 | 硅锰, 中碳锰铁, 低碳锰铁, 铝块, 铌铁, 钛铁 | 是 | C<=0.075; Si[0.25,0.27]; Mn[1.8,1.82]; P<=0.02; S<=0.01; Nb[0.01,0.011]; Ti[0.095,0.1]; Als[0.03,0.035] | N忽略 |  | 0.075 | 0.27 | 1.8 | 0.003946647 | 0.0004862418 | 0 | 0.01 | 0.095 | 0.03 | 0.03 | 0 | 0 | 0 | 0 | 0 | 0 | 12.01244 | 19.07858 | 7.066139 | 65.16481 | 103.4971 | 38.33224 | 0 | 0 | 0 | 0 | 0 | 0 | 12.1742 | 5.643888 | -6.530308 | 94.10762 | 43.62775 | -50.47986 | 0 | 0.6026324 | 0.6026324 | 0 | 5.066378 | 5.066378 | 0 | 0 | 0 | 0 | 0 | 0 | 1.384466 | 0 | -1.384466 | 7.179622 | 0 | -7.179622 | 2.33 | 2.020202 | -0.309798 | 52.0456 | 45.12559 | -6.92001 | 0 | 0 | 0 | 0 | 0 | 0 | 0.1255115 | 0.1568893 | 0.03137786 | 27.03217 | 33.79021 | 6.758042 | 1.975811 | 1.895981 | -0.07983076 | 47.55935 | 45.63776 | -1.92159 | 0 | 0 | 0 | 0 | 0 | 0 | 0 | 0 | 0 | 0 | 0 | 0 | 0 | 0 | 0 | 0 | 0 | 0 | 0 | 0 | 0 | 0 | 0 | 0 | 0 | 0 | 0 | 0 | 0 | 0 | 0 | 0 | 0 | 0 | 0 | 0 | 0 | 0 | 0 | 0 | 0 | 0 | 0 | 0 | 0 | 0 | 0 | 0 | 0 | 0 | 0 | 0 | 0 | 0
182 | 178 | SR700 | 01 | 8 | 14 | SR700 | B 低合金钢-保险箱用钢-B58 SR700 | 1516 | 0.075 | 0.25 | 1.8 | 0.02 | 0.01 |  | 0.01 | 0.095 | 0.03 | [8 empty] | 45 | 0.0375 | 0.09 | 0.9 | 0.8 | 0.98 | 0.96 | 0.96 | 0.98 | 0.98 | 0.7 | 0.15 | 0.15 | 0.96 | 0.98 | 0.98 | 0.98 | 0.7 | 0.96 | ok | 31.00242 | 31.00242 | 29.39817 | -1.604254 | 309.8148 | 309.8148 | 276.7447 | -33.07008 | -10.67% | 硅锰, 中碳锰铁, 金属锰, 硅铁合金, 铝块, 铌铁, 钛铁 | 硅锰, 中碳锰铁, 低碳锰铁, 铝块, 铌铁, 钛铁 | 是 | C<=0.075; Si[0.25,0.27]; Mn[1.8,1.82]; P<=0.02; S<=0.01; Nb[0.01,0.011]; Ti[0.095,0.1]; Als[0.03,0.035] | N忽略 |  | 0.075 | 0.27 | 1.8 | 0.003946647 | 0.0004862418 | 0 | 0.01 | 0.095 | 0.03 | 0.03 | 0 | 0 | 0 | 0 | 0 | 0 | 12.01244 | 19.07858 | 7.066139 | 65.16481 | 103.4971 | 38.33224 | 0 | 0 | 0 | 0 | 0 | 0 | 12.1742 | 5.643888 | -6.530308 | 94.10762 | 43.62775 | -50.47986 | 0 | 0.6026324 | 0.6026324 | 0 | 5.066378 | 5.066378 | 1 | 0 | -1 | 16.72566 | 0 | -16.72566 | 1.384466 | 0 | -1.384466 | 7.179622 | 0 | -7.179622 | 2.33 | 2.020202 | -0.309798 | 52.0456 | 45.12559 | -6.92001 | 0 | 0 | 0 | 0 | 0 | 0 | 0.1255115 | 0.1568893 | 0.03137786 | 27.03217 | 33.79021 | 6.758042 | 1.975811 | 1.895981 | -0.07983076 | 47.55935 | 45.63776 | -1.92159 | 0 | 0 | 0 | 0 | 0 | 0 | 0 | 0 | 0 | 0 | 0 | 0 | 0 | 0 | 0 | 0 | 0 | 0 | 0 | 0 | 0 | 0 | 0 | 0 | 0 | 0 | 0 | 0 | 0 | 0 | 0 | 0 | 0 | 0 | 0 | 0 | 0 | 0 | 0 | 0 | 0 | 0 | 0 | 0 | 0 | 0 | 0 | 0 | 0 | 0 | 0 | 0 | 0 | 0
183 | 179 | C355-5 | 01 | 3 | 12 | C355-5 | B 低合金钢-低合金高强结构钢-B41 C355-5 | 1520 | 0.08 | 0.25 | 1.3 | 0.018 | 0.01 |  | 0.01 | 0.02 | 0.03 | [8 empty] | 45 | 0.05533333 | 0.1183333 | 0.9 | 0.8 | 0.98 | 0.96 | 0.96 | 0.98 | 0.98 | 0.7 | 0.15 | 0.15 | 0.96 | 0.98 | 0.98 | 0.98 | 0.7 | 0.96 | ok | 22.61341 | 22.61341 | 20.96187 | -1.651543 | 231.7195 | 231.7195 | 196.7585 | -34.96099 | -15.09% | 中碳锰铁, 硅铁合金, 铝块, 铌铁, 钛铁 | 硅锰, 低碳锰铁, 硅铁合金, 铝块, 铌铁, 钛铁 | 是 | C<=0.08; Si[0.25,0.27]; Mn[1.3,1.32]; P<=0.018; S<=0.01; Nb[0.01,0.011]; Ti[0.02,0.025]; Als[0.03,0.035] | N忽略 |  | 0.08 | 0.25 | 1.3 | 0.002705347 | 0.000353004 | 0 | 0.01 | 0.02 | 0.03 | 0.03 | 0 | 0 | 0 | 0 | 0 | 0 | 0 | 14.77085 | 14.77085 | 0 | 80.12861 | 80.12861 | 0 | 0 | 0 | 0 | 0 | 0 | 15.35246 | 0 | -15.35246 | 118.6759 | 0 | -118.6759 | 0 | 2.905876 | 2.905876 | 0 | 24.42993 | 24.42993 | 0 | 0 | 0 | 0 | 0 | 0 | 4.326457 | 0.7088967 | -3.61756 | 22.43632 | 3.676225 | -18.76009 | 2.33 | 2.020202 | -0.309798 | 52.0456 | 45.12559 | -6.92001 | 0 | 0 | 0 | 0 | 0 | 0 | 0.1255115 | 0.1568893 | 0.03137786 | 27.03217 | 33.79021 | 6.758042 | 0.4789846 | 0.3991538 | -0.07983076 | 11.52954 | 9.60795 | -1.92159 | 0 | 0 | 0 | 0 | 0 | 0 | 0 | 0 | 0 | 0 | 0 | 0 | 0 | 0 | 0 | 0 | 0 | 0 | 0 | 0 | 0 | 0 | 0 | 0 | 0 | 0 | 0 | 0 | 0 | 0 | 0 | 0 | 0 | 0 | 0 | 0 | 0 | 0 | 0 | 0 | 0 | 0 | 0 | 0 | 0 | 0 | 0 | 0 | 0 | 0 | 0 | 0 | 0 | 0
184 | 180 | YFA-1 | 01 | 2.5 | 8 | YFA-1 | D 汽车用钢-汽车大梁钢-D22 YFA-1 | 1514 | 0.15 | 0.15 | 1 | 0.015 | 0.004 |  | 0.015 | 0.105 | 0.03 | [8 empty] | 40 | 0.05533333 | 0.1183333 | 0.9 | 0.8 | 0.98 | 0.96 | 0.96 | 0.98 | 0.98 | 0.7 | 0.15 | 0.15 | 0.96 | 0.98 | 0.98 | 0.98 | 0.7 | 0.96 | ok | 18.03933 | 18.03933 | 17.68108 | -0.3582509 | 222.34 | 222.34 | 220.2565 | -2.083557 | -0.9371% | 硅锰, 高碳锰铁, 铝块, 铌铁, 钛铁 | 硅锰, 高碳锰铁, 铝块, 铌铁, 钛铁 | 否 | C<=0.15; Si[0.15,0.17]; Mn[1,1.02]; P<=0.015; S<=0.004; Nb[0.015,0.016]; Ti[0.105,0.11]; Als[0.03,0.035] | N忽略 |  | 0.08818291 | 0.15 | 1 | 0.002050595 | 0.0002559357 | 0 | 0.015 | 0.105 | 0.03 | 0.03 | 0 | 0 | 0 | 0 | 0 | 0 | 10.59921 | 10.59921 | -1.776357e-15 | 57.49836 | 57.49836 | -7.105427e-15 | 2.730775 | 2.730775 | -3.996803e-15 | 16.50548 | 16.50548 | -2.131628e-14 | 0 | 0 | 0 | 0 | 0 | 0 | 0 | 0 | 0 | 0 | 0 | 0 | 0 | 0 | 0 | 0 | 0 | 0 | 0 | 0 | 0 | 0 | 0 | 0 | 2.33 | 2.020202 | -0.309798 | 52.0456 | 45.12559 | -6.92001 | 0 | 0 | 0 | 0 | 0 | 0 | 0.2039561 | 0.235334 | 0.03137786 | 43.92728 | 50.68532 | 6.758042 | 2.175388 | 2.095557 | -0.07983076 | 52.36333 | 50.44174 | -1.92159 | 0 | 0 | 0 | 0 | 0 | 0 | 0 | 0 | 0 | 0 | 0 | 0 | 0 | 0 | 0 | 0 | 0 | 0 | 0 | 0 | 0 | 0 | 0 | 0 | 0 | 0 | 0 | 0 | 0 | 0 | 0 | 0 | 0 | 0 | 0 | 0 | 0 | 0 | 0 | 0 | 0 | 0 | 0 | 0 | 0 | 0 | 0 | 0 | 0 | 0 | 0 | 0 | 0 | 0
185 | 181 | Q245R | 01 | 3 | 14 | Q245R-1 | F 压力容器用钢-345级别-F02 Q245R | 1518 | 0.16 | 0.1 | 0.65 | 0.015 | 0.004 |  |  | 0.01 | 0.02 | [8 empty] | 45 | 0.06763636 | 0.1117045 | 0.9 | 0.8 | 0.98 | 0.96 | 0.96 | 0.98 | 0.98 | 0.7 | 0.15 | 0.15 | 0.96 | 0.98 | 0.98 | 0.98 | 0.7 | 0.96 | ok | 10.15922 | 10.15922 | 9.756195 | -0.4030294 | 89.27355 | 89.27355 | 80.13262 | -9.140933 | -10.24% | 硅锰, 高碳锰铁, 铝块, 钛铁 | 硅锰, 高碳锰铁, 铝块, 钛铁 | 否 | C<=0.16; Si[0.1,0.12]; Mn[0.65,0.67]; P<=0.015; S<=0.004; Ti[0.01,0.015]; Als[0.02,0.025] | N忽略 |  | 0.08546083 | 0.1 | 0.65 | 0.00123711 | 0.0001576285 | 0 | 0 | 0.01 | 0.02 | 0.02 | 0 | 0 | 0 | 0 | 0 | 0 | 7.066139 | 7.066139 | 1.776357e-15 | 38.33224 | 38.33224 | 7.105427e-15 | 1.143678 | 1.143678 | 8.881784e-16 | 6.912674 | 6.912674 | 5.329071e-15 | 0 | 0 | 0 | 0 | 0 | 0 | 0 | 0 | 0 | 0 | 0 | 0 | 0 | 0 | 0 | 0 | 0 | 0 | 0 | 0 | 0 | 0 | 0 | 0 | 1.67 | 1.346801 | -0.3231987 | 37.30307 | 30.08373 | -7.219343 | 0 | 0 | 0 | 0 | 0 | 0 | 0 | 0 | 0 | 0 | 0 | 0 | 0.2794077 | 0.1995769 | -0.07983076 | 6.725565 | 4.803975 | -1.92159 | 0 | 0 | 0 | 0 | 0 | 0 | 0 | 0 | 0 | 0 | 0 | 0 | 0 | 0 | 0 | 0 | 0 | 0 | 0 | 0 | 0 | 0 | 0 | 0 | 0 | 0 | 0 | 0 | 0 | 0 | 0 | 0 | 0 | 0 | 0 | 0 | 0 | 0 | 0 | 0 | 0 | 0 | 0 | 0 | 0 | 0 | 0 | 0 | 0 | 0 | 0 | 0 | 0 | 0
186 | 182 | Q245R | 02 | 14.01 | 25.4 | Q245R-2 | F 压力容器用钢-345级别-F02 Q245R | 1518 | 0.16 | 0.1 | 0.65 | 0.015 | 0.004 |  | 0.006 | 0.012 | 0.02 | [8 empty] | 45 | 0.05577778 | 0.09455556 | 0.9 | 0.8 | 0.98 | 0.96 | 0.96 | 0.98 | 0.98 | 0.7 | 0.15 | 0.15 | 0.96 | 0.98 | 0.98 | 0.98 | 0.7 | 0.96 | ok | 10.49647 | 10.49647 | 10.12481 | -0.3716515 | 105.1682 | 105.1682 | 102.7853 | -2.38289 | -2.266% | 硅锰, 高碳锰铁, 铝块, 铌铁, 钛铁 | 硅锰, 高碳锰铁, 铝块, 铌铁, 钛铁 | 否 | C<=0.16; Si[0.1,0.12]; Mn[0.65,0.67]; P<=0.015; S<=0.004; Nb[0.006,0.007]; Ti[0.012,0.017]; Als[0.02,0.025] | N忽略 |  | 0.0750146 | 0.1 | 0.65 | 0.001282148 | 0.0001621322 | 0 | 0.006 | 0.012 | 0.02 | 0.02 | 0 | 0 | 0 | 0 | 0 | 0 | 7.066139 | 7.066139 | 1.776357e-15 | 38.33224 | 38.33224 | 7.105427e-15 | 1.378249 | 1.378249 | -2.664535e-15 | 8.330477 | 8.330477 | -1.598721e-14 | 0 | 0 | 0 | 0 | 0 | 0 | 0 | 0 | 0 | 0 | 0 | 0 | 0 | 0 | 0 | 0 | 0 | 0 | 0 | 0 | 0 | 0 | 0 | 0 | 1.67 | 1.346801 | -0.3231987 | 37.30307 | 30.08373 | -7.219343 | 0 | 0 | 0 | 0 | 0 | 0 | 0.06275573 | 0.09413359 | 0.03137786 | 13.51608 | 20.27413 | 6.758042 | 0.319323 | 0.2394923 | -0.07983076 | 7.68636 | 5.76477 | -1.92159 | 0 | 0 | 0 | 0 | 0 | 0 | 0 | 0 | 0 | 0 | 0 | 0 | 0 | 0 | 0 | 0 | 0 | 0 | 0 | 0 | 0 | 0 | 0 | 0 | 0 | 0 | 0 | 0 | 0 | 0 | 0 | 0 | 0 | 0 | 0 | 0 | 0 | 0 | 0 | 0 | 0 | 0 | 0 | 0 | 0 | 0 | 0 | 0 | 0 | 0 | 0 | 0 | 0 | 0
187 | 183 | Q345R | 01 | 3 | 14 | Q345R | F 压力容器用钢-345级别-F01 Q345R | 1513 | 0.15 | 0.1 | 1.3 | 0.015 | 0.004 |  | 0.006 | 0.025 | 0.025 | [9 empty] | 0.06224701 | 0.104494 | 0.9 | 0.8 | 0.98 | 0.96 | 0.96 | 0.98 | 0.98 | 0.7 | 0.15 | 0.15 | 0.96 | 0.98 | 0.98 | 0.98 | 0.7 | 0.96 | ok | 19.84093 | 19.84093 | 19.47598 | -0.3649512 | 171.7021 | 171.7021 | 169.4689 | -2.233224 | -1.301% | 硅锰, 高碳锰铁, 铝块, 铌铁, 钛铁 | 硅锰, 高碳锰铁, 铝块, 铌铁, 钛铁 | 否 | C<=0.15; Si[0.1,0.12]; Mn[1.3,1.32]; P<=0.015; S<=0.004; Nb[0.006,0.007]; Ti[0.025,0.03]; Als[0.025,0.03] |  |  | 0.1341978 | 0.1 | 1.3 | 0.00296311 | 0.0003302285 | 0 | 0.006 | 0.025 | 0.025 | 0.025 | 0 | 0 | 0 | 0 | 0 | 0 | 7.066139 | 7.066139 | 1.776357e-15 | 38.33224 | 38.33224 | 7.105427e-15 | 10.13326 | 10.13326 | -2.664535e-14 | 61.24795 | 61.24795 | -1.634248e-13 | 0 | 0 | 0 | 0 | 0 | 0 | 0 | 0 | 0 | 0 | 0 | 0 | 0 | 0 | 0 | 0 | 0 | 0 | 0 | 0 | 0 | 0 | 0 | 0 | 2 | 1.683502 | -0.3164983 | 44.67434 | 37.60466 | -7.069676 | 0 | 0 | 0 | 0 | 0 | 0 | 0.06275573 | 0.09413359 | 0.03137786 | 13.51608 | 20.27413 | 6.758042 | 0.578773 | 0.4989422 | -0.07983076 | 13.93153 | 12.00994 | -1.92159 | 0 | 0 | 0 | 0 | 0 | 0 | 0 | 0 | 0 | 0 | 0 | 0 | 0 | 0 | 0 | 0 | 0 | 0 | 0 | 0 | 0 | 0 | 0 | 0 | 0 | 0 | 0 | 0 | 0 | 0 | 0 | 0 | 0 | 0 | 0 | 0 | 0 | 0 | 0 | 0 | 0 | 0 | 0 | 0 | 0 | 0 | 0 | 0 | 0 | 0 | 0 | 0 | 0 | 0
188 | 184 | Q345R | 02 | 14.01 | 28 | Q345R-1 | F 压力容器用钢-345级别-F01 Q345R | 1513 | 0.16 | 0.1 | 1.4 | 0.015 | 0.004 |  | 0.015 | 0.02 | 0.025 | [8 empty] | 50 | 0.06265625 | 0.10896875 | 0.9 | 0.8 | 0.98 | 0.96 | 0.96 | 0.98 | 0.98 | 0.7 | 0.15 | 0.15 | 0.96 | 0.98 | 0.98 | 0.98 | 0.7 | 0.96 | ok | 21.18897 | 21.18897 | 20.82402 | -0.3649512 | 207.6089 | 207.6089 | 205.3757 | -2.233224 | -1.076% | 硅锰, 高碳锰铁, 铝块, 铌铁, 钛铁 | 硅锰, 高碳锰铁, 铝块, 铌铁, 钛铁 | 否 | C<=0.16; Si[0.1,0.12]; Mn[1.4,1.42]; P<=0.015; S<=0.004; Nb[0.015,0.016]; Ti[0.02,0.025]; Als[0.025,0.03] | N忽略 |  | 0.1424742 | 0.1 | 1.4 | 0.003213984 | 0.0003553158 | 0 | 0.015 | 0.02 | 0.025 | 0.025 | 0 | 0 | 0 | 0 | 0 | 0 | 7.066139 | 7.066139 | 1.776357e-15 | 38.33224 | 38.33224 | 7.105427e-15 | 11.43989 | 11.43989 | -3.730349e-14 | 69.14556 | 69.14556 | -2.273737e-13 | 0 | 0 | 0 | 0 | 0 | 0 | 0 | 0 | 0 | 0 | 0 | 0 | 0 | 0 | 0 | 0 | 0 | 0 | 0 | 0 | 0 | 0 | 0 | 0 | 2 | 1.683502 | -0.3164983 | 44.67434 | 37.60466 | -7.069676 | 0 | 0 | 0 | 0 | 0 | 0 | 0.2039561 | 0.235334 | 0.03137786 | 43.92728 | 50.68532 | 6.758042 | 0.4789846 | 0.3991538 | -0.07983076 | 11.52954 | 9.60795 | -1.92159 | 0 | 0 | 0 | 0 | 0 | 0 | 0 | 0 | 0 | 0 | 0 | 0 | 0 | 0 | 0 | 0 | 0 | 0 | 0 | 0 | 0 | 0 | 0 | 0 | 0 | 0 | 0 | 0 | 0 | 0 | 0 | 0 | 0 | 0 | 0 | 0 | 0 | 0 | 0 | 0 | 0 | 0 | 0 | 0 | 0 | 0 | 0 | 0 | 0 | 0 | 0 | 0 | 0 | 0
189 | 185 | Q345R-E | 01 | 3 | 14 | Q345R-E1 | F 压力容器用钢-345级别-F06 Q345R-E | 1513 | 0.15 | 0.1 | 1.3 | 0.012 | 0.002 | 0 | 0.02 | 0.015 | 0.025 |  |  | 0 | 0 | 0 | 0 |  |  | 40 | 0.06265625 | 0.10896875 | 0.9 | 0.8 | 0.98 | 0.96 | 0.96 | 0.98 | 0.98 | 0.7 | 0.15 | 0.15 | 0.96 | 0.98 | 0.98 | 0.98 | 0.7 | 0.96 | ok | 19.79979 | 19.79979 | 19.43484 | -0.3649512 | 213.8345 | 213.8345 | 211.6013 | -2.233224 | -1.044% | 硅锰, 高碳锰铁, 铝块, 铌铁, 钛铁 | 硅锰, 高碳锰铁, 铝块, 铌铁, 钛铁 | 否 | C<=0.15; Si[0.1,0.12]; Mn[1.3,1.32]; P<=0.012; S<=0.002; V[0,0.001]; Nb[0.02,0.021]; Ti[0.015,0.02]; Als[0.025,0.03]; Cr[0,0.03]; Ni[0,0.01]; Cu[0,0.01]; Mo[0,0.01] | N忽略 |  | 0.1342385 | 0.1 | 1.3 | 0.002951359 | 0.0003290533 | 0 | 0.02 | 0.015 | 0.025 | 0.025 | 0 | 0 | 0 | 0 | 0 | 0 | 7.066139 | 7.066139 | 1.776357e-15 | 38.33224 | 38.33224 | 7.105427e-15 | 10.07206 | 10.07206 | 1.24345e-14 | 60.878 | 60.878 | 7.81597e-14 | 0 | 0 | 0 | 0 | 0 | 0 | 0 | 0 | 0 | 0 | 0 | 0 | 0 | 0 | 0 | 0 | 0 | 0 | 0 | 0 | 0 | 0 | 0 | 0 | 2 | 1.683502 | -0.3164983 | 44.67434 | 37.60466 | -7.069676 | 0 | 0 | 0 | 0 | 0 | 0 | 0.2824008 | 0.3137786 | 0.03137786 | 60.82238 | 67.58042 | 6.758042 | 0.3791961 | 0.2993653 | -0.07983076 | 9.127552 | 7.205962 | -1.92159 | 0 | 0 | 0 | 0 | 0 | 0 | 0 | 0 | 0 | 0 | 0 | 0 | 0 | 0 | 0 | 0 | 0 | 0 | 0 | 0 | 0 | 0 | 0 | 0 | 0 | 0 | 0 | 0 | 0 | 0 | 0 | 0 | 0 | 0 | 0 | 0 | 0 | 0 | 0 | 0 | 0 | 0 | 0 | 0 | 0 | 0 | 0 | 0 | 0 | 0 | 0 | 0 | 0 | 0
190 | 186 | Q345R-E | 02 | 14.01 | 25 | Q345R-E2 | F 压力容器用钢-345级别-F06 Q345R-E | 1513 | 0.15 | 0.15 | 1.4 | 0.012 | 0.002 | 0 | 0.025 | 0.015 | 0.025 |  |  | 0 | 0 | 0 | 0 |  |  | 40 | 0.06265625 | 0.10896875 | 0.9 | 0.8 | 0.98 | 0.96 | 0.96 | 0.98 | 0.98 | 0.7 | 0.15 | 0.15 | 0.96 | 0.98 | 0.98 | 0.98 | 0.7 | 0.96 | ok | 21.66948 | 21.66948 | 21.30452 | -0.3649512 | 239.3677 | 239.3677 | 237.1345 | -2.233224 | -0.933% | 硅锰, 高碳锰铁, 铝块, 铌铁, 钛铁 | 硅锰, 高碳锰铁, 铝块, 铌铁, 钛铁 | 否 | C<=0.15; Si[0.15,0.17]; Mn[1.4,1.42]; P<=0.012; S<=0.002; V[0,0.001]; Nb[0.025,0.026]; Ti[0.015,0.02]; Als[0.025,0.03]; Cr[0,0.03]; Ni[0,0.01]; Cu[0,0.01]; Mo[0,0.01] | N忽略 |  | 0.1292201 | 0.15 | 1.4 | 0.003125689 | 0.0003634451 | 0 | 0.025 | 0.015 | 0.025 | 0.025 | 0 | 0 | 0 | 0 | 0 | 0 | 10.59921 | 10.59921 | -1.776357e-15 | 57.49836 | 57.49836 | -7.105427e-15 | 8.330225 | 8.330225 | 3.552714e-15 | 50.34994 | 50.34994 | 2.131628e-14 | 0 | 0 | 0 | 0 | 0 | 0 | 0 | 0 | 0 | 0 | 0 | 0 | 0 | 0 | 0 | 0 | 0 | 0 | 0 | 0 | 0 | 0 | 0 | 0 | 2 | 1.683502 | -0.3164983 | 44.67434 | 37.60466 | -7.069676 | 0 | 0 | 0 | 0 | 0 | 0 | 0.3608454 | 0.3922233 | 0.03137786 | 77.71749 | 84.47553 | 6.758042 | 0.3791961 | 0.2993653 | -0.07983076 | 9.127552 | 7.205962 | -1.92159 | 0 | 0 | 0 | 0 | 0 | 0 | 0 | 0 | 0 | 0 | 0 | 0 | 0 | 0 | 0 | 0 | 0 | 0 | 0 | 0 | 0 | 0 | 0 | 0 | 0 | 0 | 0 | 0 | 0 | 0 | 0 | 0 | 0 | 0 | 0 | 0 | 0 | 0 | 0 | 0 | 0 | 0 | 0 | 0 | 0 | 0 | 0 | 0 | 0 | 0 | 0 | 0 | 0 | 0
191 | 187 | SA516 Gr70 | 01 | 3 | 12.5 | SA516 Gr70-1 | F 压力容器用钢-美标-F05 SA516 Gr70 | 1514 | 0.16 | 0.23 | 1.15 | 0 | 0 | 0 | 0.01 | 0.015 | 0.03 |  |  | 0 | 0 | 0 | 0 | 0 |  |  | 0.06265625 | 0.10896875 | 0.9 | 0.8 | 0.98 | 0.96 | 0.96 | 0.98 | 0.98 | 0.7 | 0.15 | 0.15 | 0.96 | 0.98 | 0.98 | 0.98 | 0.7 | 0.96 | ok | 19.0312 | 19.0312 | 18.67295 | -0.3582509 | 176.0634 | 176.0634 | 173.9798 | -2.083557 | -1.183% | 硅锰, 硅铁合金, 铝块, 铌铁, 钛铁 | 硅锰, 硅铁合金, 铝块, 铌铁, 钛铁 | 否 | C<=0.16; Si[0.23,0.25]; Mn[1.15,1.17]; V[0,0.001]; Nb[0.01,0.011]; Ti[0.015,0.02]; Als[0.03,0.035]; Cr[0,0.03]; Ni[0,0.01]; Cu[0,0.01]; Mo[0,0.01]; B[0,0.0002] | P=0未做硬约束; S=0未做硬约束 |  | 0.08770373 | 0.23 | 1.15 | 0.002330216 | 0.0003109726 | 0 | 0.01 | 0.015 | 0.03 | 0.03 | 0 | 0 | 0 | 0 | 0 | 0 | 16.17845 | 16.17845 | -1.421085e-14 | 87.76449 | 87.76449 | -8.526513e-14 | 0 | 0 | 0 | 0 | 0 | 0 | 0 | 0 | 0 | 0 | 0 | 0 | 0 | 0 | 0 | 0 | 0 | 0 | 0 | 0 | 0 | 0 | 0 | 0 | 0.01804353 | 0.01804353 | 4.926615e-16 | 0.0935709 | 0.0935709 | 2.553513e-15 | 2.33 | 2.020202 | -0.309798 | 52.0456 | 45.12559 | -6.92001 | 0 | 0 | 0 | 0 | 0 | 0 | 0.1255115 | 0.1568893 | 0.03137786 | 27.03217 | 33.79021 | 6.758042 | 0.3791961 | 0.2993653 | -0.07983076 | 9.127552 | 7.205962 | -1.92159 | 0 | 0 | 0 | 0 | 0 | 0 | 0 | 0 | 0 | 0 | 0 | 0 | 0 | 0 | 0 | 0 | 0 | 0 | 0 | 0 | 0 | 0 | 0 | 0 | 0 | 0 | 0 | 0 | 0 | 0 | 0 | 0 | 0 | 0 | 0 | 0 | 0 | 0 | 0 | 0 | 0 | 0 | 0 | 0 | 0 | 0 | 0 | 0 | 0 | 0 | 0 | 0 | 0 | 0
192 | 188 | Q345qC | 01 | 4 | 16 | Q345qC | B 低合金钢-低合金高强结构钢-B36 Q345qC | 1522 | 0.07 | 0.2 | 1.2 | 0.015 | 0.01 |  | 0.015 | 0.015 | 0.02 | [8 empty] | 50 | 0.04808333 | 0.111 | 0.9 | 0.8 | 0.98 | 0.96 | 0.96 | 0.98 | 0.98 | 0.7 | 0.15 | 0.15 | 0.96 | 0.98 | 0.98 | 0.98 | 0.7 | 0.96 | ok | 19.86283 | 19.86283 | 18.33656 | -1.526276 | 217.6762 | 217.6762 | 186.8306 | -30.84563 | -14.17% | 中碳锰铁, 硅铁合金, 铝块, 铌铁, 钛铁 | 硅锰, 低碳锰铁, 硅铁合金, 铝块, 铌铁, 钛铁 | 是 | C<=0.07; Si[0.2,0.22]; Mn[1.2,1.22]; P<=0.015; S<=0.01; Nb[0.015,0.016]; Ti[0.015,0.02]; Als[0.02,0.025] | N忽略 |  | 0.07 | 0.2 | 1.2 | 0.002490773 | 0.0003159371 | 0 | 0.015 | 0.015 | 0.02 | 0.02 | 0 | 0 | 0 | 0 | 0 | 0 | 0 | 12.91802 | 12.91802 | 0 | 70.07742 | 70.07742 | 0 | 0 | 0 | 0 | 0 | 0 | 14.14852 | 0 | -14.14852 | 109.3693 | 0 | -109.3693 | 0 | 3.239649 | 3.239649 | 0 | 27.23599 | 27.23599 | 0 | 0 | 0 | 0 | 0 | 0 | 3.461166 | 0.2973858 | -3.16378 | 17.94905 | 1.542195 | -16.40686 | 1.67 | 1.346801 | -0.3231987 | 37.30307 | 30.08373 | -7.219343 | 0 | 0 | 0 | 0 | 0 | 0 | 0.2039561 | 0.235334 | 0.03137786 | 43.92728 | 50.68532 | 6.758042 | 0.3791961 | 0.2993653 | -0.07983076 | 9.127552 | 7.205962 | -1.92159 | 0 | 0 | 0 | 0 | 0 | 0 | 0 | 0 | 0 | 0 | 0 | 0 | 0 | 0 | 0 | 0 | 0 | 0 | 0 | 0 | 0 | 0 | 0 | 0 | 0 | 0 | 0 | 0 | 0 | 0 | 0 | 0 | 0 | 0 | 0 | 0 | 0 | 0 | 0 | 0 | 0 | 0 | 0 | 0 | 0 | 0 | 0 | 0 | 0 | 0 | 0 | 0 | 0 | 0
193 | 189 | Q345qD | 01 | 4 | 16 | Q345qD | B 低合金钢-低合金高强结构钢-B35 Q345qD | 1522 | 0.08 | 0.2 | 1.4 | 0.015 | 0.005 |  | 0.02 | 0.015 | 0.02 | [8 empty] | 45 | 0.04808333 | 0.111 | 0.9 | 0.8 | 0.98 | 0.96 | 0.96 | 0.98 | 0.98 | 0.7 | 0.15 | 0.15 | 0.96 | 0.98 | 0.98 | 0.98 | 0.7 | 0.96 | ok | 21.39615 | 21.39615 | 21.28578 | -0.1103709 | 222.0444 | 222.0444 | 217.4312 | -4.613177 | -2.078% | 硅锰, 中碳锰铁, 铝块, 铌铁, 钛铁 | 硅锰, 高碳锰铁, 中碳锰铁, 铝块, 铌铁, 钛铁 | 是 | C<=0.08; Si[0.2,0.22]; Mn[1.4,1.42]; P<=0.015; S<=0.005; Nb[0.02,0.021]; Ti[0.015,0.02]; Als[0.02,0.025] | N忽略 |  | 0.08 | 0.22 | 1.4 | 0.002964375 | 0.000371056 | 0 | 0.02 | 0.015 | 0.02 | 0.02 | 0 | 0 | 0 | 0 | 0 | 0 | 14.13228 | 15.54551 | 1.413228 | 76.66448 | 84.33093 | 7.666448 | 0 | 0.5884785 | 0.5884785 | 0 | 3.55691 | 3.55691 | 4.932273 | 3.191848 | -1.740426 | 38.12691 | 24.67326 | -13.45365 | 0 | 0 | 0 | 0 | 0 | 0 | 0 | 0 | 0 | 0 | 0 | 0 | 0 | 0 | 0 | 0 | 0 | 0 | 1.67 | 1.346801 | -0.3231987 | 37.30307 | 30.08373 | -7.219343 | 0 | 0 | 0 | 0 | 0 | 0 | 0.2824008 | 0.3137786 | 0.03137786 | 60.82238 | 67.58042 | 6.758042 | 0.3791961 | 0.2993653 | -0.07983076 | 9.127552 | 7.205962 | -1.92159 | 0 | 0 | 0 | 0 | 0 | 0 | 0 | 0 | 0 | 0 | 0 | 0 | 0 | 0 | 0 | 0 | 0 | 0 | 0 | 0 | 0 | 0 | 0 | 0 | 0 | 0 | 0 | 0 | 0 | 0 | 0 | 0 | 0 | 0 | 0 | 0 | 0 | 0 | 0 | 0 | 0 | 0 | 0 | 0 | 0 | 0 | 0 | 0 | 0 | 0 | 0 | 0 | 0 | 0
194 | 190 | HP295 | 01 | 2 | 6 | HP295 | H 焊接气瓶用钢-295级别-H01 HP295 | 1518 | 0.16 | 0.04 | 0.75 | 0.015 | 0.005 |  |  | 0.015 | 0.03 | [9 empty] | 0.06539286 | 0.1054286 | 0.9 | 0 | 0.98 | 0.96 | 0.96 | 0.98 | 0.98 | 0.7 | 0.15 | 0.15 | 0.96 | 0.98 | 0.98 | 0.98 | 0.7 | 0.96 | ok | 11.5259 | 11.5259 | 11.13627 | -0.3896287 | 114.4635 | 114.4635 | 105.6219 | -8.8416 | -7.724% | 高碳锰铁, 铝块, 钛铁 | 高碳锰铁, 铝块, 钛铁 | 否 | C<=0.16; Si<=0.04; Mn[0.75,0.77]; P<=0.015; S<=0.005; Ti[0.015,0.02]; Als[0.03,0.035] |  |  | 0.1184782 | 0 | 0.75 | 0.001692807 | 0.0001692807 | 0 | 0 | 0.015 | 0.03 | 0.03 | 0 | 0 | 0 | 0 | 0 | 0 | 0 | 0 | 0 | 0 | 0 | 0 | 8.816702 | 8.816702 | -3.552714e-15 | 53.29033 | 53.29033 | -2.131628e-14 | 0 | 0 | 0 | 0 | 0 | 0 | 0 | 0 | 0 | 0 | 0 | 0 | 0 | 0 | 0 | 0 | 0 | 0 | 0 | 0 | 0 | 0 | 0 | 0 | 2.33 | 2.020202 | -0.309798 | 52.0456 | 45.12559 | -6.92001 | 0 | 0 | 0 | 0 | 0 | 0 | 0 | 0 | 0 | 0 | 0 | 0 | 0.3791961 | 0.2993653 | -0.07983076 | 9.127552 | 7.205962 | -1.92159 | 0 | 0 | 0 | 0 | 0 | 0 | 0 | 0 | 0 | 0 | 0 | 0 | 0 | 0 | 0 | 0 | 0 | 0 | 0 | 0 | 0 | 0 | 0 | 0 | 0 | 0 | 0 | 0 | 0 | 0 | 0 | 0 | 0 | 0 | 0 | 0 | 0 | 0 | 0 | 0 | 0 | 0 | 0 | 0 | 0 | 0 | 0 | 0 | 0 | 0 | 0 | 0 | 0 | 0
195 | 191 | Q235PL | 01 | 2 | 7.55 | Q235PL-1 | D 汽车用钢-汽车车轮用钢-D04 Q235PL | 1519 | 0.16 | 0.05 | 0.35 | 0.018 | 0.006 |  |  |  | 0.025 | [9 empty] | 0.07331783 | 0.1232403 | 0.9 | 0.75 | 0.98 | 0.96 | 0.96 | 0.98 | 0.98 | 0.7 | 0.15 | 0.15 | 0.96 | 0.98 | 0.98 | 0.98 | 0.7 | 0.96 | ok | 5.583926 | 5.583926 | 4.78521 | -0.7987157 | 64.10203 | 64.10203 | 56.35215 | -7.749874 | -12.09% | 硅锰, 硅铁合金, 铝块 | 高碳锰铁, 铝块 | 是 | C<=0.16; Si<=0.05; Mn[0.35,0.37]; P<=0.018; S<=0.006; Als[0.025,0.03] |  |  | 0.09199322 | 0 | 0.35 | 0.000595528 | 5.95528e-05 | 0 | 0 | 0 | 0.025 | 0.025 | 0 | 0 | 0 | 0 | 0 | 0 | 3.524024 | 0 | -3.524024 | 19.11705 | 0 | -19.11705 | 0 | 3.101708 | 3.101708 | 0 | 18.74749 | 18.74749 | 0 | 0 | 0 | 0 | 0 | 0 | 0 | 0 | 0 | 0 | 0 | 0 | 0 | 0 | 0 | 0 | 0 | 0 | 0.05990137 | 0 | -0.05990137 | 0.310639 | 0 | -0.310639 | 2 | 1.683502 | -0.3164983 | 44.67434 | 37.60466 | -7.069676 | 0 | 0 | 0 | 0 | 0 | 0 | 0 | 0 | 0 | 0 | 0 | 0 | 0 | 0 | 0 | 0 | 0 | 0 | 0 | 0 | 0 | 0 | 0 | 0 | 0 | 0 | 0 | 0 | 0 | 0 | 0 | 0 | 0 | 0 | 0 | 0 | 0 | 0 | 0 | 0 | 0 | 0 | 0 | 0 | 0 | 0 | 0 | 0 | 0 | 0 | 0 | 0 | 0 | 0 | 0 | 0 | 0 | 0 | 0 | 0 | 0 | 0 | 0 | 0 | 0 | 0 | 0 | 0 | 0 | 0 | 0 | 0
196 | 192 | Q235PL | 02 | 7.56 | 18 | Q235PL-2 | D 汽车用钢-汽车车轮用钢-D04 Q235PL | 1519 | 0.16 | 0.05 | 0.45 | 0.018 | 0.006 |  |  |  | 0.025 | [9 empty] | 0.07605789 | 0.1238895 | 0.9 | 0.75 | 0.98 | 0.96 | 0.96 | 0.98 | 0.98 | 0.7 | 0.15 | 0.15 | 0.96 | 0.98 | 0.98 | 0.98 | 0.7 | 0.96 | ok | 6.912295 | 6.912295 | 6.14417 | -0.768125 | 72.03093 | 72.03093 | 64.56604 | -7.464884 | -10.36% | 硅锰, 高碳锰铁, 铝块 | 高碳锰铁, 铝块 | 是 | C<=0.16; Si<=0.05; Mn[0.45,0.47]; P<=0.018; S<=0.006; Als[0.025,0.03] |  |  | 0.1029156 | 0 | 0.45 | 0.0008564483 | 8.564483e-05 | 0 | 0 | 0 | 0.025 | 0.025 | 0 | 0 | 0 | 0 | 0 | 0 | 3.768607 | 0 | -3.768607 | 20.44386 | 0 | -20.44386 | 1.143687 | 4.460668 | 3.316981 | 6.91273 | 26.96138 | 20.04865 | 0 | 0 | 0 | 0 | 0 | 0 | 0 | 0 | 0 | 0 | 0 | 0 | 0 | 0 | 0 | 0 | 0 | 0 | 0 | 0 | 0 | 0 | 0 | 0 | 2 | 1.683502 | -0.3164983 | 44.67434 | 37.60466 | -7.069676 | 0 | 0 | 0 | 0 | 0 | 0 | 0 | 0 | 0 | 0 | 0 | 0 | 0 | 0 | 0 | 0 | 0 | 0 | 0 | 0 | 0 | 0 | 0 | 0 | 0 | 0 | 0 | 0 | 0 | 0 | 0 | 0 | 0 | 0 | 0 | 0 | 0 | 0 | 0 | 0 | 0 | 0 | 0 | 0 | 0 | 0 | 0 | 0 | 0 | 0 | 0 | 0 | 0 | 0 | 0 | 0 | 0 | 0 | 0 | 0 | 0 | 0 | 0 | 0 | 0 | 0 | 0 | 0 | 0 | 0 | 0 | 0
197 | 193 | 330CL | 01 | 2 | 10.49 | 330CL-1 | D 汽车用钢-汽车车轮用钢-D08 330CL | 1529 | 0.06 | 0.02 | 0.3 | 0.015 | 0.005 |  |  |  | 0.025 | [8 empty] | 35 | 0.054 | 0.09533333 | 0.9 | 0 | 0.98 | 0.96 | 0.96 | 0.98 | 0.98 | 0.7 | 0.15 | 0.15 | 0.96 | 0.98 | 0.98 | 0.98 | 0.7 | 0.96 | ok | 4.989072 | 4.989072 | 4.829801 | -0.1592716 | 72.60047 | 72.60047 | 54.82907 | -17.7714 | -24.48% | 中碳锰铁, 铝块 | 硅锰, 高碳锰铁, 铝块 | 是 | C<=0.06; Si<=0.02; Mn[0.3,0.32]; P<=0.015; S<=0.005; Als[0.025,0.03] | N忽略 |  | 0.06 | 0 | 0.3 | 0.0004651881 | 6.040894e-05 | 0 | 0 | 0 | 0.025 | 0.025 | 0 | 0 | 0 | 0 | 0 | 0 | 0 | 2.893777 | 2.893777 | 0 | 15.6981 | 15.6981 | 0 | 0.2525216 | 0.2525216 | 0 | 1.526303 | 1.526303 | 2.659072 | 0 | -2.659072 | 20.55486 | 0 | -20.55486 | 0 | 0 | 0 | 0 | 0 | 0 | 0 | 0 | 0 | 0 | 0 | 0 | 0 | 0 | 0 | 0 | 0 | 0 | 2.33 | 1.683502 | -0.6464983 | 52.0456 | 37.60466 | -14.44094 | 0 | 0 | 0 | 0 | 0 | 0 | 0 | 0 | 0 | 0 | 0 | 0 | 0 | 0 | 0 | 0 | 0 | 0 | 0 | 0 | 0 | 0 | 0 | 0 | 0 | 0 | 0 | 0 | 0 | 0 | 0 | 0 | 0 | 0 | 0 | 0 | 0 | 0 | 0 | 0 | 0 | 0 | 0 | 0 | 0 | 0 | 0 | 0 | 0 | 0 | 0 | 0 | 0 | 0 | 0 | 0 | 0 | 0 | 0 | 0 | 0 | 0 | 0 | 0 | 0 | 0 | 0 | 0 | 0 | 0 | 0 | 0
198 | 194 | 330CL | 02 | 10.5 | 14 | 330CL-2 | D 汽车用钢-汽车车轮用钢-D08 330CL | 1527 | 0.06 | 0.02 | 0.35 | 0.015 | 0.005 |  |  |  | 0.025 | [8 empty] | 35 | 0.053 | 0.1191667 | 0.9 | 0 | 0.98 | 0.96 | 0.96 | 0.98 | 0.98 | 0.7 | 0.15 | 0.15 | 0.96 | 0.98 | 0.98 | 0.98 | 0.7 | 0.96 | ok | 5.329035 | 5.329035 | 5.224616 | -0.1044195 | 75.22841 | 75.22841 | 57.0247 | -18.20371 | -24.2% | 中碳锰铁, 铝块 | 硅锰, 高碳锰铁, 铝块 | 是 | C<=0.06; Si<=0.02; Mn[0.35,0.37]; P<=0.015; S<=0.005; Als[0.025,0.03] | N忽略 |  | 0.06 | 0 | 0.35 | 0.000526214 | 6.798939e-05 | 0 | 0 | 0 | 0.025 | 0.025 | 0 | 0 | 0 | 0 | 0 | 0 | 0 | 3.201665 | 3.201665 | 0 | 17.36832 | 17.36832 | 0 | 0.339449 | 0.339449 | 0 | 2.051714 | 2.051714 | 2.999035 | 0 | -2.999035 | 23.18281 | 0 | -23.18281 | 0 | 0 | 0 | 0 | 0 | 0 | 0 | 0 | 0 | 0 | 0 | 0 | 0 | 0 | 0 | 0 | 0 | 0 | 2.33 | 1.683502 | -0.6464983 | 52.0456 | 37.60466 | -14.44094 | 0 | 0 | 0 | 0 | 0 | 0 | 0 | 0 | 0 | 0 | 0 | 0 | 0 | 0 | 0 | 0 | 0 | 0 | 0 | 0 | 0 | 0 | 0 | 0 | 0 | 0 | 0 | 0 | 0 | 0 | 0 | 0 | 0 | 0 | 0 | 0 | 0 | 0 | 0 | 0 | 0 | 0 | 0 | 0 | 0 | 0 | 0 | 0 | 0 | 0 | 0 | 0 | 0 | 0 | 0 | 0 | 0 | 0 | 0 | 0 | 0 | 0 | 0 | 0 | 0 | 0 | 0 | 0 | 0 | 0 | 0 | 0
199 | 195 | 380CL | 01 | 2 | 4.99 | 380CL-1 | D 汽车用钢-汽车车轮用钢-D02 380CL | 1525 | 0.07 | 0.03 | 0.95 | 0.015 | 0.005 |  |  |  | 0.025 | [8 empty] | 40 | 0.0448 | 0.1058 | 0.9 | 0 | 0.98 | 0.96 | 0.96 | 0.98 | 0.98 | 0.7 | 0.15 | 0.15 | 0.96 | 0.98 | 0.98 | 0.98 | 0.7 | 0.96 | ok | 13.29802 | 13.29802 | 14.64679 | 1.348771 | 136.8294 | 136.8294 | 108.6385 | -28.19089 | -20.6% | 中碳锰铁, 铝块 | 硅锰, 高碳锰铁, 铝块 | 是 | C<=0.07; Si<=0.03; Mn[0.95,0.97]; P<=0.015; S<=0.005; Als[0.025,0.03] | N忽略 |  | 0.07 | 0 | 0.95 | 0.001921795 | 0.0002488952 | 0 | 0 | 0 | 0.025 | 0.025 | 0 | 0 | 0 | 0 | 0 | 0 | 0 | 11.81578 | 11.81578 | 0 | 64.098 | 64.098 | 0 | 1.147512 | 1.147512 | 0 | 6.935849 | 6.935849 | 10.96802 | 0 | -10.96802 | 84.78379 | 0 | -84.78379 | 0 | 0 | 0 | 0 | 0 | 0 | 0 | 0 | 0 | 0 | 0 | 0 | 0 | 0 | 0 | 0 | 0 | 0 | 2.33 | 1.683502 | -0.6464983 | 52.0456 | 37.60466 | -14.44094 | 0 | 0 | 0 | 0 | 0 | 0 | 0 | 0 | 0 | 0 | 0 | 0 | 0 | 0 | 0 | 0 | 0 | 0 | 0 | 0 | 0 | 0 | 0 | 0 | 0 | 0 | 0 | 0 | 0 | 0 | 0 | 0 | 0 | 0 | 0 | 0 | 0 | 0 | 0 | 0 | 0 | 0 | 0 | 0 | 0 | 0 | 0 | 0 | 0 | 0 | 0 | 0 | 0 | 0 | 0 | 0 | 0 | 0 | 0 | 0 | 0 | 0 | 0 | 0 | 0 | 0 | 0 | 0 | 0 | 0 | 0 | 0
200 | 196 | 380CL | 02 | 5 | 18 | 380CL-2 | D 汽车用钢-汽车车轮用钢-D02 380CL | 1524 | 0.07 | 0.1 | 1 | 0.015 | 0.005 |  |  |  | 0.025 | [8 empty] | 40 | 0.0448 | 0.1058 | 0.9 | 0.8 | 0.98 | 0.96 | 0.96 | 0.98 | 0.98 | 0.7 | 0.15 | 0.15 | 0.96 | 0.98 | 0.98 | 0.98 | 0.7 | 0.96 | ok | 15.34822 | 15.34822 | 14.75479 | -0.5934308 | 143.4542 | 143.4542 | 116.9789 | -26.47525 | -18.46% | 中碳锰铁, 硅铁合金, 铝块 | 硅锰, 高碳锰铁, 中碳锰铁, 铝块 | 是 | C<=0.07; Si[0.1,0.12]; Mn[1,1.02]; P<=0.015; S<=0.005; Als[0.025,0.03] | N忽略 |  | 0.07 | 0.12 | 1 | 0.002102677 | 0.0002509687 | 0 | 0 | 0 | 0.025 | 0.025 | 0 | 0 | 0 | 0 | 0 | 0 | 0 | 8.479367 | 8.479367 | 0 | 45.99869 | 45.99869 | 0 | 1.257729 | 1.257729 | 0 | 7.602025 | 7.602025 | 11.61763 | 3.334189 | -8.283445 | 89.80534 | 25.77357 | -64.03177 | 0 | 0 | 0 | 0 | 0 | 0 | 0 | 0 | 0 | 0 | 0 | 0 | 1.730583 | 0 | -1.730583 | 8.974527 | 0 | -8.974527 | 2 | 1.683502 | -0.3164983 | 44.67434 | 37.60466 | -7.069676 | 0 | 0 | 0 | 0 | 0 | 0 | 0 | 0 | 0 | 0 | 0 | 0 | 0 | 0 | 0 | 0 | 0 | 0 | 0 | 0 | 0 | 0 | 0 | 0 | 0 | 0 | 0 | 0 | 0 | 0 | 0 | 0 | 0 | 0 | 0 | 0 | 0 | 0 | 0 | 0 | 0 | 0 | 0 | 0 | 0 | 0 | 0 | 0 | 0 | 0 | 0 | 0 | 0 | 0 | 0 | 0 | 0 | 0 | 0 | 0 | 0 | 0 | 0 | 0 | 0 | 0 | 0 | 0 | 0 | 0 | 0 | 0
201 | 197 | 380CL-QL | 01 | 2 | 4.99 | 380CL-QL1 | D 汽车用钢-汽车车轮用钢-D23 380CL-QL | 1525 | 0.07 | 0.03 | 0.95 | 0.015 | 0.005 |  |  |  |  | 0.03 | [7 empty] | 40 | 0.041125 | 0.09225 | 0.9 | 0 | 0.98 | 0.96 | 0.96 | 0.98 | 0.98 | 0.7 | 0.15 | 0.15 | 0.96 | 0.98 | 0.98 | 0.98 | 0.7 | 0.96 | ok | 13.80407 | 13.80407 | 15.08709 | 1.283021 | 145.5615 | 145.5615 | 117.2082 | -28.35334 | -19.48% | 中碳锰铁, 铝块 | 硅锰, 高碳锰铁, 铝块 | 是 | C<=0.07; Si<=0.03; Mn[0.95,0.97]; P<=0.015; S<=0.005; Alt[0.03,0.035] | N忽略 |  | 0.07 | 0 | 0.95 | 0.001974428 | 0.0002508842 | 0 | 0 | 0 | 0.03 | 0.03 | 0 | 0 | 0 | 0 | 0 | 0 | 0 | 11.13363 | 11.13363 | 0 | 60.39748 | 60.39748 | 0 | 1.933257 | 1.933257 | 0 | 11.68509 | 11.68509 | 11.14407 | 0 | -11.14407 | 86.14463 | 0 | -86.14463 | 0 | 0 | 0 | 0 | 0 | 0 | 0 | 0 | 0 | 0 | 0 | 0 | 0 | 0 | 0 | 0 | 0 | 0 | 2.66 | 2.020202 | -0.639798 | 59.41687 | 45.12559 | -14.29128 | 0 | 0 | 0 | 0 | 0 | 0 | 0 | 0 | 0 | 0 | 0 | 0 | 0 | 0 | 0 | 0 | 0 | 0 | 0 | 0 | 0 | 0 | 0 | 0 | 0 | 0 | 0 | 0 | 0 | 0 | 0 | 0 | 0 | 0 | 0 | 0 | 0 | 0 | 0 | 0 | 0 | 0 | 0 | 0 | 0 | 0 | 0 | 0 | 0 | 0 | 0 | 0 | 0 | 0 | 0 | 0 | 0 | 0 | 0 | 0 | 0 | 0 | 0 | 0 | 0 | 0 | 0 | 0 | 0 | 0 | 0 | 0
202 | 198 | 380CL-QL | 02 | 5 | 18 | 380CL-QL2 | D 汽车用钢-汽车车轮用钢-D23 380CL-QL | 1524 | 0.07 | 0.1 | 1.05 | 0.015 | 0.005 |  |  |  |  | 0.03 | [7 empty] | 40 | 0.041125 | 0.09225 | 0.9 | 0.8 | 0.98 | 0.96 | 0.96 | 0.98 | 0.98 | 0.7 | 0.15 | 0.15 | 0.96 | 0.98 | 0.98 | 0.98 | 0.7 | 0.96 | ok | 16.50387 | 16.50387 | 15.94425 | -0.5596257 | 157.2079 | 157.2079 | 130.1809 | -27.02694 | -17.19% | 中碳锰铁, 硅铁合金, 铝块 | 硅锰, 高碳锰铁, 中碳锰铁, 铝块 | 是 | C<=0.07; Si[0.1,0.12]; Mn[1.05,1.07]; P<=0.015; S<=0.005; Alt[0.03,0.035] | N忽略 |  | 0.07 | 0.12 | 1.05 | 0.002266407 | 0.0002673416 | 0 | 0 | 0 | 0.03 | 0.03 | 0 | 0 | 0 | 0 | 0 | 0 | 0 | 8.479367 | 8.479367 | 0 | 45.99869 | 45.99869 | 0 | 1.798036 | 1.798036 | 0 | 10.86777 | 10.86777 | 12.44329 | 3.646641 | -8.796648 | 96.18773 | 28.18886 | -67.99887 | 0 | 0 | 0 | 0 | 0 | 0 | 0 | 0 | 0 | 0 | 0 | 0 | 1.730583 | 0 | -1.730583 | 8.974527 | 0 | -8.974527 | 2.33 | 2.020202 | -0.309798 | 52.0456 | 45.12559 | -6.92001 | 0 | 0 | 0 | 0 | 0 | 0 | 0 | 0 | 0 | 0 | 0 | 0 | 0 | 0 | 0 | 0 | 0 | 0 | 0 | 0 | 0 | 0 | 0 | 0 | 0 | 0 | 0 | 0 | 0 | 0 | 0 | 0 | 0 | 0 | 0 | 0 | 0 | 0 | 0 | 0 | 0 | 0 | 0 | 0 | 0 | 0 | 0 | 0 | 0 | 0 | 0 | 0 | 0 | 0 | 0 | 0 | 0 | 0 | 0 | 0 | 0 | 0 | 0 | 0 | 0 | 0 | 0 | 0 | 0 | 0 | 0 | 0
203 | 199 | 380CL-JD | 01 | 4 | 6 | 380CL-JD1 | D 汽车用钢-汽车车轮用钢-D25 380CL-JD | 1523.8 | 0.07 | 0.03 | 1 | 0.015 | 0.005 |  |  |  | 0.025 |  |  | 0 | 0 | 0 |  |  |  | 40 | 0.041125 | 0.09225 | 0.9 | 0.8 | 0.98 | 0.96 | 0.96 | 0.98 | 0.98 | 0.7 | 0.15 | 0.15 | 0.96 | 0.98 | 0.98 | 0.98 | 0.7 | 0.96 | ok | 14.12368 | 14.12368 | 13.95254 | -0.1711411 | 143.2118 | 143.2118 | 123.2665 | -19.94532 | -13.93% | 中碳锰铁, 铝块 | 硅锰, 高碳锰铁, 中碳锰铁, 铝块 | 是 | C<=0.07; Si<=0.03; Mn[1,1.02]; P<=0.015; S<=0.005; Als[0.025,0.03]; Cr[0,0.03]; Ni[0,0.01]; Cu[0,0.01] | N忽略 |  | 0.07 | 0.03 | 1 | 0.002253902 | 0.0002355655 | 0 | 0 | 0 | 0.025 | 0.025 | 0 | 0 | 0 | 0 | 0 | 0 | 0 | 2.119842 | 2.119842 | 0 | 11.49967 | 11.49967 | 0 | 2.545937 | 2.545937 | 0 | 15.38828 | 15.38828 | 11.79368 | 7.603257 | -4.190422 | 91.16618 | 58.77385 | -32.39233 | 0 | 0 | 0 | 0 | 0 | 0 | 0 | 0 | 0 | 0 | 0 | 0 | 0 | 0 | 0 | 0 | 0 | 0 | 2.33 | 1.683502 | -0.6464983 | 52.0456 | 37.60466 | -14.44094 | 0 | 0 | 0 | 0 | 0 | 0 | 0 | 0 | 0 | 0 | 0 | 0 | 0 | 0 | 0 | 0 | 0 | 0 | 0 | 0 | 0 | 0 | 0 | 0 | 0 | 0 | 0 | 0 | 0 | 0 | 0 | 0 | 0 | 0 | 0 | 0 | 0 | 0 | 0 | 0 | 0 | 0 | 0 | 0 | 0 | 0 | 0 | 0 | 0 | 0 | 0 | 0 | 0 | 0 | 0 | 0 | 0 | 0 | 0 | 0 | 0 | 0 | 0 | 0 | 0 | 0 | 0 | 0 | 0 | 0 | 0 | 0
204 | 200 | 380CL-JD | 02 | 6.01 | 12 | 380CL-JD2 | D 汽车用钢-汽车车轮用钢-D25 380CL-JD | 1522.9 | 0.07 | 0.08 | 1.05 | 0.015 | 0.005 |  |  | 0.016 | 0.025 |  |  | 0 | 0 | 0 |  |  |  | 40 | 0.041125 | 0.09225 | 0.9 | 0.8 | 0.98 | 0.96 | 0.96 | 0.98 | 0.98 | 0.7 | 0.15 | 0.15 | 0.96 | 0.98 | 0.98 | 0.98 | 0.7 | 0.96 | ok | 16.22691 | 16.22691 | 15.70138 | -0.5255251 | 157.6496 | 157.6496 | 131.6504 | -25.99923 | -16.49% | 中碳锰铁, 硅铁合金, 铝块, 钛铁 | 硅锰, 高碳锰铁, 中碳锰铁, 铝块, 钛铁 | 是 | C<=0.07; Si[0.08,0.1]; Mn[1.05,1.07]; P<=0.015; S<=0.005; Ti[0.016,0.021]; Als[0.025,0.03]; Cr[0,0.03]; Ni[0,0.01]; Cu[0,0.01] | N忽略 |  | 0.07 | 0.1 | 1.05 | 0.002290949 | 0.0002630123 | 0 | 0 | 0.016 | 0.025 | 0.025 | 0 | 0 | 0 | 0 | 0 | 0 | 0 | 7.066139 | 7.066139 | 0 | 38.33224 | 38.33224 | 0 | 1.923111 | 1.923111 | 0 | 11.62376 | 11.62376 | 12.44329 | 4.70931 | -7.733979 | 96.18773 | 36.40338 | -59.78434 | 0 | 0 | 0 | 0 | 0 | 0 | 0 | 0 | 0 | 0 | 0 | 0 | 1.384466 | 0 | -1.384466 | 7.179622 | 0 | -7.179622 | 2 | 1.683502 | -0.3164983 | 44.67434 | 37.60466 | -7.069676 | 0 | 0 | 0 | 0 | 0 | 0 | 0 | 0 | 0 | 0 | 0 | 0 | 0.3991538 | 0.319323 | -0.07983076 | 9.60795 | 7.68636 | -1.92159 | 0 | 0 | 0 | 0 | 0 | 0 | 0 | 0 | 0 | 0 | 0 | 0 | 0 | 0 | 0 | 0 | 0 | 0 | 0 | 0 | 0 | 0 | 0 | 0 | 0 | 0 | 0 | 0 | 0 | 0 | 0 | 0 | 0 | 0 | 0 | 0 | 0 | 0 | 0 | 0 | 0 | 0 | 0 | 0 | 0 | 0 | 0 | 0 | 0 | 0 | 0 | 0 | 0 | 0
205 | 201 | 380CL-JD | 03 | 12.01 | 20 | 380CL-JD3 | D 汽车用钢-汽车车轮用钢-D25 380CL-JD | 1522.9 | 0.07 | 0.08 | 1.1 | 0.015 | 0.005 |  |  | 0.016 | 0.025 |  |  | 0 | 0 | 0 |  |  |  | 40 | 0.041125 | 0.09225 | 0.9 | 0.8 | 0.98 | 0.96 | 0.96 | 0.98 | 0.98 | 0.7 | 0.15 | 0.15 | 0.96 | 0.98 | 0.98 | 0.98 | 0.7 | 0.96 | ok | 16.87652 | 16.87652 | 16.34171 | -0.534809 | 162.6712 | 162.6712 | 136.9122 | -25.75901 | -15.84% | 中碳锰铁, 硅铁合金, 铝块, 钛铁 | 硅锰, 高碳锰铁, 中碳锰铁, 铝块, 钛铁 | 是 | C<=0.07; Si[0.08,0.1]; Mn[1.1,1.12]; P<=0.015; S<=0.005; Ti[0.016,0.021]; Als[0.025,0.03]; Cr[0,0.03]; Ni[0,0.01]; Cu[0,0.01] | N忽略 |  | 0.07 | 0.1 | 1.1 | 0.002413891 | 0.0002753066 | 0 | 0 | 0.016 | 0.025 | 0.025 | 0 | 0 | 0 | 0 | 0 | 0 | 0 | 7.066139 | 7.066139 | 0 | 38.33224 | 38.33224 | 0 | 1.738045 | 1.738045 | 0 | 10.50518 | 10.50518 | 13.0929 | 5.534702 | -7.558198 | 101.2093 | 42.78373 | -58.42554 | 0 | 0 | 0 | 0 | 0 | 0 | 0 | 0 | 0 | 0 | 0 | 0 | 1.384466 | 0 | -1.384466 | 7.179622 | 0 | -7.179622 | 2 | 1.683502 | -0.3164983 | 44.67434 | 37.60466 | -7.069676 | 0 | 0 | 0 | 0 | 0 | 0 | 0 | 0 | 0 | 0 | 0 | 0 | 0.3991538 | 0.319323 | -0.07983076 | 9.60795 | 7.68636 | -1.92159 | 0 | 0 | 0 | 0 | 0 | 0 | 0 | 0 | 0 | 0 | 0 | 0 | 0 | 0 | 0 | 0 | 0 | 0 | 0 | 0 | 0 | 0 | 0 | 0 | 0 | 0 | 0 | 0 | 0 | 0 | 0 | 0 | 0 | 0 | 0 | 0 | 0 | 0 | 0 | 0 | 0 | 0 | 0 | 0 | 0 | 0 | 0 | 0 | 0 | 0 | 0 | 0 | 0 | 0
206 | 202 | 420CL | 01 | 2 | 5.99 | 420CL-1 | D 汽车用钢-汽车车轮用钢-D18 420CL | 1525 | 0.07 | 0.08 | 0.75 | 0.015 | 0.005 |  | 0.01 | 0.008 | 0.025 | [8 empty] | 45 | 0.043 | 0.08083333 | 0.9 | 0.8 | 0.98 | 0.96 | 0.96 | 0.98 | 0.98 | 0.7 | 0.15 | 0.15 | 0.96 | 0.98 | 0.98 | 0.98 | 0.7 | 0.96 | ok | 12.44342 | 12.44342 | 11.98301 | -0.4604129 | 151.8559 | 151.8559 | 131.7418 | -20.11408 | -13.25% | 中碳锰铁, 硅铁合金, 铝块, 铌铁, 钛铁 | 硅锰, 高碳锰铁, 中碳锰铁, 铝块, 铌铁, 钛铁 | 是 | C<=0.07; Si[0.08,0.1]; Mn[0.75,0.77]; P<=0.015; S<=0.005; Nb[0.01,0.011]; Ti[0.008,0.013]; Als[0.025,0.03] | N忽略 |  | 0.07 | 0.1 | 0.75 | 0.001577553 | 0.0001916728 | 0 | 0.01 | 0.008 | 0.025 | 0.025 | 0 | 0 | 0 | 0 | 0 | 0 | 0 | 7.066139 | 7.066139 | 0 | 38.33224 | 38.33224 | 0 | 2.595571 | 2.595571 | 0 | 15.68827 | 15.68827 | 8.693954 | 0.3212486 | -8.372705 | 67.20503 | 2.48328 | -64.72175 | 0 | 0 | 0 | 0 | 0 | 0 | 0 | 0 | 0 | 0 | 0 | 0 | 1.384466 | 0 | -1.384466 | 7.179622 | 0 | -7.179622 | 2 | 1.683502 | -0.3164983 | 44.67434 | 37.60466 | -7.069676 | 0 | 0 | 0 | 0 | 0 | 0 | 0.1255115 | 0.1568893 | 0.03137786 | 27.03217 | 33.79021 | 6.758042 | 0.2394923 | 0.1596615 | -0.07983076 | 5.76477 | 3.84318 | -1.92159 | 0 | 0 | 0 | 0 | 0 | 0 | 0 | 0 | 0 | 0 | 0 | 0 | 0 | 0 | 0 | 0 | 0 | 0 | 0 | 0 | 0 | 0 | 0 | 0 | 0 | 0 | 0 | 0 | 0 | 0 | 0 | 0 | 0 | 0 | 0 | 0 | 0 | 0 | 0 | 0 | 0 | 0 | 0 | 0 | 0 | 0 | 0 | 0 | 0 | 0 | 0 | 0 | 0 | 0
207 | 203 | 420CL | 02 | 6 | 14 | 420CL-2 | D 汽车用钢-汽车车轮用钢-D18 420CL | 1525 | 0.07 | 0.08 | 0.85 | 0.015 | 0.005 |  | 0.01 | 0.008 | 0.025 | [8 empty] | 45 | 0.043 | 0.08083333 | 0.9 | 0.8 | 0.98 | 0.96 | 0.96 | 0.98 | 0.98 | 0.7 | 0.15 | 0.15 | 0.96 | 0.98 | 0.98 | 0.98 | 0.7 | 0.96 | ok | 13.74264 | 13.74264 | 13.26366 | -0.4789807 | 161.899 | 161.899 | 142.2654 | -19.63363 | -12.13% | 中碳锰铁, 硅铁合金, 铝块, 铌铁, 钛铁 | 硅锰, 高碳锰铁, 中碳锰铁, 铝块, 铌铁, 钛铁 | 是 | C<=0.07; Si[0.08,0.1]; Mn[0.85,0.87]; P<=0.015; S<=0.005; Nb[0.01,0.011]; Ti[0.008,0.013]; Als[0.025,0.03] | N忽略 |  | 0.07 | 0.1 | 0.85 | 0.001823439 | 0.0002162613 | 0 | 0.01 | 0.008 | 0.025 | 0.025 | 0 | 0 | 0 | 0 | 0 | 0 | 0 | 7.066139 | 7.066139 | 0 | 38.33224 | 38.33224 | 0 | 2.22544 | 2.22544 | 0 | 13.45111 | 13.45111 | 9.993175 | 1.972033 | -8.021142 | 77.24813 | 15.24399 | -62.00414 | 0 | 0 | 0 | 0 | 0 | 0 | 0 | 0 | 0 | 0 | 0 | 0 | 1.384466 | 0 | -1.384466 | 7.179622 | 0 | -7.179622 | 2 | 1.683502 | -0.3164983 | 44.67434 | 37.60466 | -7.069676 | 0 | 0 | 0 | 0 | 0 | 0 | 0.1255115 | 0.1568893 | 0.03137786 | 27.03217 | 33.79021 | 6.758042 | 0.2394923 | 0.1596615 | -0.07983076 | 5.76477 | 3.84318 | -1.92159 | 0 | 0 | 0 | 0 | 0 | 0 | 0 | 0 | 0 | 0 | 0 | 0 | 0 | 0 | 0 | 0 | 0 | 0 | 0 | 0 | 0 | 0 | 0 | 0 | 0 | 0 | 0 | 0 | 0 | 0 | 0 | 0 | 0 | 0 | 0 | 0 | 0 | 0 | 0 | 0 | 0 | 0 | 0 | 0 | 0 | 0 | 0 | 0 | 0 | 0 | 0 | 0 | 0 | 0
208 | 204 | SL440 | 01 | 20 | 26 | SL440 | D 汽车用钢-汽车车轮用钢-D21 SL440 | 1522 | 0.07 | 0.08 | 1.25 | 0.01 | 0.004 |  | 0.015 | 0.01 | 0.03 | [8 empty] | 45 | 0.04833333 | 0.082 | 0.9 | 0.8 | 0.98 | 0.96 | 0.96 | 0.98 | 0.98 | 0.7 | 0.15 | 0.15 | 0.96 | 0.98 | 0.98 | 0.98 | 0.7 | 0.96 | ok | 18.87743 | 18.87743 | 18.71541 | -0.1620223 | 233.2906 | 233.2906 | 211.4915 | -21.79908 | -9.344% | 低碳锰铁, 硅铁合金, 铝块, 铌铁, 钛铁 | 硅锰, 中碳锰铁, 低碳锰铁, 铝块, 铌铁, 钛铁 | 是 | C<=0.07; Si[0.08,0.1]; Mn[1.25,1.27]; P<=0.01; S<=0.004; Nb[0.015,0.016]; Ti[0.01,0.015]; Als[0.03,0.035] | N忽略 |  | 0.07 | 0.1 | 1.25 | 0.002782802 | 0.0003121977 | 0 | 0.015 | 0.01 | 0.03 | 0.03 | 0 | 0 | 0 | 0 | 0 | 0 | 0 | 7.066139 | 7.066139 | 0 | 38.33224 | 38.33224 | 0 | 0 | 0 | 0 | 0 | 0 | 0 | 7.018669 | 7.018669 | 0 | 54.25493 | 54.25493 | 14.6796 | 2.175487 | -12.50411 | 123.4126 | 18.28949 | -105.1231 | 0 | 0 | 0 | 0 | 0 | 0 | 1.384466 | 0 | -1.384466 | 7.179622 | 0 | -7.179622 | 2.33 | 2.020202 | -0.309798 | 52.0456 | 45.12559 | -6.92001 | 0 | 0 | 0 | 0 | 0 | 0 | 0.2039561 | 0.235334 | 0.03137786 | 43.92728 | 50.68532 | 6.758042 | 0.2794077 | 0.1995769 | -0.07983076 | 6.725565 | 4.803975 | -1.92159 | 0 | 0 | 0 | 0 | 0 | 0 | 0 | 0 | 0 | 0 | 0 | 0 | 0 | 0 | 0 | 0 | 0 | 0 | 0 | 0 | 0 | 0 | 0 | 0 | 0 | 0 | 0 | 0 | 0 | 0 | 0 | 0 | 0 | 0 | 0 | 0 | 0 | 0 | 0 | 0 | 0 | 0 | 0 | 0 | 0 | 0 | 0 | 0 | 0 | 0 | 0 | 0 | 0 | 0
209 | 205 | 590CL | 01 | 3 | 5.99 | 590CL-1 | D 汽车用钢-汽车车轮用钢-D13 590CL | 1520 | 0.075 | 0.1 | 1.5 | 0.01 | 0.003 |  | 0.05 | 0.015 | 0.03 |  |  | 0.2 | [5 empty] | 45 | 0.0495 | 0.102 | 0.9 | 0.8 | 0.98 | 0.96 | 0.96 | 0.98 | 0.98 | 0.7 | 0.15 | 0.15 | 0.96 | 0.98 | 0.98 | 0.98 | 0.7 | 0.96 | ok | 26.26806 | 26.26806 | 25.88302 | -0.3850344 | 430.5513 | 430.5513 | 404.685 | -25.86629 | -6.008% | 低碳锰铁, 硅铁合金, 铝块, 铌铁, 钛铁, 低碳铬铁 | 硅锰, 低碳锰铁, 铝块, 铌铁, 钛铁, 高碳铬铁, 低碳铬铁 | 是 | C<=0.075; Si[0.1,0.12]; Mn[1.5,1.52]; P<=0.01; S<=0.003; Nb[0.05,0.051]; Ti[0.015,0.02]; Als[0.03,0.035]; Cr[0.2,0.23] | N忽略 |  | 0.075 | 0.12 | 1.5 | 0.003381194 | 0.0004780693 | 0 | 0.05 | 0.015 | 0.03 | 0.03 | 0.2 | 0 | 0 | 0 | 0 | 0 | 0 | 8.479367 | 8.479367 | 0 | 45.99869 | 45.99869 | 0 | 0 | 0 | 0 | 0 | 0 | 0 | 0 | 0 | 0 | 0 | 0 | 17.57027 | 10.71284 | -6.857436 | 147.7147 | 90.06369 | -57.65101 | 0 | 0 | 0 | 0 | 0 | 0 | 1.730583 | 0 | -1.730583 | 8.974527 | 0 | -8.974527 | 2.33 | 2.020202 | -0.309798 | 52.0456 | 45.12559 | -6.92001 | 0 | 0 | 0 | 0 | 0 | 0 | 0.7530688 | 0.7844466 | 0.03137786 | 162.193 | 168.9511 | 6.758042 | 0.3791961 | 0.2993653 | -0.07983076 | 9.127552 | 7.205962 | -1.92159 | 0 | 0.6540677 | 0.6540677 | 0 | 5.087836 | 5.087836 | 3.504935 | 2.932736 | -0.5721992 | 50.49588 | 42.25216 | -8.24372 | 0 | 0 | 0 | 0 | 0 | 0 | 0 | 0 | 0 | 0 | 0 | 0 | 0 | 0 | 0 | 0 | 0 | 0 | 0 | 0 | 0 | 0 | 0 | 0 | 0 | 0 | 0 | 0 | 0 | 0 | 0 | 0 | 0 | 0 | 0 | 0 | 0 | 0 | 0 | 0 | 0 | 0
210 | 206 | 590CL | 02 | 6 | 12 | 590CL-2 | D 汽车用钢-汽车车轮用钢-D13 590CL | 1520 | 0.075 | 0.1 | 1.55 | 0.01 | 0.003 |  | 0.055 | 0.02 | 0.03 |  |  | 0.2 | [5 empty] | 45 | 0.0495 | 0.102 | 0.9 | 0.8 | 0.98 | 0.96 | 0.96 | 0.98 | 0.98 | 0.7 | 0.15 | 0.15 | 0.96 | 0.98 | 0.98 | 0.98 | 0.7 | 0.96 | ok | 27.0747 | 27.0747 | 26.68458 | -0.3901218 | 455.1314 | 455.1314 | 429.4613 | -25.67018 | -5.64% | 低碳锰铁, 硅铁合金, 铝块, 铌铁, 钛铁, 低碳铬铁 | 硅锰, 低碳锰铁, 铝块, 铌铁, 钛铁, 高碳铬铁, 低碳铬铁 | 是 | C<=0.075; Si[0.1,0.12]; Mn[1.55,1.57]; P<=0.01; S<=0.003; Nb[0.055,0.056]; Ti[0.02,0.025]; Als[0.03,0.035]; Cr[0.2,0.23] | N忽略 |  | 0.075 | 0.12 | 1.55 | 0.003501702 | 0.0004895981 | 0 | 0.055 | 0.02 | 0.03 | 0.03 | 0.2 | 0 | 0 | 0 | 0 | 0 | 0 | 8.479367 | 8.479367 | 0 | 45.99869 | 45.99869 | 0 | 0 | 0 | 0 | 0 | 0 | 0 | 0 | 0 | 0 | 0 | 0 | 18.19868 | 11.34125 | -6.857436 | 152.9978 | 95.34676 | -57.65101 | 0 | 0 | 0 | 0 | 0 | 0 | 1.730583 | 0 | -1.730583 | 8.974527 | 0 | -8.974527 | 2.33 | 2.020202 | -0.309798 | 52.0456 | 45.12559 | -6.92001 | 0 | 0 | 0 | 0 | 0 | 0 | 0.8315134 | 0.8628913 | 0.03137786 | 179.0881 | 185.8462 | 6.758042 | 0.4789846 | 0.3991538 | -0.07983076 | 11.52954 | 9.60795 | -1.92159 | 0 | 0.6134229 | 0.6134229 | 0 | 4.771671 | 4.771671 | 3.504935 | 2.968293 | -0.5366419 | 50.49588 | 42.76443 | -7.731442 | 0 | 0 | 0 | 0 | 0 | 0 | 0 | 0 | 0 | 0 | 0 | 0 | 0 | 0 | 0 | 0 | 0 | 0 | 0 | 0 | 0 | 0 | 0 | 0 | 0 | 0 | 0 | 0 | 0 | 0 | 0 | 0 | 0 | 0 | 0 | 0 | 0 | 0 | 0 | 0 | 0 | 0
211 | 207 | YFDP600-SY | 01 | 3 | 5.99 | YFDP600-SY | D 汽车用钢-汽车车轮用钢-D15 YFDP600-SY | 1520 | 0.075 | 0.1 | 1.5 | 0.01 | 0.003 |  | 0.05 | 0.015 | 0.03 |  |  | 0.2 | [5 empty] | 45 | 0.0495 | 0.102 | 0.9 | 0.8 | 0.98 | 0.96 | 0.96 | 0.98 | 0.98 | 0.7 | 0.15 | 0.15 | 0.96 | 0.98 | 0.98 | 0.98 | 0.7 | 0.96 | ok | 26.26806 | 26.26806 | 25.88302 | -0.3850344 | 430.5513 | 430.5513 | 404.685 | -25.86629 | -6.008% | 低碳锰铁, 硅铁合金, 铝块, 铌铁, 钛铁, 低碳铬铁 | 硅锰, 低碳锰铁, 铝块, 铌铁, 钛铁, 高碳铬铁, 低碳铬铁 | 是 | C<=0.075; Si[0.1,0.12]; Mn[1.5,1.52]; P<=0.01; S<=0.003; Nb[0.05,0.051]; Ti[0.015,0.02]; Als[0.03,0.035]; Cr[0.2,0.23] | N忽略 |  | 0.075 | 0.12 | 1.5 | 0.003381194 | 0.0004780693 | 0 | 0.05 | 0.015 | 0.03 | 0.03 | 0.2 | 0 | 0 | 0 | 0 | 0 | 0 | 8.479367 | 8.479367 | 0 | 45.99869 | 45.99869 | 0 | 0 | 0 | 0 | 0 | 0 | 0 | 0 | 0 | 0 | 0 | 0 | 17.57027 | 10.71284 | -6.857436 | 147.7147 | 90.06369 | -57.65101 | 0 | 0 | 0 | 0 | 0 | 0 | 1.730583 | 0 | -1.730583 | 8.974527 | 0 | -8.974527 | 2.33 | 2.020202 | -0.309798 | 52.0456 | 45.12559 | -6.92001 | 0 | 0 | 0 | 0 | 0 | 0 | 0.7530688 | 0.7844466 | 0.03137786 | 162.193 | 168.9511 | 6.758042 | 0.3791961 | 0.2993653 | -0.07983076 | 9.127552 | 7.205962 | -1.92159 | 0 | 0.6540677 | 0.6540677 | 0 | 5.087836 | 5.087836 | 3.504935 | 2.932736 | -0.5721992 | 50.49588 | 42.25216 | -8.24372 | 0 | 0 | 0 | 0 | 0 | 0 | 0 | 0 | 0 | 0 | 0 | 0 | 0 | 0 | 0 | 0 | 0 | 0 | 0 | 0 | 0 | 0 | 0 | 0 | 0 | 0 | 0 | 0 | 0 | 0 | 0 | 0 | 0 | 0 | 0 | 0 | 0 | 0 | 0 | 0 | 0 | 0
212 | 208 | 510L | 01 | 2 | 5.99 | 510L-1 | D 汽车用钢-汽车大梁钢-D05 510L | 1523 | 0.07 | 0.12 | 0.9 | 0.015 | 0.005 |  | 0.01 | 0.032 | 0.025 | [8 empty] | 40 | 0.0431938 | 0.09225581 | 0.9 | 0.8 | 0.98 | 0.96 | 0.96 | 0.98 | 0.98 | 0.7 | 0.15 | 0.15 | 0.96 | 0.98 | 0.98 | 0.98 | 0.7 | 0.96 | ok | 15.41507 | 15.41507 | 14.68561 | -0.7294588 | 180.8927 | 180.8927 | 155.2996 | -25.59312 | -14.15% | 中碳锰铁, 硅铁合金, 铝块, 铌铁, 钛铁 | 硅锰, 高碳锰铁, 中碳锰铁, 铝块, 铌铁, 钛铁 | 是 | C<=0.07; Si[0.12,0.14]; Mn[0.9,0.92]; P<=0.015; S<=0.005; Nb[0.01,0.011]; Ti[0.032,0.037]; Als[0.025,0.03] | N忽略 |  | 0.07 | 0.14 | 0.9 | 0.001868818 | 0.0002343662 | 0 | 0.01 | 0.032 | 0.025 | 0.025 | 0 | 0 | 0 | 0 | 0 | 0 | 0 | 9.892595 | 9.892595 | 0 | 53.66514 | 53.66514 | 0 | 1.791606 | 1.791606 | 0 | 10.82891 | 10.82891 | 10.49438 | 0.5223728 | -9.972009 | 81.1225 | 4.037988 | -77.08451 | 0 | 0 | 0 | 0 | 0 | 0 | 0 | 0 | 0 | 0 | 0 | 0 | 2.076699 | 0 | -2.076699 | 10.76943 | 0 | -10.76943 | 2 | 1.683502 | -0.3164983 | 44.67434 | 37.60466 | -7.069676 | 0 | 0 | 0 | 0 | 0 | 0 | 0.1255115 | 0.1568893 | 0.03137786 | 27.03217 | 33.79021 | 6.758042 | 0.7184768 | 0.6386461 | -0.07983076 | 17.29431 | 15.37272 | -1.92159 | 0 | 0 | 0 | 0 | 0 | 0 | 0 | 0 | 0 | 0 | 0 | 0 | 0 | 0 | 0 | 0 | 0 | 0 | 0 | 0 | 0 | 0 | 0 | 0 | 0 | 0 | 0 | 0 | 0 | 0 | 0 | 0 | 0 | 0 | 0 | 0 | 0 | 0 | 0 | 0 | 0 | 0 | 0 | 0 | 0 | 0 | 0 | 0 | 0 | 0 | 0 | 0 | 0 | 0
213 | 209 | 510L | 02 | 6 | 14 | 510L-2 | D 汽车用钢-汽车大梁钢-D05 510L | 1523 | 0.07 | 0.12 | 1 | 0.015 | 0.005 |  | 0.012 | 0.035 | 0.025 | [8 empty] | 40 | 0.04403636 | 0.09361818 | 0.9 | 0.8 | 0.98 | 0.96 | 0.96 | 0.98 | 0.98 | 0.7 | 0.15 | 0.15 | 0.96 | 0.98 | 0.98 | 0.98 | 0.7 | 0.96 | ok | 16.78784 | 16.78784 | 16.03115 | -0.7566933 | 198.9983 | 198.9983 | 174.1098 | -24.88841 | -12.51% | 中碳锰铁, 硅铁合金, 铝块, 铌铁, 钛铁 | 硅锰, 高碳锰铁, 中碳锰铁, 铝块, 铌铁, 钛铁 | 是 | C<=0.07; Si[0.12,0.14]; Mn[1,1.02]; P<=0.015; S<=0.005; Nb[0.012,0.013]; Ti[0.035,0.04]; Als[0.025,0.03] | N忽略 |  | 0.07 | 0.14 | 1 | 0.002109641 | 0.0002584485 | 0 | 0.012 | 0.035 | 0.025 | 0.025 | 0 | 0 | 0 | 0 | 0 | 0 | 0 | 9.892595 | 9.892595 | 0 | 53.66514 | 53.66514 | 0 | 1.248714 | 1.248714 | 0 | 7.547535 | 7.547535 | 11.7759 | 2.319552 | -9.456351 | 91.02877 | 17.93034 | -73.09843 | 0 | 0 | 0 | 0 | 0 | 0 | 0 | 0 | 0 | 0 | 0 | 0 | 2.076699 | 0 | -2.076699 | 10.76943 | 0 | -10.76943 | 2 | 1.683502 | -0.3164983 | 44.67434 | 37.60466 | -7.069676 | 0 | 0 | 0 | 0 | 0 | 0 | 0.1568893 | 0.1882672 | 0.03137786 | 33.79021 | 40.54825 | 6.758042 | 0.7783499 | 0.6985191 | -0.07983076 | 18.7355 | 16.81391 | -1.92159 | 0 | 0 | 0 | 0 | 0 | 0 | 0 | 0 | 0 | 0 | 0 | 0 | 0 | 0 | 0 | 0 | 0 | 0 | 0 | 0 | 0 | 0 | 0 | 0 | 0 | 0 | 0 | 0 | 0 | 0 | 0 | 0 | 0 | 0 | 0 | 0 | 0 | 0 | 0 | 0 | 0 | 0 | 0 | 0 | 0 | 0 | 0 | 0 | 0 | 0 | 0 | 0 | 0 | 0
214 | 210 | 610L | 01 | 2 | 5.99 | 610L-1 | D 汽车用钢-汽车大梁钢-D06 610L | 1521 | 0.07 | 0.15 | 1.3 | 0.015 | 0.004 |  | 0.015 | 0.055 | 0.025 |  | 0.002 | [6 empty] | 40 | 0.04615493 | 0.09225352 | 0.9 | 0.8 | 0.98 | 0.96 | 0.96 | 0.98 | 0.98 | 0.7 | 0.15 | 0.15 | 0.96 | 0.98 | 0.98 | 0.98 | 0.7 | 0.96 | ok | 21.15647 | 21.15647 | 20.57994 | -0.5765386 | 258.0191 | 258.0191 | 224.7491 | -33.27003 | -12.89% | 低碳锰铁, 硅铁合金, 铝块, 铌铁, 钛铁 | 硅锰, 中碳锰铁, 低碳锰铁, 铝块, 铌铁, 钛铁 | 是 | C<=0.07; Si[0.15,0.17]; Mn[1.3,1.32]; P<=0.015; S<=0.004; Nb[0.015,0.016]; Ti[0.055,0.06]; Als[0.025,0.03] | Ca忽略; N忽略 |  | 0.07 | 0.17 | 1.3 | 0.002795581 | 0.0003372178 | 0 | 0.015 | 0.055 | 0.025 | 0.025 | 0 | 0 | 0 | 0 | 0 | 0 | 0 | 12.01244 | 12.01244 | 0 | 65.16481 | 65.16481 | 0 | 0 | 0 | 0 | 0 | 0 | 0 | 2.651742 | 2.651742 | 0 | 20.4982 | 20.4982 | 15.17914 | 2.899248 | -12.27989 | 127.6122 | 24.37421 | -103.238 | 0 | 0 | 0 | 0 | 0 | 0 | 2.595874 | 0 | -2.595874 | 13.46179 | 0 | -13.46179 | 2 | 1.683502 | -0.3164983 | 44.67434 | 37.60466 | -7.069676 | 0 | 0 | 0 | 0 | 0 | 0 | 0.2039561 | 0.235334 | 0.03137786 | 43.92728 | 50.68532 | 6.758042 | 1.177504 | 1.097673 | -0.07983076 | 28.34345 | 26.42186 | -1.92159 | 0 | 0 | 0 | 0 | 0 | 0 | 0 | 0 | 0 | 0 | 0 | 0 | 0 | 0 | 0 | 0 | 0 | 0 | 0 | 0 | 0 | 0 | 0 | 0 | 0 | 0 | 0 | 0 | 0 | 0 | 0 | 0 | 0 | 0 | 0 | 0 | 0 | 0 | 0 | 0 | 0 | 0 | 0 | 0 | 0 | 0 | 0 | 0 | 0 | 0 | 0 | 0 | 0 | 0
215 | 211 | 610L | 02 | 6 | 14 | 610L-2 | D 汽车用钢-汽车大梁钢-D06 610L | 1521 | 0.07 | 0.15 | 1.35 | 0.015 | 0.004 |  | 0.018 | 0.065 | 0.025 |  | 0.002 | [6 empty] | 40 | 0.04516279 | 0.09637209 | 0.9 | 0.8 | 0.98 | 0.96 | 0.96 | 0.98 | 0.98 | 0.7 | 0.15 | 0.15 | 0.96 | 0.98 | 0.98 | 0.98 | 0.7 | 0.96 | ok | 21.97976 | 21.97976 | 21.4304 | -0.5493668 | 277.808 | 277.808 | 244.2029 | -33.60518 | -12.1% | 低碳锰铁, 硅铁合金, 铝块, 铌铁, 钛铁 | 硅锰, 中碳锰铁, 低碳锰铁, 铝块, 铌铁, 钛铁 | 是 | C<=0.07; Si[0.15,0.17]; Mn[1.35,1.37]; P<=0.015; S<=0.004; Nb[0.018,0.019]; Ti[0.065,0.07]; Als[0.025,0.03] | Ca忽略; N忽略 |  | 0.07 | 0.17 | 1.35 | 0.002911514 | 0.0003488111 | 0 | 0.018 | 0.065 | 0.025 | 0.025 | 0 | 0 | 0 | 0 | 0 | 0 | 0 | 12.01244 | 12.01244 | 0 | 65.16481 | 65.16481 | 0 | 0 | 0 | 0 | 0 | 0 | 0 | 3.484224 | 3.484224 | 0 | 26.93336 | 26.93336 | 15.75578 | 2.670583 | -13.0852 | 132.4601 | 22.45181 | -110.0083 | 0 | 0 | 0 | 0 | 0 | 0 | 2.595874 | 0 | -2.595874 | 13.46179 | 0 | -13.46179 | 2 | 1.683502 | -0.3164983 | 44.67434 | 37.60466 | -7.069676 | 0 | 0 | 0 | 0 | 0 | 0 | 0.2510229 | 0.2824008 | 0.03137786 | 54.06434 | 60.82238 | 6.758042 | 1.377081 | 1.29725 | -0.07983076 | 33.14743 | 31.22584 | -1.92159 | 0 | 0 | 0 | 0 | 0 | 0 | 0 | 0 | 0 | 0 | 0 | 0 | 0 | 0 | 0 | 0 | 0 | 0 | 0 | 0 | 0 | 0 | 0 | 0 | 0 | 0 | 0 | 0 | 0 | 0 | 0 | 0 | 0 | 0 | 0 | 0 | 0 | 0 | 0 | 0 | 0 | 0 | 0 | 0 | 0 | 0 | 0 | 0 | 0 | 0 | 0 | 0 | 0 | 0
216 | 212 | YF700BL | 01 | 2 | 4 | YF700BL-1 | D 汽车用钢-汽车大梁钢-D01 YF700BL | 1521 | 0.07 | 0.1 | 1.35 | 0.015 | 0.004 |  | 0.025 | 0.09 | 0.03 |  | 0.002 | [6 empty] | 40 | 0.0366087 | 0.08630435 | 0.9 | 0.8 | 0.98 | 0.96 | 0.96 | 0.98 | 0.98 | 0.7 | 0.15 | 0.15 | 0.96 | 0.98 | 0.98 | 0.98 | 0.7 | 0.96 | ok | 22.14386 | 22.14386 | 22.09858 | -0.04528867 | 294.5025 | 294.5025 | 288.8514 | -5.651129 | -1.919% | 硅锰, 中碳锰铁, 铝块, 铌铁, 钛铁 | 硅锰, 高碳锰铁, 中碳锰铁, 铝块, 铌铁, 钛铁 | 是 | C<=0.07; Si[0.1,0.12]; Mn[1.35,1.37]; P<=0.015; S<=0.004; Nb[0.025,0.026]; Ti[0.09,0.095]; Als[0.03,0.035] | Ca忽略; N忽略 |  | 0.07 | 0.12 | 1.35 | 0.003027862 | 0.0003434872 | 0 | 0.025 | 0.09 | 0.03 | 0.03 | 0 | 0 | 0 | 0 | 0 | 0 | 7.066139 | 8.479367 | 1.413228 | 38.33224 | 45.99869 | 7.666448 | 0 | 1.6187 | 1.6187 | 0 | 9.783823 | 9.783823 | 10.51086 | 7.791891 | -2.718965 | 81.24985 | 60.23201 | -21.01784 | 0 | 0 | 0 | 0 | 0 | 0 | 0 | 0 | 0 | 0 | 0 | 0 | 0 | 0 | 0 | 0 | 0 | 0 | 2.33 | 2.020202 | -0.309798 | 52.0456 | 45.12559 | -6.92001 | 0 | 0 | 0 | 0 | 0 | 0 | 0.3608454 | 0.3922233 | 0.03137786 | 77.71749 | 84.47553 | 6.758042 | 1.876023 | 1.796192 | -0.07983076 | 45.15736 | 43.23577 | -1.92159 | 0 | 0 | 0 | 0 | 0 | 0 | 0 | 0 | 0 | 0 | 0 | 0 | 0 | 0 | 0 | 0 | 0 | 0 | 0 | 0 | 0 | 0 | 0 | 0 | 0 | 0 | 0 | 0 | 0 | 0 | 0 | 0 | 0 | 0 | 0 | 0 | 0 | 0 | 0 | 0 | 0 | 0 | 0 | 0 | 0 | 0 | 0 | 0 | 0 | 0 | 0 | 0 | 0 | 0
217 | 213 | YF700BL | 02 | 4.01 | 6 | YF700BL-2 | D 汽车用钢-汽车大梁钢-D01 YF700BL | 1521 | 0.07 | 0.14 | 1.45 | 0.015 | 0.004 |  | 0.03 | 0.095 | 0.03 |  | 0.002 | [6 empty] | 40 | 0.03894444 | 0.09275 | 0.9 | 0.8 | 0.98 | 0.96 | 0.96 | 0.98 | 0.98 | 0.7 | 0.15 | 0.15 | 0.96 | 0.98 | 0.98 | 0.98 | 0.7 | 0.96 | ok | 24.00109 | 24.00109 | 23.90116 | -0.09993546 | 320.2626 | 320.2626 | 316.0255 | -4.237118 | -1.323% | 硅锰, 中碳锰铁, 铝块, 铌铁, 钛铁 | 硅锰, 高碳锰铁, 中碳锰铁, 铝块, 铌铁, 钛铁 | 是 | C<=0.07; Si[0.14,0.16]; Mn[1.45,1.47]; P<=0.015; S<=0.004; Nb[0.03,0.031]; Ti[0.095,0.1]; Als[0.03,0.035] | Ca忽略; N忽略 |  | 0.07 | 0.16 | 1.45 | 0.003204068 | 0.0003746747 | 0 | 0.03 | 0.095 | 0.03 | 0.03 | 0 | 0 | 0 | 0 | 0 | 0 | 9.892595 | 11.30582 | 1.413228 | 53.66514 | 61.33159 | 7.666448 | 0 | 0.5293701 | 0.5293701 | 0 | 3.199644 | 3.199644 | 9.363397 | 7.679115 | -1.684283 | 72.37989 | 59.36024 | -13.01965 | 0 | 0 | 0 | 0 | 0 | 0 | 0 | 0 | 0 | 0 | 0 | 0 | 0 | 0 | 0 | 0 | 0 | 0 | 2.33 | 2.020202 | -0.309798 | 52.0456 | 45.12559 | -6.92001 | 0 | 0 | 0 | 0 | 0 | 0 | 0.4392901 | 0.470668 | 0.03137786 | 94.61259 | 101.3706 | 6.758042 | 1.975811 | 1.895981 | -0.07983076 | 47.55935 | 45.63776 | -1.92159 | 0 | 0 | 0 | 0 | 0 | 0 | 0 | 0 | 0 | 0 | 0 | 0 | 0 | 0 | 0 | 0 | 0 | 0 | 0 | 0 | 0 | 0 | 0 | 0 | 0 | 0 | 0 | 0 | 0 | 0 | 0 | 0 | 0 | 0 | 0 | 0 | 0 | 0 | 0 | 0 | 0 | 0 | 0 | 0 | 0 | 0 | 0 | 0 | 0 | 0 | 0 | 0 | 0 | 0
218 | 214 | YF700BL | 03 | 6.01 | 14 | YF700BL-3 | D 汽车用钢-汽车大梁钢-D01 YF700BL | 1521 | 0.07 | 0.14 | 1.5 | 0.015 | 0.004 |  | 0.035 | 0.105 | 0.03 |  | 0.002 | [6 empty] | 40 | 0.03983333 | 0.08516667 | 0.9 | 0.8 | 0.98 | 0.96 | 0.96 | 0.98 | 0.98 | 0.7 | 0.15 | 0.15 | 0.96 | 0.98 | 0.98 | 0.98 | 0.7 | 0.96 | ok | 24.69721 | 24.69721 | 24.90721 | 0.2099978 | 351.8156 | 351.8156 | 344.0278 | -7.787754 | -2.214% | 硅锰, 低碳锰铁, 铝块, 铌铁, 钛铁 | 硅锰, 高碳锰铁, 中碳锰铁, 铝块, 铌铁, 钛铁 | 是 | C<=0.07; Si[0.14,0.16]; Mn[1.5,1.52]; P<=0.015; S<=0.004; Nb[0.035,0.036]; Ti[0.105,0.11]; Als[0.03,0.035] | Ca忽略; N忽略 |  | 0.07 | 0.16 | 1.5 | 0.00334385 | 0.0003886529 | 0 | 0.035 | 0.105 | 0.03 | 0.03 | 0 | 0 | 0 | 0 | 0 | 0 | 9.892595 | 11.30582 | 1.413228 | 53.66514 | 61.33159 | 7.666448 | 0 | 0.1286566 | 0.1286566 | 0 | 0.7776322 | 0.7776322 | 0 | 8.807861 | 8.807861 | 0 | 68.08554 | 68.08554 | 9.781497 | 0 | -9.781497 | 82.23382 | 0 | -82.23382 | 0 | 0 | 0 | 0 | 0 | 0 | 0 | 0 | 0 | 0 | 0 | 0 | 2.33 | 2.020202 | -0.309798 | 52.0456 | 45.12559 | -6.92001 | 0 | 0 | 0 | 0 | 0 | 0 | 0.5177348 | 0.5491126 | 0.03137786 | 111.5077 | 118.2657 | 6.758042 | 2.175388 | 2.095557 | -0.07983076 | 52.36333 | 50.44174 | -1.92159 | 0 | 0 | 0 | 0 | 0 | 0 | 0 | 0 | 0 | 0 | 0 | 0 | 0 | 0 | 0 | 0 | 0 | 0 | 0 | 0 | 0 | 0 | 0 | 0 | 0 | 0 | 0 | 0 | 0 | 0 | 0 | 0 | 0 | 0 | 0 | 0 | 0 | 0 | 0 | 0 | 0 | 0 | 0 | 0 | 0 | 0 | 0 | 0 | 0 | 0 | 0 | 0 | 0 | 0
219 | 215 | 700L | 01 | 2 | 6 | 700L-1 | D 汽车用钢-汽车大梁钢-D07 700L | 1521 | 0.07 | 0.12 | 1.4 | 0.015 | 0.003 |  | 0.03 | 0.1 | 0.03 |  | 0.002 | [6 empty] | 40 | 0.04370588 | 0.1008137 | 0.9 | 0.8 | 0.98 | 0.96 | 0.96 | 0.98 | 0.98 | 0.7 | 0.15 | 0.15 | 0.96 | 0.98 | 0.98 | 0.98 | 0.7 | 0.96 | ok | 23.80089 | 23.80089 | 22.96183 | -0.839058 | 337.8675 | 337.8675 | 315.0755 | -22.79194 | -6.746% | 中碳锰铁, 硅铁合金, 铝块, 铌铁, 钛铁 | 硅锰, 中碳锰铁, 低碳锰铁, 铝块, 铌铁, 钛铁 | 是 | C<=0.07; Si[0.12,0.14]; Mn[1.4,1.42]; P<=0.015; S<=0.003; Nb[0.03,0.031]; Ti[0.1,0.105]; Als[0.03,0.035] | Ca忽略; N忽略 |  | 0.07 | 0.14 | 1.4 | 0.003072393 | 0.0003547237 | 0 | 0.03 | 0.1 | 0.03 | 0.03 | 0 | 0 | 0 | 0 | 0 | 0 | 0 | 9.892595 | 9.892595 | 0 | 53.66514 | 53.66514 | 0 | 0 | 0 | 0 | 0 | 0 | 16.8793 | 7.799489 | -9.079812 | 130.4785 | 60.29074 | -70.18775 | 0 | 0.7831094 | 0.7831094 | 0 | 6.583663 | 6.583663 | 0 | 0 | 0 | 0 | 0 | 0 | 2.076699 | 0 | -2.076699 | 10.76943 | 0 | -10.76943 | 2.33 | 2.020202 | -0.309798 | 52.0456 | 45.12559 | -6.92001 | 0 | 0 | 0 | 0 | 0 | 0 | 0.4392901 | 0.470668 | 0.03137786 | 94.61259 | 101.3706 | 6.758042 | 2.0756 | 1.995769 | -0.07983076 | 49.96134 | 48.03975 | -1.92159 | 0 | 0 | 0 | 0 | 0 | 0 | 0 | 0 | 0 | 0 | 0 | 0 | 0 | 0 | 0 | 0 | 0 | 0 | 0 | 0 | 0 | 0 | 0 | 0 | 0 | 0 | 0 | 0 | 0 | 0 | 0 | 0 | 0 | 0 | 0 | 0 | 0 | 0 | 0 | 0 | 0 | 0 | 0 | 0 | 0 | 0 | 0 | 0 | 0 | 0 | 0 | 0 | 0 | 0
220 | 216 | 700L | 02 | 6.01 | 10 | 700L-2 | D 汽车用钢-汽车大梁钢-D07 700L | 1521 | 0.07 | 0.15 | 1.5 | 0.015 | 0.003 |  | 0.038 | 0.1 | 0.03 |  | 0.002 | [6 empty] | 40 | 0.0434955 | 0.09989189 | 0.9 | 0.8 | 0.98 | 0.96 | 0.96 | 0.98 | 0.98 | 0.7 | 0.15 | 0.15 | 0.96 | 0.98 | 0.98 | 0.98 | 0.7 | 0.96 | ok | 25.16305 | 25.16305 | 24.64536 | -0.517681 | 385.0509 | 385.0509 | 351.2872 | -33.76369 | -8.769% | 低碳锰铁, 硅铁合金, 铝块, 铌铁, 钛铁 | 硅锰, 中碳锰铁, 低碳锰铁, 铝块, 铌铁, 钛铁 | 是 | C<=0.07; Si[0.15,0.17]; Mn[1.5,1.52]; P<=0.015; S<=0.003; Nb[0.038,0.039]; Ti[0.1,0.105]; Als[0.03,0.035] | Ca忽略; N忽略 |  | 0.07 | 0.17 | 1.5 | 0.00326978 | 0.0003846377 | 0 | 0.038 | 0.1 | 0.03 | 0.03 | 0 | 0 | 0 | 0 | 0 | 0 | 0 | 12.01244 | 12.01244 | 0 | 65.16481 | 65.16481 | 0 | 0 | 0 | 0 | 0 | 0 | 0 | 4.249722 | 4.249722 | 0 | 32.85073 | 32.85073 | 17.59677 | 3.771055 | -13.82571 | 147.9374 | 31.70356 | -116.2339 | 0 | 0 | 0 | 0 | 0 | 0 | 2.595874 | 0 | -2.595874 | 13.46179 | 0 | -13.46179 | 2.33 | 2.020202 | -0.309798 | 52.0456 | 45.12559 | -6.92001 | 0 | 0 | 0 | 0 | 0 | 0 | 0.5648016 | 0.5961794 | 0.03137786 | 121.6448 | 128.4028 | 6.758042 | 2.0756 | 1.995769 | -0.07983076 | 49.96134 | 48.03975 | -1.92159 | 0 | 0 | 0 | 0 | 0 | 0 | 0 | 0 | 0 | 0 | 0 | 0 | 0 | 0 | 0 | 0 | 0 | 0 | 0 | 0 | 0 | 0 | 0 | 0 | 0 | 0 | 0 | 0 | 0 | 0 | 0 | 0 | 0 | 0 | 0 | 0 | 0 | 0 | 0 | 0 | 0 | 0 | 0 | 0 | 0 | 0 | 0 | 0 | 0 | 0 | 0 | 0 | 0 | 0
221 | 217 | 700L | 03 | 10.01 | 14 | 700L-3 | D 汽车用钢-汽车大梁钢-D07 700L | 1518.7 | 0.06 | 0.15 | 1.7 | 0.01 | 0.003 |  | 0.041 | 0.09 | 0.03 |  | 0.002 | [6 empty] | 40 | 0.04 | 0.08 | 0.9 | 0.8 | 0.98 | 0.96 | 0.96 | 0.98 | 0.98 | 0.7 | 0.15 | 0.15 | 0.96 | 0.98 | 0.98 | 0.98 | 0.7 | 0.96 | ok | 27.77417 | 27.77417 | 27.01267 | -0.7614987 | 413.6181 | 413.6181 | 391.653 | -21.96515 | -5.31% | 低碳锰铁, 硅铁合金, 铝块, 铌铁, 钛铁 | 硅锰, 低碳锰铁, 硅铁合金, 铝块, 铌铁, 钛铁 | 是 | C<=0.06; Si[0.15,0.17]; Mn[1.7,1.72]; P<=0.01; S<=0.003; Nb[0.041,0.042]; Ti[0.09,0.095]; Als[0.03,0.035] | Ca忽略; N忽略 |  | 0.06 | 0.15 | 1.7 | 0.003846157 | 0.0004330182 | 0 | 0.041 | 0.09 | 0.03 | 0.03 | 0 | 0 | 0 | 0 | 0 | 0 | 0 | 7.518739 | 7.518739 | 0 | 40.7875 | 40.7875 | 0 | 0 | 0 | 0 | 0 | 0 | 0 | 0 | 0 | 0 | 0 | 0 | 20.3604 | 14.27985 | -6.080557 | 171.1715 | 120.0518 | -51.11972 | 0 | 0 | 0 | 0 | 0 | 0 | 2.595874 | 0.7544443 | -1.84143 | 13.46179 | 3.912428 | -9.549363 | 2.33 | 2.020202 | -0.309798 | 52.0456 | 45.12559 | -6.92001 | 0 | 0 | 0 | 0 | 0 | 0 | 0.6118684 | 0.6432462 | 0.03137786 | 131.7818 | 138.5399 | 6.758042 | 1.876023 | 1.796192 | -0.07983076 | 45.15736 | 43.23577 | -1.92159 | 0 | 0 | 0 | 0 | 0 | 0 | 0 | 0 | 0 | 0 | 0 | 0 | 0 | 0 | 0 | 0 | 0 | 0 | 0 | 0 | 0 | 0 | 0 | 0 | 0 | 0 | 0 | 0 | 0 | 0 | 0 | 0 | 0 | 0 | 0 | 0 | 0 | 0 | 0 | 0 | 0 | 0 | 0 | 0 | 0 | 0 | 0 | 0 | 0 | 0 | 0 | 0 | 0 | 0
222 | 218 | 700L-S | 01 | 3 | 8 | 700L-S1 | D 汽车用钢-汽车大梁钢-D24 700L-S | 1519.3 | 0.07 | 0.08 | 1.4 | 0.015 | 0.003 |  | 0.03 | 0.1 | 0.03 |  | 0.002 | 0 | 0 | 0 |  |  |  | 40 | 0.04 | 0.08 | 0.9 | 0.8 | 0.98 | 0.96 | 0.96 | 0.98 | 0.98 | 0.7 | 0.15 | 0.15 | 0.96 | 0.98 | 0.98 | 0.98 | 0.7 | 0.96 | ok | 23.37907 | 23.37907 | 22.83627 | -0.5427992 | 336.368 | 336.368 | 318.7087 | -17.65926 | -5.25% | 中碳锰铁, 硅铁合金, 铝块, 铌铁, 钛铁 | 硅锰, 高碳锰铁, 中碳锰铁, 铝块, 铌铁, 钛铁 | 是 | C<=0.07; Si[0.08,0.1]; Mn[1.4,1.42]; P<=0.015; S<=0.003; Nb[0.03,0.031]; Ti[0.1,0.105]; Als[0.03,0.035]; Cr[0,0.03]; Ni[0,0.01]; Cu[0,0.01] | Ca忽略; N忽略 |  | 0.07 | 0.1 | 1.4 | 0.003183955 | 0.000352313 | 0 | 0.03 | 0.1 | 0.03 | 0.03 | 0 | 0 | 0 | 0 | 0 | 0 | 0 | 7.066139 | 7.066139 | 0 | 38.33224 | 38.33224 | 0 | 0.8197168 | 0.8197168 | 0 | 4.954572 | 4.954572 | 17.14972 | 10.46378 | -6.685938 | 132.5688 | 80.88594 | -51.68289 | 0 | 0 | 0 | 0 | 0 | 0 | 0 | 0 | 0 | 0 | 0 | 0 | 1.384466 | 0 | -1.384466 | 7.179622 | 0 | -7.179622 | 2.33 | 2.020202 | -0.309798 | 52.0456 | 45.12559 | -6.92001 | 0 | 0 | 0 | 0 | 0 | 0 | 0.4392901 | 0.470668 | 0.03137786 | 94.61259 | 101.3706 | 6.758042 | 2.0756 | 1.995769 | -0.07983076 | 49.96134 | 48.03975 | -1.92159 | 0 | 0 | 0 | 0 | 0 | 0 | 0 | 0 | 0 | 0 | 0 | 0 | 0 | 0 | 0 | 0 | 0 | 0 | 0 | 0 | 0 | 0 | 0 | 0 | 0 | 0 | 0 | 0 | 0 | 0 | 0 | 0 | 0 | 0 | 0 | 0 | 0 | 0 | 0 | 0 | 0 | 0 | 0 | 0 | 0 | 0 | 0 | 0 | 0 | 0 | 0 | 0 | 0 | 0
223 | 219 | 700L-S | 02 | 8.01 | 12 | 700L-S2 | D 汽车用钢-汽车大梁钢-D24 700L-S | 1518 | 0.07 | 0.08 | 1.55 | 0.015 | 0.003 |  | 0.04 | 0.1 | 0.03 |  | 0.002 | 0 | 0 | 0 |  |  |  | 40 | 0.04 | 0.08 | 0.9 | 0.8 | 0.98 | 0.96 | 0.96 | 0.98 | 0.98 | 0.7 | 0.15 | 0.15 | 0.96 | 0.98 | 0.98 | 0.98 | 0.7 | 0.96 | ok | 25.48479 | 25.48479 | 24.91414 | -0.5706509 | 385.2228 | 385.2228 | 368.2843 | -16.93858 | -4.397% | 中碳锰铁, 硅铁合金, 铝块, 铌铁, 钛铁 | 硅锰, 高碳锰铁, 中碳锰铁, 铝块, 铌铁, 钛铁 | 是 | C<=0.07; Si[0.08,0.1]; Mn[1.55,1.57]; P<=0.015; S<=0.003; Nb[0.04,0.041]; Ti[0.1,0.105]; Als[0.03,0.035]; Cr[0,0.03]; Ni[0,0.01]; Cu[0,0.01] | Ca忽略; N忽略 |  | 0.07 | 0.1 | 1.55 | 0.003552783 | 0.0003891958 | 0 | 0.04 | 0.1 | 0.03 | 0.03 | 0 | 0 | 0 | 0 | 0 | 0 | 0 | 7.066139 | 7.066139 | 0 | 38.33224 | 38.33224 | 0 | 0.2645204 | 0.2645204 | 0 | 1.598827 | 1.598827 | 19.09855 | 12.93996 | -6.158593 | 147.6335 | 100.027 | -47.60647 | 0 | 0 | 0 | 0 | 0 | 0 | 0 | 0 | 0 | 0 | 0 | 0 | 1.384466 | 0 | -1.384466 | 7.179622 | 0 | -7.179622 | 2.33 | 2.020202 | -0.309798 | 52.0456 | 45.12559 | -6.92001 | 0 | 0 | 0 | 0 | 0 | 0 | 0.5961794 | 0.6275573 | 0.03137786 | 128.4028 | 135.1608 | 6.758042 | 2.0756 | 1.995769 | -0.07983076 | 49.96134 | 48.03975 | -1.92159 | 0 | 0 | 0 | 0 | 0 | 0 | 0 | 0 | 0 | 0 | 0 | 0 | 0 | 0 | 0 | 0 | 0 | 0 | 0 | 0 | 0 | 0 | 0 | 0 | 0 | 0 | 0 | 0 | 0 | 0 | 0 | 0 | 0 | 0 | 0 | 0 | 0 | 0 | 0 | 0 | 0 | 0 | 0 | 0 | 0 | 0 | 0 | 0 | 0 | 0 | 0 | 0 | 0 | 0
224 | 220 | 700L(HJKJ) | 01 | 6 | 12 | 700L(HJKJ) | D 汽车用钢-汽车大梁钢-D26 700L(HJKJ) | 1515 | 0.08 | 0.2 | 1.85 | 0.015 | 0.003 |  | 0.045 | 0.105 | 0.03 |  | 0.002 | 0 | 0 | 0 |  |  |  | 40 | 0.05 | 0.08 | 0.9 | 0.8 | 0.98 | 0.96 | 0.96 | 0.98 | 0.98 | 0.7 | 0.15 | 0.15 | 0.96 | 0.98 | 0.98 | 0.98 | 0.7 | 0.96 | ok | 30.8868 | 30.8868 | 30.05589 | -0.8309103 | 454.6766 | 454.6766 | 413.0968 | -41.5798 | -9.145% | 低碳锰铁, 硅铁合金, 铝块, 铌铁, 钛铁 | 硅锰, 中碳锰铁, 低碳锰铁, 铝块, 铌铁, 钛铁 | 是 | C<=0.08; Si[0.2,0.22]; Mn[1.85,1.87]; P<=0.015; S<=0.003; Nb[0.045,0.046]; Ti[0.105,0.11]; Als[0.03,0.035]; Cr[0,0.03]; Ni[0,0.01]; Cu[0,0.01] | Ca忽略; N忽略 |  | 0.08 | 0.22 | 1.85 | 0.004098769 | 0.0004844954 | 0 | 0.045 | 0.105 | 0.03 | 0.03 | 0 | 0 | 0 | 0 | 0 | 0 | 0 | 15.54551 | 15.54551 | 0 | 84.33093 | 84.33093 | 0 | 0 | 0 | 0 | 0 | 0 | 0 | 0.4585368 | 0.4585368 | 0 | 3.54453 | 3.54453 | 22.24563 | 9.230091 | -13.01554 | 187.0208 | 77.59811 | -109.4227 | 0 | 0 | 0 | 0 | 0 | 0 | 3.461166 | 0 | -3.461166 | 17.94905 | 0 | -17.94905 | 2.33 | 2.020202 | -0.309798 | 52.0456 | 45.12559 | -6.92001 | 0 | 0 | 0 | 0 | 0 | 0 | 0.6746241 | 0.706002 | 0.03137786 | 145.2979 | 152.056 | 6.758042 | 2.175388 | 2.095557 | -0.07983076 | 52.36333 | 50.44174 | -1.92159 | 0 | 0 | 0 | 0 | 0 | 0 | 0 | 0 | 0 | 0 | 0 | 0 | 0 | 0 | 0 | 0 | 0 | 0 | 0 | 0 | 0 | 0 | 0 | 0 | 0 | 0 | 0 | 0 | 0 | 0 | 0 | 0 | 0 | 0 | 0 | 0 | 0 | 0 | 0 | 0 | 0 | 0 | 0 | 0 | 0 | 0 | 0 | 0 | 0 | 0 | 0 | 0 | 0 | 0
225 | 221 | 750L | 01 | 4 | 5.99 | 750L-1 | D 汽车用钢-汽车大梁钢-D16 750L | 1516 | 0.08 | 0.2 | 1.65 | 0.015 | 0.004 |  | 0.045 | 0.105 | 0.03 | [8 empty] | 40 | 0.0434955 | 0.09989189 | 0.9 | 0.8 | 0.98 | 0.96 | 0.96 | 0.98 | 0.98 | 0.7 | 0.15 | 0.15 | 0.96 | 0.98 | 0.98 | 0.98 | 0.7 | 0.96 | ok | 28.09436 | 28.09436 | 27.54005 | -0.5543133 | 403.7668 | 403.7668 | 386.4055 | -17.36133 | -4.3% | 硅锰, 中碳锰铁, 硅铁合金, 铝块, 铌铁, 钛铁 | 硅锰, 高碳锰铁, 中碳锰铁, 铝块, 铌铁, 钛铁 | 是 | C<=0.08; Si[0.2,0.22]; Mn[1.65,1.67]; P<=0.015; S<=0.004; Nb[0.045,0.046]; Ti[0.105,0.11]; Als[0.03,0.035] | N忽略 |  | 0.08 | 0.22 | 1.65 | 0.003615727 | 0.0004361912 | 0 | 0.045 | 0.105 | 0.03 | 0.03 | 0 | 0 | 0 | 0 | 0 | 0 | 8.479367 | 15.54551 | 7.066139 | 45.99869 | 84.33093 | 38.33224 | 0 | 0.5901956 | 0.5901956 | 0 | 3.567288 | 3.567288 | 13.05052 | 6.582588 | -6.467931 | 100.8817 | 50.88399 | -49.99768 | 0 | 0 | 0 | 0 | 0 | 0 | 0 | 0 | 0 | 0 | 0 | 0 | 1.384466 | 0 | -1.384466 | 7.179622 | 0 | -7.179622 | 2.33 | 2.020202 | -0.309798 | 52.0456 | 45.12559 | -6.92001 | 0 | 0 | 0 | 0 | 0 | 0 | 0.6746241 | 0.706002 | 0.03137786 | 145.2979 | 152.056 | 6.758042 | 2.175388 | 2.095557 | -0.07983076 | 52.36333 | 50.44174 | -1.92159 | 0 | 0 | 0 | 0 | 0 | 0 | 0 | 0 | 0 | 0 | 0 | 0 | 0 | 0 | 0 | 0 | 0 | 0 | 0 | 0 | 0 | 0 | 0 | 0 | 0 | 0 | 0 | 0 | 0 | 0 | 0 | 0 | 0 | 0 | 0 | 0 | 0 | 0 | 0 | 0 | 0 | 0 | 0 | 0 | 0 | 0 | 0 | 0 | 0 | 0 | 0 | 0 | 0 | 0
226 | 222 | 750L | 02 | 6 | 14 | 750L-2 | D 汽车用钢-汽车大梁钢-D16 750L | 1516 | 0.08 | 0.2 | 1.75 | 0.015 | 0.004 |  | 0.05 | 0.115 | 0.03 | [8 empty] | 40 | 0.04866667 | 0.114 | 0.9 | 0.8 | 0.98 | 0.96 | 0.96 | 0.98 | 0.98 | 0.7 | 0.15 | 0.15 | 0.96 | 0.98 | 0.98 | 0.98 | 0.7 | 0.96 | ok | 29.02593 | 29.02593 | 28.74461 | -0.2813113 | 439.7953 | 439.7953 | 419.4676 | -20.32772 | -4.622% | 硅锰, 低碳锰铁, 硅铁合金, 铝块, 铌铁, 钛铁 | 硅锰, 中碳锰铁, 低碳锰铁, 铝块, 铌铁, 钛铁 | 是 | C<=0.08; Si[0.2,0.22]; Mn[1.75,1.77]; P<=0.015; S<=0.004; Nb[0.05,0.051]; Ti[0.115,0.12]; Als[0.03,0.035] | N忽略 |  | 0.08 | 0.22 | 1.75 | 0.003793623 | 0.0004539808 | 0 | 0.05 | 0.115 | 0.03 | 0.03 | 0 | 0 | 0 | 0 | 0 | 0 | 8.479367 | 15.54551 | 7.066139 | 45.99869 | 84.33093 | 38.33224 | 0 | 0 | 0 | 0 | 0 | 0 | 0 | 3.363926 | 3.363926 | 0 | 26.00344 | 26.00344 | 13.70406 | 4.7354 | -8.968659 | 115.2111 | 39.81088 | -75.40023 | 0 | 0 | 0 | 0 | 0 | 0 | 1.384466 | 0 | -1.384466 | 7.179622 | 0 | -7.179622 | 2.33 | 2.020202 | -0.309798 | 52.0456 | 45.12559 | -6.92001 | 0 | 0 | 0 | 0 | 0 | 0 | 0.7530688 | 0.7844466 | 0.03137786 | 162.193 | 168.9511 | 6.758042 | 2.374965 | 2.295134 | -0.07983076 | 57.1673 | 55.24571 | -1.92159 | 0 | 0 | 0 | 0 | 0 | 0 | 0 | 0 | 0 | 0 | 0 | 0 | 0 | 0 | 0 | 0 | 0 | 0 | 0 | 0 | 0 | 0 | 0 | 0 | 0 | 0 | 0 | 0 | 0 | 0 | 0 | 0 | 0 | 0 | 0 | 0 | 0 | 0 | 0 | 0 | 0 | 0 | 0 | 0 | 0 | 0 | 0 | 0 | 0 | 0 | 0 | 0 | 0 | 0
227 | 223 | 800L | 01 | 3 | 10 | 800L-AC | D 汽车用钢-汽车大梁钢-D09 800L-AC | 1518 | 0.08 | 0.2 | 1.85 | 0.01 | 0.002 |  | 0.07 | 0.125 | 0.03 | [8 empty] | 45 | 0.04136842 | 0.08626316 | 0.9 | 0.8 | 0.98 | 0.96 | 0.96 | 0.98 | 0.98 | 0.7 | 0.15 | 0.15 | 0.96 | 0.98 | 0.98 | 0.98 | 0.7 | 0.96 | ok | 31.66125 | 31.66125 | 31.08979 | -0.5714616 | 519.3052 | 519.3052 | 502.3876 | -16.9176 | -3.258% | 硅锰, 中碳锰铁, 硅铁合金, 铝块, 铌铁, 钛铁 | 硅锰, 高碳锰铁, 中碳锰铁, 铝块, 铌铁, 钛铁 | 是 | C<=0.08; Si[0.2,0.22]; Mn[1.85,1.87]; P<=0.01; S<=0.002; Nb[0.07,0.071]; Ti[0.125,0.13]; Als[0.03,0.035] | N忽略 |  | 0.08 | 0.22 | 1.85 | 0.004145333 | 0.0004891517 | 0 | 0.07 | 0.125 | 0.03 | 0.03 | 0 | 0 | 0 | 0 | 0 | 0 | 8.479367 | 15.54551 | 7.066139 | 45.99869 | 84.33093 | 38.33224 | 0 | 0.2483602 | 0.2483602 | 0 | 1.501151 | 1.501151 | 15.82603 | 9.682784 | -6.143244 | 122.3366 | 74.84878 | -47.48782 | 0 | 0 | 0 | 0 | 0 | 0 | 0 | 0 | 0 | 0 | 0 | 0 | 1.384466 | 0 | -1.384466 | 7.179622 | 0 | -7.179622 | 2.33 | 2.020202 | -0.309798 | 52.0456 | 45.12559 | -6.92001 | 0 | 0 | 0 | 0 | 0 | 0 | 1.066847 | 1.098225 | 0.03137786 | 229.7734 | 236.5315 | 6.758042 | 2.574542 | 2.494711 | -0.07983076 | 61.97128 | 60.04969 | -1.92159 | 0 | 0 | 0 | 0 | 0 | 0 | 0 | 0 | 0 | 0 | 0 | 0 | 0 | 0 | 0 | 0 | 0 | 0 | 0 | 0 | 0 | 0 | 0 | 0 | 0 | 0 | 0 | 0 | 0 | 0 | 0 | 0 | 0 | 0 | 0 | 0 | 0 | 0 | 0 | 0 | 0 | 0 | 0 | 0 | 0 | 0 | 0 | 0 | 0 | 0 | 0 | 0 | 0 | 0
228 | 224 | 800L | 02 | 10.01 | 14 | 800L-ACH | D 汽车用钢-汽车大梁钢-D09 800L-AC | 1518 | 0.08 | 0.1 | 1.85 | 0.01 | 0.002 |  | 0.05 | 0.105 | 0.03 |  |  | 0.2 | [5 empty] | 45 | 0.0394 | 0.0834 | 0.9 | 0.8 | 0.98 | 0.96 | 0.96 | 0.98 | 0.98 | 0.7 | 0.15 | 0.15 | 0.96 | 0.98 | 0.98 | 0.98 | 0.7 | 0.96 | ok | 33.33166 | 33.33166 | 32.48656 | -0.8450919 | 500.2323 | 500.2323 | 480.1321 | -20.1002 | -4.018% | 硅锰, 中碳锰铁, 硅铁合金, 铝块, 铌铁, 钛铁, 低碳铬铁 | 硅锰, 低碳锰铁, 铝块, 铌铁, 钛铁, 高碳铬铁, 低碳铬铁 | 是 | C<=0.08; Si[0.1,0.12]; Mn[1.85,1.87]; P<=0.01; S<=0.002; Nb[0.05,0.051]; Ti[0.105,0.11]; Als[0.03,0.035]; Cr[0.2,0.23] | N忽略 |  | 0.08 | 0.12 | 1.85 | 0.004275689 | 0.0005854489 | 0 | 0.05 | 0.105 | 0.03 | 0.03 | 0.2 | 0 | 0 | 0 | 0 | 0 | 1.413228 | 8.479367 | 7.066139 | 7.666448 | 45.99869 | 38.33224 | 0 | 0 | 0 | 0 | 0 | 0 | 21.77057 | 0 | -21.77057 | 168.2884 | 0 | -168.2884 | 0 | 15.34546 | 15.34546 | 0 | 129.0105 | 129.0105 | 0 | 0 | 0 | 0 | 0 | 0 | 1.384466 | 0 | -1.384466 | 7.179622 | 0 | -7.179622 | 2.33 | 2.020202 | -0.309798 | 52.0456 | 45.12559 | -6.92001 | 0 | 0 | 0 | 0 | 0 | 0 | 0.7530688 | 0.7844466 | 0.03137786 | 162.193 | 168.9511 | 6.758042 | 2.175388 | 2.095557 | -0.07983076 | 52.36333 | 50.44174 | -1.92159 | 0 | 2.050012 | 2.050012 | 0 | 15.94656 | 15.94656 | 3.504935 | 1.711519 | -1.793416 | 50.49588 | 24.65799 | -25.83789 | 0 | 0 | 0 | 0 | 0 | 0 | 0 | 0 | 0 | 0 | 0 | 0 | 0 | 0 | 0 | 0 | 0 | 0 | 0 | 0 | 0 | 0 | 0 | 0 | 0 | 0 | 0 | 0 | 0 | 0 | 0 | 0 | 0 | 0 | 0 | 0 | 0 | 0 | 0 | 0 | 0 | 0
229 | 225 | 800L-AC | 01 | 3 | 10 | 800L-AC | D 汽车用钢-汽车大梁钢-D09 800L-AC | 1518 | 0.08 | 0.2 | 1.85 | 0.01 | 0.002 |  | 0.07 | 0.125 | 0.03 | [8 empty] | 45 | 0.04136842 | 0.08626316 | 0.9 | 0.8 | 0.98 | 0.96 | 0.96 | 0.98 | 0.98 | 0.7 | 0.15 | 0.15 | 0.96 | 0.98 | 0.98 | 0.98 | 0.7 | 0.96 | ok | 31.66125 | 31.66125 | 31.08979 | -0.5714616 | 519.3052 | 519.3052 | 502.3876 | -16.9176 | -3.258% | 硅锰, 中碳锰铁, 硅铁合金, 铝块, 铌铁, 钛铁 | 硅锰, 高碳锰铁, 中碳锰铁, 铝块, 铌铁, 钛铁 | 是 | C<=0.08; Si[0.2,0.22]; Mn[1.85,1.87]; P<=0.01; S<=0.002; Nb[0.07,0.071]; Ti[0.125,0.13]; Als[0.03,0.035] | N忽略 |  | 0.08 | 0.22 | 1.85 | 0.004145333 | 0.0004891517 | 0 | 0.07 | 0.125 | 0.03 | 0.03 | 0 | 0 | 0 | 0 | 0 | 0 | 8.479367 | 15.54551 | 7.066139 | 45.99869 | 84.33093 | 38.33224 | 0 | 0.2483602 | 0.2483602 | 0 | 1.501151 | 1.501151 | 15.82603 | 9.682784 | -6.143244 | 122.3366 | 74.84878 | -47.48782 | 0 | 0 | 0 | 0 | 0 | 0 | 0 | 0 | 0 | 0 | 0 | 0 | 1.384466 | 0 | -1.384466 | 7.179622 | 0 | -7.179622 | 2.33 | 2.020202 | -0.309798 | 52.0456 | 45.12559 | -6.92001 | 0 | 0 | 0 | 0 | 0 | 0 | 1.066847 | 1.098225 | 0.03137786 | 229.7734 | 236.5315 | 6.758042 | 2.574542 | 2.494711 | -0.07983076 | 61.97128 | 60.04969 | -1.92159 | 0 | 0 | 0 | 0 | 0 | 0 | 0 | 0 | 0 | 0 | 0 | 0 | 0 | 0 | 0 | 0 | 0 | 0 | 0 | 0 | 0 | 0 | 0 | 0 | 0 | 0 | 0 | 0 | 0 | 0 | 0 | 0 | 0 | 0 | 0 | 0 | 0 | 0 | 0 | 0 | 0 | 0 | 0 | 0 | 0 | 0 | 0 | 0 | 0 | 0 | 0 | 0 | 0 | 0
230 | 226 | 800L-AC | 02 | 10.01 | 14 | 800L-ACH | D 汽车用钢-汽车大梁钢-D09 800L-AC | 1518 | 0.08 | 0.1 | 1.85 | 0.01 | 0.002 |  | 0.05 | 0.105 | 0.03 |  |  | 0.2 | [5 empty] | 45 | 0.0394 | 0.0834 | 0.9 | 0.8 | 0.98 | 0.96 | 0.96 | 0.98 | 0.98 | 0.7 | 0.15 | 0.15 | 0.96 | 0.98 | 0.98 | 0.98 | 0.7 | 0.96 | ok | 33.33166 | 33.33166 | 32.48656 | -0.8450919 | 500.2323 | 500.2323 | 480.1321 | -20.1002 | -4.018% | 硅锰, 中碳锰铁, 硅铁合金, 铝块, 铌铁, 钛铁, 低碳铬铁 | 硅锰, 低碳锰铁, 铝块, 铌铁, 钛铁, 高碳铬铁, 低碳铬铁 | 是 | C<=0.08; Si[0.1,0.12]; Mn[1.85,1.87]; P<=0.01; S<=0.002; Nb[0.05,0.051]; Ti[0.105,0.11]; Als[0.03,0.035]; Cr[0.2,0.23] | N忽略 |  | 0.08 | 0.12 | 1.85 | 0.004275689 | 0.0005854489 | 0 | 0.05 | 0.105 | 0.03 | 0.03 | 0.2 | 0 | 0 | 0 | 0 | 0 | 1.413228 | 8.479367 | 7.066139 | 7.666448 | 45.99869 | 38.33224 | 0 | 0 | 0 | 0 | 0 | 0 | 21.77057 | 0 | -21.77057 | 168.2884 | 0 | -168.2884 | 0 | 15.34546 | 15.34546 | 0 | 129.0105 | 129.0105 | 0 | 0 | 0 | 0 | 0 | 0 | 1.384466 | 0 | -1.384466 | 7.179622 | 0 | -7.179622 | 2.33 | 2.020202 | -0.309798 | 52.0456 | 45.12559 | -6.92001 | 0 | 0 | 0 | 0 | 0 | 0 | 0.7530688 | 0.7844466 | 0.03137786 | 162.193 | 168.9511 | 6.758042 | 2.175388 | 2.095557 | -0.07983076 | 52.36333 | 50.44174 | -1.92159 | 0 | 2.050012 | 2.050012 | 0 | 15.94656 | 15.94656 | 3.504935 | 1.711519 | -1.793416 | 50.49588 | 24.65799 | -25.83789 | 0 | 0 | 0 | 0 | 0 | 0 | 0 | 0 | 0 | 0 | 0 | 0 | 0 | 0 | 0 | 0 | 0 | 0 | 0 | 0 | 0 | 0 | 0 | 0 | 0 | 0 | 0 | 0 | 0 | 0 | 0 | 0 | 0 | 0 | 0 | 0 | 0 | 0 | 0 | 0 | 0 | 0
231 | 227 | L245 | 01 | 3 | 12 | L245-1 | L 管线钢-L360级别-L02 L245 | 1519 | 0.15 | 0.2 | 0.6 | 0.015 | 0.005 |  |  | 0.01 | 0.015 | [8 empty] | 40 | 0.06764706 | 0.1148235 | 0.9 | 0.8 | 0.98 | 0.96 | 0.96 | 0.98 | 0.98 | 0.7 | 0.15 | 0.15 | 0.96 | 0.98 | 0.98 | 0.98 | 0.7 | 0.96 | ok | 10.43396 | 10.43396 | 10.36423 | -0.06972975 | 78.33836 | 78.33836 | 76.64239 | -1.695962 | -2.165% | 硅锰, 硅铁合金, 铝块, 钛铁 | 硅锰, 硅铁合金, 铝块, 钛铁 | 否 | C<=0.15; Si[0.2,0.22]; Mn[0.6,0.62]; P<=0.015; S<=0.005; Ti[0.01,0.015]; Als[0.015,0.02] | N忽略 |  | 0.07960963 | 0.2 | 0.6 | 0.001132262 | 0.0001757673 | 0 | 0 | 0.01 | 0.015 | 0.015 | 0 | 0 | 0 | 0 | 0 | 0 | 7.540025 | 7.540025 | 4.440892e-15 | 40.90297 | 40.90297 | 3.552714e-14 | 0 | 0 | 0 | 0 | 0 | 0 | 0 | 0 | 0 | 0 | 0 | 0 | 0 | 0 | 0 | 0 | 0 | 0 | 0 | 0 | 0 | 0 | 0 | 0 | 1.614523 | 1.614523 | -8.881784e-16 | 8.372657 | 8.372657 | -3.552714e-15 | 1 | 1.010101 | 0.01010101 | 22.33717 | 22.5628 | 0.225628 | 0 | 0 | 0 | 0 | 0 | 0 | 0 | 0 | 0 | 0 | 0 | 0 | 0.2794077 | 0.1995769 | -0.07983076 | 6.725565 | 4.803975 | -1.92159 | 0 | 0 | 0 | 0 | 0 | 0 | 0 | 0 | 0 | 0 | 0 | 0 | 0 | 0 | 0 | 0 | 0 | 0 | 0 | 0 | 0 | 0 | 0 | 0 | 0 | 0 | 0 | 0 | 0 | 0 | 0 | 0 | 0 | 0 | 0 | 0 | 0 | 0 | 0 | 0 | 0 | 0 | 0 | 0 | 0 | 0 | 0 | 0 | 0 | 0 | 0 | 0 | 0 | 0
232 | 228 | L245 | 02 | 12.01 | 28 | L245-2 | L 管线钢-L360级别-L02 L245 | 1519 | 0.15 | 0.2 | 0.65 | 0.015 | 0.005 |  | 0.008 | 0.01 | 0.015 | [8 empty] | 40 | 0.0709 | 0.1058 | 0.9 | 0.8 | 0.98 | 0.96 | 0.96 | 0.98 | 0.98 | 0.7 | 0.15 | 0.15 | 0.96 | 0.98 | 0.98 | 0.98 | 0.7 | 0.96 | ok | 11.22071 | 11.22071 | 11.18236 | -0.03835188 | 102.4235 | 102.4235 | 107.4856 | 5.06208 | 4.942% | 硅锰, 硅铁合金, 铝块, 铌铁, 钛铁 | 硅锰, 硅铁合金, 铝块, 铌铁, 钛铁 | 否 | C<=0.15; Si[0.2,0.22]; Mn[0.65,0.67]; P<=0.015; S<=0.005; Nb[0.008,0.009]; Ti[0.01,0.015]; Als[0.015,0.02] | N忽略 |  | 0.08424207 | 0.2 | 0.65 | 0.001257879 | 0.0001890656 | 0 | 0.008 | 0.01 | 0.015 | 0.015 | 0 | 0 | 0 | 0 | 0 | 0 | 8.457297 | 8.457297 | 0 | 45.87897 | 45.87897 | 0 | 0 | 0 | 0 | 0 | 0 | 0 | 0 | 0 | 0 | 0 | 0 | 0 | 0 | 0 | 0 | 0 | 0 | 0 | 0 | 0 | 0 | 0 | 0 | 0 | 1.389871 | 1.389871 | -4.662937e-15 | 7.207652 | 7.207652 | -2.398082e-14 | 1 | 1.010101 | 0.01010101 | 22.33717 | 22.5628 | 0.225628 | 0 | 0 | 0 | 0 | 0 | 0 | 0.09413359 | 0.1255115 | 0.03137786 | 20.27413 | 27.03217 | 6.758042 | 0.2794077 | 0.1995769 | -0.07983076 | 6.725565 | 4.803975 | -1.92159 | 0 | 0 | 0 | 0 | 0 | 0 | 0 | 0 | 0 | 0 | 0 | 0 | 0 | 0 | 0 | 0 | 0 | 0 | 0 | 0 | 0 | 0 | 0 | 0 | 0 | 0 | 0 | 0 | 0 | 0 | 0 | 0 | 0 | 0 | 0 | 0 | 0 | 0 | 0 | 0 | 0 | 0 | 0 | 0 | 0 | 0 | 0 | 0 | 0 | 0 | 0 | 0 | 0 | 0
233 | 229 | L245M | 01 | 3 | 12 | L245M-1 | L 管线钢-L360级别-L03 L245M | 1519 | 0.15 | 0.15 | 0.6 | 0.015 | 0.004 |  | 0.006 | 0.01 | 0.015 | [8 empty] | 40 | 0.062 | 0.0965 | 0.9 | 0.8 | 0.98 | 0.96 | 0.96 | 0.98 | 0.98 | 0.7 | 0.15 | 0.15 | 0.96 | 0.98 | 0.98 | 0.98 | 0.7 | 0.96 | ok | 9.84644 | 9.84644 | 9.808088 | -0.03835188 | 88.55028 | 88.55028 | 93.61236 | 5.06208 | 5.717% | 硅锰, 硅铁合金, 铝块, 铌铁, 钛铁 | 硅锰, 硅铁合金, 铝块, 铌铁, 钛铁 | 否 | C<=0.15; Si[0.15,0.17]; Mn[0.6,0.62]; P<=0.015; S<=0.004; Nb[0.006,0.007]; Ti[0.01,0.015]; Als[0.015,0.02] | N忽略 |  | 0.07423508 | 0.15 | 0.6 | 0.001146339 | 0.0001632821 | 0 | 0.006 | 0.01 | 0.015 | 0.015 | 0 | 0 | 0 | 0 | 0 | 0 | 7.824787 | 7.824787 | -1.776357e-15 | 42.44774 | 42.44774 | -7.105427e-15 | 0 | 0 | 0 | 0 | 0 | 0 | 0 | 0 | 0 | 0 | 0 | 0 | 0 | 0 | 0 | 0 | 0 | 0 | 0 | 0 | 0 | 0 | 0 | 0 | 0.6794894 | 0.6794894 | -2.220446e-16 | 3.523724 | 3.523724 | -8.881784e-16 | 1 | 1.010101 | 0.01010101 | 22.33717 | 22.5628 | 0.225628 | 0 | 0 | 0 | 0 | 0 | 0 | 0.06275573 | 0.09413359 | 0.03137786 | 13.51608 | 20.27413 | 6.758042 | 0.2794077 | 0.1995769 | -0.07983076 | 6.725565 | 4.803975 | -1.92159 | 0 | 0 | 0 | 0 | 0 | 0 | 0 | 0 | 0 | 0 | 0 | 0 | 0 | 0 | 0 | 0 | 0 | 0 | 0 | 0 | 0 | 0 | 0 | 0 | 0 | 0 | 0 | 0 | 0 | 0 | 0 | 0 | 0 | 0 | 0 | 0 | 0 | 0 | 0 | 0 | 0 | 0 | 0 | 0 | 0 | 0 | 0 | 0 | 0 | 0 | 0 | 0 | 0 | 0
234 | 230 | L245M | 02 | 12.01 | 28 | L245M-2 | L 管线钢-L360级别-L03 L245M | 1519 | 0.15 | 0.15 | 0.7 | 0.015 | 0.004 |  | 0.008 | 0.015 | 0.015 | [8 empty] | 40 | 0.07075 | 0.1045 | 0.9 | 0.8 | 0.98 | 0.96 | 0.96 | 0.98 | 0.98 | 0.7 | 0.15 | 0.15 | 0.96 | 0.98 | 0.98 | 0.98 | 0.7 | 0.96 | ok | 11.05719 | 11.05719 | 11.01884 | -0.03835188 | 103.6505 | 103.6505 | 108.7126 | 5.06208 | 4.884% | 硅锰, 硅铁合金, 铝块, 铌铁, 钛铁 | 硅锰, 硅铁合金, 铝块, 铌铁, 钛铁 | 否 | C<=0.15; Si[0.15,0.17]; Mn[0.7,0.72]; P<=0.015; S<=0.004; Nb[0.008,0.009]; Ti[0.015,0.02]; Als[0.015,0.02] | N忽略 |  | 0.08513531 | 0.15 | 0.7 | 0.001342138 | 0.0001840102 | 0 | 0.008 | 0.015 | 0.015 | 0.015 | 0 | 0 | 0 | 0 | 0 | 0 | 9.254539 | 9.254539 | 3.552714e-15 | 50.20383 | 50.20383 | 2.131628e-14 | 0 | 0 | 0 | 0 | 0 | 0 | 0 | 0 | 0 | 0 | 0 | 0 | 0 | 0 | 0 | 0 | 0 | 0 | 0 | 0 | 0 | 0 | 0 | 0 | 0.3293257 | 0.3293257 | 4.440892e-16 | 1.707831 | 1.707831 | 2.220446e-15 | 1 | 1.010101 | 0.01010101 | 22.33717 | 22.5628 | 0.225628 | 0 | 0 | 0 | 0 | 0 | 0 | 0.09413359 | 0.1255115 | 0.03137786 | 20.27413 | 27.03217 | 6.758042 | 0.3791961 | 0.2993653 | -0.07983076 | 9.127552 | 7.205962 | -1.92159 | 0 | 0 | 0 | 0 | 0 | 0 | 0 | 0 | 0 | 0 | 0 | 0 | 0 | 0 | 0 | 0 | 0 | 0 | 0 | 0 | 0 | 0 | 0 | 0 | 0 | 0 | 0 | 0 | 0 | 0 | 0 | 0 | 0 | 0 | 0 | 0 | 0 | 0 | 0 | 0 | 0 | 0 | 0 | 0 | 0 | 0 | 0 | 0 | 0 | 0 | 0 | 0 | 0 | 0
235 | 231 | L290 | 01 | 3 | 12 | L290-1 | L 管线钢-L290级别-L12 L290 | 1517 | 0.15 | 0.15 | 0.75 | 0.015 | 0.005 |  |  | 0.025 | 0.025 | [8 empty] | 40 | 0.0705 | 0.116 | 0.9 | 0.8 | 0.98 | 0.96 | 0.96 | 0.98 | 0.98 | 0.7 | 0.15 | 0.15 | 0.96 | 0.98 | 0.98 | 0.98 | 0.7 | 0.96 | ok | 12.61442 | 12.61442 | 12.21809 | -0.3963291 | 113.0034 | 113.0034 | 104.0121 | -8.991266 | -7.957% | 硅锰, 硅铁合金, 铝块, 钛铁 | 硅锰, 硅铁合金, 铝块, 钛铁 | 否 | C<=0.15; Si[0.15,0.17]; Mn[0.75,0.77]; P<=0.015; S<=0.005; Ti[0.025,0.03]; Als[0.025,0.03] | N忽略 |  | 0.08578513 | 0.15 | 0.75 | 0.001424076 | 0.0001926845 | 0 | 0 | 0.025 | 0.025 | 0.025 | 0 | 0 | 0 | 0 | 0 | 0 | 9.85286 | 9.85286 | 0 | 53.44958 | 53.44958 | 7.105427e-15 | 0 | 0 | 0 | 0 | 0 | 0 | 0 | 0 | 0 | 0 | 0 | 0 | 0 | 0 | 0 | 0 | 0 | 0 | 0 | 0 | 0 | 0 | 0 | 0 | 0.1827898 | 0.1827898 | -3.885781e-16 | 0.947919 | 0.947919 | -1.887379e-15 | 2 | 1.683502 | -0.3164983 | 44.67434 | 37.60466 | -7.069676 | 0 | 0 | 0 | 0 | 0 | 0 | 0 | 0 | 0 | 0 | 0 | 0 | 0.578773 | 0.4989422 | -0.07983076 | 13.93153 | 12.00994 | -1.92159 | 0 | 0 | 0 | 0 | 0 | 0 | 0 | 0 | 0 | 0 | 0 | 0 | 0 | 0 | 0 | 0 | 0 | 0 | 0 | 0 | 0 | 0 | 0 | 0 | 0 | 0 | 0 | 0 | 0 | 0 | 0 | 0 | 0 | 0 | 0 | 0 | 0 | 0 | 0 | 0 | 0 | 0 | 0 | 0 | 0 | 0 | 0 | 0 | 0 | 0 | 0 | 0 | 0 | 0
236 | 232 | L290 | 02 | 12.01 | 28 | L290-2 | L 管线钢-L290级别-L12 L290 | 1517 | 0.15 | 0.15 | 0.85 | 0.015 | 0.005 |  | 0.008 | 0.025 | 0.025 | [8 empty] | 40 | 0.0705 | 0.116 | 0.9 | 0.8 | 0.98 | 0.96 | 0.96 | 0.98 | 0.98 | 0.7 | 0.15 | 0.15 | 0.96 | 0.98 | 0.98 | 0.98 | 0.7 | 0.96 | ok | 13.98305 | 13.98305 | 13.6181 | -0.3649512 | 140.6754 | 140.6754 | 138.4422 | -2.233224 | -1.588% | 硅锰, 高碳锰铁, 铝块, 铌铁, 钛铁 | 硅锰, 高碳锰铁, 铝块, 铌铁, 钛铁 | 否 | C<=0.15; Si[0.15,0.17]; Mn[0.85,0.87]; P<=0.015; S<=0.005; Nb[0.008,0.009]; Ti[0.025,0.03]; Als[0.025,0.03] | N忽略 |  | 0.0911881 | 0.15 | 0.85 | 0.001662785 | 0.0002171547 | 0 | 0.008 | 0.025 | 0.025 | 0.025 | 0 | 0 | 0 | 0 | 0 | 0 | 10.59921 | 10.59921 | -1.776357e-15 | 57.49836 | 57.49836 | -7.105427e-15 | 0.7109324 | 0.7109324 | -3.330669e-16 | 4.297051 | 4.297051 | -1.776357e-15 | 0 | 0 | 0 | 0 | 0 | 0 | 0 | 0 | 0 | 0 | 0 | 0 | 0 | 0 | 0 | 0 | 0 | 0 | 0 | 0 | 0 | 0 | 0 | 0 | 2 | 1.683502 | -0.3164983 | 44.67434 | 37.60466 | -7.069676 | 0 | 0 | 0 | 0 | 0 | 0 | 0.09413359 | 0.1255115 | 0.03137786 | 20.27413 | 27.03217 | 6.758042 | 0.578773 | 0.4989422 | -0.07983076 | 13.93153 | 12.00994 | -1.92159 | 0 | 0 | 0 | 0 | 0 | 0 | 0 | 0 | 0 | 0 | 0 | 0 | 0 | 0 | 0 | 0 | 0 | 0 | 0 | 0 | 0 | 0 | 0 | 0 | 0 | 0 | 0 | 0 | 0 | 0 | 0 | 0 | 0 | 0 | 0 | 0 | 0 | 0 | 0 | 0 | 0 | 0 | 0 | 0 | 0 | 0 | 0 | 0 | 0 | 0 | 0 | 0 | 0 | 0
237 | 233 | L360 | 01 | 4 | 25.4 | L360 | L 管线钢-L360级别-L01 L360 | 1521 | 0.07 | 0.2 | 1.25 | 0.015 | 0.005 |  | 0.03 | 0.025 | 0.02 | [8 empty] | 50 | 0.04223024 | 0.1048935 | 0.9 | 0.8 | 0.98 | 0.96 | 0.96 | 0.98 | 0.98 | 0.7 | 0.15 | 0.15 | 0.96 | 0.98 | 0.98 | 0.98 | 0.7 | 0.96 | ok | 21.02669 | 21.02669 | 19.75557 | -1.271126 | 278.8004 | 278.8004 | 242.0187 | -36.78171 | -13.19% | 中碳锰铁, 硅铁合金, 铝块, 铌铁, 钛铁 | 硅锰, 高碳锰铁, 中碳锰铁, 铝块, 铌铁, 钛铁 | 是 | C<=0.07; Si[0.2,0.22]; Mn[1.25,1.27]; P<=0.015; S<=0.005; Nb[0.03,0.031]; Ti[0.025,0.03]; Als[0.02,0.025] | N忽略 |  | 0.07 | 0.22 | 1.25 | 0.002602134 | 0.0003348318 | 0 | 0.03 | 0.025 | 0.02 | 0.02 | 0 | 0 | 0 | 0 | 0 | 0 | 0 | 15.54551 | 15.54551 | 0 | 84.33093 | 84.33093 | 0 | 0.2459622 | 0.2459622 | 0 | 1.486657 | 1.486657 | 14.87746 | 1.647687 | -13.22978 | 115.0041 | 12.73677 | -102.2673 | 0 | 0 | 0 | 0 | 0 | 0 | 0 | 0 | 0 | 0 | 0 | 0 | 3.461166 | 0 | -3.461166 | 17.94905 | 0 | -17.94905 | 1.67 | 1.346801 | -0.3231987 | 37.30307 | 30.08373 | -7.219343 | 0 | 0 | 0 | 0 | 0 | 0 | 0.4392901 | 0.470668 | 0.03137786 | 94.61259 | 101.3706 | 6.758042 | 0.578773 | 0.4989422 | -0.07983076 | 13.93153 | 12.00994 | -1.92159 | 0 | 0 | 0 | 0 | 0 | 0 | 0 | 0 | 0 | 0 | 0 | 0 | 0 | 0 | 0 | 0 | 0 | 0 | 0 | 0 | 0 | 0 | 0 | 0 | 0 | 0 | 0 | 0 | 0 | 0 | 0 | 0 | 0 | 0 | 0 | 0 | 0 | 0 | 0 | 0 | 0 | 0 | 0 | 0 | 0 | 0 | 0 | 0 | 0 | 0 | 0 | 0 | 0 | 0
238 | 234 | L360M | 01 | 4 | 25.4 | L360M | L 管线钢-L360级别-L15 L360M | 1521 | 0.07 | 0.2 | 1.25 | 0.012 | 0.003 |  | 0.03 | 0.025 | 0.02 |  | 0 | 0 | 0 | 0 |  | 0 |  |  | 0.04223024 | 0.1048935 | 0.9 | 0.8 | 0.98 | 0.96 | 0.96 | 0.98 | 0.98 | 0.7 | 0.15 | 0.15 | 0.96 | 0.98 | 0.98 | 0.98 | 0.7 | 0.96 | ok | 21.17472 | 21.17472 | 19.75557 | -1.419153 | 279.9446 | 279.9446 | 242.0187 | -37.92596 | -13.55% | 中碳锰铁, 硅铁合金, 铝块, 铌铁, 钛铁 | 硅锰, 高碳锰铁, 中碳锰铁, 铝块, 铌铁, 钛铁 | 是 | C<=0.07; Si[0.2,0.22]; Mn[1.25,1.27]; P<=0.012; S<=0.003; Nb[0.03,0.031]; Ti[0.025,0.03]; Als[0.02,0.025]; Cr[0,0.03]; Ni[0,0.01]; Cu[0,0.01]; B[0,0.0002] | Ca忽略 |  | 0.07 | 0.22 | 1.25 | 0.002602134 | 0.0003348318 | 0 | 0.03 | 0.025 | 0.02 | 0.02 | 0 | 0 | 0 | 0 | 0 | 0 | 0 | 15.54551 | 15.54551 | 0 | 84.33093 | 84.33093 | 0 | 0.2459622 | 0.2459622 | 0 | 1.486657 | 1.486657 | 15.02549 | 1.647687 | -13.3778 | 116.1484 | 12.73677 | -103.4116 | 0 | 0 | 0 | 0 | 0 | 0 | 0 | 0 | 0 | 0 | 0 | 0 | 3.461166 | 0 | -3.461166 | 17.94905 | 0 | -17.94905 | 1.67 | 1.346801 | -0.3231987 | 37.30307 | 30.08373 | -7.219343 | 0 | 0 | 0 | 0 | 0 | 0 | 0.4392901 | 0.470668 | 0.03137786 | 94.61259 | 101.3706 | 6.758042 | 0.578773 | 0.4989422 | -0.07983076 | 13.93153 | 12.00994 | -1.92159 | 0 | 0 | 0 | 0 | 0 | 0 | 0 | 0 | 0 | 0 | 0 | 0 | 0 | 0 | 0 | 0 | 0 | 0 | 0 | 0 | 0 | 0 | 0 | 0 | 0 | 0 | 0 | 0 | 0 | 0 | 0 | 0 | 0 | 0 | 0 | 0 | 0 | 0 | 0 | 0 | 0 | 0 | 0 | 0 | 0 | 0 | 0 | 0 | 0 | 0 | 0 | 0 | 0 | 0
239 | 235 | L485 | 01 | 6 | 16 | L485-1 | L 管线钢-L485级别-L08 L485 | 1518 | 0.08 | 0.23 | 1.4 | 0.015 | 0.005 |  | 0.025 | 0.045 | 0.025 | [8 empty] | 40 | 0.038 | 0.0935 | 0.9 | 0.8 | 0.98 | 0.96 | 0.96 | 0.98 | 0.98 | 0.7 | 0.15 | 0.15 | 0.96 | 0.98 | 0.98 | 0.98 | 0.7 | 0.96 | ok | 22.97833 | 22.97833 | 22.94023 | -0.03810048 | 260.2806 | 260.2806 | 253.5475 | -6.733076 | -2.587% | 硅锰, 中碳锰铁, 铝块, 铌铁, 钛铁 | 硅锰, 高碳锰铁, 铝块, 铌铁, 钛铁 | 是 | C<=0.08; Si[0.23,0.25]; Mn[1.4,1.42]; P<=0.015; S<=0.005; Nb[0.025,0.026]; Ti[0.045,0.05]; Als[0.025,0.03] | N忽略 |  | 0.08 | 0.2474709 | 1.4 | 0.002994191 | 0.000383355 | 0 | 0.025 | 0.045 | 0.025 | 0.025 | 0 | 0 | 0 | 0 | 0 | 0 | 16.25212 | 17.48664 | 1.234516 | 88.16415 | 94.86113 | 6.696977 | 0 | 2.479769 | 2.479769 | 0 | 14.98834 | 14.98834 | 3.387434 | 0 | -3.387434 | 26.18517 | 0 | -26.18517 | 0 | 0 | 0 | 0 | 0 | 0 | 0 | 0 | 0 | 0 | 0 | 0 | 0 | 0 | 0 | 0 | 0 | 0 | 2 | 1.683502 | -0.3164983 | 44.67434 | 37.60466 | -7.069676 | 0 | 0 | 0 | 0 | 0 | 0 | 0.3608454 | 0.3922233 | 0.03137786 | 77.71749 | 84.47553 | 6.758042 | 0.9779268 | 0.898096 | -0.07983076 | 23.53948 | 21.61789 | -1.92159 | 0 | 0 | 0 | 0 | 0 | 0 | 0 | 0 | 0 | 0 | 0 | 0 | 0 | 0 | 0 | 0 | 0 | 0 | 0 | 0 | 0 | 0 | 0 | 0 | 0 | 0 | 0 | 0 | 0 | 0 | 0 | 0 | 0 | 0 | 0 | 0 | 0 | 0 | 0 | 0 | 0 | 0 | 0 | 0 | 0 | 0 | 0 | 0 | 0 | 0 | 0 | 0 | 0 | 0
240 | 236 | L485 | 02 | 16.01 | 22 | L485-2 | L 管线钢-L485级别-L08 L485 | 1518 | 0.08 | 0.23 | 1.5 | 0.015 | 0.005 |  | 0.025 | 0.055 | 0.025 | [8 empty] | 40 | 0.038 | 0.0935 | 0.9 | 0.8 | 0.98 | 0.96 | 0.96 | 0.98 | 0.98 | 0.7 | 0.15 | 0.15 | 0.96 | 0.98 | 0.98 | 0.98 | 0.7 | 0.96 | ok | 24.47712 | 24.47712 | 24.44897 | -0.02815429 | 275.1277 | 275.1277 | 268.7102 | -6.417531 | -2.333% | 硅锰, 中碳锰铁, 铝块, 铌铁, 钛铁 | 硅锰, 高碳锰铁, 中碳锰铁, 铝块, 铌铁, 钛铁 | 是 | C<=0.08; Si[0.23,0.25]; Mn[1.5,1.52]; P<=0.015; S<=0.005; Nb[0.025,0.026]; Ti[0.055,0.06]; Als[0.025,0.03] | N忽略 |  | 0.08 | 0.25 | 1.5 | 0.003236973 | 0.000408491 | 0 | 0.025 | 0.055 | 0.025 | 0.025 | 0 | 0 | 0 | 0 | 0 | 0 | 16.25212 | 17.66535 | 1.413228 | 88.16415 | 95.8306 | 7.666448 | 0 | 2.093821 | 2.093821 | 0 | 12.65557 | 12.65557 | 4.686655 | 1.516403 | -3.170252 | 36.22826 | 11.72193 | -24.50633 | 0 | 0 | 0 | 0 | 0 | 0 | 0 | 0 | 0 | 0 | 0 | 0 | 0 | 0 | 0 | 0 | 0 | 0 | 2 | 1.683502 | -0.3164983 | 44.67434 | 37.60466 | -7.069676 | 0 | 0 | 0 | 0 | 0 | 0 | 0.3608454 | 0.3922233 | 0.03137786 | 77.71749 | 84.47553 | 6.758042 | 1.177504 | 1.097673 | -0.07983076 | 28.34345 | 26.42186 | -1.92159 | 0 | 0 | 0 | 0 | 0 | 0 | 0 | 0 | 0 | 0 | 0 | 0 | 0 | 0 | 0 | 0 | 0 | 0 | 0 | 0 | 0 | 0 | 0 | 0 | 0 | 0 | 0 | 0 | 0 | 0 | 0 | 0 | 0 | 0 | 0 | 0 | 0 | 0 | 0 | 0 | 0 | 0 | 0 | 0 | 0 | 0 | 0 | 0 | 0 | 0 | 0 | 0 | 0 | 0
241 | 237 | X42 | 01 | 3 | 12 | X42-1 | L 管线钢-API-L09 X42 | 1517 | 0.15 | 0.15 | 0.75 | 0.015 | 0.005 |  |  | 0.025 | 0.025 | [8 empty] | 40 | 0.0705 | 0.116 | 0.9 | 0.8 | 0.98 | 0.96 | 0.96 | 0.98 | 0.98 | 0.7 | 0.15 | 0.15 | 0.96 | 0.98 | 0.98 | 0.98 | 0.7 | 0.96 | ok | 12.61442 | 12.61442 | 12.21809 | -0.3963291 | 113.0034 | 113.0034 | 104.0121 | -8.991266 | -7.957% | 硅锰, 硅铁合金, 铝块, 钛铁 | 硅锰, 硅铁合金, 铝块, 钛铁 | 否 | C<=0.15; Si[0.15,0.17]; Mn[0.75,0.77]; P<=0.015; S<=0.005; Ti[0.025,0.03]; Als[0.025,0.03] | N忽略 |  | 0.08578513 | 0.15 | 0.75 | 0.001424076 | 0.0001926845 | 0 | 0 | 0.025 | 0.025 | 0.025 | 0 | 0 | 0 | 0 | 0 | 0 | 9.85286 | 9.85286 | 0 | 53.44958 | 53.44958 | 7.105427e-15 | 0 | 0 | 0 | 0 | 0 | 0 | 0 | 0 | 0 | 0 | 0 | 0 | 0 | 0 | 0 | 0 | 0 | 0 | 0 | 0 | 0 | 0 | 0 | 0 | 0.1827898 | 0.1827898 | -3.885781e-16 | 0.947919 | 0.947919 | -1.887379e-15 | 2 | 1.683502 | -0.3164983 | 44.67434 | 37.60466 | -7.069676 | 0 | 0 | 0 | 0 | 0 | 0 | 0 | 0 | 0 | 0 | 0 | 0 | 0.578773 | 0.4989422 | -0.07983076 | 13.93153 | 12.00994 | -1.92159 | 0 | 0 | 0 | 0 | 0 | 0 | 0 | 0 | 0 | 0 | 0 | 0 | 0 | 0 | 0 | 0 | 0 | 0 | 0 | 0 | 0 | 0 | 0 | 0 | 0 | 0 | 0 | 0 | 0 | 0 | 0 | 0 | 0 | 0 | 0 | 0 | 0 | 0 | 0 | 0 | 0 | 0 | 0 | 0 | 0 | 0 | 0 | 0 | 0 | 0 | 0 | 0 | 0 | 0
242 | 238 | X42 | 02 | 12.01 | 28 | X42-2 | L 管线钢-API-L09 X42 | 1517 | 0.15 | 0.15 | 0.85 | 0.015 | 0.005 |  | 0.008 | 0.025 | 0.025 | [8 empty] | 40 | 0.0705 | 0.116 | 0.9 | 0.8 | 0.98 | 0.96 | 0.96 | 0.98 | 0.98 | 0.7 | 0.15 | 0.15 | 0.96 | 0.98 | 0.98 | 0.98 | 0.7 | 0.96 | ok | 13.98305 | 13.98305 | 13.6181 | -0.3649512 | 140.6754 | 140.6754 | 138.4422 | -2.233224 | -1.588% | 硅锰, 高碳锰铁, 铝块, 铌铁, 钛铁 | 硅锰, 高碳锰铁, 铝块, 铌铁, 钛铁 | 否 | C<=0.15; Si[0.15,0.17]; Mn[0.85,0.87]; P<=0.015; S<=0.005; Nb[0.008,0.009]; Ti[0.025,0.03]; Als[0.025,0.03] | N忽略 |  | 0.0911881 | 0.15 | 0.85 | 0.001662785 | 0.0002171547 | 0 | 0.008 | 0.025 | 0.025 | 0.025 | 0 | 0 | 0 | 0 | 0 | 0 | 10.59921 | 10.59921 | -1.776357e-15 | 57.49836 | 57.49836 | -7.105427e-15 | 0.7109324 | 0.7109324 | -3.330669e-16 | 4.297051 | 4.297051 | -1.776357e-15 | 0 | 0 | 0 | 0 | 0 | 0 | 0 | 0 | 0 | 0 | 0 | 0 | 0 | 0 | 0 | 0 | 0 | 0 | 0 | 0 | 0 | 0 | 0 | 0 | 2 | 1.683502 | -0.3164983 | 44.67434 | 37.60466 | -7.069676 | 0 | 0 | 0 | 0 | 0 | 0 | 0.09413359 | 0.1255115 | 0.03137786 | 20.27413 | 27.03217 | 6.758042 | 0.578773 | 0.4989422 | -0.07983076 | 13.93153 | 12.00994 | -1.92159 | 0 | 0 | 0 | 0 | 0 | 0 | 0 | 0 | 0 | 0 | 0 | 0 | 0 | 0 | 0 | 0 | 0 | 0 | 0 | 0 | 0 | 0 | 0 | 0 | 0 | 0 | 0 | 0 | 0 | 0 | 0 | 0 | 0 | 0 | 0 | 0 | 0 | 0 | 0 | 0 | 0 | 0 | 0 | 0 | 0 | 0 | 0 | 0 | 0 | 0 | 0 | 0 | 0 | 0
243 | 239 | X60M | 01 | 6 | 16 | X60M-1 | L 管线钢-API-L11 X60M | 1520 | 0.06 | 0.23 | 1.35 | 0.01 | 0.003 |  | 0.03 | 0.04 | 0.025 | [9 empty] | 0.04725 | 0.07875 | 0.9 | 0.8 | 0.98 | 0.96 | 0.96 | 0.98 | 0.98 | 0.7 | 0.15 | 0.15 | 0.96 | 0.98 | 0.98 | 0.98 | 0.7 | 0.96 | ok | 23.27503 | 23.27503 | 22.76384 | -0.5111941 | 315.3879 | 315.3879 | 305.9444 | -9.443534 | -2.994% | 低碳锰铁, 硅铁合金, 铝块, 铌铁, 钛铁 | 硅锰, 低碳锰铁, 硅铁合金, 铝块, 铌铁, 钛铁 | 是 | C<=0.06; Si[0.23,0.25]; Mn[1.35,1.37]; P<=0.01; S<=0.003; Nb[0.03,0.031]; Ti[0.04,0.045]; Als[0.025,0.03] |  |  | 0.06 | 0.23 | 1.35 | 0.003132293 | 0.0003803781 | 0 | 0.03 | 0.04 | 0.025 | 0.025 | 0 | 0 | 0 | 0 | 0 | 0 | 0 | 2.726765 | 2.726765 | 0 | 14.7921 | 14.7921 | 0 | 0 | 0 | 0 | 0 | 0 | 0 | 0 | 0 | 0 | 0 | 0 | 15.97726 | 13.77207 | -2.205191 | 134.3221 | 115.7829 | -18.53921 | 0 | 0 | 0 | 0 | 0 | 0 | 3.980341 | 3.312523 | -0.6678178 | 20.64141 | 17.17822 | -3.463197 | 2 | 1.683502 | -0.3164983 | 44.67434 | 37.60466 | -7.069676 | 0 | 0 | 0 | 0 | 0 | 0 | 0.4392901 | 0.470668 | 0.03137786 | 94.61259 | 101.3706 | 6.758042 | 0.8781383 | 0.7983076 | -0.07983076 | 21.13749 | 19.2159 | -1.92159 | 0 | 0 | 0 | 0 | 0 | 0 | 0 | 0 | 0 | 0 | 0 | 0 | 0 | 0 | 0 | 0 | 0 | 0 | 0 | 0 | 0 | 0 | 0 | 0 | 0 | 0 | 0 | 0 | 0 | 0 | 0 | 0 | 0 | 0 | 0 | 0 | 0 | 0 | 0 | 0 | 0 | 0 | 0 | 0 | 0 | 0 | 0 | 0 | 0 | 0 | 0 | 0 | 0 | 0
244 | 240 | X60M | 02 | 16.01 | 25.4 | X60M-2 | L 管线钢-API-L11 X60M | 1520 | 0.06 | 0.23 | 1.45 | 0.01 | 0.003 |  | 0.035 | 0.04 | 0.025 | [9 empty] | 0.04725 | 0.07875 | 0.9 | 0.8 | 0.98 | 0.96 | 0.96 | 0.98 | 0.98 | 0.7 | 0.15 | 0.15 | 0.96 | 0.98 | 0.98 | 0.98 | 0.7 | 0.96 | ok | 24.61029 | 24.61029 | 24.1365 | -0.473793 | 342.8492 | 342.8492 | 335.2497 | -7.599522 | -2.217% | 低碳锰铁, 硅铁合金, 铝块, 铌铁, 钛铁 | 硅锰, 低碳锰铁, 硅铁合金, 铝块, 铌铁, 钛铁 | 是 | C<=0.06; Si[0.23,0.25]; Mn[1.45,1.47]; P<=0.01; S<=0.003; Nb[0.035,0.036]; Ti[0.04,0.045]; Als[0.025,0.03] |  |  | 0.06 | 0.23 | 1.45 | 0.003386382 | 0.0004052271 | 0 | 0.035 | 0.04 | 0.025 | 0.025 | 0 | 0 | 0 | 0 | 0 | 0 | 0 | 2.029404 | 2.029404 | 0 | 11.00907 | 11.00907 | 0 | 0 | 0 | 0 | 0 | 0 | 0 | 0 | 0 | 0 | 0 | 0 | 17.23408 | 15.59286 | -1.641221 | 144.8883 | 131.0904 | -13.79787 | 0 | 0 | 0 | 0 | 0 | 0 | 3.980341 | 3.483315 | -0.4970257 | 20.64141 | 18.06392 | -2.577496 | 2 | 1.683502 | -0.3164983 | 44.67434 | 37.60466 | -7.069676 | 0 | 0 | 0 | 0 | 0 | 0 | 0.5177348 | 0.5491126 | 0.03137786 | 111.5077 | 118.2657 | 6.758042 | 0.8781383 | 0.7983076 | -0.07983076 | 21.13749 | 19.2159 | -1.92159 | 0 | 0 | 0 | 0 | 0 | 0 | 0 | 0 | 0 | 0 | 0 | 0 | 0 | 0 | 0 | 0 | 0 | 0 | 0 | 0 | 0 | 0 | 0 | 0 | 0 | 0 | 0 | 0 | 0 | 0 | 0 | 0 | 0 | 0 | 0 | 0 | 0 | 0 | 0 | 0 | 0 | 0 | 0 | 0 | 0 | 0 | 0 | 0 | 0 | 0 | 0 | 0 | 0 | 0
245 | 241 | PSL1 X65 | 01 | 6 | 16 | X65-1 | L 管线钢-API-L04 API 5L X65 | 1520 | 0.06 | 0.23 | 1.35 | 0.01 | 0.003 |  | 0.035 | 0.045 | 0.025 | [8 empty] | 40 | 0.04725 | 0.07875 | 0.9 | 0.8 | 0.98 | 0.96 | 0.96 | 0.98 | 0.98 | 0.7 | 0.15 | 0.15 | 0.96 | 0.98 | 0.98 | 0.98 | 0.7 | 0.96 | ok | 23.45326 | 23.45326 | 22.94207 | -0.5111941 | 334.685 | 334.685 | 325.2415 | -9.443534 | -2.822% | 低碳锰铁, 硅铁合金, 铝块, 铌铁, 钛铁 | 硅锰, 低碳锰铁, 硅铁合金, 铝块, 铌铁, 钛铁 | 是 | C<=0.06; Si[0.23,0.25]; Mn[1.35,1.37]; P<=0.01; S<=0.003; Nb[0.035,0.036]; Ti[0.045,0.05]; Als[0.025,0.03] | N忽略 |  | 0.06 | 0.23 | 1.35 | 0.003132293 | 0.0003803781 | 0 | 0.035 | 0.045 | 0.025 | 0.025 | 0 | 0 | 0 | 0 | 0 | 0 | 0 | 2.726765 | 2.726765 | 0 | 14.7921 | 14.7921 | 0 | 0 | 0 | 0 | 0 | 0 | 0 | 0 | 0 | 0 | 0 | 0 | 15.97726 | 13.77207 | -2.205191 | 134.3221 | 115.7829 | -18.53921 | 0 | 0 | 0 | 0 | 0 | 0 | 3.980341 | 3.312523 | -0.6678178 | 20.64141 | 17.17822 | -3.463197 | 2 | 1.683502 | -0.3164983 | 44.67434 | 37.60466 | -7.069676 | 0 | 0 | 0 | 0 | 0 | 0 | 0.5177348 | 0.5491126 | 0.03137786 | 111.5077 | 118.2657 | 6.758042 | 0.9779268 | 0.898096 | -0.07983076 | 23.53948 | 21.61789 | -1.92159 | 0 | 0 | 0 | 0 | 0 | 0 | 0 | 0 | 0 | 0 | 0 | 0 | 0 | 0 | 0 | 0 | 0 | 0 | 0 | 0 | 0 | 0 | 0 | 0 | 0 | 0 | 0 | 0 | 0 | 0 | 0 | 0 | 0 | 0 | 0 | 0 | 0 | 0 | 0 | 0 | 0 | 0 | 0 | 0 | 0 | 0 | 0 | 0 | 0 | 0 | 0 | 0 | 0 | 0
246 | 242 | PSL1 X65 | 02 | 16.01 | 25 | X65-2 | L 管线钢-API-L04 API 5L X65 | 1520 | 0.06 | 0.23 | 1.45 | 0.01 | 0.003 |  | 0.04 | 0.045 | 0.025 | [8 empty] | 40 | 0.04658333 | 0.09466667 | 0.9 | 0.8 | 0.98 | 0.96 | 0.96 | 0.98 | 0.98 | 0.7 | 0.15 | 0.15 | 0.96 | 0.98 | 0.98 | 0.98 | 0.7 | 0.96 | ok | 24.58848 | 24.58848 | 24.07429 | -0.5141889 | 360.4645 | 360.4645 | 350.8733 | -9.591187 | -2.661% | 低碳锰铁, 硅铁合金, 铝块, 铌铁, 钛铁 | 硅锰, 低碳锰铁, 硅铁合金, 铝块, 铌铁, 钛铁 | 是 | C<=0.06; Si[0.23,0.25]; Mn[1.45,1.47]; P<=0.01; S<=0.003; Nb[0.04,0.041]; Ti[0.045,0.05]; Als[0.025,0.03] | N忽略 |  | 0.06 | 0.23 | 1.45 | 0.003334169 | 0.0004006106 | 0 | 0.04 | 0.045 | 0.025 | 0.025 | 0 | 0 | 0 | 0 | 0 | 0 | 0 | 2.782604 | 2.782604 | 0 | 15.09501 | 15.09501 | 0 | 0 | 0 | 0 | 0 | 0 | 0 | 0 | 0 | 0 | 0 | 0 | 17.03403 | 14.78369 | -2.250349 | 143.2065 | 124.2876 | -18.91886 | 0 | 0 | 0 | 0 | 0 | 0 | 3.980341 | 3.298847 | -0.6814934 | 20.64141 | 17.1073 | -3.534116 | 2 | 1.683502 | -0.3164983 | 44.67434 | 37.60466 | -7.069676 | 0 | 0 | 0 | 0 | 0 | 0 | 0.5961794 | 0.6275573 | 0.03137786 | 128.4028 | 135.1608 | 6.758042 | 0.9779268 | 0.898096 | -0.07983076 | 23.53948 | 21.61789 | -1.92159 | 0 | 0 | 0 | 0 | 0 | 0 | 0 | 0 | 0 | 0 | 0 | 0 | 0 | 0 | 0 | 0 | 0 | 0 | 0 | 0 | 0 | 0 | 0 | 0 | 0 | 0 | 0 | 0 | 0 | 0 | 0 | 0 | 0 | 0 | 0 | 0 | 0 | 0 | 0 | 0 | 0 | 0 | 0 | 0 | 0 | 0 | 0 | 0 | 0 | 0 | 0 | 0 | 0 | 0
247 | 243 | X70 | 01 | 6 | 14 | X70-1 | L 管线钢-API-L05 X70 | 1520 | 0.06 | 0.23 | 1.6 | 0.01 | 0.002 |  | 0.06 | 0.015 | 0.025 |  |  | 0.25 | [5 empty] | 40 | 0.0405 | 0.065 | 0.9 | 0.8 | 0.98 | 0.96 | 0.96 | 0.98 | 0.98 | 0.7 | 0.15 | 0.15 | 0.96 | 0.98 | 0.98 | 0.98 | 0.7 | 0.96 | ok | 30.94277 | 30.94277 | 30.20594 | -0.736837 | 495.7367 | 495.7367 | 475.1681 | -20.56856 | -4.149% | 低碳锰铁, 硅铁合金, 铝块, 铌铁, 钛铁, 低碳铬铁 | 硅锰, 低碳锰铁, 硅铁合金, 铝块, 铌铁, 钛铁, 低碳铬铁 | 是 | C<=0.06; Si[0.23,0.25]; Mn[1.6,1.62]; P<=0.01; S<=0.002; Nb[0.06,0.061]; Ti[0.015,0.02]; Als[0.025,0.03]; Cr[0.25,0.28] | N忽略 |  | 0.06 | 0.23 | 1.6 | 0.003817813 | 0.0005658685 | 0 | 0.06 | 0.015 | 0.025 | 0.025 | 0.25 | 0 | 0 | 0 | 0 | 0 | 0 | 6.933981 | 6.933981 | 0 | 37.61531 | 37.61531 | 0 | 0 | 0 | 0 | 0 | 0 | 0 | 0 | 0 | 0 | 0 | 0 | 19.29211 | 13.68446 | -5.607651 | 162.1903 | 115.0464 | -47.14397 | 0 | 0 | 0 | 0 | 0 | 0 | 3.980341 | 2.282125 | -1.698216 | 20.64141 | 11.83474 | -8.806676 | 2 | 1.683502 | -0.3164983 | 44.67434 | 37.60466 | -7.069676 | 0 | 0 | 0 | 0 | 0 | 0 | 0.9099581 | 0.9413359 | 0.03137786 | 195.9832 | 202.7413 | 6.758042 | 0.3791961 | 0.2993653 | -0.07983076 | 9.127552 | 7.205962 | -1.92159 | 0 | 0 | 0 | 0 | 0 | 0 | 4.381169 | 4.381169 | -3.552714e-15 | 63.11985 | 63.11985 | -4.973799e-14 | 0 | 0 | 0 | 0 | 0 | 0 | 0 | 0 | 0 | 0 | 0 | 0 | 0 | 0 | 0 | 0 | 0 | 0 | 0 | 0 | 0 | 0 | 0 | 0 | 0 | 0 | 0 | 0 | 0 | 0 | 0 | 0 | 0 | 0 | 0 | 0 | 0 | 0 | 0 | 0 | 0 | 0
248 | 244 | X70 | 02 | 14.01 | 19 | X70-2 | L 管线钢-API-L05 X70 | 1520 | 0.06 | 0.23 | 1.65 | 0.01 | 0.002 |  | 0.065 | 0.015 | 0.025 |  |  | 0.25 | [5 empty] | 40 | 0.0405 | 0.065 | 0.9 | 0.8 | 0.98 | 0.96 | 0.96 | 0.98 | 0.98 | 0.7 | 0.15 | 0.15 | 0.96 | 0.98 | 0.98 | 0.98 | 0.7 | 0.96 | ok | 31.64963 | 31.64963 | 30.93149 | -0.7181365 | 517.9149 | 517.9149 | 498.2683 | -19.64655 | -3.793% | 低碳锰铁, 硅铁合金, 铝块, 铌铁, 钛铁, 低碳铬铁 | 硅锰, 低碳锰铁, 硅铁合金, 铝块, 铌铁, 钛铁, 低碳铬铁 | 是 | C<=0.06; Si[0.23,0.25]; Mn[1.65,1.67]; P<=0.01; S<=0.002; Nb[0.065,0.066]; Ti[0.015,0.02]; Als[0.025,0.03]; Cr[0.25,0.28] | N忽略 |  | 0.06 | 0.23 | 1.65 | 0.003944857 | 0.000578293 | 0 | 0.065 | 0.015 | 0.025 | 0.025 | 0.25 | 0 | 0 | 0 | 0 | 0 | 0 | 6.5853 | 6.5853 | 0 | 35.7238 | 35.7238 | 0 | 0 | 0 | 0 | 0 | 0 | 0 | 0 | 0 | 0 | 0 | 0 | 19.92052 | 14.59485 | -5.325666 | 167.4734 | 122.7001 | -44.7733 | 0 | 0 | 0 | 0 | 0 | 0 | 3.980341 | 2.367521 | -1.61282 | 20.64141 | 12.27759 | -8.363825 | 2 | 1.683502 | -0.3164983 | 44.67434 | 37.60466 | -7.069676 | 0 | 0 | 0 | 0 | 0 | 0 | 0.9884027 | 1.019781 | 0.03137786 | 212.8783 | 219.6364 | 6.758042 | 0.3791961 | 0.2993653 | -0.07983076 | 9.127552 | 7.205962 | -1.92159 | 0 | 0 | 0 | 0 | 0 | 0 | 4.381169 | 4.381169 | -3.552714e-15 | 63.11985 | 63.11985 | -4.973799e-14 | 0 | 0 | 0 | 0 | 0 | 0 | 0 | 0 | 0 | 0 | 0 | 0 | 0 | 0 | 0 | 0 | 0 | 0 | 0 | 0 | 0 | 0 | 0 | 0 | 0 | 0 | 0 | 0 | 0 | 0 | 0 | 0 | 0 | 0 | 0 | 0 | 0 | 0 | 0 | 0 | 0 | 0
249 | 245 | X70M | 01 | 6 | 14 | X70M-1 | L 管线钢-API-L06 X70M | 1520 | 0.06 | 0.23 | 1.6 | 0.01 | 0.002 |  | 0.06 | 0.015 | 0.025 |  |  | 0.25 | [5 empty] | 40 | 0.0405 | 0.065 | 0.9 | 0.8 | 0.98 | 0.96 | 0.96 | 0.98 | 0.98 | 0.7 | 0.15 | 0.15 | 0.96 | 0.98 | 0.98 | 0.98 | 0.7 | 0.96 | ok | 30.94277 | 30.94277 | 30.20594 | -0.736837 | 495.7367 | 495.7367 | 475.1681 | -20.56856 | -4.149% | 低碳锰铁, 硅铁合金, 铝块, 铌铁, 钛铁, 低碳铬铁 | 硅锰, 低碳锰铁, 硅铁合金, 铝块, 铌铁, 钛铁, 低碳铬铁 | 是 | C<=0.06; Si[0.23,0.25]; Mn[1.6,1.62]; P<=0.01; S<=0.002; Nb[0.06,0.061]; Ti[0.015,0.02]; Als[0.025,0.03]; Cr[0.25,0.28] | N忽略 |  | 0.06 | 0.23 | 1.6 | 0.003817813 | 0.0005658685 | 0 | 0.06 | 0.015 | 0.025 | 0.025 | 0.25 | 0 | 0 | 0 | 0 | 0 | 0 | 6.933981 | 6.933981 | 0 | 37.61531 | 37.61531 | 0 | 0 | 0 | 0 | 0 | 0 | 0 | 0 | 0 | 0 | 0 | 0 | 19.29211 | 13.68446 | -5.607651 | 162.1903 | 115.0464 | -47.14397 | 0 | 0 | 0 | 0 | 0 | 0 | 3.980341 | 2.282125 | -1.698216 | 20.64141 | 11.83474 | -8.806676 | 2 | 1.683502 | -0.3164983 | 44.67434 | 37.60466 | -7.069676 | 0 | 0 | 0 | 0 | 0 | 0 | 0.9099581 | 0.9413359 | 0.03137786 | 195.9832 | 202.7413 | 6.758042 | 0.3791961 | 0.2993653 | -0.07983076 | 9.127552 | 7.205962 | -1.92159 | 0 | 0 | 0 | 0 | 0 | 0 | 4.381169 | 4.381169 | -3.552714e-15 | 63.11985 | 63.11985 | -4.973799e-14 | 0 | 0 | 0 | 0 | 0 | 0 | 0 | 0 | 0 | 0 | 0 | 0 | 0 | 0 | 0 | 0 | 0 | 0 | 0 | 0 | 0 | 0 | 0 | 0 | 0 | 0 | 0 | 0 | 0 | 0 | 0 | 0 | 0 | 0 | 0 | 0 | 0 | 0 | 0 | 0 | 0 | 0
250 | 246 | X70M | 02 | 14.01 | 24 | X70M-2 | L 管线钢-API-L06 X70M | 1520 | 0.06 | 0.23 | 1.65 | 0.01 | 0.002 |  | 0.065 | 0.015 | 0.025 |  |  | 0.25 | [5 empty] | 40 | 0.0405 | 0.065 | 0.9 | 0.8 | 0.98 | 0.96 | 0.96 | 0.98 | 0.98 | 0.7 | 0.15 | 0.15 | 0.96 | 0.98 | 0.98 | 0.98 | 0.7 | 0.96 | ok | 31.64963 | 31.64963 | 30.93149 | -0.7181365 | 517.9149 | 517.9149 | 498.2683 | -19.64655 | -3.793% | 低碳锰铁, 硅铁合金, 铝块, 铌铁, 钛铁, 低碳铬铁 | 硅锰, 低碳锰铁, 硅铁合金, 铝块, 铌铁, 钛铁, 低碳铬铁 | 是 | C<=0.06; Si[0.23,0.25]; Mn[1.65,1.67]; P<=0.01; S<=0.002; Nb[0.065,0.066]; Ti[0.015,0.02]; Als[0.025,0.03]; Cr[0.25,0.28] | N忽略 |  | 0.06 | 0.23 | 1.65 | 0.003944857 | 0.000578293 | 0 | 0.065 | 0.015 | 0.025 | 0.025 | 0.25 | 0 | 0 | 0 | 0 | 0 | 0 | 6.5853 | 6.5853 | 0 | 35.7238 | 35.7238 | 0 | 0 | 0 | 0 | 0 | 0 | 0 | 0 | 0 | 0 | 0 | 0 | 19.92052 | 14.59485 | -5.325666 | 167.4734 | 122.7001 | -44.7733 | 0 | 0 | 0 | 0 | 0 | 0 | 3.980341 | 2.367521 | -1.61282 | 20.64141 | 12.27759 | -8.363825 | 2 | 1.683502 | -0.3164983 | 44.67434 | 37.60466 | -7.069676 | 0 | 0 | 0 | 0 | 0 | 0 | 0.9884027 | 1.019781 | 0.03137786 | 212.8783 | 219.6364 | 6.758042 | 0.3791961 | 0.2993653 | -0.07983076 | 9.127552 | 7.205962 | -1.92159 | 0 | 0 | 0 | 0 | 0 | 0 | 4.381169 | 4.381169 | -3.552714e-15 | 63.11985 | 63.11985 | -4.973799e-14 | 0 | 0 | 0 | 0 | 0 | 0 | 0 | 0 | 0 | 0 | 0 | 0 | 0 | 0 | 0 | 0 | 0 | 0 | 0 | 0 | 0 | 0 | 0 | 0 | 0 | 0 | 0 | 0 | 0 | 0 | 0 | 0 | 0 | 0 | 0 | 0 | 0 | 0 | 0 | 0 | 0 | 0
251 | 247 | X80M | 01 | 6 | 16 | X80M-1 | L 管线钢-API-L07 X80M | 1520 | 0.04 | 0.23 | 1.8 | 0.01 | 0.002 |  | 0.08 | 0.012 | 0.025 |  |  | 0.25 |  |  | 0.18 |  |  | 40 | 0.03 | 0.043 | 0.9 | 0.8 | 0.98 | 0.96 | 0.96 | 0.98 | 0.98 | 0.7 | 0.15 | 0.15 | 0.96 | 0.98 | 0.98 | 0.98 | 0.7 | 0.96 | ok | 37.17006 | 37.17006 | 36.14079 | -1.02927 | 1452.979 | 1452.979 | 1496.089 | 43.10931 | 2.967% | 低碳锰铁, 硅铁合金, 铝块, 铌铁, 钛铁, 低碳铬铁, 钼铁 | 低碳锰铁, 金属锰, 硅铁合金, 铝块, 铌铁, 钛铁, 低碳铬铁, 钼铁 | 是 | C<=0.04; Si[0.23,0.25]; Mn[1.8,1.82]; P<=0.01; S<=0.002; Nb[0.08,0.081]; Ti[0.012,0.017]; Als[0.025,0.03]; Cr[0.25,0.28]; Mo[0.18,0.19] | N忽略 |  | 0.04 | 0.23 | 1.8 | 0.003177602 | 0.0004962793 | 0 | 0.08 | 0.012 | 0.025 | 0.025 | 0.25 | 0 | 0 | 0.18 | 0 | 0 | 0 | 0 | 0 | 0 | 0 | 0 | 0 | 0 | 0 | 0 | 0 | 0 | 0 | 0 | 0 | 0 | 0 | 0 | 22.08224 | 15.29579 | -6.786455 | 185.6472 | 128.5929 | -57.05427 | 0 | 6.122137 | 6.122137 | 0 | 102.3968 | 102.3968 | 3.980341 | 3.980341 | -1.776357e-15 | 20.64141 | 20.64141 | -1.065814e-14 | 2 | 1.683502 | -0.3164983 | 44.67434 | 37.60466 | -7.069676 | 0 | 0 | 0 | 0 | 0 | 0 | 1.223737 | 1.255115 | 0.03137786 | 263.5637 | 270.3217 | 6.758042 | 0.319323 | 0.2394923 | -0.07983076 | 7.68636 | 5.76477 | -1.92159 | 0 | 0 | 0 | 0 | 0 | 0 | 4.381169 | 4.381169 | -3.552714e-15 | 63.11985 | 63.11985 | -4.973799e-14 | 0 | 0 | 0 | 0 | 0 | 0 | 0 | 0 | 0 | 0 | 0 | 0 | 3.183249 | 3.183249 | 8.881784e-16 | 867.6466 | 867.6466 | 2.273737e-13 | 0 | 0 | 0 | 0 | 0 | 0 | 0 | 0 | 0 | 0 | 0 | 0 | 0 | 0 | 0 | 0 | 0 | 0 | 0 | 0 | 0 | 0 | 0 | 0
252 | 248 | X80M | 02 | 16.01 | 19 | X80M-2 | L 管线钢-API-L07 X80M | 1520 | 0.045 | 0.23 | 1.8 | 0.01 | 0.002 | 0.04 | 0.08 | 0.012 | 0.025 |  |  | 0.35 |  |  | 0.18 |  |  | 40 | 0.03 | 0.043 | 0.9 | 0.8 | 0.98 | 0.96 | 0.96 | 0.98 | 0.98 | 0.7 | 0.15 | 0.15 | 0.96 | 0.98 | 0.98 | 0.98 | 0.7 | 0.96 | ok | 39.6803 | 39.6803 | 39.30865 | -0.3716557 | 1542.94 | 1542.94 | 1541.816 | -1.124217 | -0.07286% | 低碳锰铁, 硅铁合金, 铝块, 钒铁, 铌铁, 钛铁, 低碳铬铁, 钼铁 | 硅锰, 低碳锰铁, 硅铁合金, 铝块, 钒铁, 铌铁, 钛铁, 低碳铬铁, 钼铁 | 是 | C<=0.045; Si[0.23,0.25]; Mn[1.8,1.82]; P<=0.01; S<=0.002; V[0.04,0.041]; Nb[0.08,0.081]; Ti[0.012,0.017]; Als[0.025,0.03]; Cr[0.35,0.38]; Mo[0.18,0.19] | N忽略 |  | 0.045 | 0.23 | 1.8 | 0.004515152 | 0.0006761558 | 0.04 | 0.08 | 0.012 | 0.025 | 0.025 | 0.35 | 0 | 0 | 0.18 | 0 | 0 | 0 | 0.8686459 | 0.8686459 | 0 | 4.712212 | 4.712212 | 0 | 0 | 0 | 0 | 0 | 0 | 0 | 0 | 0 | 0 | 0 | 0 | 22.08224 | 21.37975 | -0.7024916 | 185.6472 | 179.7413 | -5.905903 | 0 | 0 | 0 | 0 | 0 | 0 | 3.980341 | 3.767599 | -0.2127419 | 20.64141 | 19.53817 | -1.103246 | 2 | 1.683502 | -0.3164983 | 44.67434 | 37.60466 | -7.069676 | 0.7577782 | 0.7976613 | 0.03988306 | 64.71292 | 68.11886 | 3.405943 | 1.223737 | 1.255115 | 0.03137786 | 263.5637 | 270.3217 | 6.758042 | 0.319323 | 0.2394923 | -0.07983076 | 7.68636 | 5.76477 | -1.92159 | 0 | 0 | 0 | 0 | 0 | 0 | 6.133636 | 6.133636 | -5.329071e-15 | 88.36778 | 88.36778 | -7.105427e-14 | 0 | 0 | 0 | 0 | 0 | 0 | 0 | 0 | 0 | 0 | 0 | 0 | 3.183249 | 3.183249 | 8.881784e-16 | 867.6466 | 867.6466 | 2.273737e-13 | 0 | 0 | 0 | 0 | 0 | 0 | 0 | 0 | 0 | 0 | 0 | 0 | 0 | 0 | 0 | 0 | 0 | 0 | 0 | 0 | 0 | 0 | 0 | 0
253 | 249 | Gr.B | 01 | 1.2 | 12 | Gr.B-1 | L 管线钢-API-L13 Gr.B | 1519 | 0.16 | 0.1 | 0.4 | 0.015 | 0.01 |  |  |  | 0.02 |  |  | 0 | 0 | 0 | 0 | 0 |  |  | 0 | 0 | 0.9 | 0.8 | 0.98 | 0.96 | 0.96 | 0.98 | 0.98 | 0.7 | 0.15 | 0.15 | 0.96 | 0.98 | 0.98 | 0.98 | 0.7 | 0.96 | ok | 6.895165 | 6.895165 | 7.771249 | 0.8760837 | 65.50576 | 65.50576 | 64.8852 | -0.6205574 | -0.9473% | 硅锰, 硅铁合金, 铝块 | 硅锰, 硅铁合金, 铝块 | 否 | C<=0.16; Si[0.1,0.12]; Mn[0.4,0.42]; P<=0.015; S<=0.01; Als[0.02,0.025]; Cr[0,0.03]; Ni[0,0.01]; Cu[0,0.01]; Mo[0,0.01]; B[0,0.0002] |  |  | 0.00966032 | 0.1 | 0.4 | 0.0009011436 | 0.0001233494 | 0 | 0 | 0 | 0.02 | 0.02 | 0 | 0 | 0 | 0 | 0 | 0 | 4.628047 | 6.216315 | 1.588269 | 25.10613 | 33.72214 | 8.616006 | 0 | 0 | 0 | 0 | 0 | 0 | 0 | 0 | 0 | 0 | 0 | 0 | 0 | 0 | 0 | 0 | 0 | 0 | 0 | 0 | 0 | 0 | 0 | 0 | 0.5971183 | 0.2081321 | -0.3889862 | 3.09656 | 1.07934 | -2.01722 | 1.67 | 1.346801 | -0.3231987 | 37.30307 | 30.08373 | -7.219343 | 0 | 0 | 0 | 0 | 0 | 0 | 0 | 0 | 0 | 0 | 0 | 0 | 0 | 0 | 0 | 0 | 0 | 0 | 0 | 0 | 0 | 0 | 0 | 0 | 0 | 0 | 0 | 0 | 0 | 0 | 0 | 0 | 0 | 0 | 0 | 0 | 0 | 0 | 0 | 0 | 0 | 0 | 0 | 0 | 0 | 0 | 0 | 0 | 0 | 0 | 0 | 0 | 0 | 0 | 0 | 0 | 0 | 0 | 0 | 0 | 0 | 0 | 0 | 0 | 0 | 0 | 0 | 0 | 0 | 0 | 0 | 0
254 | 250 | Gr.B | 02 | 12.01 | 25.4 | Gr.B-2 | L 管线钢-API-L13 Gr.B | 1519 | 0.16 | 0.1 | 0.45 | 0.015 | 0.01 |  |  |  | 0.02 |  |  | 0 | 0 | 0 | 0 | 0 |  |  | 0 | 0 | 0.9 | 0.8 | 0.98 | 0.96 | 0.96 | 0.98 | 0.98 | 0.7 | 0.15 | 0.15 | 0.96 | 0.98 | 0.98 | 0.98 | 0.7 | 0.96 | ok | 7.481898 | 7.481898 | 8.357982 | 0.8760837 | 68.73413 | 68.73413 | 68.11357 | -0.6205574 | -0.9028% | 硅锰, 硅铁合金, 铝块 | 硅锰, 硅铁合金, 铝块 | 否 | C<=0.16; Si[0.1,0.12]; Mn[0.45,0.47]; P<=0.015; S<=0.01; Als[0.02,0.025]; Cr[0,0.03]; Ni[0,0.01]; Cu[0,0.01]; Mo[0,0.01]; B[0,0.0002] |  |  | 0.01082892 | 0.1 | 0.45 | 0.001007556 | 0.0001346147 | 0 | 0 | 0 | 0.02 | 0.02 | 0 | 0 | 0 | 0 | 0 | 0 | 5.405086 | 6.993355 | 1.588269 | 29.3214 | 37.9374 | 8.616006 | 0 | 0 | 0 | 0 | 0 | 0 | 0 | 0 | 0 | 0 | 0 | 0 | 0 | 0 | 0 | 0 | 0 | 0 | 0 | 0 | 0 | 0 | 0 | 0 | 0.4068119 | 0.01782576 | -0.3889862 | 2.109662 | 0.09244153 | -2.01722 | 1.67 | 1.346801 | -0.3231987 | 37.30307 | 30.08373 | -7.219343 | 0 | 0 | 0 | 0 | 0 | 0 | 0 | 0 | 0 | 0 | 0 | 0 | 0 | 0 | 0 | 0 | 0 | 0 | 0 | 0 | 0 | 0 | 0 | 0 | 0 | 0 | 0 | 0 | 0 | 0 | 0 | 0 | 0 | 0 | 0 | 0 | 0 | 0 | 0 | 0 | 0 | 0 | 0 | 0 | 0 | 0 | 0 | 0 | 0 | 0 | 0 | 0 | 0 | 0 | 0 | 0 | 0 | 0 | 0 | 0 | 0 | 0 | 0 | 0 | 0 | 0 | 0 | 0 | 0 | 0 | 0 | 0
255 | 251 | JF-RS | 01 | 2.5 | 10 | JF-RS | B 低合金钢-低合金高强结构钢-B27 JF-RS | 1512 | 0.18 | 0.1 | 1.25 | 0.02 | 0.01 |  |  | 0.025 | 0.02 | [8 empty] | 45 | 0.059 | 0.1022 | 0.9 | 0.8 | 0.98 | 0.96 | 0.96 | 0.98 | 0.98 | 0.7 | 0.15 | 0.15 | 0.96 | 0.98 | 0.98 | 0.98 | 0.7 | 0.96 | ok | 18.79563 | 18.79563 | 18.3926 | -0.4030294 | 146.8707 | 146.8707 | 137.7297 | -9.140933 | -6.224% | 硅锰, 高碳锰铁, 铝块, 钛铁 | 硅锰, 高碳锰铁, 铝块, 钛铁 | 否 | C<=0.18; Si[0.1,0.12]; Mn[1.25,1.27]; P<=0.02; S<=0.01; Ti[0.025,0.03]; Als[0.02,0.025] | N忽略 |  | 0.1270218 | 0.1 | 1.25 | 0.002837822 | 0.0003176997 | 0 | 0 | 0.025 | 0.02 | 0.02 | 0 | 0 | 0 | 0 | 0 | 0 | 7.066139 | 7.066139 | 1.776357e-15 | 38.33224 | 38.33224 | 7.105427e-15 | 9.480721 | 9.480721 | 1.776357e-15 | 57.30383 | 57.30383 | 2.131628e-14 | 0 | 0 | 0 | 0 | 0 | 0 | 0 | 0 | 0 | 0 | 0 | 0 | 0 | 0 | 0 | 0 | 0 | 0 | 0 | 0 | 0 | 0 | 0 | 0 | 1.67 | 1.346801 | -0.3231987 | 37.30307 | 30.08373 | -7.219343 | 0 | 0 | 0 | 0 | 0 | 0 | 0 | 0 | 0 | 0 | 0 | 0 | 0.578773 | 0.4989422 | -0.07983076 | 13.93153 | 12.00994 | -1.92159 | 0 | 0 | 0 | 0 | 0 | 0 | 0 | 0 | 0 | 0 | 0 | 0 | 0 | 0 | 0 | 0 | 0 | 0 | 0 | 0 | 0 | 0 | 0 | 0 | 0 | 0 | 0 | 0 | 0 | 0 | 0 | 0 | 0 | 0 | 0 | 0 | 0 | 0 | 0 | 0 | 0 | 0 | 0 | 0 | 0 | 0 | 0 | 0 | 0 | 0 | 0 | 0 | 0 | 0
256 | 252 | F520JJ | 01 | 3 | 10 | F520JJ | B 低合金钢-搅拌车用钢-B18 F520JJ | 1512 | 0.16 | 0.18 | 1.4 | 0.015 | 0.005 |  |  | 0.03 | 0.03 |  |  |  |  | 0.25 |  |  |  | 45 | 0.059 | 0.1022 | 0.9 | 0.8 | 0.98 | 0.96 | 0.96 | 0.98 | 0.98 | 0.7 | 0.15 | 0.15 | 0.96 | 0.98 | 0.98 | 0.98 | 0.7 | 0.96 | ok | 24.86141 | 24.86141 | 24.47178 | -0.3896287 | 424.3354 | 424.3354 | 415.4938 | -8.8416 | -2.084% | 硅锰, 高碳锰铁, 铝块, 钛铁, 铜板 | 硅锰, 高碳锰铁, 铝块, 钛铁, 铜板 | 否 | C<=0.16; Si[0.18,0.2]; Mn[1.4,1.42]; P<=0.015; S<=0.005; Ti[0.03,0.035]; Als[0.03,0.035]; Cu[0.25,0.26] | N忽略 |  | 0.1181688 | 0.18 | 1.4 | 0.003090489 | 0.0003701003 | 0 | 0 | 0.03 | 0.03 | 0.03 | 0 | 0 | 0.25 | 0 | 0 | 0 | 12.71905 | 12.71905 | 1.598721e-14 | 68.99803 | 68.99803 | 8.526513e-14 | 6.557009 | 6.557009 | -2.664535e-15 | 39.63219 | 39.63219 | -7.105427e-15 | 0 | 0 | 0 | 0 | 0 | 0 | 0 | 0 | 0 | 0 | 0 | 0 | 0 | 0 | 0 | 0 | 0 | 0 | 0 | 0 | 0 | 0 | 0 | 0 | 2.33 | 2.020202 | -0.309798 | 52.0456 | 45.12559 | -6.92001 | 0 | 0 | 0 | 0 | 0 | 0 | 0 | 0 | 0 | 0 | 0 | 0 | 0.6785614 | 0.5987307 | -0.07983076 | 16.33351 | 14.41192 | -1.92159 | 0 | 0 | 0 | 0 | 0 | 0 | 0 | 0 | 0 | 0 | 0 | 0 | 0 | 0 | 0 | 0 | 0 | 0 | 2.576788 | 2.576788 | -4.440892e-15 | 247.3261 | 247.3261 | -4.263256e-13 | 0 | 0 | 0 | 0 | 0 | 0 | 0 | 0 | 0 | 0 | 0 | 0 | 0 | 0 | 0 | 0 | 0 | 0 | 0 | 0 | 0 | 0 | 0 | 0 | 0 | 0 | 0 | 0 | 0 | 0
257 | 253 | 09CrCuSb | 01 | 3 | 10 | 09CrCuSb | F 压力容器用钢-耐酸钢-F03 09CrCuSb | 1523 | 0.07 | 0.25 | 0.5 | 0.015 | 0.005 |  |  |  | 0.02 |  |  | 0.75 | 0.08 | 0.27 |  |  | 0.05 | 45 | 0.031 | 0.072 | 0.9 | 0.8 | 0.98 | 0.96 | 0.96 | 0.98 | 0.98 | 0.7 | 0.15 | 0.15 | 0.96 | 0.98 | 0.98 | 0.98 | 0.7 | 0.96 | ok | 28.29335 | 28.29335 | 28.34681 | 0.05345791 | 749.6446 | 749.6446 | 727.9058 | -21.73877 | -2.9% | 硅锰, 硅铁合金, 铝块, 低碳铬铁, 镍板, 铜板, 锑锭 | 硅锰, 硅铁合金, 铝块, 高碳铬铁, 低碳铬铁, 镍板, 铜板, 锑锭 | 是 | C<=0.07; Si[0.25,0.27]; Mn[0.5,0.52]; P<=0.015; S<=0.005; Als[0.02,0.025]; Cr[0.75,0.78]; Ni[0.08,0.09]; Cu[0.27,0.28]; Sb[0.05,0.06] | N忽略 |  | 0.07 | 0.25 | 0.5 | 0.001424877 | 0.0005977678 | 0 | 0 | 0 | 0.02 | 0.02 | 0.75 | 0.08 | 0.27 | 0 | 0 | 0.05 | 6.651457 | 6.651457 | -4.440892e-15 | 36.08268 | 36.08268 | -2.131628e-14 | 0 | 0 | 0 | 0 | 0 | 0 | 0 | 0 | 0 | 0 | 0 | 0 | 0 | 0 | 0 | 0 | 0 | 0 | 0 | 0 | 0 | 0 | 0 | 0 | 2.697435 | 2.697435 | 2.220446e-15 | 13.98847 | 13.98847 | 1.065814e-14 | 1.67 | 1.346801 | -0.3231987 | 37.30307 | 30.08373 | -7.219343 | 0 | 0 | 0 | 0 | 0 | 0 | 0 | 0 | 0 | 0 | 0 | 0 | 0 | 0 | 0 | 0 | 0 | 0 | 0 | 3.009202 | 3.009202 | 0 | 23.40787 | 23.40787 | 13.14351 | 10.51096 | -2.632546 | 189.3595 | 151.4322 | -37.9273 | 0.8245723 | 0.8245723 | -2.220446e-16 | 113.6158 | 113.6158 | -1.421085e-14 | 2.782931 | 2.782931 | -3.996803e-15 | 267.1122 | 267.1122 | -3.410605e-13 | 0 | 0 | 0 | 0 | 0 | 0 | 0 | 0 | 0 | 0 | 0 | 0 | 0.5234506 | 0.5234506 | -3.330669e-16 | 92.18285 | 92.18285 | -5.684342e-14 | 0 | 0 | 0 | 0 | 0 | 0 | 0 | 0 | 0 | 0 | 0 | 0
258 | 254 | Q235NH | 01 | 3 | 9.99 | Q235NH-1 | N 耐候钢-焊接耐候结构钢-N02 Q235NH | 1522 | 0.08 | 0.25 | 0.3 | 0.02 | 0.004 |  |  |  |  | 0.03 |  | 0.45 | 0.07 | 0.28 |  |  |  | 45 | 0.037 | 0.077 | 0.9 | 0.8 | 0.98 | 0.96 | 0.96 | 0.98 | 0.98 | 0.7 | 0.15 | 0.15 | 0.96 | 0.98 | 0.98 | 0.98 | 0.7 | 0.96 | ok | 20.76689 | 20.76689 | 20.9653 | 0.1984015 | 578.9152 | 578.9152 | 552.405 | -26.51018 | -4.579% | 硅锰, 硅铁合金, 铝块, 低碳铬铁, 镍板, 铜板 | 硅锰, 硅铁合金, 铝块, 高碳铬铁, 低碳铬铁, 镍板, 铜板 | 是 | C<=0.08; Si[0.25,0.27]; Mn[0.3,0.32]; P<=0.02; S<=0.004; Alt[0.03,0.035]; Cr[0.45,0.48]; Ni[0.07,0.08]; Cu[0.28,0.29] | N忽略 |  | 0.08 | 0.25 | 0.3 | 0.0008409592 | 0.0004140443 | 0 | 0 | 0 | 0.03 | 0.03 | 0.45 | 0.07 | 0.28 | 0 | 0 | 0 | 3.465596 | 3.465596 | 1.776357e-15 | 18.80009 | 18.80009 | 1.421085e-14 | 0 | 0 | 0 | 0 | 0 | 0 | 0 | 0 | 0 | 0 | 0 | 0 | 0 | 0 | 0 | 0 | 0 | 0 | 0 | 0 | 0 | 0 | 0 | 0 | 3.477691 | 3.477691 | 3.552714e-15 | 18.03475 | 18.03475 | 1.776357e-14 | 2.33 | 2.020202 | -0.309798 | 52.0456 | 45.12559 | -6.92001 | 0 | 0 | 0 | 0 | 0 | 0 | 0 | 0 | 0 | 0 | 0 | 0 | 0 | 0 | 0 | 0 | 0 | 0 | 0 | 4.060131 | 4.060131 | 0 | 31.58279 | 31.58279 | 7.886104 | 4.334172 | -3.551932 | 113.6157 | 62.44276 | -51.17297 | 0.7215007 | 0.7215007 | -3.330669e-16 | 99.41386 | 99.41386 | -4.263256e-14 | 2.886003 | 2.886003 | -3.552714e-15 | 277.0052 | 277.0052 | -3.979039e-13 | 0 | 0 | 0 | 0 | 0 | 0 | 0 | 0 | 0 | 0 | 0 | 0 | 0 | 0 | 0 | 0 | 0 | 0 | 0 | 0 | 0 | 0 | 0 | 0 | 0 | 0 | 0 | 0 | 0 | 0
259 | 255 | Q235NH | 02 | 10 | 20 | Q235NH-2 | N 耐候钢-焊接耐候结构钢-N02 Q235NH | 1522 | 0.08 | 0.25 | 0.4 | 0.02 | 0.004 |  |  |  |  | 0.03 |  | 0.5 | 0.07 | 0.28 |  |  |  | 45 | 0.037 | 0.077 | 0.9 | 0.8 | 0.98 | 0.96 | 0.96 | 0.98 | 0.98 | 0.7 | 0.15 | 0.15 | 0.96 | 0.98 | 0.98 | 0.98 | 0.7 | 0.96 | ok | 22.81659 | 22.81659 | 22.98082 | 0.1642217 | 597.9959 | 597.9959 | 572.8033 | -25.19261 | -4.213% | 硅锰, 硅铁合金, 铝块, 低碳铬铁, 镍板, 铜板 | 硅锰, 硅铁合金, 铝块, 高碳铬铁, 低碳铬铁, 镍板, 铜板 | 是 | C<=0.08; Si[0.25,0.27]; Mn[0.4,0.42]; P<=0.02; S<=0.004; Alt[0.03,0.035]; Cr[0.5,0.53]; Ni[0.07,0.08]; Cu[0.28,0.29] | N忽略 |  | 0.08 | 0.25 | 0.4 | 0.001078036 | 0.0004582045 | 0 | 0 | 0 | 0.03 | 0.03 | 0.5 | 0.07 | 0.28 | 0 | 0 | 0 | 5.019675 | 5.019675 | 0 | 27.23062 | 27.23062 | 0 | 0 | 0 | 0 | 0 | 0 | 0 | 0 | 0 | 0 | 0 | 0 | 0 | 0 | 0 | 0 | 0 | 0 | 0 | 0 | 0 | 0 | 0 | 0 | 0 | 3.097078 | 3.097078 | 4.440892e-15 | 16.06095 | 16.06095 | 2.131628e-14 | 2.33 | 2.020202 | -0.309798 | 52.0456 | 45.12559 | -6.92001 | 0 | 0 | 0 | 0 | 0 | 0 | 0 | 0 | 0 | 0 | 0 | 0 | 0 | 0 | 0 | 0 | 0 | 0 | 0 | 3.787061 | 3.787061 | 0 | 29.45864 | 29.45864 | 8.762337 | 5.449296 | -3.313041 | 126.2397 | 78.50845 | -47.73124 | 0.7215007 | 0.7215007 | -3.330669e-16 | 99.41386 | 99.41386 | -4.263256e-14 | 2.886003 | 2.886003 | -3.552714e-15 | 277.0052 | 277.0052 | -3.979039e-13 | 0 | 0 | 0 | 0 | 0 | 0 | 0 | 0 | 0 | 0 | 0 | 0 | 0 | 0 | 0 | 0 | 0 | 0 | 0 | 0 | 0 | 0 | 0 | 0 | 0 | 0 | 0 | 0 | 0 | 0
260 | 256 | A709-50W | 01 | 3 | 10 | A709-50W-1 | N 耐候钢-美标低合金高强钢-N04 A709-50W | 1518 | 0.075 | 0.25 | 1.1 | 0.02 | 0.005 | 0.035 |  |  | 0.02 |  |  | 0.55 | 0.15 | 0.28 |  |  |  | 40 | 0.037 | 0.077 | 0.9 | 0.8 | 0.98 | 0.96 | 0.96 | 0.98 | 0.98 | 0.7 | 0.15 | 0.15 | 0.96 | 0.98 | 0.98 | 0.98 | 0.7 | 0.96 | ok | 32.72973 | 32.72973 | 32.61888 | -0.1108496 | 810.8884 | 810.8884 | 800.4268 | -10.46165 | -1.29% | 硅锰, 硅铁合金, 铝块, 钒铁, 低碳铬铁, 镍板, 铜板 | 硅锰, 硅铁合金, 铝块, 钒铁, 高碳铬铁, 低碳铬铁, 镍板, 铜板 | 是 | C<=0.075; Si[0.25,0.27]; Mn[1.1,1.12]; P<=0.02; S<=0.005; V[0.035,0.036]; Als[0.02,0.025]; Cr[0.55,0.58]; Ni[0.15,0.16]; Cu[0.28,0.29] | N忽略 |  | 0.075 | 0.25 | 1.1 | 0.002584367 | 0.000609341 | 0.035 | 0 | 0 | 0.02 | 0.02 | 0.55 | 0.15 | 0.28 | 0 | 0 | 0 | 15.89823 | 15.89823 | 4.618528e-14 | 86.24436 | 86.24436 | 2.415845e-13 | 0 | 0 | 0 | 0 | 0 | 0 | 0 | 0 | 0 | 0 | 0 | 0 | 0 | 0 | 0 | 0 | 0 | 0 | 0 | 0 | 0 | 0 | 0 | 0 | 0.4327893 | 0.4327893 | 0 | 2.244377 | 2.244377 | 0 | 1.67 | 1.346801 | -0.3231987 | 37.30307 | 30.08373 | -7.219343 | 0.6580705 | 0.6979536 | 0.03988306 | 56.19806 | 59.604 | 3.405943 | 0 | 0 | 0 | 0 | 0 | 0 | 0 | 0 | 0 | 0 | 0 | 0 | 0 | 1.377874 | 1.377874 | 0 | 10.71815 | 10.71815 | 9.638571 | 8.433164 | -1.205408 | 138.8637 | 121.4973 | -17.3664 | 1.546073 | 1.546073 | 3.330669e-15 | 213.0297 | 213.0297 | 4.831691e-13 | 2.886003 | 2.886003 | -3.552714e-15 | 277.0052 | 277.0052 | -3.979039e-13 | 0 | 0 | 0 | 0 | 0 | 0 | 0 | 0 | 0 | 0 | 0 | 0 | 0 | 0 | 0 | 0 | 0 | 0 | 0 | 0 | 0 | 0 | 0 | 0 | 0 | 0 | 0 | 0 | 0 | 0
261 | 257 | A709-50W | 02 | 10.01 | 20 | A709-50W-2 | N 耐候钢-美标低合金高强钢-N04 A709-50W | 1518 | 0.075 | 0.25 | 1.2 | 0.02 | 0.005 | 0.045 |  |  | 0.02 |  |  | 0.55 | 0.15 | 0.28 |  |  |  | 40 | 0.037 | 0.077 | 0.9 | 0.8 | 0.98 | 0.96 | 0.96 | 0.98 | 0.98 | 0.7 | 0.15 | 0.15 | 0.96 | 0.98 | 0.98 | 0.98 | 0.7 | 0.96 | ok | 34.10261 | 34.10261 | 33.95892 | -0.1436993 | 834.3749 | 834.3749 | 825.1795 | -9.195356 | -1.102% | 硅锰, 硅铁合金, 铝块, 钒铁, 低碳铬铁, 镍板, 铜板 | 硅锰, 硅铁合金, 铝块, 钒铁, 高碳铬铁, 低碳铬铁, 镍板, 铜板 | 是 | C<=0.075; Si[0.25,0.27]; Mn[1.2,1.22]; P<=0.02; S<=0.005; V[0.045,0.046]; Als[0.02,0.025]; Cr[0.55,0.58]; Ni[0.15,0.16]; Cu[0.28,0.29] | N忽略 |  | 0.075 | 0.25 | 1.2 | 0.002796246 | 0.000628406 | 0.045 | 0 | 0 | 0.02 | 0.02 | 0.55 | 0.15 | 0.28 | 0 | 0 | 0 | 17.45231 | 17.45231 | 0 | 94.6749 | 94.6749 | 1.421085e-14 | 0 | 0 | 0 | 0 | 0 | 0 | 0 | 0 | 0 | 0 | 0 | 0 | 0 | 0 | 0 | 0 | 0 | 0 | 0 | 0 | 0 | 0 | 0 | 0 | 0.05217664 | 0.05217664 | 9.714451e-16 | 0.2705798 | 0.2705798 | 5.051515e-15 | 1.67 | 1.346801 | -0.3231987 | 37.30307 | 30.08373 | -7.219343 | 0.8574859 | 0.8973689 | 0.03988306 | 73.22777 | 76.63372 | 3.405943 | 0 | 0 | 0 | 0 | 0 | 0 | 0 | 0 | 0 | 0 | 0 | 0 | 0 | 1.115429 | 1.115429 | 0 | 8.676656 | 8.676656 | 9.638571 | 8.662758 | -0.9758128 | 138.8637 | 124.805 | -14.05861 | 1.546073 | 1.546073 | 3.330669e-15 | 213.0297 | 213.0297 | 4.831691e-13 | 2.886003 | 2.886003 | -3.552714e-15 | 277.0052 | 277.0052 | -3.979039e-13 | 0 | 0 | 0 | 0 | 0 | 0 | 0 | 0 | 0 | 0 | 0 | 0 | 0 | 0 | 0 | 0 | 0 | 0 | 0 | 0 | 0 | 0 | 0 | 0 | 0 | 0 | 0 | 0 | 0 | 0
262 | 258 | A588GR.A | 01 | 3 | 9.99 | A588GR.A-1 | N 耐候钢-美标低合金高强钢-N01 A588GR.A | 1518 | 0.08 | 0.4 | 1 | 0.02 | 0.006 | 0.035 | 0.01 |  | 0.02 |  |  | 0.55 |  | 0.28 |  |  |  |  | 0.037 | 0.077 | 0.9 | 0.8 | 0.98 | 0.96 | 0.96 | 0.98 | 0.98 | 0.7 | 0.15 | 0.15 | 0.96 | 0.98 | 0.98 | 0.98 | 0.7 | 0.96 | ok | 32.73158 | 32.73158 | 32.74867 | 0.01708628 | 631.8959 | 631.8959 | 624.4702 | -7.425748 | -1.175% | 硅锰, 硅铁合金, 铝块, 钒铁, 铌铁, 低碳铬铁, 铜板 | 硅锰, 硅铁合金, 铝块, 钒铁, 铌铁, 高碳铬铁, 低碳铬铁, 铜板 | 是 | C<=0.08; Si[0.4,0.42]; Mn[1,1.02]; P<=0.02; S<=0.006; V[0.035,0.036]; Nb[0.01,0.011]; Als[0.02,0.025]; Cr[0.55,0.58]; Cu[0.28,0.29] |  |  | 0.08 | 0.4 | 1 | 0.002449083 | 0.0006468378 | 0.035 | 0.01 | 0 | 0.02 | 0.02 | 0.55 | 0 | 0.28 | 0 | 0 | 0 | 14.34415 | 14.34415 | -1.421085e-14 | 77.81383 | 77.81383 | -8.526513e-14 | 0 | 0 | 0 | 0 | 0 | 0 | 0 | 0 | 0 | 0 | 0 | 0 | 0 | 0 | 0 | 0 | 0 | 0 | 0 | 0 | 0 | 0 | 0 | 0 | 3.409276 | 3.409276 | -2.220446e-15 | 17.67996 | 17.67996 | -1.065814e-14 | 1.67 | 1.346801 | -0.3231987 | 37.30307 | 30.08373 | -7.219343 | 0.6580705 | 0.6979536 | 0.03988306 | 56.19806 | 59.604 | 3.405943 | 0.1255115 | 0.1568893 | 0.03137786 | 27.03217 | 33.79021 | 6.758042 | 0 | 0 | 0 | 0 | 0 | 0 | 0 | 2.149299 | 2.149299 | 0 | 16.71889 | 16.71889 | 9.638571 | 7.758296 | -1.880275 | 138.8637 | 111.7744 | -27.08928 | 0 | 0 | 0 | 0 | 0 | 0 | 2.886003 | 2.886003 | -3.552714e-15 | 277.0052 | 277.0052 | -3.979039e-13 | 0 | 0 | 0 | 0 | 0 | 0 | 0 | 0 | 0 | 0 | 0 | 0 | 0 | 0 | 0 | 0 | 0 | 0 | 0 | 0 | 0 | 0 | 0 | 0 | 0 | 0 | 0 | 0 | 0 | 0
263 | 259 | A588GR.A | 02 | 10 | 20 | A588GR.A-2 | N 耐候钢-美标低合金高强钢-N01 A588GR.A | 1518 | 0.08 | 0.4 | 1.15 | 0.02 | 0.006 | 0.04 | 0.015 |  | 0.02 |  |  | 0.55 |  | 0.28 |  |  |  |  | 0.037 | 0.077 | 0.9 | 0.8 | 0.98 | 0.96 | 0.96 | 0.98 | 0.98 | 0.7 | 0.15 | 0.15 | 0.96 | 0.98 | 0.98 | 0.98 | 0.7 | 0.96 | ok | 34.66993 | 34.66993 | 34.63774 | -0.03218828 | 666.991 | 666.991 | 661.4647 | -5.526302 | -0.8285% | 硅锰, 硅铁合金, 铝块, 钒铁, 铌铁, 低碳铬铁, 铜板 | 硅锰, 硅铁合金, 铝块, 钒铁, 铌铁, 高碳铬铁, 低碳铬铁, 铜板 | 是 | C<=0.08; Si[0.4,0.42]; Mn[1.15,1.17]; P<=0.02; S<=0.006; V[0.04,0.041]; Nb[0.015,0.016]; Als[0.02,0.025]; Cr[0.55,0.58]; Cu[0.28,0.29] |  |  | 0.08 | 0.4 | 1.15 | 0.002766903 | 0.0006754353 | 0.04 | 0.015 | 0 | 0.02 | 0.02 | 0.55 | 0 | 0.28 | 0 | 0 | 0 | 16.67527 | 16.67527 | 2.131628e-14 | 90.45963 | 90.45963 | 1.278977e-13 | 0 | 0 | 0 | 0 | 0 | 0 | 0 | 0 | 0 | 0 | 0 | 0 | 0 | 0 | 0 | 0 | 0 | 0 | 0 | 0 | 0 | 0 | 0 | 0 | 2.838357 | 2.838357 | -4.440892e-16 | 14.71927 | 14.71927 | -1.776357e-15 | 1.67 | 1.346801 | -0.3231987 | 37.30307 | 30.08373 | -7.219343 | 0.7577782 | 0.7976613 | 0.03988306 | 64.71292 | 68.11886 | 3.405943 | 0.2039561 | 0.235334 | 0.03137786 | 43.92728 | 50.68532 | 6.758042 | 0 | 0 | 0 | 0 | 0 | 0 | 0 | 1.755633 | 1.755633 | 0 | 13.65665 | 13.65665 | 9.638571 | 8.102688 | -1.535883 | 138.8637 | 116.7361 | -22.12759 | 0 | 0 | 0 | 0 | 0 | 0 | 2.886003 | 2.886003 | -3.552714e-15 | 277.0052 | 277.0052 | -3.979039e-13 | 0 | 0 | 0 | 0 | 0 | 0 | 0 | 0 | 0 | 0 | 0 | 0 | 0 | 0 | 0 | 0 | 0 | 0 | 0 | 0 | 0 | 0 | 0 | 0 | 0 | 0 | 0 | 0 | 0 | 0
264 | 260 | Q450NQR1 | 01 | 4 | 14 | Q450NQR1 | N 耐候钢-焊接耐候结构钢-N03 Q450NQR1 | 1519 | 0.075 | 0.2 | 1.1 | 0.015 | 0.003 |  | 0.02 | 0.03 | 0.025 |  |  | 0.45 | 0.15 | 0.28 |  |  |  | 45 | 0.044 | 0.084 | 0.9 | 0.8 | 0.98 | 0.96 | 0.96 | 0.98 | 0.98 | 0.7 | 0.15 | 0.15 | 0.96 | 0.98 | 0.98 | 0.98 | 0.7 | 0.96 | ok | 30.79682 | 30.79682 | 30.74088 | -0.05593581 | 812.8546 | 812.8546 | 806.0024 | -6.8522 | -0.843% | 硅锰, 中碳锰铁, 铝块, 铌铁, 钛铁, 低碳铬铁, 镍板, 铜板 | 硅锰, 低碳锰铁, 铝块, 铌铁, 钛铁, 高碳铬铁, 低碳铬铁, 镍板, 铜板 | 是 | C<=0.075; Si[0.2,0.22]; Mn[1.1,1.12]; P<=0.015; S<=0.003; Nb[0.02,0.021]; Ti[0.03,0.035]; Als[0.025,0.03]; Cr[0.45,0.48]; Ni[0.15,0.16]; Cu[0.28,0.29] | N忽略 |  | 0.075 | 0.22 | 1.1 | 0.002505966 | 0.0005382337 | 0 | 0.02 | 0.03 | 0.025 | 0.025 | 0.45 | 0.15 | 0.28 | 0 | 0 | 0 | 14.13228 | 15.54551 | 1.413228 | 76.66448 | 84.33093 | 7.666448 | 0 | 0 | 0 | 0 | 0 | 0 | 1.3854 | 0 | -1.3854 | 10.70926 | 0 | -10.70926 | 0 | 0.1972752 | 0.1972752 | 0 | 1.658508 | 1.658508 | 0 | 0 | 0 | 0 | 0 | 0 | 0 | 0 | 0 | 0 | 0 | 0 | 2 | 1.683502 | -0.3164983 | 44.67434 | 37.60466 | -7.069676 | 0 | 0 | 0 | 0 | 0 | 0 | 0.2824008 | 0.3137786 | 0.03137786 | 60.82238 | 67.58042 | 6.758042 | 0.6785614 | 0.5987307 | -0.07983076 | 16.33351 | 14.41192 | -1.92159 | 0 | 0.6703964 | 0.6703964 | 0 | 5.214853 | 5.214853 | 7.886104 | 7.29962 | -0.586484 | 113.6157 | 105.1662 | -8.449522 | 1.546073 | 1.546073 | 3.330669e-15 | 213.0297 | 213.0297 | 4.831691e-13 | 2.886003 | 2.886003 | -3.552714e-15 | 277.0052 | 277.0052 | -3.979039e-13 | 0 | 0 | 0 | 0 | 0 | 0 | 0 | 0 | 0 | 0 | 0 | 0 | 0 | 0 | 0 | 0 | 0 | 0 | 0 | 0 | 0 | 0 | 0 | 0 | 0 | 0 | 0 | 0 | 0 | 0
265 | 261 | HXN-1 | 01 | 2 | 9.99 | HXN-11 | J 耐磨钢-345级别-J01 HXN-1 | 1502 | 0.19 | 0.9 | 1.6 | 0.01 | 0.002 |  |  | 0.03 | 0.025 | [6 empty] | 0.001 |  | 45 | 0.057625 | 0.10975 | 0.9 | 0.8 | 0.98 | 0.96 | 0.96 | 0.98 | 0.98 | 0.7 | 0.15 | 0.15 | 0.96 | 0.98 | 0.98 | 0.98 | 0.7 | 0.96 | ok | 35.97625 | 35.97625 | 35.42442 | -0.5518276 | 241.3592 | 241.3592 | 230.9192 | -10.43992 | -4.325% | 硅锰, 高碳锰铁, 硅铁合金, 铝块, 钛铁, 硼铁 | 硅锰, 硅铁合金, 铝块, 钛铁, 硼铁 | 是 | C<=0.19; Si[0.9,0.92]; Mn[1.6,1.62]; P<=0.01; S<=0.002; Ti[0.03,0.035]; Als[0.025,0.03]; B[0.001,0.0012] | N忽略 |  | 0.09525872 | 0.9 | 1.6 | 0.003620202 | 0.0006348062 | 0 | 0 | 0.03 | 0.025 | 0.025 | 0 | 0 | 0 | 0 | 0.001 | 0 | 21.9164 | 23.15966 | 1.243263 | 118.8916 | 125.636 | 6.744427 | 1.094271 | 0 | -1.094271 | 6.614048 | 0 | -6.614048 | 0 | 0 | 0 | 0 | 0 | 0 | 0 | 0 | 0 | 0 | 0 | 0 | 0 | 0 | 0 | 0 | 0 | 0 | 10.20766 | 9.903165 | -0.3044902 | 52.93527 | 51.35624 | -1.579037 | 2 | 1.683502 | -0.3164983 | 44.67434 | 37.60466 | -7.069676 | 0 | 0 | 0 | 0 | 0 | 0 | 0 | 0 | 0 | 0 | 0 | 0 | 0.6785614 | 0.5987307 | -0.07983076 | 16.33351 | 14.41192 | -1.92159 | 0 | 0 | 0 | 0 | 0 | 0 | 0 | 0 | 0 | 0 | 0 | 0 | 0 | 0 | 0 | 0 | 0 | 0 | 0 | 0 | 0 | 0 | 0 | 0 | 0 | 0 | 0 | 0 | 0 | 0 | 0.07936508 | 0.07936508 | -4.163336e-17 | 1.910381 | 1.910381 | -1.110223e-15 | 0 | 0 | 0 | 0 | 0 | 0 | 0 | 0 | 0 | 0 | 0 | 0 | 0 | 0 | 0 | 0 | 0 | 0
266 | 262 | HXN-1 | 02 | 10 | 20 | HXN-12 | J 耐磨钢-345级别-J01 HXN-1 | 1502 | 0.19 | 0.9 | 1.7 | 0.01 | 0.002 |  |  | 0.035 | 0.025 | [6 empty] | 0.001 |  | 45 | 0.057625 | 0.10975 | 0.9 | 0.8 | 0.98 | 0.96 | 0.96 | 0.98 | 0.98 | 0.7 | 0.15 | 0.15 | 0.96 | 0.98 | 0.98 | 0.98 | 0.7 | 0.96 | ok | 37.2495 | 37.2495 | 36.69768 | -0.5518276 | 250.2179 | 250.2179 | 239.778 | -10.43992 | -4.172% | 硅锰, 高碳锰铁, 硅铁合金, 铝块, 钛铁, 硼铁 | 硅锰, 硅铁合金, 铝块, 钛铁, 硼铁 | 是 | C<=0.19; Si[0.9,0.92]; Mn[1.7,1.72]; P<=0.01; S<=0.002; Ti[0.035,0.04]; Als[0.025,0.03]; B[0.001,0.0012] | N忽略 |  | 0.09759593 | 0.9 | 1.7 | 0.003833028 | 0.0006573368 | 0 | 0 | 0.035 | 0.025 | 0.025 | 0 | 0 | 0 | 0 | 0.001 | 0 | 23.47048 | 24.71374 | 1.243263 | 127.3221 | 134.0666 | 6.744427 | 1.094271 | 0 | -1.094271 | 6.614048 | 0 | -6.614048 | 0 | 0 | 0 | 0 | 0 | 0 | 0 | 0 | 0 | 0 | 0 | 0 | 0 | 0 | 0 | 0 | 0 | 0 | 9.827043 | 9.522552 | -0.3044902 | 50.96148 | 49.38244 | -1.579037 | 2 | 1.683502 | -0.3164983 | 44.67434 | 37.60466 | -7.069676 | 0 | 0 | 0 | 0 | 0 | 0 | 0 | 0 | 0 | 0 | 0 | 0 | 0.7783499 | 0.6985191 | -0.07983076 | 18.7355 | 16.81391 | -1.92159 | 0 | 0 | 0 | 0 | 0 | 0 | 0 | 0 | 0 | 0 | 0 | 0 | 0 | 0 | 0 | 0 | 0 | 0 | 0 | 0 | 0 | 0 | 0 | 0 | 0 | 0 | 0 | 0 | 0 | 0 | 0.07936508 | 0.07936508 | -4.163336e-17 | 1.910381 | 1.910381 | -1.110223e-15 | 0 | 0 | 0 | 0 | 0 | 0 | 0 | 0 | 0 | 0 | 0 | 0 | 0 | 0 | 0 | 0 | 0 | 0
267 | 263 | HXN-2 | 01 | 3 | 16 | HXN-2 | J 耐磨钢-345级别-J04 HXN-2 | 1511 | 0.17 | 0.5 | 1.45 | 0.012 | 0.003 | 0.03 |  | 0.03 | 0.02 |  |  | 0.55 |  |  |  | 0.0015 |  | 45 | 0.0425 | 0.101 | 0.9 | 0.8 | 0.98 | 0.96 | 0.96 | 0.98 | 0.98 | 0.7 | 0.15 | 0.15 | 0.96 | 0.98 | 0.98 | 0.98 | 0.7 | 0.96 | ok | 38.22202 | 38.22202 | 38.09673 | -0.12529 | 333.6027 | 333.6027 | 318.6988 | -14.90392 | -4.468% | 硅锰, 硅铁合金, 铝块, 钒铁, 钛铁, 高碳铬铁, 低碳铬铁, 硼铁 | 硅锰, 硅铁合金, 铝块, 钒铁, 钛铁, 高碳铬铁, 低碳铬铁, 硼铁 | 否 | C<=0.17; Si[0.5,0.52]; Mn[1.45,1.47]; P<=0.012; S<=0.003; V[0.03,0.031]; Ti[0.03,0.035]; Als[0.02,0.025]; Cr[0.55,0.58]; B[0.0015,0.0017] | N忽略 |  | 0.17 | 0.5 | 1.45 | 0.00343561 | 0.0008861142 | 0.03 | 0 | 0.03 | 0.02 | 0.02 | 0.55 | 0 | 0 | 0 | 0.0015 | 0 | 20.96452 | 20.96452 | 1.776357e-14 | 113.7279 | 113.7279 | 1.136868e-13 | 0 | 0 | 0 | 0 | 0 | 0 | 0 | 0 | 0 | 0 | 0 | 0 | 0 | 0 | 0 | 0 | 0 | 0 | 0 | 0 | 0 | 0 | 0 | 0 | 3.518449 | 3.518449 | -3.552714e-15 | 18.24612 | 18.24612 | -1.776357e-14 | 1.67 | 1.346801 | -0.3231987 | 37.30307 | 30.08373 | -7.219343 | 0.5583629 | 0.5982459 | 0.03988306 | 47.6832 | 51.08914 | 3.405943 | 0 | 0 | 0 | 0 | 0 | 0 | 0.6785614 | 0.5987307 | -0.07983076 | 16.33351 | 14.41192 | -1.92159 | 8.584513 | 10.48481 | 1.900293 | 66.77688 | 81.5588 | 14.78193 | 2.128566 | 0.4661297 | -1.662437 | 30.66643 | 6.715568 | -23.95086 | 0 | 0 | 0 | 0 | 0 | 0 | 0 | 0 | 0 | 0 | 0 | 0 | 0 | 0 | 0 | 0 | 0 | 0 | 0.1190476 | 0.1190476 | 5.551115e-17 | 2.865571 | 2.865571 | 1.332268e-15 | 0 | 0 | 0 | 0 | 0 | 0 | 0 | 0 | 0 | 0 | 0 | 0 | 0 | 0 | 0 | 0 | 0 | 0
268 | 264 | HXN-3 | 01 | 3 | 16 | HXN-3 | J 耐磨钢-345级别-J11 HXN-3 | 1511 | 0.14 | 0.5 | 1.5 | 0.01 | 0.003 | 0.03 |  | 0.03 | 0.02 |  |  | 0.55 | 0 | 0 |  | 0.0015 |  |  | 0.0425 | 0.101 | 0.9 | 0.8 | 0.98 | 0.96 | 0.96 | 0.98 | 0.98 | 0.7 | 0.15 | 0.15 | 0.96 | 0.98 | 0.98 | 0.98 | 0.7 | 0.96 | ok | 39.39069 | 39.39069 | 38.24539 | -1.145306 | 369.6723 | 369.6723 | 338.8143 | -30.85802 | -8.347% | 硅锰, 金属锰, 硅铁合金, 铝块, 钒铁, 钛铁, 高碳铬铁, 低碳铬铁, 硼铁 | 硅锰, 硅铁合金, 铝块, 钒铁, 钛铁, 高碳铬铁, 低碳铬铁, 硼铁 | 是 | C<=0.14; Si[0.5,0.52]; Mn[1.5,1.52]; P<=0.01; S<=0.003; V[0.03,0.031]; Ti[0.03,0.035]; Als[0.02,0.025]; Cr[0.55,0.58]; Ni[0,0.01]; Cu[0,0.01]; B[0.0015,0.0017] |  |  | 0.14 | 0.5 | 1.5 | 0.003529406 | 0.0008511635 | 0.03 | 0 | 0.03 | 0.02 | 0.02 | 0.55 | 0 | 0 | 0 | 0.0015 | 0 | 21.74156 | 21.74156 | -3.552714e-15 | 117.9432 | 117.9432 | -1.421085e-14 | 0 | 0 | 0 | 0 | 0 | 0 | 0 | 0 | 0 | 0 | 0 | 0 | 0 | 0 | 0 | 0 | 0 | 0 | 1 | 0 | -1 | 16.72566 | 0 | -16.72566 | 3.328143 | 3.328143 | -3.552714e-15 | 17.25922 | 17.25922 | -1.776357e-14 | 1.67 | 1.346801 | -0.3231987 | 37.30307 | 30.08373 | -7.219343 | 0.5583629 | 0.5982459 | 0.03988306 | 47.6832 | 51.08914 | 3.405943 | 0 | 0 | 0 | 0 | 0 | 0 | 0.6785614 | 0.5987307 | -0.07983076 | 16.33351 | 14.41192 | -1.92159 | 5.244502 | 6.984886 | 1.740384 | 40.79573 | 54.33376 | 13.53803 | 5.050514 | 3.527971 | -1.522543 | 72.76316 | 50.82776 | -21.9354 | 0 | 0 | 0 | 0 | 0 | 0 | 0 | 0 | 0 | 0 | 0 | 0 | 0 | 0 | 0 | 0 | 0 | 0 | 0.1190476 | 0.1190476 | 5.551115e-17 | 2.865571 | 2.865571 | 1.332268e-15 | 0 | 0 | 0 | 0 | 0 | 0 | 0 | 0 | 0 | 0 | 0 | 0 | 0 | 0 | 0 | 0 | 0 | 0
269 | 265 | HXN-4 | 01 | 3 | 16 | HXN-4 | J 耐磨钢-345级别-J12 HXN-4 | 1511 | 0.18 | 0.5 | 1.5 | 0.01 | 0.003 | 0.03 |  | 0.03 | 0.02 |  |  | 0.55 | 0 | 0 |  | 0.0015 |  |  | 0.0425 | 0.101 | 0.9 | 0.8 | 0.98 | 0.96 | 0.96 | 0.98 | 0.98 | 0.7 | 0.15 | 0.15 | 0.96 | 0.98 | 0.98 | 0.98 | 0.7 | 0.96 | ok | 40.94789 | 40.94789 | 38.75016 | -2.197729 | 364.9191 | 364.9191 | 319.3563 | -45.56285 | -12.49% | 硅锰, 金属锰, 硅铁合金, 铝块, 钒铁, 钛铁, 高碳铬铁, 低碳铬铁, 硼铁 | 硅锰, 硅铁合金, 铝块, 钒铁, 钛铁, 高碳铬铁, 硼铁 | 是 | C<=0.18; Si[0.5,0.52]; Mn[1.5,1.52]; P<=0.01; S<=0.003; V[0.03,0.031]; Ti[0.03,0.035]; Als[0.02,0.025]; Cr[0.55,0.58]; Ni[0,0.01]; Cu[0,0.01]; B[0.0015,0.0017] |  |  | 0.1759137 | 0.5 | 1.5 | 0.003543943 | 0.0009044153 | 0.03 | 0 | 0.03 | 0.02 | 0.02 | 0.55 | 0 | 0 | 0 | 0.0015 | 0 | 21.74156 | 21.74156 | -3.552714e-15 | 117.9432 | 117.9432 | -1.421085e-14 | 0 | 0 | 0 | 0 | 0 | 0 | 0 | 0 | 0 | 0 | 0 | 0 | 0 | 0 | 0 | 0 | 0 | 0 | 2 | 0 | -2 | 33.45133 | 0 | -33.45133 | 3.328143 | 3.328143 | -3.552714e-15 | 17.25922 | 17.25922 | -1.776357e-14 | 1.67 | 1.346801 | -0.3231987 | 37.30307 | 30.08373 | -7.219343 | 0.5583629 | 0.5982459 | 0.03988306 | 47.6832 | 51.08914 | 3.405943 | 0 | 0 | 0 | 0 | 0 | 0 | 0.6785614 | 0.5987307 | -0.07983076 | 16.33351 | 14.41192 | -1.92159 | 9.696069 | 11.01763 | 1.321559 | 75.42341 | 85.7035 | 10.28009 | 1.156142 | 0 | -1.156142 | 16.65663 | 0 | -16.65663 | 0 | 0 | 0 | 0 | 0 | 0 | 0 | 0 | 0 | 0 | 0 | 0 | 0 | 0 | 0 | 0 | 0 | 0 | 0.1190476 | 0.1190476 | 5.551115e-17 | 2.865571 | 2.865571 | 1.332268e-15 | 0 | 0 | 0 | 0 | 0 | 0 | 0 | 0 | 0 | 0 | 0 | 0 | 0 | 0 | 0 | 0 | 0 | 0
270 | 266 | HX750 | 01 | 3 | 5.99 | HX750-1 | J 耐磨钢-750级别-J02 HX750 | 1516 | 0.075 | 0.3 | 1.65 | 0.01 | 0.002 |  | 0.055 | 0.11 | 0.03 |  |  | 0.25 | [5 empty] | 45 | 0.043 | 0.0865 | 0.9 | 0.8 | 0.98 | 0.96 | 0.96 | 0.98 | 0.98 | 0.7 | 0.15 | 0.15 | 0.96 | 0.98 | 0.98 | 0.98 | 0.7 | 0.96 | ok | 33.82617 | 33.82617 | 33.3059 | -0.5202735 | 500.0376 | 500.0376 | 489.9657 | -10.07187 | -2.014% | 硅锰, 低碳锰铁, 硅铁合金, 铝块, 铌铁, 钛铁, 低碳铬铁 | 硅锰, 低碳锰铁, 硅铁合金, 铝块, 铌铁, 钛铁, 低碳铬铁 | 否 | C<=0.075; Si[0.3,0.32]; Mn[1.65,1.67]; P<=0.01; S<=0.002; Nb[0.055,0.056]; Ti[0.11,0.115]; Als[0.03,0.035]; Cr[0.25,0.28] | N忽略 |  | 0.075 | 0.3 | 1.65 | 0.003708276 | 0.0005840264 | 0 | 0.055 | 0.11 | 0.03 | 0.03 | 0.25 | 0 | 0 | 0 | 0 | 0 | 15.54551 | 18.56649 | 3.020986 | 84.33093 | 100.7191 | 16.38818 | 0 | 0 | 0 | 0 | 0 | 0 | 0 | 0 | 0 | 0 | 0 | 0 | 7.078338 | 4.635205 | -2.443133 | 59.50815 | 38.96854 | -20.53961 | 0 | 0 | 0 | 0 | 0 | 0 | 1.384466 | 0.6445903 | -0.739876 | 7.179622 | 3.342743 | -3.836879 | 2.33 | 2.020202 | -0.309798 | 52.0456 | 45.12559 | -6.92001 | 0 | 0 | 0 | 0 | 0 | 0 | 0.8315134 | 0.8628913 | 0.03137786 | 179.0881 | 185.8462 | 6.758042 | 2.275177 | 2.195346 | -0.07983076 | 54.76531 | 52.84372 | -1.92159 | 0 | 0 | 0 | 0 | 0 | 0 | 4.381169 | 4.381169 | -3.552714e-15 | 63.11985 | 63.11985 | -4.973799e-14 | 0 | 0 | 0 | 0 | 0 | 0 | 0 | 0 | 0 | 0 | 0 | 0 | 0 | 0 | 0 | 0 | 0 | 0 | 0 | 0 | 0 | 0 | 0 | 0 | 0 | 0 | 0 | 0 | 0 | 0 | 0 | 0 | 0 | 0 | 0 | 0 | 0 | 0 | 0 | 0 | 0 | 0
271 | 267 | HX750 | 02 | 6 | 12 | HX750-2 | J 耐磨钢-750级别-J02 HX750 | 1516 | 0.075 | 0.3 | 1.75 | 0.01 | 0.003 |  | 0.06 | 0.12 | 0.03 |  |  | 0.25 | [5 empty] | 45 | 0.043 | 0.0865 | 0.9 | 0.8 | 0.98 | 0.96 | 0.96 | 0.98 | 0.98 | 0.7 | 0.15 | 0.15 | 0.96 | 0.98 | 0.98 | 0.98 | 0.7 | 0.96 | ok | 35.36101 | 35.36101 | 34.87813 | -0.4828724 | 532.3028 | 532.3028 | 524.075 | -8.227854 | -1.546% | 硅锰, 低碳锰铁, 硅铁合金, 铝块, 铌铁, 钛铁, 低碳铬铁 | 硅锰, 低碳锰铁, 硅铁合金, 铝块, 铌铁, 钛铁, 低碳铬铁 | 否 | C<=0.075; Si[0.3,0.32]; Mn[1.75,1.77]; P<=0.01; S<=0.003; Nb[0.06,0.061]; Ti[0.12,0.125]; Als[0.03,0.035]; Cr[0.25,0.28] | N忽略 |  | 0.075 | 0.3 | 1.75 | 0.003962366 | 0.0006088753 | 0 | 0.06 | 0.12 | 0.03 | 0.03 | 0.25 | 0 | 0 | 0 | 0 | 0 | 15.54551 | 17.86913 | 2.323625 | 84.33093 | 96.93608 | 12.60515 | 0 | 0 | 0 | 0 | 0 | 0 | 0 | 0 | 0 | 0 | 0 | 0 | 8.335153 | 6.45599 | -1.879163 | 70.07429 | 54.27602 | -15.79827 | 0 | 0 | 0 | 0 | 0 | 0 | 1.384466 | 0.8153825 | -0.5690838 | 7.179622 | 4.228444 | -2.951178 | 2.33 | 2.020202 | -0.309798 | 52.0456 | 45.12559 | -6.92001 | 0 | 0 | 0 | 0 | 0 | 0 | 0.9099581 | 0.9413359 | 0.03137786 | 195.9832 | 202.7413 | 6.758042 | 2.474754 | 2.394923 | -0.07983076 | 59.56929 | 57.6477 | -1.92159 | 0 | 0 | 0 | 0 | 0 | 0 | 4.381169 | 4.381169 | -3.552714e-15 | 63.11985 | 63.11985 | -4.973799e-14 | 0 | 0 | 0 | 0 | 0 | 0 | 0 | 0 | 0 | 0 | 0 | 0 | 0 | 0 | 0 | 0 | 0 | 0 | 0 | 0 | 0 | 0 | 0 | 0 | 0 | 0 | 0 | 0 | 0 | 0 | 0 | 0 | 0 | 0 | 0 | 0 | 0 | 0 | 0 | 0 | 0 | 0
272 | 268 | NM400 | 01 | 6 | 15.99 | NM400-1 | J 耐磨钢-400级别-J05 NM400 | 1513 | 0.16 | 0.2 | 1.3 | 0.012 | 0.003 |  | 0.02 | 0.02 | 0.03 |  |  | 0.35 |  |  |  | 0.0015 |  | 45 | 0.064 | 0.09325 | 0.9 | 0.8 | 0.98 | 0.96 | 0.96 | 0.98 | 0.98 | 0.7 | 0.15 | 0.15 | 0.96 | 0.98 | 0.98 | 0.98 | 0.7 | 0.96 | ok | 28.18041 | 28.18041 | 28.14629 | -0.03412054 | 292.3518 | 292.3518 | 283.3545 | -8.997245 | -3.078% | 硅锰, 高碳锰铁, 铝块, 铌铁, 钛铁, 高碳铬铁, 低碳铬铁, 硼铁 | 硅锰, 高碳锰铁, 中碳锰铁, 铝块, 铌铁, 钛铁, 高碳铬铁, 硼铁 | 是 | C<=0.16; Si[0.2,0.22]; Mn[1.3,1.32]; P<=0.012; S<=0.003; Nb[0.02,0.021]; Ti[0.02,0.025]; Als[0.03,0.035]; Cr[0.35,0.38]; B[0.0015,0.0017] | N忽略 |  | 0.16 | 0.22 | 1.3 | 0.002966055 | 0.0006202623 | 0 | 0.02 | 0.02 | 0.03 | 0.03 | 0.35 | 0 | 0 | 0 | 0.0015 | 0 | 14.13228 | 15.54551 | 1.413228 | 76.66448 | 84.33093 | 7.666448 | 4.067723 | 1.100219 | -2.967505 | 24.58633 | 6.649993 | -17.93633 | 0 | 1.63717 | 1.63717 | 0 | 12.65547 | 12.65547 | 0 | 0 | 0 | 0 | 0 | 0 | 0 | 0 | 0 | 0 | 0 | 0 | 0 | 0 | 0 | 0 | 0 | 0 | 2.33 | 2.020202 | -0.309798 | 52.0456 | 45.12559 | -6.92001 | 0 | 0 | 0 | 0 | 0 | 0 | 0.2824008 | 0.3137786 | 0.03137786 | 60.82238 | 67.58042 | 6.758042 | 0.4789846 | 0.3991538 | -0.07983076 | 11.52954 | 9.60795 | -1.92159 | 5.083912 | 7.011218 | 1.927306 | 39.54654 | 54.53859 | 14.99205 | 1.686068 | 0 | -1.686068 | 24.29132 | 0 | -24.29132 | 0 | 0 | 0 | 0 | 0 | 0 | 0 | 0 | 0 | 0 | 0 | 0 | 0 | 0 | 0 | 0 | 0 | 0 | 0.1190476 | 0.1190476 | 5.551115e-17 | 2.865571 | 2.865571 | 1.332268e-15 | 0 | 0 | 0 | 0 | 0 | 0 | 0 | 0 | 0 | 0 | 0 | 0 | 0 | 0 | 0 | 0 | 0 | 0
273 | 269 | NM400 | 02 | 16 | 28 | NM400-2 | J 耐磨钢-400级别-J05 NM400 | 1513 | 0.16 | 0.2 | 1.3 | 0.012 | 0.003 |  | 0.02 | 0.02 | 0.03 |  |  | 0.5 |  |  |  | 0.0015 |  | 45 | 0.09166667 | 0.1053333 | 0.9 | 0.8 | 0.98 | 0.96 | 0.96 | 0.98 | 0.98 | 0.7 | 0.15 | 0.15 | 0.96 | 0.98 | 0.98 | 0.98 | 0.7 | 0.96 | ok | 30.25844 | 30.25844 | 30.19194 | -0.06650426 | 344.0809 | 344.0809 | 333.577 | -10.50386 | -3.053% | 硅锰, 高碳锰铁, 铝块, 铌铁, 钛铁, 高碳铬铁, 低碳铬铁, 硼铁 | 硅锰, 低碳锰铁, 铝块, 铌铁, 钛铁, 高碳铬铁, 低碳铬铁, 硼铁 | 是 | C<=0.16; Si[0.2,0.22]; Mn[1.3,1.32]; P<=0.012; S<=0.003; Nb[0.02,0.021]; Ti[0.02,0.025]; Als[0.03,0.035]; Cr[0.5,0.53]; B[0.0015,0.0017] | N忽略 |  | 0.16 | 0.22 | 1.3 | 0.00297689 | 0.0006598816 | 0 | 0.02 | 0.02 | 0.03 | 0.03 | 0.5 | 0 | 0 | 0 | 0.0015 | 0 | 14.13228 | 15.54551 | 1.413228 | 76.66448 | 84.33093 | 7.666448 | 3.902443 | 0 | -3.902443 | 23.58733 | 0 | -23.58733 | 0 | 0 | 0 | 0 | 0 | 0 | 0 | 2.442785 | 2.442785 | 0 | 20.53669 | 20.53669 | 0 | 0 | 0 | 0 | 0 | 0 | 0 | 0 | 0 | 0 | 0 | 0 | 2.33 | 2.020202 | -0.309798 | 52.0456 | 45.12559 | -6.92001 | 0 | 0 | 0 | 0 | 0 | 0 | 0.2824008 | 0.3137786 | 0.03137786 | 60.82238 | 67.58042 | 6.758042 | 0.4789846 | 0.3991538 | -0.07983076 | 11.52954 | 9.60795 | -1.92159 | 2.004912 | 4.70669 | 2.701778 | 15.59573 | 36.61222 | 21.01649 | 7.008377 | 4.644775 | -2.363602 | 100.9702 | 66.91765 | -34.0526 | 0 | 0 | 0 | 0 | 0 | 0 | 0 | 0 | 0 | 0 | 0 | 0 | 0 | 0 | 0 | 0 | 0 | 0 | 0.1190476 | 0.1190476 | 5.551115e-17 | 2.865571 | 2.865571 | 1.332268e-15 | 0 | 0 | 0 | 0 | 0 | 0 | 0 | 0 | 0 | 0 | 0 | 0 | 0 | 0 | 0 | 0 | 0 | 0
274 | 270 | NM450 | 01 | 6 | 15.99 | NM450-1 | J 耐磨钢-450级别-J06 NM450 | 1508 | 0.2 | 0.2 | 1.3 | 0.012 | 0.003 |  | 0.02 | 0.025 | 0.03 |  |  | 0.35 |  |  |  | 0.0015 |  | 45 | 0.076 | 0.097 | 0.9 | 0.8 | 0.98 | 0.96 | 0.96 | 0.98 | 0.98 | 0.7 | 0.15 | 0.15 | 0.96 | 0.98 | 0.98 | 0.98 | 0.7 | 0.96 | ok | 28.47015 | 28.47015 | 28.1119 | -0.3582509 | 285.1444 | 285.1444 | 283.0609 | -2.083557 | -0.7307% | 硅锰, 高碳锰铁, 铝块, 铌铁, 钛铁, 高碳铬铁, 硼铁 | 硅锰, 高碳锰铁, 铝块, 铌铁, 钛铁, 高碳铬铁, 硼铁 | 否 | C<=0.2; Si[0.2,0.22]; Mn[1.3,1.32]; P<=0.012; S<=0.003; Nb[0.02,0.021]; Ti[0.025,0.03]; Als[0.03,0.035]; Cr[0.35,0.38]; B[0.0015,0.0017] | N忽略 |  | 0.1851606 | 0.2 | 1.3 | 0.003008126 | 0.000617686 | 0 | 0.02 | 0.025 | 0.03 | 0.03 | 0.35 | 0 | 0 | 0 | 0.0015 | 0 | 14.13228 | 14.13228 | -3.552714e-14 | 76.66448 | 76.66448 | -1.847411e-13 | 4.016429 | 4.016429 | 3.552714e-15 | 24.27629 | 24.27629 | 2.131628e-14 | 0 | 0 | 0 | 0 | 0 | 0 | 0 | 0 | 0 | 0 | 0 | 0 | 0 | 0 | 0 | 0 | 0 | 0 | 0 | 0 | 0 | 0 | 0 | 0 | 2.33 | 2.020202 | -0.309798 | 52.0456 | 45.12559 | -6.92001 | 0 | 0 | 0 | 0 | 0 | 0 | 0.2824008 | 0.3137786 | 0.03137786 | 60.82238 | 67.58042 | 6.758042 | 0.578773 | 0.4989422 | -0.07983076 | 13.93153 | 12.00994 | -1.92159 | 7.011218 | 7.011218 | -1.776357e-15 | 54.53859 | 54.53859 | -1.421085e-14 | 0 | 0 | 0 | 0 | 0 | 0 | 0 | 0 | 0 | 0 | 0 | 0 | 0 | 0 | 0 | 0 | 0 | 0 | 0 | 0 | 0 | 0 | 0 | 0 | 0.1190476 | 0.1190476 | 5.551115e-17 | 2.865571 | 2.865571 | 1.332268e-15 | 0 | 0 | 0 | 0 | 0 | 0 | 0 | 0 | 0 | 0 | 0 | 0 | 0 | 0 | 0 | 0 | 0 | 0
275 | 271 | NM450 | 02 | 16 | 28 | NM450-2 | J 耐磨钢-450级别-J06 NM450 | 1508 | 0.2 | 0.2 | 1.3 | 0.012 | 0.003 |  | 0.02 | 0.025 | 0.03 |  |  | 0.5 |  |  |  | 0.0015 |  | 45 | 0.098 | 0.119 | 0.9 | 0.8 | 0.98 | 0.96 | 0.96 | 0.98 | 0.98 | 0.7 | 0.15 | 0.15 | 0.96 | 0.98 | 0.98 | 0.98 | 0.7 | 0.96 | ok | 30.64027 | 30.64027 | 30.59454 | -0.0457232 | 327.2749 | 327.2749 | 316.2408 | -11.03417 | -3.372% | 硅锰, 高碳锰铁, 铝块, 铌铁, 钛铁, 高碳铬铁, 低碳铬铁, 硼铁 | 硅锰, 低碳锰铁, 铝块, 铌铁, 钛铁, 高碳铬铁, 低碳铬铁, 硼铁 | 是 | C<=0.2; Si[0.2,0.22]; Mn[1.3,1.32]; P<=0.012; S<=0.003; Nb[0.02,0.021]; Ti[0.025,0.03]; Als[0.03,0.035]; Cr[0.5,0.53]; B[0.0015,0.0017] | N忽略 |  | 0.2 | 0.22 | 1.3 | 0.002957579 | 0.0007066504 | 0 | 0.02 | 0.025 | 0.03 | 0.03 | 0.5 | 0 | 0 | 0 | 0.0015 | 0 | 14.13228 | 15.54551 | 1.413228 | 76.66448 | 84.33093 | 7.666448 | 3.715505 | 0 | -3.715505 | 22.45743 | 0 | -22.45743 | 0 | 0 | 0 | 0 | 0 | 0 | 0 | 2.27102 | 2.27102 | 0 | 19.09265 | 19.09265 | 0 | 0 | 0 | 0 | 0 | 0 | 0 | 0 | 0 | 0 | 0 | 0 | 2.33 | 2.020202 | -0.309798 | 52.0456 | 45.12559 | -6.92001 | 0 | 0 | 0 | 0 | 0 | 0 | 0.2824008 | 0.3137786 | 0.03137786 | 60.82238 | 67.58042 | 6.758042 | 0.578773 | 0.4989422 | -0.07983076 | 13.93153 | 12.00994 | -1.92159 | 5.751647 | 8.498227 | 2.74658 | 44.74069 | 66.10568 | 21.36499 | 3.730614 | 1.327818 | -2.402796 | 53.74725 | 19.12998 | -34.61727 | 0 | 0 | 0 | 0 | 0 | 0 | 0 | 0 | 0 | 0 | 0 | 0 | 0 | 0 | 0 | 0 | 0 | 0 | 0.1190476 | 0.1190476 | 5.551115e-17 | 2.865571 | 2.865571 | 1.332268e-15 | 0 | 0 | 0 | 0 | 0 | 0 | 0 | 0 | 0 | 0 | 0 | 0 | 0 | 0 | 0 | 0 | 0 | 0
276 | 272 | NM500 | 01 | 6 | 15.99 | NM500-1 | J 耐磨钢-500级别-J07 NM500 | 1504 | 0.26 | 0.15 | 1 | 0.01 | 0.002 |  | 0.025 | 0.02 | 0.04 |  |  | 0.35 |  |  |  | 0.0015 |  | 45 | 0.05 | 0.11 | 0.9 | 0.8 | 0.98 | 0.96 | 0.96 | 0.98 | 0.98 | 0.7 | 0.15 | 0.15 | 0.96 | 0.98 | 0.98 | 0.98 | 0.7 | 0.96 | ok | 24.41407 | 24.41407 | 24.05922 | -0.3548502 | 288.3555 | 288.3555 | 286.3479 | -2.007596 | -0.6962% | 硅锰, 高碳锰铁, 铝块, 铌铁, 钛铁, 高碳铬铁, 硼铁 | 硅锰, 高碳锰铁, 铝块, 铌铁, 钛铁, 高碳铬铁, 硼铁 | 否 | C<=0.26; Si[0.15,0.17]; Mn[1,1.02]; P<=0.01; S<=0.002; Nb[0.025,0.026]; Ti[0.02,0.025]; Als[0.04,0.045]; Cr[0.35,0.38]; B[0.0015,0.0017] | N忽略 |  | 0.1466368 | 0.15 | 1 | 0.002274403 | 0.000527355 | 0 | 0.025 | 0.02 | 0.04 | 0.04 | 0.35 | 0 | 0 | 0 | 0.0015 | 0 | 10.59921 | 10.59921 | -1.776357e-15 | 57.49836 | 57.49836 | -7.105427e-15 | 2.844762 | 2.844762 | 1.776357e-15 | 17.19445 | 17.19445 | 1.421085e-14 | 0 | 0 | 0 | 0 | 0 | 0 | 0 | 0 | 0 | 0 | 0 | 0 | 0 | 0 | 0 | 0 | 0 | 0 | 0 | 0 | 0 | 0 | 0 | 0 | 3 | 2.693603 | -0.3063973 | 67.0115 | 60.16746 | -6.844048 | 0 | 0 | 0 | 0 | 0 | 0 | 0.3608454 | 0.3922233 | 0.03137786 | 77.71749 | 84.47553 | 6.758042 | 0.4789846 | 0.3991538 | -0.07983076 | 11.52954 | 9.60795 | -1.92159 | 7.011218 | 7.011218 | -1.776357e-15 | 54.53859 | 54.53859 | -1.421085e-14 | 0 | 0 | 0 | 0 | 0 | 0 | 0 | 0 | 0 | 0 | 0 | 0 | 0 | 0 | 0 | 0 | 0 | 0 | 0 | 0 | 0 | 0 | 0 | 0 | 0.1190476 | 0.1190476 | 5.551115e-17 | 2.865571 | 2.865571 | 1.332268e-15 | 0 | 0 | 0 | 0 | 0 | 0 | 0 | 0 | 0 | 0 | 0 | 0 | 0 | 0 | 0 | 0 | 0 | 0
277 | 273 | NM500 | 02 | 16 | 28 | NM500-2 | J 耐磨钢-500级别-J07 NM500 | 1504 | 0.275 | 0.15 | 1 | 0.01 | 0.002 |  | 0.025 | 0.02 | 0.04 |  |  | 0.5 |  |  |  | 0.0015 |  | 45 | 0.05 | 0.11 | 0.9 | 0.8 | 0.98 | 0.96 | 0.96 | 0.98 | 0.98 | 0.7 | 0.15 | 0.15 | 0.96 | 0.98 | 0.98 | 0.98 | 0.7 | 0.96 | ok | 27.41887 | 27.41887 | 27.06402 | -0.3548502 | 311.7292 | 311.7292 | 309.7216 | -2.007596 | -0.644% | 硅锰, 高碳锰铁, 铝块, 铌铁, 钛铁, 高碳铬铁, 硼铁 | 硅锰, 高碳锰铁, 铝块, 铌铁, 钛铁, 高碳铬铁, 硼铁 | 否 | C<=0.275; Si[0.15,0.17]; Mn[1,1.02]; P<=0.01; S<=0.002; Nb[0.025,0.026]; Ti[0.02,0.025]; Als[0.04,0.045]; Cr[0.5,0.53]; B[0.0015,0.0017] | N忽略 |  | 0.1736801 | 0.15 | 1 | 0.002360942 | 0.0006427396 | 0 | 0.025 | 0.02 | 0.04 | 0.04 | 0.5 | 0 | 0 | 0 | 0.0015 | 0 | 10.59921 | 10.59921 | -1.776357e-15 | 57.49836 | 57.49836 | -7.105427e-15 | 2.844762 | 2.844762 | 1.776357e-15 | 17.19445 | 17.19445 | 1.421085e-14 | 0 | 0 | 0 | 0 | 0 | 0 | 0 | 0 | 0 | 0 | 0 | 0 | 0 | 0 | 0 | 0 | 0 | 0 | 0 | 0 | 0 | 0 | 0 | 0 | 3 | 2.693603 | -0.3063973 | 67.0115 | 60.16746 | -6.844048 | 0 | 0 | 0 | 0 | 0 | 0 | 0.3608454 | 0.3922233 | 0.03137786 | 77.71749 | 84.47553 | 6.758042 | 0.4789846 | 0.3991538 | -0.07983076 | 11.52954 | 9.60795 | -1.92159 | 10.01603 | 10.01603 | 4.085621e-14 | 77.91227 | 77.91227 | 3.126388e-13 | 0 | 0 | 0 | 0 | 0 | 0 | 0 | 0 | 0 | 0 | 0 | 0 | 0 | 0 | 0 | 0 | 0 | 0 | 0 | 0 | 0 | 0 | 0 | 0 | 0.1190476 | 0.1190476 | 5.551115e-17 | 2.865571 | 2.865571 | 1.332268e-15 | 0 | 0 | 0 | 0 | 0 | 0 | 0 | 0 | 0 | 0 | 0 | 0 | 0 | 0 | 0 | 0 | 0 | 0
278 | 274 | NM600 | 01 | 6 | 15.99 | NM600-1 | J 耐磨钢-600级别-J10 NM600 | 1492 | 0.4 | 0.2 | 0.85 | 0.01 | 0.002 | 0.04 | 0.015 | 0.012 | 0.04 |  |  | 0.35 | 0.5 | 0 | 0 | 0.0017 |  | 0 | 0.05 | 0.11 | 0.9 | 0.8 | 0.98 | 0.96 | 0.96 | 0.98 | 0.98 | 0.7 | 0.15 | 0.15 | 0.96 | 0.98 | 0.98 | 0.98 | 0.7 | 0.96 | ok | 28.72559 | 28.72559 | 28.41062 | -0.3149671 | 1016.952 | 1016.952 | 1018.351 | 1.398347 | 0.1375% | 硅锰, 硅铁合金, 铝块, 钒铁, 铌铁, 钛铁, 高碳铬铁, 镍板, 硼铁 | 硅锰, 硅铁合金, 铝块, 钒铁, 铌铁, 钛铁, 高碳铬铁, 镍板, 硼铁 | 否 | C<=0.4; Si[0.2,0.22]; Mn[0.85,0.87]; P<=0.01; S<=0.002; V[0.04,0.041]; Nb[0.015,0.016]; Ti[0.012,0.017]; Als[0.04,0.045]; Cr[0.35,0.38]; Ni[0.5,0.51]; Cu[0,0.01]; Mo[0,0.01]; B[0.0017,0.0019] | N忽略 |  | 0.1310193 | 0.2 | 0.85 | 0.001876515 | 0.0005024112 | 0.04 | 0.015 | 0.012 | 0.04 | 0.04 | 0.35 | 0.5 | 0 | 0 | 0.0017 | 0 | 11.50018 | 11.50018 | -3.197442e-14 | 62.38595 | 62.38595 | -1.634248e-13 | 0 | 0 | 0 | 0 | 0 | 0 | 0 | 0 | 0 | 0 | 0 | 0 | 0 | 0 | 0 | 0 | 0 | 0 | 0 | 0 | 0 | 0 | 0 | 0 | 0.6446318 | 0.6446318 | -5.551115e-16 | 3.342958 | 3.342958 | -2.664535e-15 | 3 | 2.693603 | -0.3063973 | 67.0115 | 60.16746 | -6.844048 | 0.7577782 | 0.7976613 | 0.03988306 | 64.71292 | 68.11886 | 3.405943 | 0.2039561 | 0.235334 | 0.03137786 | 43.92728 | 50.68532 | 6.758042 | 0.319323 | 0.2394923 | -0.07983076 | 7.68636 | 5.76477 | -1.92159 | 7.011218 | 7.011218 | -1.776357e-15 | 54.53859 | 54.53859 | -1.421085e-14 | 0 | 0 | 0 | 0 | 0 | 0 | 5.153577 | 5.153577 | 8.881784e-16 | 710.099 | 710.099 | 1.136868e-13 | 0 | 0 | 0 | 0 | 0 | 0 | 0 | 0 | 0 | 0 | 0 | 0 | 0.1349206 | 0.1349206 | -8.326673e-17 | 3.247647 | 3.247647 | -1.776357e-15 | 0 | 0 | 0 | 0 | 0 | 0 | 0 | 0 | 0 | 0 | 0 | 0 | 0 | 0 | 0 | 0 | 0 | 0
279 | 275 | NM600 | 02 | 16 | 25.4 | NM600-2 | J 耐磨钢-600级别-J10 NM600 | 1492 | 0.4 | 0.2 | 0.85 | 0.01 | 0.002 | 0.04 | 0.015 | 0.012 | 0.04 |  |  | 0.5 | 0.5 | 0 | 0 | 0.0017 |  | 0 | 0.05 | 0.11 | 0.9 | 0.8 | 0.98 | 0.96 | 0.96 | 0.98 | 0.98 | 0.7 | 0.15 | 0.15 | 0.96 | 0.98 | 0.98 | 0.98 | 0.7 | 0.96 | ok | 31.7304 | 31.7304 | 31.41543 | -0.3149671 | 1040.326 | 1040.326 | 1041.724 | 1.398347 | 0.1344% | 硅锰, 硅铁合金, 铝块, 钒铁, 铌铁, 钛铁, 高碳铬铁, 镍板, 硼铁 | 硅锰, 硅铁合金, 铝块, 钒铁, 铌铁, 钛铁, 高碳铬铁, 镍板, 硼铁 | 否 | C<=0.4; Si[0.2,0.22]; Mn[0.85,0.87]; P<=0.01; S<=0.002; V[0.04,0.041]; Nb[0.015,0.016]; Ti[0.012,0.017]; Als[0.04,0.045]; Cr[0.5,0.53]; Ni[0.5,0.51]; Cu[0,0.01]; Mo[0,0.01]; B[0.0017,0.0019] | N忽略 |  | 0.1580625 | 0.2 | 0.85 | 0.001963053 | 0.0006177958 | 0.04 | 0.015 | 0.012 | 0.04 | 0.04 | 0.5 | 0.5 | 0 | 0 | 0.0017 | 0 | 11.50018 | 11.50018 | -3.197442e-14 | 62.38595 | 62.38595 | -1.634248e-13 | 0 | 0 | 0 | 0 | 0 | 0 | 0 | 0 | 0 | 0 | 0 | 0 | 0 | 0 | 0 | 0 | 0 | 0 | 0 | 0 | 0 | 0 | 0 | 0 | 0.6446318 | 0.6446318 | -5.551115e-16 | 3.342958 | 3.342958 | -2.664535e-15 | 3 | 2.693603 | -0.3063973 | 67.0115 | 60.16746 | -6.844048 | 0.7577782 | 0.7976613 | 0.03988306 | 64.71292 | 68.11886 | 3.405943 | 0.2039561 | 0.235334 | 0.03137786 | 43.92728 | 50.68532 | 6.758042 | 0.319323 | 0.2394923 | -0.07983076 | 7.68636 | 5.76477 | -1.92159 | 10.01603 | 10.01603 | 4.085621e-14 | 77.91227 | 77.91227 | 3.126388e-13 | 0 | 0 | 0 | 0 | 0 | 0 | 5.153577 | 5.153577 | 8.881784e-16 | 710.099 | 710.099 | 1.136868e-13 | 0 | 0 | 0 | 0 | 0 | 0 | 0 | 0 | 0 | 0 | 0 | 0 | 0.1349206 | 0.1349206 | -8.326673e-17 | 3.247647 | 3.247647 | -1.776357e-15 | 0 | 0 | 0 | 0 | 0 | 0 | 0 | 0 | 0 | 0 | 0 | 0 | 0 | 0 | 0 | 0 | 0 | 0
280 | 276 | A | 01 | 3.5 | 25.4 | A | G 船舶结构用钢- 一般强度结构钢-G01 A | 1519 | 0.16 | 0.1 | 0.6 | 0.02 | 0.015 |  |  |  | 0.025 | [9 empty] | 0.07429172 | 0.1271879 | 0.9 | 0.8 | 0.98 | 0.96 | 0.96 | 0.98 | 0.98 | 0.7 | 0.15 | 0.15 | 0.96 | 0.98 | 0.98 | 0.98 | 0.7 | 0.96 | ok | 9.31411 | 9.31411 | 8.997612 | -0.3164983 | 84.50538 | 84.50538 | 77.4357 | -7.069676 | -8.366% | 硅锰, 高碳锰铁, 铝块 | 硅锰, 高碳锰铁, 铝块 | 否 | C<=0.16; Si[0.1,0.12]; Mn[0.6,0.62]; P<=0.02; S<=0.015; Als[0.025,0.03] |  |  | 0.08672314 | 0.1 | 0.6 | 0.001065134 | 0.0001404309 | 0 | 0 | 0 | 0.025 | 0.025 | 0 | 0 | 0 | 0 | 0 | 0 | 7.066139 | 7.066139 | 1.776357e-15 | 38.33224 | 38.33224 | 7.105427e-15 | 0.2479712 | 0.2479712 | 3.608225e-16 | 1.498799 | 1.498799 | 2.220446e-15 | 0 | 0 | 0 | 0 | 0 | 0 | 0 | 0 | 0 | 0 | 0 | 0 | 0 | 0 | 0 | 0 | 0 | 0 | 0 | 0 | 0 | 0 | 0 | 0 | 2 | 1.683502 | -0.3164983 | 44.67434 | 37.60466 | -7.069676 | 0 | 0 | 0 | 0 | 0 | 0 | 0 | 0 | 0 | 0 | 0 | 0 | 0 | 0 | 0 | 0 | 0 | 0 | 0 | 0 | 0 | 0 | 0 | 0 | 0 | 0 | 0 | 0 | 0 | 0 | 0 | 0 | 0 | 0 | 0 | 0 | 0 | 0 | 0 | 0 | 0 | 0 | 0 | 0 | 0 | 0 | 0 | 0 | 0 | 0 | 0 | 0 | 0 | 0 | 0 | 0 | 0 | 0 | 0 | 0 | 0 | 0 | 0 | 0 | 0 | 0 | 0 | 0 | 0 | 0 | 0 | 0
281 | 277 | B | 01 | 4 | 25.4 | B | G 船舶结构用钢- 一般强度结构钢-G01 A | 1519 | 0.16 | 0.12 | 0.75 | 0.015 | 0.006 |  |  |  | 0.025 | [8 empty] | 45 | 0.07338462 | 0.1259487 | 0.9 | 0.8 | 0.98 | 0.96 | 0.96 | 0.98 | 0.98 | 0.7 | 0.15 | 0.15 | 0.96 | 0.98 | 0.98 | 0.98 | 0.7 | 0.96 | ok | 11.55218 | 11.55218 | 11.23568 | -0.3164983 | 97.15737 | 97.15737 | 90.08769 | -7.069676 | -7.277% | 硅锰, 高碳锰铁, 铝块 | 硅锰, 高碳锰铁, 铝块 | 否 | C<=0.16; Si[0.12,0.14]; Mn[0.75,0.77]; P<=0.015; S<=0.006; Als[0.025,0.03] | N忽略 |  | 0.09297008 | 0.12 | 0.75 | 0.001427009 | 0.0001834018 | 0 | 0 | 0 | 0.025 | 0.025 | 0 | 0 | 0 | 0 | 0 | 0 | 8.479367 | 8.479367 | -1.776357e-15 | 45.99869 | 45.99869 | -7.105427e-15 | 1.072812 | 1.072812 | -1.110223e-15 | 6.484343 | 6.484343 | -7.105427e-15 | 0 | 0 | 0 | 0 | 0 | 0 | 0 | 0 | 0 | 0 | 0 | 0 | 0 | 0 | 0 | 0 | 0 | 0 | 0 | 0 | 0 | 0 | 0 | 0 | 2 | 1.683502 | -0.3164983 | 44.67434 | 37.60466 | -7.069676 | 0 | 0 | 0 | 0 | 0 | 0 | 0 | 0 | 0 | 0 | 0 | 0 | 0 | 0 | 0 | 0 | 0 | 0 | 0 | 0 | 0 | 0 | 0 | 0 | 0 | 0 | 0 | 0 | 0 | 0 | 0 | 0 | 0 | 0 | 0 | 0 | 0 | 0 | 0 | 0 | 0 | 0 | 0 | 0 | 0 | 0 | 0 | 0 | 0 | 0 | 0 | 0 | 0 | 0 | 0 | 0 | 0 | 0 | 0 | 0 | 0 | 0 | 0 | 0 | 0 | 0 | 0 | 0 | 0 | 0 | 0 | 0
282 | 278 | AH32 | 01 | 4 | 12.5 | AH32-1 | G 船舶结构用钢- 一般强度结构钢-G01 A | 1521 | 0.07 | 0.2 | 1.2 | 0.015 | 0.006 |  |  |  | 0.03 |  | 0.01 | [7 empty] | 0.04 | 0.09483333 | 0.9 | 0.8 | 0.98 | 0.96 | 0.96 | 0.98 | 0.98 | 0.7 | 0.15 | 0.15 | 0.96 | 0.98 | 0.98 | 0.98 | 0.7 | 0.96 | ok | 20.14972 | 20.14972 | 18.97148 | -1.178247 | 180.9876 | 180.9876 | 138.8659 | -42.12164 | -23.27% | 中碳锰铁, 硅铁合金, 铝块 | 硅锰, 高碳锰铁, 中碳锰铁, 铝块 | 是 | C<=0.07; Si[0.2,0.22]; Mn[1.2,1.22]; P<=0.015; S<=0.006; Als[0.03,0.035] | Ca忽略 |  | 0.07 | 0.22 | 1.2 | 0.00250846 | 0.0003254645 | 0 | 0 | 0 | 0.03 | 0.03 | 0 | 0 | 0 | 0 | 0 | 0 | 0 | 15.54551 | 15.54551 | 0 | 84.33093 | 84.33093 | 0 | 0.8644337 | 0.8644337 | 0 | 5.224851 | 5.224851 | 14.35856 | 0.5413346 | -13.81722 | 110.9929 | 4.184564 | -106.8084 | 0 | 0 | 0 | 0 | 0 | 0 | 0 | 0 | 0 | 0 | 0 | 0 | 3.461166 | 0 | -3.461166 | 17.94905 | 0 | -17.94905 | 2.33 | 2.020202 | -0.309798 | 52.0456 | 45.12559 | -6.92001 | 0 | 0 | 0 | 0 | 0 | 0 | 0 | 0 | 0 | 0 | 0 | 0 | 0 | 0 | 0 | 0 | 0 | 0 | 0 | 0 | 0 | 0 | 0 | 0 | 0 | 0 | 0 | 0 | 0 | 0 | 0 | 0 | 0 | 0 | 0 | 0 | 0 | 0 | 0 | 0 | 0 | 0 | 0 | 0 | 0 | 0 | 0 | 0 | 0 | 0 | 0 | 0 | 0 | 0 | 0 | 0 | 0 | 0 | 0 | 0 | 0 | 0 | 0 | 0 | 0 | 0 | 0 | 0 | 0 | 0 | 0 | 0
283 | 279 | AH32 | 02 | 12.51 | 25 | AH32-2 | G 船舶结构用钢- 一般强度结构钢-G01 A | 1521 | 0.07 | 0.2 | 1.3 | 0.015 | 0.006 |  |  |  | 0.03 |  | 0.01 | [7 empty] | 0.044 | 0.095 | 0.9 | 0.8 | 0.98 | 0.96 | 0.96 | 0.98 | 0.98 | 0.7 | 0.15 | 0.15 | 0.96 | 0.98 | 0.98 | 0.98 | 0.7 | 0.96 | ok | 21.44678 | 21.44678 | 20.15704 | -1.289736 | 191.0139 | 191.0139 | 150.8546 | -40.15928 | -21.02% | 中碳锰铁, 硅铁合金, 铝块 | 硅锰, 中碳锰铁, 低碳锰铁, 铝块 | 是 | C<=0.07; Si[0.2,0.22]; Mn[1.3,1.32]; P<=0.015; S<=0.006; Als[0.03,0.035] | Ca忽略 |  | 0.07 | 0.22 | 1.3 | 0.002736089 | 0.0003482273 | 0 | 0 | 0 | 0.03 | 0.03 | 0 | 0 | 0 | 0 | 0 | 0 | 0 | 15.54551 | 15.54551 | 0 | 84.33093 | 84.33093 | 0 | 0 | 0 | 0 | 0 | 0 | 15.65561 | 0.5722842 | -15.08333 | 121.0193 | 4.423808 | -116.5955 | 0 | 2.019051 | 2.019051 | 0 | 16.97432 | 16.97432 | 0 | 0 | 0 | 0 | 0 | 0 | 3.461166 | 0 | -3.461166 | 17.94905 | 0 | -17.94905 | 2.33 | 2.020202 | -0.309798 | 52.0456 | 45.12559 | -6.92001 | 0 | 0 | 0 | 0 | 0 | 0 | 0 | 0 | 0 | 0 | 0 | 0 | 0 | 0 | 0 | 0 | 0 | 0 | 0 | 0 | 0 | 0 | 0 | 0 | 0 | 0 | 0 | 0 | 0 | 0 | 0 | 0 | 0 | 0 | 0 | 0 | 0 | 0 | 0 | 0 | 0 | 0 | 0 | 0 | 0 | 0 | 0 | 0 | 0 | 0 | 0 | 0 | 0 | 0 | 0 | 0 | 0 | 0 | 0 | 0 | 0 | 0 | 0 | 0 | 0 | 0 | 0 | 0 | 0 | 0 | 0 | 0
284 | 280 | AH36 | 01 | 4 | 12.5 | AH36-1 | G 船舶结构用钢- 一般强度结构钢-G01 A | 1521 | 0.07 | 0.12 | 1.3 | 0.015 | 0.006 |  | 0.035 | 0.01 | 0.03 | [8 empty] | 50 | 0.04296364 | 0.08936364 | 0.9 | 0.8 | 0.98 | 0.96 | 0.96 | 0.98 | 0.98 | 0.7 | 0.15 | 0.15 | 0.96 | 0.98 | 0.98 | 0.98 | 0.7 | 0.96 | ok | 20.93268 | 20.93268 | 20.13755 | -0.7951302 | 302.6336 | 302.6336 | 279.0628 | -23.5708 | -7.789% | 中碳锰铁, 硅铁合金, 铝块, 铌铁, 钛铁 | 硅锰, 高碳锰铁, 中碳锰铁, 铝块, 铌铁, 钛铁 | 是 | C<=0.07; Si[0.12,0.14]; Mn[1.3,1.32]; P<=0.015; S<=0.006; Nb[0.035,0.036]; Ti[0.01,0.015]; Als[0.03,0.035] | N忽略 |  | 0.07 | 0.14 | 1.3 | 0.002859939 | 0.0003334783 | 0 | 0.035 | 0.01 | 0.03 | 0.03 | 0 | 0 | 0 | 0 | 0 | 0 | 0 | 9.892595 | 9.892595 | 0 | 53.66514 | 53.66514 | 0 | 0.3489481 | 0.3489481 | 0 | 2.109129 | 2.109129 | 15.72884 | 7.127119 | -8.601723 | 121.5853 | 55.09326 | -66.49208 | 0 | 0 | 0 | 0 | 0 | 0 | 0 | 0 | 0 | 0 | 0 | 0 | 2.076699 | 0 | -2.076699 | 10.76943 | 0 | -10.76943 | 2.33 | 2.020202 | -0.309798 | 52.0456 | 45.12559 | -6.92001 | 0 | 0 | 0 | 0 | 0 | 0 | 0.5177348 | 0.5491126 | 0.03137786 | 111.5077 | 118.2657 | 6.758042 | 0.2794077 | 0.1995769 | -0.07983076 | 6.725565 | 4.803975 | -1.92159 | 0 | 0 | 0 | 0 | 0 | 0 | 0 | 0 | 0 | 0 | 0 | 0 | 0 | 0 | 0 | 0 | 0 | 0 | 0 | 0 | 0 | 0 | 0 | 0 | 0 | 0 | 0 | 0 | 0 | 0 | 0 | 0 | 0 | 0 | 0 | 0 | 0 | 0 | 0 | 0 | 0 | 0 | 0 | 0 | 0 | 0 | 0 | 0 | 0 | 0 | 0 | 0 | 0 | 0
285 | 281 | AH36 | 02 | 12.51 | 25 | AH36-2 | G 船舶结构用钢- 一般强度结构钢-G01 A | 1522 | 0.07 | 0.15 | 1.4 | 0.015 | 0.006 |  | 0.035 | 0.01 | 0.03 | [8 empty] | 50 | 0.04159574 | 0.08923404 | 0.9 | 0.8 | 0.98 | 0.96 | 0.96 | 0.98 | 0.98 | 0.7 | 0.15 | 0.15 | 0.96 | 0.98 | 0.98 | 0.98 | 0.7 | 0.96 | ok | 22.75276 | 22.75276 | 21.77257 | -0.9801887 | 315.3821 | 315.3821 | 287.2692 | -28.11287 | -8.914% | 中碳锰铁, 硅铁合金, 铝块, 铌铁, 钛铁 | 硅锰, 高碳锰铁, 中碳锰铁, 铝块, 铌铁, 钛铁 | 是 | C<=0.07; Si[0.15,0.17]; Mn[1.4,1.42]; P<=0.015; S<=0.006; Nb[0.035,0.036]; Ti[0.01,0.015]; Als[0.03,0.035] | N忽略 |  | 0.07 | 0.17 | 1.4 | 0.00307211 | 0.0003648707 | 0 | 0.035 | 0.01 | 0.03 | 0.03 | 0 | 0 | 0 | 0 | 0 | 0 | 0 | 12.01244 | 12.01244 | 0 | 65.16481 | 65.16481 | 0 | 0.07938793 | 0.07938793 | 0 | 0.4798403 | 0.4798403 | 17.02975 | 6.911859 | -10.11789 | 131.6414 | 53.42928 | -78.21217 | 0 | 0 | 0 | 0 | 0 | 0 | 0 | 0 | 0 | 0 | 0 | 0 | 2.595874 | 0 | -2.595874 | 13.46179 | 0 | -13.46179 | 2.33 | 2.020202 | -0.309798 | 52.0456 | 45.12559 | -6.92001 | 0 | 0 | 0 | 0 | 0 | 0 | 0.5177348 | 0.5491126 | 0.03137786 | 111.5077 | 118.2657 | 6.758042 | 0.2794077 | 0.1995769 | -0.07983076 | 6.725565 | 4.803975 | -1.92159 | 0 | 0 | 0 | 0 | 0 | 0 | 0 | 0 | 0 | 0 | 0 | 0 | 0 | 0 | 0 | 0 | 0 | 0 | 0 | 0 | 0 | 0 | 0 | 0 | 0 | 0 | 0 | 0 | 0 | 0 | 0 | 0 | 0 | 0 | 0 | 0 | 0 | 0 | 0 | 0 | 0 | 0 | 0 | 0 | 0 | 0 | 0 | 0 | 0 | 0 | 0 | 0 | 0 | 0
286 | 282 | CCSA | 01 | 3.5 | 25.4 | CCSA | G 船舶结构用钢- 一般强度结构钢-G01 A | 1519 | 0.16 | 0.1 | 0.6 | 0.02 | 0.015 |  |  |  | 0.025 | [9 empty] | 0.07429172 | 0.1271879 | 0.9 | 0.8 | 0.98 | 0.96 | 0.96 | 0.98 | 0.98 | 0.7 | 0.15 | 0.15 | 0.96 | 0.98 | 0.98 | 0.98 | 0.7 | 0.96 | ok | 9.31411 | 9.31411 | 8.997612 | -0.3164983 | 84.50538 | 84.50538 | 77.4357 | -7.069676 | -8.366% | 硅锰, 高碳锰铁, 铝块 | 硅锰, 高碳锰铁, 铝块 | 否 | C<=0.16; Si[0.1,0.12]; Mn[0.6,0.62]; P<=0.02; S<=0.015; Als[0.025,0.03] |  |  | 0.08672314 | 0.1 | 0.6 | 0.001065134 | 0.0001404309 | 0 | 0 | 0 | 0.025 | 0.025 | 0 | 0 | 0 | 0 | 0 | 0 | 7.066139 | 7.066139 | 1.776357e-15 | 38.33224 | 38.33224 | 7.105427e-15 | 0.2479712 | 0.2479712 | 3.608225e-16 | 1.498799 | 1.498799 | 2.220446e-15 | 0 | 0 | 0 | 0 | 0 | 0 | 0 | 0 | 0 | 0 | 0 | 0 | 0 | 0 | 0 | 0 | 0 | 0 | 0 | 0 | 0 | 0 | 0 | 0 | 2 | 1.683502 | -0.3164983 | 44.67434 | 37.60466 | -7.069676 | 0 | 0 | 0 | 0 | 0 | 0 | 0 | 0 | 0 | 0 | 0 | 0 | 0 | 0 | 0 | 0 | 0 | 0 | 0 | 0 | 0 | 0 | 0 | 0 | 0 | 0 | 0 | 0 | 0 | 0 | 0 | 0 | 0 | 0 | 0 | 0 | 0 | 0 | 0 | 0 | 0 | 0 | 0 | 0 | 0 | 0 | 0 | 0 | 0 | 0 | 0 | 0 | 0 | 0 | 0 | 0 | 0 | 0 | 0 | 0 | 0 | 0 | 0 | 0 | 0 | 0 | 0 | 0 | 0 | 0 | 0 | 0
287 | 283 | CCSB | 01 | 4 | 25.4 | CCSB | G 船舶结构用钢- 一般强度结构钢-G01 A | 1519 | 0.16 | 0.12 | 0.75 | 0.015 | 0.006 |  |  |  | 0.025 | [8 empty] | 45 | 0.07338462 | 0.1259487 | 0.9 | 0.8 | 0.98 | 0.96 | 0.96 | 0.98 | 0.98 | 0.7 | 0.15 | 0.15 | 0.96 | 0.98 | 0.98 | 0.98 | 0.7 | 0.96 | ok | 11.55218 | 11.55218 | 11.23568 | -0.3164983 | 97.15737 | 97.15737 | 90.08769 | -7.069676 | -7.277% | 硅锰, 高碳锰铁, 铝块 | 硅锰, 高碳锰铁, 铝块 | 否 | C<=0.16; Si[0.12,0.14]; Mn[0.75,0.77]; P<=0.015; S<=0.006; Als[0.025,0.03] | N忽略 |  | 0.09297008 | 0.12 | 0.75 | 0.001427009 | 0.0001834018 | 0 | 0 | 0 | 0.025 | 0.025 | 0 | 0 | 0 | 0 | 0 | 0 | 8.479367 | 8.479367 | -1.776357e-15 | 45.99869 | 45.99869 | -7.105427e-15 | 1.072812 | 1.072812 | -1.110223e-15 | 6.484343 | 6.484343 | -7.105427e-15 | 0 | 0 | 0 | 0 | 0 | 0 | 0 | 0 | 0 | 0 | 0 | 0 | 0 | 0 | 0 | 0 | 0 | 0 | 0 | 0 | 0 | 0 | 0 | 0 | 2 | 1.683502 | -0.3164983 | 44.67434 | 37.60466 | -7.069676 | 0 | 0 | 0 | 0 | 0 | 0 | 0 | 0 | 0 | 0 | 0 | 0 | 0 | 0 | 0 | 0 | 0 | 0 | 0 | 0 | 0 | 0 | 0 | 0 | 0 | 0 | 0 | 0 | 0 | 0 | 0 | 0 | 0 | 0 | 0 | 0 | 0 | 0 | 0 | 0 | 0 | 0 | 0 | 0 | 0 | 0 | 0 | 0 | 0 | 0 | 0 | 0 | 0 | 0 | 0 | 0 | 0 | 0 | 0 | 0 | 0 | 0 | 0 | 0 | 0 | 0 | 0 | 0 | 0 | 0 | 0 | 0
288 | 284 | CCSAH32 | 01 | 4 | 12.5 | CCSAH32-1 | G 船舶结构用钢- 一般强度结构钢-G01 A | 1521 | 0.07 | 0.2 | 1.2 | 0.015 | 0.006 |  |  |  | 0.03 |  | 0.01 | [7 empty] | 0.04 | 0.09483333 | 0.9 | 0.8 | 0.98 | 0.96 | 0.96 | 0.98 | 0.98 | 0.7 | 0.15 | 0.15 | 0.96 | 0.98 | 0.98 | 0.98 | 0.7 | 0.96 | ok | 20.14972 | 20.14972 | 18.97148 | -1.178247 | 180.9876 | 180.9876 | 138.8659 | -42.12164 | -23.27% | 中碳锰铁, 硅铁合金, 铝块 | 硅锰, 高碳锰铁, 中碳锰铁, 铝块 | 是 | C<=0.07; Si[0.2,0.22]; Mn[1.2,1.22]; P<=0.015; S<=0.006; Als[0.03,0.035] | Ca忽略 |  | 0.07 | 0.22 | 1.2 | 0.00250846 | 0.0003254645 | 0 | 0 | 0 | 0.03 | 0.03 | 0 | 0 | 0 | 0 | 0 | 0 | 0 | 15.54551 | 15.54551 | 0 | 84.33093 | 84.33093 | 0 | 0.8644337 | 0.8644337 | 0 | 5.224851 | 5.224851 | 14.35856 | 0.5413346 | -13.81722 | 110.9929 | 4.184564 | -106.8084 | 0 | 0 | 0 | 0 | 0 | 0 | 0 | 0 | 0 | 0 | 0 | 0 | 3.461166 | 0 | -3.461166 | 17.94905 | 0 | -17.94905 | 2.33 | 2.020202 | -0.309798 | 52.0456 | 45.12559 | -6.92001 | 0 | 0 | 0 | 0 | 0 | 0 | 0 | 0 | 0 | 0 | 0 | 0 | 0 | 0 | 0 | 0 | 0 | 0 | 0 | 0 | 0 | 0 | 0 | 0 | 0 | 0 | 0 | 0 | 0 | 0 | 0 | 0 | 0 | 0 | 0 | 0 | 0 | 0 | 0 | 0 | 0 | 0 | 0 | 0 | 0 | 0 | 0 | 0 | 0 | 0 | 0 | 0 | 0 | 0 | 0 | 0 | 0 | 0 | 0 | 0 | 0 | 0 | 0 | 0 | 0 | 0 | 0 | 0 | 0 | 0 | 0 | 0
289 | 285 | CCSAH32 | 02 | 12.51 | 25 | CCSAH32-2 | G 船舶结构用钢- 一般强度结构钢-G01 A | 1521 | 0.07 | 0.2 | 1.3 | 0.015 | 0.006 |  |  |  | 0.03 |  | 0.01 | [7 empty] | 0.044 | 0.095 | 0.9 | 0.8 | 0.98 | 0.96 | 0.96 | 0.98 | 0.98 | 0.7 | 0.15 | 0.15 | 0.96 | 0.98 | 0.98 | 0.98 | 0.7 | 0.96 | ok | 21.44678 | 21.44678 | 20.15704 | -1.289736 | 191.0139 | 191.0139 | 150.8546 | -40.15928 | -21.02% | 中碳锰铁, 硅铁合金, 铝块 | 硅锰, 中碳锰铁, 低碳锰铁, 铝块 | 是 | C<=0.07; Si[0.2,0.22]; Mn[1.3,1.32]; P<=0.015; S<=0.006; Als[0.03,0.035] | Ca忽略 |  | 0.07 | 0.22 | 1.3 | 0.002736089 | 0.0003482273 | 0 | 0 | 0 | 0.03 | 0.03 | 0 | 0 | 0 | 0 | 0 | 0 | 0 | 15.54551 | 15.54551 | 0 | 84.33093 | 84.33093 | 0 | 0 | 0 | 0 | 0 | 0 | 15.65561 | 0.5722842 | -15.08333 | 121.0193 | 4.423808 | -116.5955 | 0 | 2.019051 | 2.019051 | 0 | 16.97432 | 16.97432 | 0 | 0 | 0 | 0 | 0 | 0 | 3.461166 | 0 | -3.461166 | 17.94905 | 0 | -17.94905 | 2.33 | 2.020202 | -0.309798 | 52.0456 | 45.12559 | -6.92001 | 0 | 0 | 0 | 0 | 0 | 0 | 0 | 0 | 0 | 0 | 0 | 0 | 0 | 0 | 0 | 0 | 0 | 0 | 0 | 0 | 0 | 0 | 0 | 0 | 0 | 0 | 0 | 0 | 0 | 0 | 0 | 0 | 0 | 0 | 0 | 0 | 0 | 0 | 0 | 0 | 0 | 0 | 0 | 0 | 0 | 0 | 0 | 0 | 0 | 0 | 0 | 0 | 0 | 0 | 0 | 0 | 0 | 0 | 0 | 0 | 0 | 0 | 0 | 0 | 0 | 0 | 0 | 0 | 0 | 0 | 0 | 0
290 | 286 | CCSAH36 | 01 | 4 | 12.5 | CCSAH36-1 | G 船舶结构用钢- 一般强度结构钢-G01 A | 1521 | 0.07 | 0.12 | 1.3 | 0.015 | 0.006 |  | 0.035 | 0.01 | 0.03 | [8 empty] | 50 | 0.04296364 | 0.08936364 | 0.9 | 0.8 | 0.98 | 0.96 | 0.96 | 0.98 | 0.98 | 0.7 | 0.15 | 0.15 | 0.96 | 0.98 | 0.98 | 0.98 | 0.7 | 0.96 | ok | 20.93268 | 20.93268 | 20.13755 | -0.7951302 | 302.6336 | 302.6336 | 279.0628 | -23.5708 | -7.789% | 中碳锰铁, 硅铁合金, 铝块, 铌铁, 钛铁 | 硅锰, 高碳锰铁, 中碳锰铁, 铝块, 铌铁, 钛铁 | 是 | C<=0.07; Si[0.12,0.14]; Mn[1.3,1.32]; P<=0.015; S<=0.006; Nb[0.035,0.036]; Ti[0.01,0.015]; Als[0.03,0.035] | N忽略 |  | 0.07 | 0.14 | 1.3 | 0.002859939 | 0.0003334783 | 0 | 0.035 | 0.01 | 0.03 | 0.03 | 0 | 0 | 0 | 0 | 0 | 0 | 0 | 9.892595 | 9.892595 | 0 | 53.66514 | 53.66514 | 0 | 0.3489481 | 0.3489481 | 0 | 2.109129 | 2.109129 | 15.72884 | 7.127119 | -8.601723 | 121.5853 | 55.09326 | -66.49208 | 0 | 0 | 0 | 0 | 0 | 0 | 0 | 0 | 0 | 0 | 0 | 0 | 2.076699 | 0 | -2.076699 | 10.76943 | 0 | -10.76943 | 2.33 | 2.020202 | -0.309798 | 52.0456 | 45.12559 | -6.92001 | 0 | 0 | 0 | 0 | 0 | 0 | 0.5177348 | 0.5491126 | 0.03137786 | 111.5077 | 118.2657 | 6.758042 | 0.2794077 | 0.1995769 | -0.07983076 | 6.725565 | 4.803975 | -1.92159 | 0 | 0 | 0 | 0 | 0 | 0 | 0 | 0 | 0 | 0 | 0 | 0 | 0 | 0 | 0 | 0 | 0 | 0 | 0 | 0 | 0 | 0 | 0 | 0 | 0 | 0 | 0 | 0 | 0 | 0 | 0 | 0 | 0 | 0 | 0 | 0 | 0 | 0 | 0 | 0 | 0 | 0 | 0 | 0 | 0 | 0 | 0 | 0 | 0 | 0 | 0 | 0 | 0 | 0
291 | 287 | CCSAH36 | 02 | 12.51 | 25 | CCSAH36-2 | G 船舶结构用钢- 一般强度结构钢-G01 A | 1522 | 0.07 | 0.15 | 1.4 | 0.015 | 0.006 |  | 0.035 | 0.01 | 0.03 | [8 empty] | 50 | 0.04159574 | 0.08923404 | 0.9 | 0.8 | 0.98 | 0.96 | 0.96 | 0.98 | 0.98 | 0.7 | 0.15 | 0.15 | 0.96 | 0.98 | 0.98 | 0.98 | 0.7 | 0.96 | ok | 22.75276 | 22.75276 | 21.77257 | -0.9801887 | 315.3821 | 315.3821 | 287.2692 | -28.11287 | -8.914% | 中碳锰铁, 硅铁合金, 铝块, 铌铁, 钛铁 | 硅锰, 高碳锰铁, 中碳锰铁, 铝块, 铌铁, 钛铁 | 是 | C<=0.07; Si[0.15,0.17]; Mn[1.4,1.42]; P<=0.015; S<=0.006; Nb[0.035,0.036]; Ti[0.01,0.015]; Als[0.03,0.035] | N忽略 |  | 0.07 | 0.17 | 1.4 | 0.00307211 | 0.0003648707 | 0 | 0.035 | 0.01 | 0.03 | 0.03 | 0 | 0 | 0 | 0 | 0 | 0 | 0 | 12.01244 | 12.01244 | 0 | 65.16481 | 65.16481 | 0 | 0.07938793 | 0.07938793 | 0 | 0.4798403 | 0.4798403 | 17.02975 | 6.911859 | -10.11789 | 131.6414 | 53.42928 | -78.21217 | 0 | 0 | 0 | 0 | 0 | 0 | 0 | 0 | 0 | 0 | 0 | 0 | 2.595874 | 0 | -2.595874 | 13.46179 | 0 | -13.46179 | 2.33 | 2.020202 | -0.309798 | 52.0456 | 45.12559 | -6.92001 | 0 | 0 | 0 | 0 | 0 | 0 | 0.5177348 | 0.5491126 | 0.03137786 | 111.5077 | 118.2657 | 6.758042 | 0.2794077 | 0.1995769 | -0.07983076 | 6.725565 | 4.803975 | -1.92159 | 0 | 0 | 0 | 0 | 0 | 0 | 0 | 0 | 0 | 0 | 0 | 0 | 0 | 0 | 0 | 0 | 0 | 0 | 0 | 0 | 0 | 0 | 0 | 0 | 0 | 0 | 0 | 0 | 0 | 0 | 0 | 0 | 0 | 0 | 0 | 0 | 0 | 0 | 0 | 0 | 0 | 0 | 0 | 0 | 0 | 0 | 0 | 0 | 0 | 0 | 0 | 0 | 0 | 0
292 | 288 | AB/A | 01 | 3.5 | 25.4 | AB/A | G 船舶结构用钢- 一般强度结构钢-G01 A | 1519 | 0.16 | 0.1 | 0.6 | 0.02 | 0.015 |  |  |  | 0.025 | [9 empty] | 0.07429172 | 0.1271879 | 0.9 | 0.8 | 0.98 | 0.96 | 0.96 | 0.98 | 0.98 | 0.7 | 0.15 | 0.15 | 0.96 | 0.98 | 0.98 | 0.98 | 0.7 | 0.96 | ok | 9.31411 | 9.31411 | 8.997612 | -0.3164983 | 84.50538 | 84.50538 | 77.4357 | -7.069676 | -8.366% | 硅锰, 高碳锰铁, 铝块 | 硅锰, 高碳锰铁, 铝块 | 否 | C<=0.16; Si[0.1,0.12]; Mn[0.6,0.62]; P<=0.02; S<=0.015; Als[0.025,0.03] |  |  | 0.08672314 | 0.1 | 0.6 | 0.001065134 | 0.0001404309 | 0 | 0 | 0 | 0.025 | 0.025 | 0 | 0 | 0 | 0 | 0 | 0 | 7.066139 | 7.066139 | 1.776357e-15 | 38.33224 | 38.33224 | 7.105427e-15 | 0.2479712 | 0.2479712 | 3.608225e-16 | 1.498799 | 1.498799 | 2.220446e-15 | 0 | 0 | 0 | 0 | 0 | 0 | 0 | 0 | 0 | 0 | 0 | 0 | 0 | 0 | 0 | 0 | 0 | 0 | 0 | 0 | 0 | 0 | 0 | 0 | 2 | 1.683502 | -0.3164983 | 44.67434 | 37.60466 | -7.069676 | 0 | 0 | 0 | 0 | 0 | 0 | 0 | 0 | 0 | 0 | 0 | 0 | 0 | 0 | 0 | 0 | 0 | 0 | 0 | 0 | 0 | 0 | 0 | 0 | 0 | 0 | 0 | 0 | 0 | 0 | 0 | 0 | 0 | 0 | 0 | 0 | 0 | 0 | 0 | 0 | 0 | 0 | 0 | 0 | 0 | 0 | 0 | 0 | 0 | 0 | 0 | 0 | 0 | 0 | 0 | 0 | 0 | 0 | 0 | 0 | 0 | 0 | 0 | 0 | 0 | 0 | 0 | 0 | 0 | 0 | 0 | 0
293 | 289 | AB/B | 01 | 4 | 25.4 | AB/B | G 船舶结构用钢- 一般强度结构钢-G01 A | 1519 | 0.16 | 0.12 | 0.75 | 0.015 | 0.006 |  |  |  | 0.025 | [8 empty] | 45 | 0.07338462 | 0.1259487 | 0.9 | 0.8 | 0.98 | 0.96 | 0.96 | 0.98 | 0.98 | 0.7 | 0.15 | 0.15 | 0.96 | 0.98 | 0.98 | 0.98 | 0.7 | 0.96 | ok | 11.55218 | 11.55218 | 11.23568 | -0.3164983 | 97.15737 | 97.15737 | 90.08769 | -7.069676 | -7.277% | 硅锰, 高碳锰铁, 铝块 | 硅锰, 高碳锰铁, 铝块 | 否 | C<=0.16; Si[0.12,0.14]; Mn[0.75,0.77]; P<=0.015; S<=0.006; Als[0.025,0.03] | N忽略 |  | 0.09297008 | 0.12 | 0.75 | 0.001427009 | 0.0001834018 | 0 | 0 | 0 | 0.025 | 0.025 | 0 | 0 | 0 | 0 | 0 | 0 | 8.479367 | 8.479367 | -1.776357e-15 | 45.99869 | 45.99869 | -7.105427e-15 | 1.072812 | 1.072812 | -1.110223e-15 | 6.484343 | 6.484343 | -7.105427e-15 | 0 | 0 | 0 | 0 | 0 | 0 | 0 | 0 | 0 | 0 | 0 | 0 | 0 | 0 | 0 | 0 | 0 | 0 | 0 | 0 | 0 | 0 | 0 | 0 | 2 | 1.683502 | -0.3164983 | 44.67434 | 37.60466 | -7.069676 | 0 | 0 | 0 | 0 | 0 | 0 | 0 | 0 | 0 | 0 | 0 | 0 | 0 | 0 | 0 | 0 | 0 | 0 | 0 | 0 | 0 | 0 | 0 | 0 | 0 | 0 | 0 | 0 | 0 | 0 | 0 | 0 | 0 | 0 | 0 | 0 | 0 | 0 | 0 | 0 | 0 | 0 | 0 | 0 | 0 | 0 | 0 | 0 | 0 | 0 | 0 | 0 | 0 | 0 | 0 | 0 | 0 | 0 | 0 | 0 | 0 | 0 | 0 | 0 | 0 | 0 | 0 | 0 | 0 | 0 | 0 | 0
294 | 290 | AB/AH32 | 01 | 4 | 12.5 | AB/AH32-1 | G 船舶结构用钢- 一般强度结构钢-G01 A | 1521 | 0.07 | 0.2 | 1.2 | 0.015 | 0.006 |  |  |  | 0.03 |  | 0.01 | [7 empty] | 0.04 | 0.09483333 | 0.9 | 0.8 | 0.98 | 0.96 | 0.96 | 0.98 | 0.98 | 0.7 | 0.15 | 0.15 | 0.96 | 0.98 | 0.98 | 0.98 | 0.7 | 0.96 | ok | 20.14972 | 20.14972 | 18.97148 | -1.178247 | 180.9876 | 180.9876 | 138.8659 | -42.12164 | -23.27% | 中碳锰铁, 硅铁合金, 铝块 | 硅锰, 高碳锰铁, 中碳锰铁, 铝块 | 是 | C<=0.07; Si[0.2,0.22]; Mn[1.2,1.22]; P<=0.015; S<=0.006; Als[0.03,0.035] | Ca忽略 |  | 0.07 | 0.22 | 1.2 | 0.00250846 | 0.0003254645 | 0 | 0 | 0 | 0.03 | 0.03 | 0 | 0 | 0 | 0 | 0 | 0 | 0 | 15.54551 | 15.54551 | 0 | 84.33093 | 84.33093 | 0 | 0.8644337 | 0.8644337 | 0 | 5.224851 | 5.224851 | 14.35856 | 0.5413346 | -13.81722 | 110.9929 | 4.184564 | -106.8084 | 0 | 0 | 0 | 0 | 0 | 0 | 0 | 0 | 0 | 0 | 0 | 0 | 3.461166 | 0 | -3.461166 | 17.94905 | 0 | -17.94905 | 2.33 | 2.020202 | -0.309798 | 52.0456 | 45.12559 | -6.92001 | 0 | 0 | 0 | 0 | 0 | 0 | 0 | 0 | 0 | 0 | 0 | 0 | 0 | 0 | 0 | 0 | 0 | 0 | 0 | 0 | 0 | 0 | 0 | 0 | 0 | 0 | 0 | 0 | 0 | 0 | 0 | 0 | 0 | 0 | 0 | 0 | 0 | 0 | 0 | 0 | 0 | 0 | 0 | 0 | 0 | 0 | 0 | 0 | 0 | 0 | 0 | 0 | 0 | 0 | 0 | 0 | 0 | 0 | 0 | 0 | 0 | 0 | 0 | 0 | 0 | 0 | 0 | 0 | 0 | 0 | 0 | 0
295 | 291 | AB/AH32 | 02 | 12.51 | 25 | AB/AH32-2 | G 船舶结构用钢- 一般强度结构钢-G01 A | 1521 | 0.07 | 0.2 | 1.3 | 0.015 | 0.006 |  |  |  | 0.03 |  | 0.01 | [7 empty] | 0.044 | 0.095 | 0.9 | 0.8 | 0.98 | 0.96 | 0.96 | 0.98 | 0.98 | 0.7 | 0.15 | 0.15 | 0.96 | 0.98 | 0.98 | 0.98 | 0.7 | 0.96 | ok | 21.44678 | 21.44678 | 20.15704 | -1.289736 | 191.0139 | 191.0139 | 150.8546 | -40.15928 | -21.02% | 中碳锰铁, 硅铁合金, 铝块 | 硅锰, 中碳锰铁, 低碳锰铁, 铝块 | 是 | C<=0.07; Si[0.2,0.22]; Mn[1.3,1.32]; P<=0.015; S<=0.006; Als[0.03,0.035] | Ca忽略 |  | 0.07 | 0.22 | 1.3 | 0.002736089 | 0.0003482273 | 0 | 0 | 0 | 0.03 | 0.03 | 0 | 0 | 0 | 0 | 0 | 0 | 0 | 15.54551 | 15.54551 | 0 | 84.33093 | 84.33093 | 0 | 0 | 0 | 0 | 0 | 0 | 15.65561 | 0.5722842 | -15.08333 | 121.0193 | 4.423808 | -116.5955 | 0 | 2.019051 | 2.019051 | 0 | 16.97432 | 16.97432 | 0 | 0 | 0 | 0 | 0 | 0 | 3.461166 | 0 | -3.461166 | 17.94905 | 0 | -17.94905 | 2.33 | 2.020202 | -0.309798 | 52.0456 | 45.12559 | -6.92001 | 0 | 0 | 0 | 0 | 0 | 0 | 0 | 0 | 0 | 0 | 0 | 0 | 0 | 0 | 0 | 0 | 0 | 0 | 0 | 0 | 0 | 0 | 0 | 0 | 0 | 0 | 0 | 0 | 0 | 0 | 0 | 0 | 0 | 0 | 0 | 0 | 0 | 0 | 0 | 0 | 0 | 0 | 0 | 0 | 0 | 0 | 0 | 0 | 0 | 0 | 0 | 0 | 0 | 0 | 0 | 0 | 0 | 0 | 0 | 0 | 0 | 0 | 0 | 0 | 0 | 0 | 0 | 0 | 0 | 0 | 0 | 0
296 | 292 | AB/AH36 | 01 | 4 | 12.5 | AB/AH36-1 | G 船舶结构用钢- 一般强度结构钢-G01 A | 1521 | 0.07 | 0.12 | 1.3 | 0.015 | 0.006 |  | 0.035 | 0.01 | 0.03 | [8 empty] | 50 | 0.04296364 | 0.08936364 | 0.9 | 0.8 | 0.98 | 0.96 | 0.96 | 0.98 | 0.98 | 0.7 | 0.15 | 0.15 | 0.96 | 0.98 | 0.98 | 0.98 | 0.7 | 0.96 | ok | 20.93268 | 20.93268 | 20.13755 | -0.7951302 | 302.6336 | 302.6336 | 279.0628 | -23.5708 | -7.789% | 中碳锰铁, 硅铁合金, 铝块, 铌铁, 钛铁 | 硅锰, 高碳锰铁, 中碳锰铁, 铝块, 铌铁, 钛铁 | 是 | C<=0.07; Si[0.12,0.14]; Mn[1.3,1.32]; P<=0.015; S<=0.006; Nb[0.035,0.036]; Ti[0.01,0.015]; Als[0.03,0.035] | N忽略 |  | 0.07 | 0.14 | 1.3 | 0.002859939 | 0.0003334783 | 0 | 0.035 | 0.01 | 0.03 | 0.03 | 0 | 0 | 0 | 0 | 0 | 0 | 0 | 9.892595 | 9.892595 | 0 | 53.66514 | 53.66514 | 0 | 0.3489481 | 0.3489481 | 0 | 2.109129 | 2.109129 | 15.72884 | 7.127119 | -8.601723 | 121.5853 | 55.09326 | -66.49208 | 0 | 0 | 0 | 0 | 0 | 0 | 0 | 0 | 0 | 0 | 0 | 0 | 2.076699 | 0 | -2.076699 | 10.76943 | 0 | -10.76943 | 2.33 | 2.020202 | -0.309798 | 52.0456 | 45.12559 | -6.92001 | 0 | 0 | 0 | 0 | 0 | 0 | 0.5177348 | 0.5491126 | 0.03137786 | 111.5077 | 118.2657 | 6.758042 | 0.2794077 | 0.1995769 | -0.07983076 | 6.725565 | 4.803975 | -1.92159 | 0 | 0 | 0 | 0 | 0 | 0 | 0 | 0 | 0 | 0 | 0 | 0 | 0 | 0 | 0 | 0 | 0 | 0 | 0 | 0 | 0 | 0 | 0 | 0 | 0 | 0 | 0 | 0 | 0 | 0 | 0 | 0 | 0 | 0 | 0 | 0 | 0 | 0 | 0 | 0 | 0 | 0 | 0 | 0 | 0 | 0 | 0 | 0 | 0 | 0 | 0 | 0 | 0 | 0
297 | 293 | AB/AH36 | 02 | 12.51 | 25 | AB/AH36-2 | G 船舶结构用钢- 一般强度结构钢-G01 A | 1522 | 0.07 | 0.15 | 1.4 | 0.015 | 0.006 |  | 0.035 | 0.01 | 0.03 | [8 empty] | 50 | 0.04159574 | 0.08923404 | 0.9 | 0.8 | 0.98 | 0.96 | 0.96 | 0.98 | 0.98 | 0.7 | 0.15 | 0.15 | 0.96 | 0.98 | 0.98 | 0.98 | 0.7 | 0.96 | ok | 22.75276 | 22.75276 | 21.77257 | -0.9801887 | 315.3821 | 315.3821 | 287.2692 | -28.11287 | -8.914% | 中碳锰铁, 硅铁合金, 铝块, 铌铁, 钛铁 | 硅锰, 高碳锰铁, 中碳锰铁, 铝块, 铌铁, 钛铁 | 是 | C<=0.07; Si[0.15,0.17]; Mn[1.4,1.42]; P<=0.015; S<=0.006; Nb[0.035,0.036]; Ti[0.01,0.015]; Als[0.03,0.035] | N忽略 |  | 0.07 | 0.17 | 1.4 | 0.00307211 | 0.0003648707 | 0 | 0.035 | 0.01 | 0.03 | 0.03 | 0 | 0 | 0 | 0 | 0 | 0 | 0 | 12.01244 | 12.01244 | 0 | 65.16481 | 65.16481 | 0 | 0.07938793 | 0.07938793 | 0 | 0.4798403 | 0.4798403 | 17.02975 | 6.911859 | -10.11789 | 131.6414 | 53.42928 | -78.21217 | 0 | 0 | 0 | 0 | 0 | 0 | 0 | 0 | 0 | 0 | 0 | 0 | 2.595874 | 0 | -2.595874 | 13.46179 | 0 | -13.46179 | 2.33 | 2.020202 | -0.309798 | 52.0456 | 45.12559 | -6.92001 | 0 | 0 | 0 | 0 | 0 | 0 | 0.5177348 | 0.5491126 | 0.03137786 | 111.5077 | 118.2657 | 6.758042 | 0.2794077 | 0.1995769 | -0.07983076 | 6.725565 | 4.803975 | -1.92159 | 0 | 0 | 0 | 0 | 0 | 0 | 0 | 0 | 0 | 0 | 0 | 0 | 0 | 0 | 0 | 0 | 0 | 0 | 0 | 0 | 0 | 0 | 0 | 0 | 0 | 0 | 0 | 0 | 0 | 0 | 0 | 0 | 0 | 0 | 0 | 0 | 0 | 0 | 0 | 0 | 0 | 0 | 0 | 0 | 0 | 0 | 0 | 0 | 0 | 0 | 0 | 0 | 0 | 0
298 | 294 | BVA | 01 | 3.5 | 25.4 | BVA | G 船舶结构用钢- 一般强度结构钢-G01 A | 1519 | 0.16 | 0.1 | 0.6 | 0.02 | 0.015 |  |  |  | 0.025 | [9 empty] | 0.07429172 | 0.1271879 | 0.9 | 0.8 | 0.98 | 0.96 | 0.96 | 0.98 | 0.98 | 0.7 | 0.15 | 0.15 | 0.96 | 0.98 | 0.98 | 0.98 | 0.7 | 0.96 | ok | 9.31411 | 9.31411 | 8.997612 | -0.3164983 | 84.50538 | 84.50538 | 77.4357 | -7.069676 | -8.366% | 硅锰, 高碳锰铁, 铝块 | 硅锰, 高碳锰铁, 铝块 | 否 | C<=0.16; Si[0.1,0.12]; Mn[0.6,0.62]; P<=0.02; S<=0.015; Als[0.025,0.03] |  |  | 0.08672314 | 0.1 | 0.6 | 0.001065134 | 0.0001404309 | 0 | 0 | 0 | 0.025 | 0.025 | 0 | 0 | 0 | 0 | 0 | 0 | 7.066139 | 7.066139 | 1.776357e-15 | 38.33224 | 38.33224 | 7.105427e-15 | 0.2479712 | 0.2479712 | 3.608225e-16 | 1.498799 | 1.498799 | 2.220446e-15 | 0 | 0 | 0 | 0 | 0 | 0 | 0 | 0 | 0 | 0 | 0 | 0 | 0 | 0 | 0 | 0 | 0 | 0 | 0 | 0 | 0 | 0 | 0 | 0 | 2 | 1.683502 | -0.3164983 | 44.67434 | 37.60466 | -7.069676 | 0 | 0 | 0 | 0 | 0 | 0 | 0 | 0 | 0 | 0 | 0 | 0 | 0 | 0 | 0 | 0 | 0 | 0 | 0 | 0 | 0 | 0 | 0 | 0 | 0 | 0 | 0 | 0 | 0 | 0 | 0 | 0 | 0 | 0 | 0 | 0 | 0 | 0 | 0 | 0 | 0 | 0 | 0 | 0 | 0 | 0 | 0 | 0 | 0 | 0 | 0 | 0 | 0 | 0 | 0 | 0 | 0 | 0 | 0 | 0 | 0 | 0 | 0 | 0 | 0 | 0 | 0 | 0 | 0 | 0 | 0 | 0
299 | 295 | BVB | 01 | 4 | 25.4 | BVB | G 船舶结构用钢- 一般强度结构钢-G01 A | 1519 | 0.16 | 0.12 | 0.75 | 0.015 | 0.006 |  |  |  | 0.025 | [8 empty] | 45 | 0.07338462 | 0.1259487 | 0.9 | 0.8 | 0.98 | 0.96 | 0.96 | 0.98 | 0.98 | 0.7 | 0.15 | 0.15 | 0.96 | 0.98 | 0.98 | 0.98 | 0.7 | 0.96 | ok | 11.55218 | 11.55218 | 11.23568 | -0.3164983 | 97.15737 | 97.15737 | 90.08769 | -7.069676 | -7.277% | 硅锰, 高碳锰铁, 铝块 | 硅锰, 高碳锰铁, 铝块 | 否 | C<=0.16; Si[0.12,0.14]; Mn[0.75,0.77]; P<=0.015; S<=0.006; Als[0.025,0.03] | N忽略 |  | 0.09297008 | 0.12 | 0.75 | 0.001427009 | 0.0001834018 | 0 | 0 | 0 | 0.025 | 0.025 | 0 | 0 | 0 | 0 | 0 | 0 | 8.479367 | 8.479367 | -1.776357e-15 | 45.99869 | 45.99869 | -7.105427e-15 | 1.072812 | 1.072812 | -1.110223e-15 | 6.484343 | 6.484343 | -7.105427e-15 | 0 | 0 | 0 | 0 | 0 | 0 | 0 | 0 | 0 | 0 | 0 | 0 | 0 | 0 | 0 | 0 | 0 | 0 | 0 | 0 | 0 | 0 | 0 | 0 | 2 | 1.683502 | -0.3164983 | 44.67434 | 37.60466 | -7.069676 | 0 | 0 | 0 | 0 | 0 | 0 | 0 | 0 | 0 | 0 | 0 | 0 | 0 | 0 | 0 | 0 | 0 | 0 | 0 | 0 | 0 | 0 | 0 | 0 | 0 | 0 | 0 | 0 | 0 | 0 | 0 | 0 | 0 | 0 | 0 | 0 | 0 | 0 | 0 | 0 | 0 | 0 | 0 | 0 | 0 | 0 | 0 | 0 | 0 | 0 | 0 | 0 | 0 | 0 | 0 | 0 | 0 | 0 | 0 | 0 | 0 | 0 | 0 | 0 | 0 | 0 | 0 | 0 | 0 | 0 | 0 | 0
300 | 296 | BVAH32 | 01 | 4 | 12.5 | BVAH32-1 | G 船舶结构用钢- 一般强度结构钢-G01 A | 1521 | 0.07 | 0.2 | 1.2 | 0.015 | 0.006 |  |  |  | 0.03 |  | 0.01 | [7 empty] | 0.04 | 0.09483333 | 0.9 | 0.8 | 0.98 | 0.96 | 0.96 | 0.98 | 0.98 | 0.7 | 0.15 | 0.15 | 0.96 | 0.98 | 0.98 | 0.98 | 0.7 | 0.96 | ok | 20.14972 | 20.14972 | 18.97148 | -1.178247 | 180.9876 | 180.9876 | 138.8659 | -42.12164 | -23.27% | 中碳锰铁, 硅铁合金, 铝块 | 硅锰, 高碳锰铁, 中碳锰铁, 铝块 | 是 | C<=0.07; Si[0.2,0.22]; Mn[1.2,1.22]; P<=0.015; S<=0.006; Als[0.03,0.035] | Ca忽略 |  | 0.07 | 0.22 | 1.2 | 0.00250846 | 0.0003254645 | 0 | 0 | 0 | 0.03 | 0.03 | 0 | 0 | 0 | 0 | 0 | 0 | 0 | 15.54551 | 15.54551 | 0 | 84.33093 | 84.33093 | 0 | 0.8644337 | 0.8644337 | 0 | 5.224851 | 5.224851 | 14.35856 | 0.5413346 | -13.81722 | 110.9929 | 4.184564 | -106.8084 | 0 | 0 | 0 | 0 | 0 | 0 | 0 | 0 | 0 | 0 | 0 | 0 | 3.461166 | 0 | -3.461166 | 17.94905 | 0 | -17.94905 | 2.33 | 2.020202 | -0.309798 | 52.0456 | 45.12559 | -6.92001 | 0 | 0 | 0 | 0 | 0 | 0 | 0 | 0 | 0 | 0 | 0 | 0 | 0 | 0 | 0 | 0 | 0 | 0 | 0 | 0 | 0 | 0 | 0 | 0 | 0 | 0 | 0 | 0 | 0 | 0 | 0 | 0 | 0 | 0 | 0 | 0 | 0 | 0 | 0 | 0 | 0 | 0 | 0 | 0 | 0 | 0 | 0 | 0 | 0 | 0 | 0 | 0 | 0 | 0 | 0 | 0 | 0 | 0 | 0 | 0 | 0 | 0 | 0 | 0 | 0 | 0 | 0 | 0 | 0 | 0 | 0 | 0
301 | 297 | BVAH32 | 02 | 12.51 | 25 | BVAH32-2 | G 船舶结构用钢- 一般强度结构钢-G01 A | 1521 | 0.07 | 0.2 | 1.3 | 0.015 | 0.006 |  |  |  | 0.03 |  | 0.01 | [7 empty] | 0.044 | 0.095 | 0.9 | 0.8 | 0.98 | 0.96 | 0.96 | 0.98 | 0.98 | 0.7 | 0.15 | 0.15 | 0.96 | 0.98 | 0.98 | 0.98 | 0.7 | 0.96 | ok | 21.44678 | 21.44678 | 20.15704 | -1.289736 | 191.0139 | 191.0139 | 150.8546 | -40.15928 | -21.02% | 中碳锰铁, 硅铁合金, 铝块 | 硅锰, 中碳锰铁, 低碳锰铁, 铝块 | 是 | C<=0.07; Si[0.2,0.22]; Mn[1.3,1.32]; P<=0.015; S<=0.006; Als[0.03,0.035] | Ca忽略 |  | 0.07 | 0.22 | 1.3 | 0.002736089 | 0.0003482273 | 0 | 0 | 0 | 0.03 | 0.03 | 0 | 0 | 0 | 0 | 0 | 0 | 0 | 15.54551 | 15.54551 | 0 | 84.33093 | 84.33093 | 0 | 0 | 0 | 0 | 0 | 0 | 15.65561 | 0.5722842 | -15.08333 | 121.0193 | 4.423808 | -116.5955 | 0 | 2.019051 | 2.019051 | 0 | 16.97432 | 16.97432 | 0 | 0 | 0 | 0 | 0 | 0 | 3.461166 | 0 | -3.461166 | 17.94905 | 0 | -17.94905 | 2.33 | 2.020202 | -0.309798 | 52.0456 | 45.12559 | -6.92001 | 0 | 0 | 0 | 0 | 0 | 0 | 0 | 0 | 0 | 0 | 0 | 0 | 0 | 0 | 0 | 0 | 0 | 0 | 0 | 0 | 0 | 0 | 0 | 0 | 0 | 0 | 0 | 0 | 0 | 0 | 0 | 0 | 0 | 0 | 0 | 0 | 0 | 0 | 0 | 0 | 0 | 0 | 0 | 0 | 0 | 0 | 0 | 0 | 0 | 0 | 0 | 0 | 0 | 0 | 0 | 0 | 0 | 0 | 0 | 0 | 0 | 0 | 0 | 0 | 0 | 0 | 0 | 0 | 0 | 0 | 0 | 0
302 | 298 | BVAH36 | 01 | 4 | 12.5 | BVAH36-1 | G 船舶结构用钢- 一般强度结构钢-G01 A | 1521 | 0.07 | 0.12 | 1.3 | 0.015 | 0.006 |  | 0.035 | 0.01 | 0.03 | [8 empty] | 50 | 0.04296364 | 0.08936364 | 0.9 | 0.8 | 0.98 | 0.96 | 0.96 | 0.98 | 0.98 | 0.7 | 0.15 | 0.15 | 0.96 | 0.98 | 0.98 | 0.98 | 0.7 | 0.96 | ok | 20.93268 | 20.93268 | 20.13755 | -0.7951302 | 302.6336 | 302.6336 | 279.0628 | -23.5708 | -7.789% | 中碳锰铁, 硅铁合金, 铝块, 铌铁, 钛铁 | 硅锰, 高碳锰铁, 中碳锰铁, 铝块, 铌铁, 钛铁 | 是 | C<=0.07; Si[0.12,0.14]; Mn[1.3,1.32]; P<=0.015; S<=0.006; Nb[0.035,0.036]; Ti[0.01,0.015]; Als[0.03,0.035] | N忽略 |  | 0.07 | 0.14 | 1.3 | 0.002859939 | 0.0003334783 | 0 | 0.035 | 0.01 | 0.03 | 0.03 | 0 | 0 | 0 | 0 | 0 | 0 | 0 | 9.892595 | 9.892595 | 0 | 53.66514 | 53.66514 | 0 | 0.3489481 | 0.3489481 | 0 | 2.109129 | 2.109129 | 15.72884 | 7.127119 | -8.601723 | 121.5853 | 55.09326 | -66.49208 | 0 | 0 | 0 | 0 | 0 | 0 | 0 | 0 | 0 | 0 | 0 | 0 | 2.076699 | 0 | -2.076699 | 10.76943 | 0 | -10.76943 | 2.33 | 2.020202 | -0.309798 | 52.0456 | 45.12559 | -6.92001 | 0 | 0 | 0 | 0 | 0 | 0 | 0.5177348 | 0.5491126 | 0.03137786 | 111.5077 | 118.2657 | 6.758042 | 0.2794077 | 0.1995769 | -0.07983076 | 6.725565 | 4.803975 | -1.92159 | 0 | 0 | 0 | 0 | 0 | 0 | 0 | 0 | 0 | 0 | 0 | 0 | 0 | 0 | 0 | 0 | 0 | 0 | 0 | 0 | 0 | 0 | 0 | 0 | 0 | 0 | 0 | 0 | 0 | 0 | 0 | 0 | 0 | 0 | 0 | 0 | 0 | 0 | 0 | 0 | 0 | 0 | 0 | 0 | 0 | 0 | 0 | 0 | 0 | 0 | 0 | 0 | 0 | 0
303 | 299 | BVAH36 | 02 | 12.51 | 25 | BVAH36-2 | G 船舶结构用钢- 一般强度结构钢-G01 A | 1522 | 0.07 | 0.15 | 1.4 | 0.015 | 0.006 |  | 0.035 | 0.01 | 0.03 | [8 empty] | 50 | 0.04159574 | 0.08923404 | 0.9 | 0.8 | 0.98 | 0.96 | 0.96 | 0.98 | 0.98 | 0.7 | 0.15 | 0.15 | 0.96 | 0.98 | 0.98 | 0.98 | 0.7 | 0.96 | ok | 22.75276 | 22.75276 | 21.77257 | -0.9801887 | 315.3821 | 315.3821 | 287.2692 | -28.11287 | -8.914% | 中碳锰铁, 硅铁合金, 铝块, 铌铁, 钛铁 | 硅锰, 高碳锰铁, 中碳锰铁, 铝块, 铌铁, 钛铁 | 是 | C<=0.07; Si[0.15,0.17]; Mn[1.4,1.42]; P<=0.015; S<=0.006; Nb[0.035,0.036]; Ti[0.01,0.015]; Als[0.03,0.035] | N忽略 |  | 0.07 | 0.17 | 1.4 | 0.00307211 | 0.0003648707 | 0 | 0.035 | 0.01 | 0.03 | 0.03 | 0 | 0 | 0 | 0 | 0 | 0 | 0 | 12.01244 | 12.01244 | 0 | 65.16481 | 65.16481 | 0 | 0.07938793 | 0.07938793 | 0 | 0.4798403 | 0.4798403 | 17.02975 | 6.911859 | -10.11789 | 131.6414 | 53.42928 | -78.21217 | 0 | 0 | 0 | 0 | 0 | 0 | 0 | 0 | 0 | 0 | 0 | 0 | 2.595874 | 0 | -2.595874 | 13.46179 | 0 | -13.46179 | 2.33 | 2.020202 | -0.309798 | 52.0456 | 45.12559 | -6.92001 | 0 | 0 | 0 | 0 | 0 | 0 | 0.5177348 | 0.5491126 | 0.03137786 | 111.5077 | 118.2657 | 6.758042 | 0.2794077 | 0.1995769 | -0.07983076 | 6.725565 | 4.803975 | -1.92159 | 0 | 0 | 0 | 0 | 0 | 0 | 0 | 0 | 0 | 0 | 0 | 0 | 0 | 0 | 0 | 0 | 0 | 0 | 0 | 0 | 0 | 0 | 0 | 0 | 0 | 0 | 0 | 0 | 0 | 0 | 0 | 0 | 0 | 0 | 0 | 0 | 0 | 0 | 0 | 0 | 0 | 0 | 0 | 0 | 0 | 0 | 0 | 0 | 0 | 0 | 0 | 0 | 0 | 0
304 | 300 | NV A | 01 | 3.5 | 25.4 | NV A | G 船舶结构用钢- 一般强度结构钢-G01 A | 1519 | 0.16 | 0.1 | 0.6 | 0.02 | 0.015 |  |  |  | 0.025 | [9 empty] | 0.07429172 | 0.1271879 | 0.9 | 0.8 | 0.98 | 0.96 | 0.96 | 0.98 | 0.98 | 0.7 | 0.15 | 0.15 | 0.96 | 0.98 | 0.98 | 0.98 | 0.7 | 0.96 | ok | 9.31411 | 9.31411 | 8.997612 | -0.3164983 | 84.50538 | 84.50538 | 77.4357 | -7.069676 | -8.366% | 硅锰, 高碳锰铁, 铝块 | 硅锰, 高碳锰铁, 铝块 | 否 | C<=0.16; Si[0.1,0.12]; Mn[0.6,0.62]; P<=0.02; S<=0.015; Als[0.025,0.03] |  |  | 0.08672314 | 0.1 | 0.6 | 0.001065134 | 0.0001404309 | 0 | 0 | 0 | 0.025 | 0.025 | 0 | 0 | 0 | 0 | 0 | 0 | 7.066139 | 7.066139 | 1.776357e-15 | 38.33224 | 38.33224 | 7.105427e-15 | 0.2479712 | 0.2479712 | 3.608225e-16 | 1.498799 | 1.498799 | 2.220446e-15 | 0 | 0 | 0 | 0 | 0 | 0 | 0 | 0 | 0 | 0 | 0 | 0 | 0 | 0 | 0 | 0 | 0 | 0 | 0 | 0 | 0 | 0 | 0 | 0 | 2 | 1.683502 | -0.3164983 | 44.67434 | 37.60466 | -7.069676 | 0 | 0 | 0 | 0 | 0 | 0 | 0 | 0 | 0 | 0 | 0 | 0 | 0 | 0 | 0 | 0 | 0 | 0 | 0 | 0 | 0 | 0 | 0 | 0 | 0 | 0 | 0 | 0 | 0 | 0 | 0 | 0 | 0 | 0 | 0 | 0 | 0 | 0 | 0 | 0 | 0 | 0 | 0 | 0 | 0 | 0 | 0 | 0 | 0 | 0 | 0 | 0 | 0 | 0 | 0 | 0 | 0 | 0 | 0 | 0 | 0 | 0 | 0 | 0 | 0 | 0 | 0 | 0 | 0 | 0 | 0 | 0
305 | 301 | NV B | 01 | 4 | 25.4 | NV B | G 船舶结构用钢- 一般强度结构钢-G01 A | 1519 | 0.16 | 0.12 | 0.75 | 0.015 | 0.006 |  |  |  | 0.025 | [8 empty] | 45 | 0.07338462 | 0.1259487 | 0.9 | 0.8 | 0.98 | 0.96 | 0.96 | 0.98 | 0.98 | 0.7 | 0.15 | 0.15 | 0.96 | 0.98 | 0.98 | 0.98 | 0.7 | 0.96 | ok | 11.55218 | 11.55218 | 11.23568 | -0.3164983 | 97.15737 | 97.15737 | 90.08769 | -7.069676 | -7.277% | 硅锰, 高碳锰铁, 铝块 | 硅锰, 高碳锰铁, 铝块 | 否 | C<=0.16; Si[0.12,0.14]; Mn[0.75,0.77]; P<=0.015; S<=0.006; Als[0.025,0.03] | N忽略 |  | 0.09297008 | 0.12 | 0.75 | 0.001427009 | 0.0001834018 | 0 | 0 | 0 | 0.025 | 0.025 | 0 | 0 | 0 | 0 | 0 | 0 | 8.479367 | 8.479367 | -1.776357e-15 | 45.99869 | 45.99869 | -7.105427e-15 | 1.072812 | 1.072812 | -1.110223e-15 | 6.484343 | 6.484343 | -7.105427e-15 | 0 | 0 | 0 | 0 | 0 | 0 | 0 | 0 | 0 | 0 | 0 | 0 | 0 | 0 | 0 | 0 | 0 | 0 | 0 | 0 | 0 | 0 | 0 | 0 | 2 | 1.683502 | -0.3164983 | 44.67434 | 37.60466 | -7.069676 | 0 | 0 | 0 | 0 | 0 | 0 | 0 | 0 | 0 | 0 | 0 | 0 | 0 | 0 | 0 | 0 | 0 | 0 | 0 | 0 | 0 | 0 | 0 | 0 | 0 | 0 | 0 | 0 | 0 | 0 | 0 | 0 | 0 | 0 | 0 | 0 | 0 | 0 | 0 | 0 | 0 | 0 | 0 | 0 | 0 | 0 | 0 | 0 | 0 | 0 | 0 | 0 | 0 | 0 | 0 | 0 | 0 | 0 | 0 | 0 | 0 | 0 | 0 | 0 | 0 | 0 | 0 | 0 | 0 | 0 | 0 | 0
306 | 302 | NV A32 | 01 | 4 | 12.5 | NV A32-1 | G 船舶结构用钢- 一般强度结构钢-G01 A | 1521 | 0.07 | 0.2 | 1.2 | 0.015 | 0.006 |  |  |  | 0.03 |  | 0.01 | [7 empty] | 0.04 | 0.09483333 | 0.9 | 0.8 | 0.98 | 0.96 | 0.96 | 0.98 | 0.98 | 0.7 | 0.15 | 0.15 | 0.96 | 0.98 | 0.98 | 0.98 | 0.7 | 0.96 | ok | 20.14972 | 20.14972 | 18.97148 | -1.178247 | 180.9876 | 180.9876 | 138.8659 | -42.12164 | -23.27% | 中碳锰铁, 硅铁合金, 铝块 | 硅锰, 高碳锰铁, 中碳锰铁, 铝块 | 是 | C<=0.07; Si[0.2,0.22]; Mn[1.2,1.22]; P<=0.015; S<=0.006; Als[0.03,0.035] | Ca忽略 |  | 0.07 | 0.22 | 1.2 | 0.00250846 | 0.0003254645 | 0 | 0 | 0 | 0.03 | 0.03 | 0 | 0 | 0 | 0 | 0 | 0 | 0 | 15.54551 | 15.54551 | 0 | 84.33093 | 84.33093 | 0 | 0.8644337 | 0.8644337 | 0 | 5.224851 | 5.224851 | 14.35856 | 0.5413346 | -13.81722 | 110.9929 | 4.184564 | -106.8084 | 0 | 0 | 0 | 0 | 0 | 0 | 0 | 0 | 0 | 0 | 0 | 0 | 3.461166 | 0 | -3.461166 | 17.94905 | 0 | -17.94905 | 2.33 | 2.020202 | -0.309798 | 52.0456 | 45.12559 | -6.92001 | 0 | 0 | 0 | 0 | 0 | 0 | 0 | 0 | 0 | 0 | 0 | 0 | 0 | 0 | 0 | 0 | 0 | 0 | 0 | 0 | 0 | 0 | 0 | 0 | 0 | 0 | 0 | 0 | 0 | 0 | 0 | 0 | 0 | 0 | 0 | 0 | 0 | 0 | 0 | 0 | 0 | 0 | 0 | 0 | 0 | 0 | 0 | 0 | 0 | 0 | 0 | 0 | 0 | 0 | 0 | 0 | 0 | 0 | 0 | 0 | 0 | 0 | 0 | 0 | 0 | 0 | 0 | 0 | 0 | 0 | 0 | 0
307 | 303 | NV A32 | 02 | 12.51 | 25 | NV A32-2 | G 船舶结构用钢- 一般强度结构钢-G01 A | 1521 | 0.07 | 0.2 | 1.3 | 0.015 | 0.006 |  |  |  | 0.03 |  | 0.01 | [7 empty] | 0.044 | 0.095 | 0.9 | 0.8 | 0.98 | 0.96 | 0.96 | 0.98 | 0.98 | 0.7 | 0.15 | 0.15 | 0.96 | 0.98 | 0.98 | 0.98 | 0.7 | 0.96 | ok | 21.44678 | 21.44678 | 20.15704 | -1.289736 | 191.0139 | 191.0139 | 150.8546 | -40.15928 | -21.02% | 中碳锰铁, 硅铁合金, 铝块 | 硅锰, 中碳锰铁, 低碳锰铁, 铝块 | 是 | C<=0.07; Si[0.2,0.22]; Mn[1.3,1.32]; P<=0.015; S<=0.006; Als[0.03,0.035] | Ca忽略 |  | 0.07 | 0.22 | 1.3 | 0.002736089 | 0.0003482273 | 0 | 0 | 0 | 0.03 | 0.03 | 0 | 0 | 0 | 0 | 0 | 0 | 0 | 15.54551 | 15.54551 | 0 | 84.33093 | 84.33093 | 0 | 0 | 0 | 0 | 0 | 0 | 15.65561 | 0.5722842 | -15.08333 | 121.0193 | 4.423808 | -116.5955 | 0 | 2.019051 | 2.019051 | 0 | 16.97432 | 16.97432 | 0 | 0 | 0 | 0 | 0 | 0 | 3.461166 | 0 | -3.461166 | 17.94905 | 0 | -17.94905 | 2.33 | 2.020202 | -0.309798 | 52.0456 | 45.12559 | -6.92001 | 0 | 0 | 0 | 0 | 0 | 0 | 0 | 0 | 0 | 0 | 0 | 0 | 0 | 0 | 0 | 0 | 0 | 0 | 0 | 0 | 0 | 0 | 0 | 0 | 0 | 0 | 0 | 0 | 0 | 0 | 0 | 0 | 0 | 0 | 0 | 0 | 0 | 0 | 0 | 0 | 0 | 0 | 0 | 0 | 0 | 0 | 0 | 0 | 0 | 0 | 0 | 0 | 0 | 0 | 0 | 0 | 0 | 0 | 0 | 0 | 0 | 0 | 0 | 0 | 0 | 0 | 0 | 0 | 0 | 0 | 0 | 0
308 | 304 | NV A36 | 01 | 4 | 12.5 | NV A36-1 | G 船舶结构用钢- 一般强度结构钢-G01 A | 1521 | 0.07 | 0.12 | 1.3 | 0.015 | 0.006 |  | 0.035 | 0.01 | 0.03 | [8 empty] | 50 | 0.04296364 | 0.08936364 | 0.9 | 0.8 | 0.98 | 0.96 | 0.96 | 0.98 | 0.98 | 0.7 | 0.15 | 0.15 | 0.96 | 0.98 | 0.98 | 0.98 | 0.7 | 0.96 | ok | 20.93268 | 20.93268 | 20.13755 | -0.7951302 | 302.6336 | 302.6336 | 279.0628 | -23.5708 | -7.789% | 中碳锰铁, 硅铁合金, 铝块, 铌铁, 钛铁 | 硅锰, 高碳锰铁, 中碳锰铁, 铝块, 铌铁, 钛铁 | 是 | C<=0.07; Si[0.12,0.14]; Mn[1.3,1.32]; P<=0.015; S<=0.006; Nb[0.035,0.036]; Ti[0.01,0.015]; Als[0.03,0.035] | N忽略 |  | 0.07 | 0.14 | 1.3 | 0.002859939 | 0.0003334783 | 0 | 0.035 | 0.01 | 0.03 | 0.03 | 0 | 0 | 0 | 0 | 0 | 0 | 0 | 9.892595 | 9.892595 | 0 | 53.66514 | 53.66514 | 0 | 0.3489481 | 0.3489481 | 0 | 2.109129 | 2.109129 | 15.72884 | 7.127119 | -8.601723 | 121.5853 | 55.09326 | -66.49208 | 0 | 0 | 0 | 0 | 0 | 0 | 0 | 0 | 0 | 0 | 0 | 0 | 2.076699 | 0 | -2.076699 | 10.76943 | 0 | -10.76943 | 2.33 | 2.020202 | -0.309798 | 52.0456 | 45.12559 | -6.92001 | 0 | 0 | 0 | 0 | 0 | 0 | 0.5177348 | 0.5491126 | 0.03137786 | 111.5077 | 118.2657 | 6.758042 | 0.2794077 | 0.1995769 | -0.07983076 | 6.725565 | 4.803975 | -1.92159 | 0 | 0 | 0 | 0 | 0 | 0 | 0 | 0 | 0 | 0 | 0 | 0 | 0 | 0 | 0 | 0 | 0 | 0 | 0 | 0 | 0 | 0 | 0 | 0 | 0 | 0 | 0 | 0 | 0 | 0 | 0 | 0 | 0 | 0 | 0 | 0 | 0 | 0 | 0 | 0 | 0 | 0 | 0 | 0 | 0 | 0 | 0 | 0 | 0 | 0 | 0 | 0 | 0 | 0
309 | 305 | NV A36 | 02 | 12.51 | 25 | NV A36-2 | G 船舶结构用钢- 一般强度结构钢-G01 A | 1522 | 0.07 | 0.15 | 1.4 | 0.015 | 0.006 |  | 0.035 | 0.01 | 0.03 | [8 empty] | 50 | 0.04159574 | 0.08923404 | 0.9 | 0.8 | 0.98 | 0.96 | 0.96 | 0.98 | 0.98 | 0.7 | 0.15 | 0.15 | 0.96 | 0.98 | 0.98 | 0.98 | 0.7 | 0.96 | ok | 22.75276 | 22.75276 | 21.77257 | -0.9801887 | 315.3821 | 315.3821 | 287.2692 | -28.11287 | -8.914% | 中碳锰铁, 硅铁合金, 铝块, 铌铁, 钛铁 | 硅锰, 高碳锰铁, 中碳锰铁, 铝块, 铌铁, 钛铁 | 是 | C<=0.07; Si[0.15,0.17]; Mn[1.4,1.42]; P<=0.015; S<=0.006; Nb[0.035,0.036]; Ti[0.01,0.015]; Als[0.03,0.035] | N忽略 |  | 0.07 | 0.17 | 1.4 | 0.00307211 | 0.0003648707 | 0 | 0.035 | 0.01 | 0.03 | 0.03 | 0 | 0 | 0 | 0 | 0 | 0 | 0 | 12.01244 | 12.01244 | 0 | 65.16481 | 65.16481 | 0 | 0.07938793 | 0.07938793 | 0 | 0.4798403 | 0.4798403 | 17.02975 | 6.911859 | -10.11789 | 131.6414 | 53.42928 | -78.21217 | 0 | 0 | 0 | 0 | 0 | 0 | 0 | 0 | 0 | 0 | 0 | 0 | 2.595874 | 0 | -2.595874 | 13.46179 | 0 | -13.46179 | 2.33 | 2.020202 | -0.309798 | 52.0456 | 45.12559 | -6.92001 | 0 | 0 | 0 | 0 | 0 | 0 | 0.5177348 | 0.5491126 | 0.03137786 | 111.5077 | 118.2657 | 6.758042 | 0.2794077 | 0.1995769 | -0.07983076 | 6.725565 | 4.803975 | -1.92159 | 0 | 0 | 0 | 0 | 0 | 0 | 0 | 0 | 0 | 0 | 0 | 0 | 0 | 0 | 0 | 0 | 0 | 0 | 0 | 0 | 0 | 0 | 0 | 0 | 0 | 0 | 0 | 0 | 0 | 0 | 0 | 0 | 0 | 0 | 0 | 0 | 0 | 0 | 0 | 0 | 0 | 0 | 0 | 0 | 0 | 0 | 0 | 0 | 0 | 0 | 0 | 0 | 0 | 0
310 | 306 | KA | 01 | 3.5 | 25.4 | KA | G 船舶结构用钢- 一般强度结构钢-G01 A | 1519 | 0.16 | 0.1 | 0.6 | 0.02 | 0.015 |  |  |  | 0.025 | [9 empty] | 0.07429172 | 0.1271879 | 0.9 | 0.8 | 0.98 | 0.96 | 0.96 | 0.98 | 0.98 | 0.7 | 0.15 | 0.15 | 0.96 | 0.98 | 0.98 | 0.98 | 0.7 | 0.96 | ok | 9.31411 | 9.31411 | 8.997612 | -0.3164983 | 84.50538 | 84.50538 | 77.4357 | -7.069676 | -8.366% | 硅锰, 高碳锰铁, 铝块 | 硅锰, 高碳锰铁, 铝块 | 否 | C<=0.16; Si[0.1,0.12]; Mn[0.6,0.62]; P<=0.02; S<=0.015; Als[0.025,0.03] |  |  | 0.08672314 | 0.1 | 0.6 | 0.001065134 | 0.0001404309 | 0 | 0 | 0 | 0.025 | 0.025 | 0 | 0 | 0 | 0 | 0 | 0 | 7.066139 | 7.066139 | 1.776357e-15 | 38.33224 | 38.33224 | 7.105427e-15 | 0.2479712 | 0.2479712 | 3.608225e-16 | 1.498799 | 1.498799 | 2.220446e-15 | 0 | 0 | 0 | 0 | 0 | 0 | 0 | 0 | 0 | 0 | 0 | 0 | 0 | 0 | 0 | 0 | 0 | 0 | 0 | 0 | 0 | 0 | 0 | 0 | 2 | 1.683502 | -0.3164983 | 44.67434 | 37.60466 | -7.069676 | 0 | 0 | 0 | 0 | 0 | 0 | 0 | 0 | 0 | 0 | 0 | 0 | 0 | 0 | 0 | 0 | 0 | 0 | 0 | 0 | 0 | 0 | 0 | 0 | 0 | 0 | 0 | 0 | 0 | 0 | 0 | 0 | 0 | 0 | 0 | 0 | 0 | 0 | 0 | 0 | 0 | 0 | 0 | 0 | 0 | 0 | 0 | 0 | 0 | 0 | 0 | 0 | 0 | 0 | 0 | 0 | 0 | 0 | 0 | 0 | 0 | 0 | 0 | 0 | 0 | 0 | 0 | 0 | 0 | 0 | 0 | 0
311 | 307 | KB | 01 | 4 | 25.4 | KB | G 船舶结构用钢- 一般强度结构钢-G01 A | 1519 | 0.16 | 0.12 | 0.75 | 0.015 | 0.006 |  |  |  | 0.025 | [8 empty] | 45 | 0.07338462 | 0.1259487 | 0.9 | 0.8 | 0.98 | 0.96 | 0.96 | 0.98 | 0.98 | 0.7 | 0.15 | 0.15 | 0.96 | 0.98 | 0.98 | 0.98 | 0.7 | 0.96 | ok | 11.55218 | 11.55218 | 11.23568 | -0.3164983 | 97.15737 | 97.15737 | 90.08769 | -7.069676 | -7.277% | 硅锰, 高碳锰铁, 铝块 | 硅锰, 高碳锰铁, 铝块 | 否 | C<=0.16; Si[0.12,0.14]; Mn[0.75,0.77]; P<=0.015; S<=0.006; Als[0.025,0.03] | N忽略 |  | 0.09297008 | 0.12 | 0.75 | 0.001427009 | 0.0001834018 | 0 | 0 | 0 | 0.025 | 0.025 | 0 | 0 | 0 | 0 | 0 | 0 | 8.479367 | 8.479367 | -1.776357e-15 | 45.99869 | 45.99869 | -7.105427e-15 | 1.072812 | 1.072812 | -1.110223e-15 | 6.484343 | 6.484343 | -7.105427e-15 | 0 | 0 | 0 | 0 | 0 | 0 | 0 | 0 | 0 | 0 | 0 | 0 | 0 | 0 | 0 | 0 | 0 | 0 | 0 | 0 | 0 | 0 | 0 | 0 | 2 | 1.683502 | -0.3164983 | 44.67434 | 37.60466 | -7.069676 | 0 | 0 | 0 | 0 | 0 | 0 | 0 | 0 | 0 | 0 | 0 | 0 | 0 | 0 | 0 | 0 | 0 | 0 | 0 | 0 | 0 | 0 | 0 | 0 | 0 | 0 | 0 | 0 | 0 | 0 | 0 | 0 | 0 | 0 | 0 | 0 | 0 | 0 | 0 | 0 | 0 | 0 | 0 | 0 | 0 | 0 | 0 | 0 | 0 | 0 | 0 | 0 | 0 | 0 | 0 | 0 | 0 | 0 | 0 | 0 | 0 | 0 | 0 | 0 | 0 | 0 | 0 | 0 | 0 | 0 | 0 | 0
312 | 308 | KA32 | 01 | 4 | 12.5 | KA32-1 | G 船舶结构用钢- 一般强度结构钢-G01 A | 1521 | 0.07 | 0.2 | 1.2 | 0.015 | 0.006 |  |  |  | 0.03 |  | 0.01 | [7 empty] | 0.04 | 0.09483333 | 0.9 | 0.8 | 0.98 | 0.96 | 0.96 | 0.98 | 0.98 | 0.7 | 0.15 | 0.15 | 0.96 | 0.98 | 0.98 | 0.98 | 0.7 | 0.96 | ok | 20.14972 | 20.14972 | 18.97148 | -1.178247 | 180.9876 | 180.9876 | 138.8659 | -42.12164 | -23.27% | 中碳锰铁, 硅铁合金, 铝块 | 硅锰, 高碳锰铁, 中碳锰铁, 铝块 | 是 | C<=0.07; Si[0.2,0.22]; Mn[1.2,1.22]; P<=0.015; S<=0.006; Als[0.03,0.035] | Ca忽略 |  | 0.07 | 0.22 | 1.2 | 0.00250846 | 0.0003254645 | 0 | 0 | 0 | 0.03 | 0.03 | 0 | 0 | 0 | 0 | 0 | 0 | 0 | 15.54551 | 15.54551 | 0 | 84.33093 | 84.33093 | 0 | 0.8644337 | 0.8644337 | 0 | 5.224851 | 5.224851 | 14.35856 | 0.5413346 | -13.81722 | 110.9929 | 4.184564 | -106.8084 | 0 | 0 | 0 | 0 | 0 | 0 | 0 | 0 | 0 | 0 | 0 | 0 | 3.461166 | 0 | -3.461166 | 17.94905 | 0 | -17.94905 | 2.33 | 2.020202 | -0.309798 | 52.0456 | 45.12559 | -6.92001 | 0 | 0 | 0 | 0 | 0 | 0 | 0 | 0 | 0 | 0 | 0 | 0 | 0 | 0 | 0 | 0 | 0 | 0 | 0 | 0 | 0 | 0 | 0 | 0 | 0 | 0 | 0 | 0 | 0 | 0 | 0 | 0 | 0 | 0 | 0 | 0 | 0 | 0 | 0 | 0 | 0 | 0 | 0 | 0 | 0 | 0 | 0 | 0 | 0 | 0 | 0 | 0 | 0 | 0 | 0 | 0 | 0 | 0 | 0 | 0 | 0 | 0 | 0 | 0 | 0 | 0 | 0 | 0 | 0 | 0 | 0 | 0
313 | 309 | KA32 | 02 | 12.51 | 25 | KA32-2 | G 船舶结构用钢- 一般强度结构钢-G01 A | 1521 | 0.07 | 0.2 | 1.3 | 0.015 | 0.006 |  |  |  | 0.03 |  | 0.01 | [7 empty] | 0.044 | 0.095 | 0.9 | 0.8 | 0.98 | 0.96 | 0.96 | 0.98 | 0.98 | 0.7 | 0.15 | 0.15 | 0.96 | 0.98 | 0.98 | 0.98 | 0.7 | 0.96 | ok | 21.44678 | 21.44678 | 20.15704 | -1.289736 | 191.0139 | 191.0139 | 150.8546 | -40.15928 | -21.02% | 中碳锰铁, 硅铁合金, 铝块 | 硅锰, 中碳锰铁, 低碳锰铁, 铝块 | 是 | C<=0.07; Si[0.2,0.22]; Mn[1.3,1.32]; P<=0.015; S<=0.006; Als[0.03,0.035] | Ca忽略 |  | 0.07 | 0.22 | 1.3 | 0.002736089 | 0.0003482273 | 0 | 0 | 0 | 0.03 | 0.03 | 0 | 0 | 0 | 0 | 0 | 0 | 0 | 15.54551 | 15.54551 | 0 | 84.33093 | 84.33093 | 0 | 0 | 0 | 0 | 0 | 0 | 15.65561 | 0.5722842 | -15.08333 | 121.0193 | 4.423808 | -116.5955 | 0 | 2.019051 | 2.019051 | 0 | 16.97432 | 16.97432 | 0 | 0 | 0 | 0 | 0 | 0 | 3.461166 | 0 | -3.461166 | 17.94905 | 0 | -17.94905 | 2.33 | 2.020202 | -0.309798 | 52.0456 | 45.12559 | -6.92001 | 0 | 0 | 0 | 0 | 0 | 0 | 0 | 0 | 0 | 0 | 0 | 0 | 0 | 0 | 0 | 0 | 0 | 0 | 0 | 0 | 0 | 0 | 0 | 0 | 0 | 0 | 0 | 0 | 0 | 0 | 0 | 0 | 0 | 0 | 0 | 0 | 0 | 0 | 0 | 0 | 0 | 0 | 0 | 0 | 0 | 0 | 0 | 0 | 0 | 0 | 0 | 0 | 0 | 0 | 0 | 0 | 0 | 0 | 0 | 0 | 0 | 0 | 0 | 0 | 0 | 0 | 0 | 0 | 0 | 0 | 0 | 0
314 | 310 | KA36 | 01 | 4 | 12.5 | KA36-1 | G 船舶结构用钢- 一般强度结构钢-G01 A | 1521 | 0.07 | 0.12 | 1.3 | 0.015 | 0.006 |  | 0.035 | 0.01 | 0.03 | [8 empty] | 50 | 0.04296364 | 0.08936364 | 0.9 | 0.8 | 0.98 | 0.96 | 0.96 | 0.98 | 0.98 | 0.7 | 0.15 | 0.15 | 0.96 | 0.98 | 0.98 | 0.98 | 0.7 | 0.96 | ok | 20.93268 | 20.93268 | 20.13755 | -0.7951302 | 302.6336 | 302.6336 | 279.0628 | -23.5708 | -7.789% | 中碳锰铁, 硅铁合金, 铝块, 铌铁, 钛铁 | 硅锰, 高碳锰铁, 中碳锰铁, 铝块, 铌铁, 钛铁 | 是 | C<=0.07; Si[0.12,0.14]; Mn[1.3,1.32]; P<=0.015; S<=0.006; Nb[0.035,0.036]; Ti[0.01,0.015]; Als[0.03,0.035] | N忽略 |  | 0.07 | 0.14 | 1.3 | 0.002859939 | 0.0003334783 | 0 | 0.035 | 0.01 | 0.03 | 0.03 | 0 | 0 | 0 | 0 | 0 | 0 | 0 | 9.892595 | 9.892595 | 0 | 53.66514 | 53.66514 | 0 | 0.3489481 | 0.3489481 | 0 | 2.109129 | 2.109129 | 15.72884 | 7.127119 | -8.601723 | 121.5853 | 55.09326 | -66.49208 | 0 | 0 | 0 | 0 | 0 | 0 | 0 | 0 | 0 | 0 | 0 | 0 | 2.076699 | 0 | -2.076699 | 10.76943 | 0 | -10.76943 | 2.33 | 2.020202 | -0.309798 | 52.0456 | 45.12559 | -6.92001 | 0 | 0 | 0 | 0 | 0 | 0 | 0.5177348 | 0.5491126 | 0.03137786 | 111.5077 | 118.2657 | 6.758042 | 0.2794077 | 0.1995769 | -0.07983076 | 6.725565 | 4.803975 | -1.92159 | 0 | 0 | 0 | 0 | 0 | 0 | 0 | 0 | 0 | 0 | 0 | 0 | 0 | 0 | 0 | 0 | 0 | 0 | 0 | 0 | 0 | 0 | 0 | 0 | 0 | 0 | 0 | 0 | 0 | 0 | 0 | 0 | 0 | 0 | 0 | 0 | 0 | 0 | 0 | 0 | 0 | 0 | 0 | 0 | 0 | 0 | 0 | 0 | 0 | 0 | 0 | 0 | 0 | 0
315 | 311 | KA36 | 02 | 12.51 | 25 | KA36-2 | G 船舶结构用钢- 一般强度结构钢-G01 A | 1522 | 0.07 | 0.15 | 1.4 | 0.015 | 0.006 |  | 0.035 | 0.01 | 0.03 | [8 empty] | 50 | 0.04159574 | 0.08923404 | 0.9 | 0.8 | 0.98 | 0.96 | 0.96 | 0.98 | 0.98 | 0.7 | 0.15 | 0.15 | 0.96 | 0.98 | 0.98 | 0.98 | 0.7 | 0.96 | ok | 22.75276 | 22.75276 | 21.77257 | -0.9801887 | 315.3821 | 315.3821 | 287.2692 | -28.11287 | -8.914% | 中碳锰铁, 硅铁合金, 铝块, 铌铁, 钛铁 | 硅锰, 高碳锰铁, 中碳锰铁, 铝块, 铌铁, 钛铁 | 是 | C<=0.07; Si[0.15,0.17]; Mn[1.4,1.42]; P<=0.015; S<=0.006; Nb[0.035,0.036]; Ti[0.01,0.015]; Als[0.03,0.035] | N忽略 |  | 0.07 | 0.17 | 1.4 | 0.00307211 | 0.0003648707 | 0 | 0.035 | 0.01 | 0.03 | 0.03 | 0 | 0 | 0 | 0 | 0 | 0 | 0 | 12.01244 | 12.01244 | 0 | 65.16481 | 65.16481 | 0 | 0.07938793 | 0.07938793 | 0 | 0.4798403 | 0.4798403 | 17.02975 | 6.911859 | -10.11789 | 131.6414 | 53.42928 | -78.21217 | 0 | 0 | 0 | 0 | 0 | 0 | 0 | 0 | 0 | 0 | 0 | 0 | 2.595874 | 0 | -2.595874 | 13.46179 | 0 | -13.46179 | 2.33 | 2.020202 | -0.309798 | 52.0456 | 45.12559 | -6.92001 | 0 | 0 | 0 | 0 | 0 | 0 | 0.5177348 | 0.5491126 | 0.03137786 | 111.5077 | 118.2657 | 6.758042 | 0.2794077 | 0.1995769 | -0.07983076 | 6.725565 | 4.803975 | -1.92159 | 0 | 0 | 0 | 0 | 0 | 0 | 0 | 0 | 0 | 0 | 0 | 0 | 0 | 0 | 0 | 0 | 0 | 0 | 0 | 0 | 0 | 0 | 0 | 0 | 0 | 0 | 0 | 0 | 0 | 0 | 0 | 0 | 0 | 0 | 0 | 0 | 0 | 0 | 0 | 0 | 0 | 0 | 0 | 0 | 0 | 0 | 0 | 0 | 0 | 0 | 0 | 0 | 0 | 0
316 | 312 | KRA | 01 | 3.5 | 25.4 | KRA | G 船舶结构用钢- 一般强度结构钢-G01 A | 1519 | 0.16 | 0.1 | 0.6 | 0.02 | 0.015 |  |  |  | 0.025 | [9 empty] | 0.07429172 | 0.1271879 | 0.9 | 0.8 | 0.98 | 0.96 | 0.96 | 0.98 | 0.98 | 0.7 | 0.15 | 0.15 | 0.96 | 0.98 | 0.98 | 0.98 | 0.7 | 0.96 | ok | 9.31411 | 9.31411 | 8.997612 | -0.3164983 | 84.50538 | 84.50538 | 77.4357 | -7.069676 | -8.366% | 硅锰, 高碳锰铁, 铝块 | 硅锰, 高碳锰铁, 铝块 | 否 | C<=0.16; Si[0.1,0.12]; Mn[0.6,0.62]; P<=0.02; S<=0.015; Als[0.025,0.03] |  |  | 0.08672314 | 0.1 | 0.6 | 0.001065134 | 0.0001404309 | 0 | 0 | 0 | 0.025 | 0.025 | 0 | 0 | 0 | 0 | 0 | 0 | 7.066139 | 7.066139 | 1.776357e-15 | 38.33224 | 38.33224 | 7.105427e-15 | 0.2479712 | 0.2479712 | 3.608225e-16 | 1.498799 | 1.498799 | 2.220446e-15 | 0 | 0 | 0 | 0 | 0 | 0 | 0 | 0 | 0 | 0 | 0 | 0 | 0 | 0 | 0 | 0 | 0 | 0 | 0 | 0 | 0 | 0 | 0 | 0 | 2 | 1.683502 | -0.3164983 | 44.67434 | 37.60466 | -7.069676 | 0 | 0 | 0 | 0 | 0 | 0 | 0 | 0 | 0 | 0 | 0 | 0 | 0 | 0 | 0 | 0 | 0 | 0 | 0 | 0 | 0 | 0 | 0 | 0 | 0 | 0 | 0 | 0 | 0 | 0 | 0 | 0 | 0 | 0 | 0 | 0 | 0 | 0 | 0 | 0 | 0 | 0 | 0 | 0 | 0 | 0 | 0 | 0 | 0 | 0 | 0 | 0 | 0 | 0 | 0 | 0 | 0 | 0 | 0 | 0 | 0 | 0 | 0 | 0 | 0 | 0 | 0 | 0 | 0 | 0 | 0 | 0
317 | 313 | KRB | 01 | 4 | 25.4 | KRB | G 船舶结构用钢- 一般强度结构钢-G01 A | 1519 | 0.16 | 0.12 | 0.75 | 0.015 | 0.006 |  |  |  | 0.025 | [8 empty] | 45 | 0.07338462 | 0.1259487 | 0.9 | 0.8 | 0.98 | 0.96 | 0.96 | 0.98 | 0.98 | 0.7 | 0.15 | 0.15 | 0.96 | 0.98 | 0.98 | 0.98 | 0.7 | 0.96 | ok | 11.55218 | 11.55218 | 11.23568 | -0.3164983 | 97.15737 | 97.15737 | 90.08769 | -7.069676 | -7.277% | 硅锰, 高碳锰铁, 铝块 | 硅锰, 高碳锰铁, 铝块 | 否 | C<=0.16; Si[0.12,0.14]; Mn[0.75,0.77]; P<=0.015; S<=0.006; Als[0.025,0.03] | N忽略 |  | 0.09297008 | 0.12 | 0.75 | 0.001427009 | 0.0001834018 | 0 | 0 | 0 | 0.025 | 0.025 | 0 | 0 | 0 | 0 | 0 | 0 | 8.479367 | 8.479367 | -1.776357e-15 | 45.99869 | 45.99869 | -7.105427e-15 | 1.072812 | 1.072812 | -1.110223e-15 | 6.484343 | 6.484343 | -7.105427e-15 | 0 | 0 | 0 | 0 | 0 | 0 | 0 | 0 | 0 | 0 | 0 | 0 | 0 | 0 | 0 | 0 | 0 | 0 | 0 | 0 | 0 | 0 | 0 | 0 | 2 | 1.683502 | -0.3164983 | 44.67434 | 37.60466 | -7.069676 | 0 | 0 | 0 | 0 | 0 | 0 | 0 | 0 | 0 | 0 | 0 | 0 | 0 | 0 | 0 | 0 | 0 | 0 | 0 | 0 | 0 | 0 | 0 | 0 | 0 | 0 | 0 | 0 | 0 | 0 | 0 | 0 | 0 | 0 | 0 | 0 | 0 | 0 | 0 | 0 | 0 | 0 | 0 | 0 | 0 | 0 | 0 | 0 | 0 | 0 | 0 | 0 | 0 | 0 | 0 | 0 | 0 | 0 | 0 | 0 | 0 | 0 | 0 | 0 | 0 | 0 | 0 | 0 | 0 | 0 | 0 | 0
318 | 314 | KRA32 | 01 | 4 | 12.5 | KRA32-1 | G 船舶结构用钢- 一般强度结构钢-G01 A | 1521 | 0.07 | 0.2 | 1.2 | 0.015 | 0.006 |  |  |  | 0.03 |  | 0.01 | [7 empty] | 0.04 | 0.09483333 | 0.9 | 0.8 | 0.98 | 0.96 | 0.96 | 0.98 | 0.98 | 0.7 | 0.15 | 0.15 | 0.96 | 0.98 | 0.98 | 0.98 | 0.7 | 0.96 | ok | 20.14972 | 20.14972 | 18.97148 | -1.178247 | 180.9876 | 180.9876 | 138.8659 | -42.12164 | -23.27% | 中碳锰铁, 硅铁合金, 铝块 | 硅锰, 高碳锰铁, 中碳锰铁, 铝块 | 是 | C<=0.07; Si[0.2,0.22]; Mn[1.2,1.22]; P<=0.015; S<=0.006; Als[0.03,0.035] | Ca忽略 |  | 0.07 | 0.22 | 1.2 | 0.00250846 | 0.0003254645 | 0 | 0 | 0 | 0.03 | 0.03 | 0 | 0 | 0 | 0 | 0 | 0 | 0 | 15.54551 | 15.54551 | 0 | 84.33093 | 84.33093 | 0 | 0.8644337 | 0.8644337 | 0 | 5.224851 | 5.224851 | 14.35856 | 0.5413346 | -13.81722 | 110.9929 | 4.184564 | -106.8084 | 0 | 0 | 0 | 0 | 0 | 0 | 0 | 0 | 0 | 0 | 0 | 0 | 3.461166 | 0 | -3.461166 | 17.94905 | 0 | -17.94905 | 2.33 | 2.020202 | -0.309798 | 52.0456 | 45.12559 | -6.92001 | 0 | 0 | 0 | 0 | 0 | 0 | 0 | 0 | 0 | 0 | 0 | 0 | 0 | 0 | 0 | 0 | 0 | 0 | 0 | 0 | 0 | 0 | 0 | 0 | 0 | 0 | 0 | 0 | 0 | 0 | 0 | 0 | 0 | 0 | 0 | 0 | 0 | 0 | 0 | 0 | 0 | 0 | 0 | 0 | 0 | 0 | 0 | 0 | 0 | 0 | 0 | 0 | 0 | 0 | 0 | 0 | 0 | 0 | 0 | 0 | 0 | 0 | 0 | 0 | 0 | 0 | 0 | 0 | 0 | 0 | 0 | 0
319 | 315 | KRA32 | 02 | 12.51 | 25 | KRA32-2 | G 船舶结构用钢- 一般强度结构钢-G01 A | 1521 | 0.07 | 0.2 | 1.3 | 0.015 | 0.006 |  |  |  | 0.03 |  | 0.01 | [7 empty] | 0.044 | 0.095 | 0.9 | 0.8 | 0.98 | 0.96 | 0.96 | 0.98 | 0.98 | 0.7 | 0.15 | 0.15 | 0.96 | 0.98 | 0.98 | 0.98 | 0.7 | 0.96 | ok | 21.44678 | 21.44678 | 20.15704 | -1.289736 | 191.0139 | 191.0139 | 150.8546 | -40.15928 | -21.02% | 中碳锰铁, 硅铁合金, 铝块 | 硅锰, 中碳锰铁, 低碳锰铁, 铝块 | 是 | C<=0.07; Si[0.2,0.22]; Mn[1.3,1.32]; P<=0.015; S<=0.006; Als[0.03,0.035] | Ca忽略 |  | 0.07 | 0.22 | 1.3 | 0.002736089 | 0.0003482273 | 0 | 0 | 0 | 0.03 | 0.03 | 0 | 0 | 0 | 0 | 0 | 0 | 0 | 15.54551 | 15.54551 | 0 | 84.33093 | 84.33093 | 0 | 0 | 0 | 0 | 0 | 0 | 15.65561 | 0.5722842 | -15.08333 | 121.0193 | 4.423808 | -116.5955 | 0 | 2.019051 | 2.019051 | 0 | 16.97432 | 16.97432 | 0 | 0 | 0 | 0 | 0 | 0 | 3.461166 | 0 | -3.461166 | 17.94905 | 0 | -17.94905 | 2.33 | 2.020202 | -0.309798 | 52.0456 | 45.12559 | -6.92001 | 0 | 0 | 0 | 0 | 0 | 0 | 0 | 0 | 0 | 0 | 0 | 0 | 0 | 0 | 0 | 0 | 0 | 0 | 0 | 0 | 0 | 0 | 0 | 0 | 0 | 0 | 0 | 0 | 0 | 0 | 0 | 0 | 0 | 0 | 0 | 0 | 0 | 0 | 0 | 0 | 0 | 0 | 0 | 0 | 0 | 0 | 0 | 0 | 0 | 0 | 0 | 0 | 0 | 0 | 0 | 0 | 0 | 0 | 0 | 0 | 0 | 0 | 0 | 0 | 0 | 0 | 0 | 0 | 0 | 0 | 0 | 0
320 | 316 | KRA36 | 01 | 4 | 12.5 | KRA36-1 | G 船舶结构用钢- 一般强度结构钢-G01 A | 1521 | 0.07 | 0.12 | 1.3 | 0.015 | 0.006 |  | 0.035 | 0.01 | 0.03 | [8 empty] | 50 | 0.04296364 | 0.08936364 | 0.9 | 0.8 | 0.98 | 0.96 | 0.96 | 0.98 | 0.98 | 0.7 | 0.15 | 0.15 | 0.96 | 0.98 | 0.98 | 0.98 | 0.7 | 0.96 | ok | 20.93268 | 20.93268 | 20.13755 | -0.7951302 | 302.6336 | 302.6336 | 279.0628 | -23.5708 | -7.789% | 中碳锰铁, 硅铁合金, 铝块, 铌铁, 钛铁 | 硅锰, 高碳锰铁, 中碳锰铁, 铝块, 铌铁, 钛铁 | 是 | C<=0.07; Si[0.12,0.14]; Mn[1.3,1.32]; P<=0.015; S<=0.006; Nb[0.035,0.036]; Ti[0.01,0.015]; Als[0.03,0.035] | N忽略 |  | 0.07 | 0.14 | 1.3 | 0.002859939 | 0.0003334783 | 0 | 0.035 | 0.01 | 0.03 | 0.03 | 0 | 0 | 0 | 0 | 0 | 0 | 0 | 9.892595 | 9.892595 | 0 | 53.66514 | 53.66514 | 0 | 0.3489481 | 0.3489481 | 0 | 2.109129 | 2.109129 | 15.72884 | 7.127119 | -8.601723 | 121.5853 | 55.09326 | -66.49208 | 0 | 0 | 0 | 0 | 0 | 0 | 0 | 0 | 0 | 0 | 0 | 0 | 2.076699 | 0 | -2.076699 | 10.76943 | 0 | -10.76943 | 2.33 | 2.020202 | -0.309798 | 52.0456 | 45.12559 | -6.92001 | 0 | 0 | 0 | 0 | 0 | 0 | 0.5177348 | 0.5491126 | 0.03137786 | 111.5077 | 118.2657 | 6.758042 | 0.2794077 | 0.1995769 | -0.07983076 | 6.725565 | 4.803975 | -1.92159 | 0 | 0 | 0 | 0 | 0 | 0 | 0 | 0 | 0 | 0 | 0 | 0 | 0 | 0 | 0 | 0 | 0 | 0 | 0 | 0 | 0 | 0 | 0 | 0 | 0 | 0 | 0 | 0 | 0 | 0 | 0 | 0 | 0 | 0 | 0 | 0 | 0 | 0 | 0 | 0 | 0 | 0 | 0 | 0 | 0 | 0 | 0 | 0 | 0 | 0 | 0 | 0 | 0 | 0
321 | 317 | KRA36 | 02 | 12.51 | 25 | KRA36-2 | G 船舶结构用钢- 一般强度结构钢-G01 A | 1522 | 0.07 | 0.15 | 1.4 | 0.015 | 0.006 |  | 0.035 | 0.01 | 0.03 | [8 empty] | 50 | 0.04159574 | 0.08923404 | 0.9 | 0.8 | 0.98 | 0.96 | 0.96 | 0.98 | 0.98 | 0.7 | 0.15 | 0.15 | 0.96 | 0.98 | 0.98 | 0.98 | 0.7 | 0.96 | ok | 22.75276 | 22.75276 | 21.77257 | -0.9801887 | 315.3821 | 315.3821 | 287.2692 | -28.11287 | -8.914% | 中碳锰铁, 硅铁合金, 铝块, 铌铁, 钛铁 | 硅锰, 高碳锰铁, 中碳锰铁, 铝块, 铌铁, 钛铁 | 是 | C<=0.07; Si[0.15,0.17]; Mn[1.4,1.42]; P<=0.015; S<=0.006; Nb[0.035,0.036]; Ti[0.01,0.015]; Als[0.03,0.035] | N忽略 |  | 0.07 | 0.17 | 1.4 | 0.00307211 | 0.0003648707 | 0 | 0.035 | 0.01 | 0.03 | 0.03 | 0 | 0 | 0 | 0 | 0 | 0 | 0 | 12.01244 | 12.01244 | 0 | 65.16481 | 65.16481 | 0 | 0.07938793 | 0.07938793 | 0 | 0.4798403 | 0.4798403 | 17.02975 | 6.911859 | -10.11789 | 131.6414 | 53.42928 | -78.21217 | 0 | 0 | 0 | 0 | 0 | 0 | 0 | 0 | 0 | 0 | 0 | 0 | 2.595874 | 0 | -2.595874 | 13.46179 | 0 | -13.46179 | 2.33 | 2.020202 | -0.309798 | 52.0456 | 45.12559 | -6.92001 | 0 | 0 | 0 | 0 | 0 | 0 | 0.5177348 | 0.5491126 | 0.03137786 | 111.5077 | 118.2657 | 6.758042 | 0.2794077 | 0.1995769 | -0.07983076 | 6.725565 | 4.803975 | -1.92159 | 0 | 0 | 0 | 0 | 0 | 0 | 0 | 0 | 0 | 0 | 0 | 0 | 0 | 0 | 0 | 0 | 0 | 0 | 0 | 0 | 0 | 0 | 0 | 0 | 0 | 0 | 0 | 0 | 0 | 0 | 0 | 0 | 0 | 0 | 0 | 0 | 0 | 0 | 0 | 0 | 0 | 0 | 0 | 0 | 0 | 0 | 0 | 0 | 0 | 0 | 0 | 0 | 0 | 0
322 | 318 | LRA | 01 | 3.5 | 25.4 | LRA | G 船舶结构用钢- 一般强度结构钢-G01 A | 1519 | 0.16 | 0.1 | 0.6 | 0.02 | 0.015 |  |  |  | 0.025 | [9 empty] | 0.07429172 | 0.1271879 | 0.9 | 0.8 | 0.98 | 0.96 | 0.96 | 0.98 | 0.98 | 0.7 | 0.15 | 0.15 | 0.96 | 0.98 | 0.98 | 0.98 | 0.7 | 0.96 | ok | 9.31411 | 9.31411 | 8.997612 | -0.3164983 | 84.50538 | 84.50538 | 77.4357 | -7.069676 | -8.366% | 硅锰, 高碳锰铁, 铝块 | 硅锰, 高碳锰铁, 铝块 | 否 | C<=0.16; Si[0.1,0.12]; Mn[0.6,0.62]; P<=0.02; S<=0.015; Als[0.025,0.03] |  |  | 0.08672314 | 0.1 | 0.6 | 0.001065134 | 0.0001404309 | 0 | 0 | 0 | 0.025 | 0.025 | 0 | 0 | 0 | 0 | 0 | 0 | 7.066139 | 7.066139 | 1.776357e-15 | 38.33224 | 38.33224 | 7.105427e-15 | 0.2479712 | 0.2479712 | 3.608225e-16 | 1.498799 | 1.498799 | 2.220446e-15 | 0 | 0 | 0 | 0 | 0 | 0 | 0 | 0 | 0 | 0 | 0 | 0 | 0 | 0 | 0 | 0 | 0 | 0 | 0 | 0 | 0 | 0 | 0 | 0 | 2 | 1.683502 | -0.3164983 | 44.67434 | 37.60466 | -7.069676 | 0 | 0 | 0 | 0 | 0 | 0 | 0 | 0 | 0 | 0 | 0 | 0 | 0 | 0 | 0 | 0 | 0 | 0 | 0 | 0 | 0 | 0 | 0 | 0 | 0 | 0 | 0 | 0 | 0 | 0 | 0 | 0 | 0 | 0 | 0 | 0 | 0 | 0 | 0 | 0 | 0 | 0 | 0 | 0 | 0 | 0 | 0 | 0 | 0 | 0 | 0 | 0 | 0 | 0 | 0 | 0 | 0 | 0 | 0 | 0 | 0 | 0 | 0 | 0 | 0 | 0 | 0 | 0 | 0 | 0 | 0 | 0
323 | 319 | LRB | 01 | 4 | 25.4 | LRB | G 船舶结构用钢- 一般强度结构钢-G01 A | 1519 | 0.16 | 0.12 | 0.75 | 0.015 | 0.006 |  |  |  | 0.025 | [8 empty] | 45 | 0.07338462 | 0.1259487 | 0.9 | 0.8 | 0.98 | 0.96 | 0.96 | 0.98 | 0.98 | 0.7 | 0.15 | 0.15 | 0.96 | 0.98 | 0.98 | 0.98 | 0.7 | 0.96 | ok | 11.55218 | 11.55218 | 11.23568 | -0.3164983 | 97.15737 | 97.15737 | 90.08769 | -7.069676 | -7.277% | 硅锰, 高碳锰铁, 铝块 | 硅锰, 高碳锰铁, 铝块 | 否 | C<=0.16; Si[0.12,0.14]; Mn[0.75,0.77]; P<=0.015; S<=0.006; Als[0.025,0.03] | N忽略 |  | 0.09297008 | 0.12 | 0.75 | 0.001427009 | 0.0001834018 | 0 | 0 | 0 | 0.025 | 0.025 | 0 | 0 | 0 | 0 | 0 | 0 | 8.479367 | 8.479367 | -1.776357e-15 | 45.99869 | 45.99869 | -7.105427e-15 | 1.072812 | 1.072812 | -1.110223e-15 | 6.484343 | 6.484343 | -7.105427e-15 | 0 | 0 | 0 | 0 | 0 | 0 | 0 | 0 | 0 | 0 | 0 | 0 | 0 | 0 | 0 | 0 | 0 | 0 | 0 | 0 | 0 | 0 | 0 | 0 | 2 | 1.683502 | -0.3164983 | 44.67434 | 37.60466 | -7.069676 | 0 | 0 | 0 | 0 | 0 | 0 | 0 | 0 | 0 | 0 | 0 | 0 | 0 | 0 | 0 | 0 | 0 | 0 | 0 | 0 | 0 | 0 | 0 | 0 | 0 | 0 | 0 | 0 | 0 | 0 | 0 | 0 | 0 | 0 | 0 | 0 | 0 | 0 | 0 | 0 | 0 | 0 | 0 | 0 | 0 | 0 | 0 | 0 | 0 | 0 | 0 | 0 | 0 | 0 | 0 | 0 | 0 | 0 | 0 | 0 | 0 | 0 | 0 | 0 | 0 | 0 | 0 | 0 | 0 | 0 | 0 | 0
324 | 320 | LRA32 | 01 | 4 | 12.5 | LRA32-1 | G 船舶结构用钢- 一般强度结构钢-G01 A | 1521 | 0.07 | 0.2 | 1.2 | 0.015 | 0.006 |  |  |  | 0.03 |  | 0.01 | [7 empty] | 0.04 | 0.09483333 | 0.9 | 0.8 | 0.98 | 0.96 | 0.96 | 0.98 | 0.98 | 0.7 | 0.15 | 0.15 | 0.96 | 0.98 | 0.98 | 0.98 | 0.7 | 0.96 | ok | 20.14972 | 20.14972 | 18.97148 | -1.178247 | 180.9876 | 180.9876 | 138.8659 | -42.12164 | -23.27% | 中碳锰铁, 硅铁合金, 铝块 | 硅锰, 高碳锰铁, 中碳锰铁, 铝块 | 是 | C<=0.07; Si[0.2,0.22]; Mn[1.2,1.22]; P<=0.015; S<=0.006; Als[0.03,0.035] | Ca忽略 |  | 0.07 | 0.22 | 1.2 | 0.00250846 | 0.0003254645 | 0 | 0 | 0 | 0.03 | 0.03 | 0 | 0 | 0 | 0 | 0 | 0 | 0 | 15.54551 | 15.54551 | 0 | 84.33093 | 84.33093 | 0 | 0.8644337 | 0.8644337 | 0 | 5.224851 | 5.224851 | 14.35856 | 0.5413346 | -13.81722 | 110.9929 | 4.184564 | -106.8084 | 0 | 0 | 0 | 0 | 0 | 0 | 0 | 0 | 0 | 0 | 0 | 0 | 3.461166 | 0 | -3.461166 | 17.94905 | 0 | -17.94905 | 2.33 | 2.020202 | -0.309798 | 52.0456 | 45.12559 | -6.92001 | 0 | 0 | 0 | 0 | 0 | 0 | 0 | 0 | 0 | 0 | 0 | 0 | 0 | 0 | 0 | 0 | 0 | 0 | 0 | 0 | 0 | 0 | 0 | 0 | 0 | 0 | 0 | 0 | 0 | 0 | 0 | 0 | 0 | 0 | 0 | 0 | 0 | 0 | 0 | 0 | 0 | 0 | 0 | 0 | 0 | 0 | 0 | 0 | 0 | 0 | 0 | 0 | 0 | 0 | 0 | 0 | 0 | 0 | 0 | 0 | 0 | 0 | 0 | 0 | 0 | 0 | 0 | 0 | 0 | 0 | 0 | 0
325 | 321 | LRA32 | 02 | 12.51 | 25 | LRA32-2 | G 船舶结构用钢- 一般强度结构钢-G01 A | 1521 | 0.07 | 0.2 | 1.3 | 0.015 | 0.006 |  |  |  | 0.03 |  | 0.01 | [7 empty] | 0.044 | 0.095 | 0.9 | 0.8 | 0.98 | 0.96 | 0.96 | 0.98 | 0.98 | 0.7 | 0.15 | 0.15 | 0.96 | 0.98 | 0.98 | 0.98 | 0.7 | 0.96 | ok | 21.44678 | 21.44678 | 20.15704 | -1.289736 | 191.0139 | 191.0139 | 150.8546 | -40.15928 | -21.02% | 中碳锰铁, 硅铁合金, 铝块 | 硅锰, 中碳锰铁, 低碳锰铁, 铝块 | 是 | C<=0.07; Si[0.2,0.22]; Mn[1.3,1.32]; P<=0.015; S<=0.006; Als[0.03,0.035] | Ca忽略 |  | 0.07 | 0.22 | 1.3 | 0.002736089 | 0.0003482273 | 0 | 0 | 0 | 0.03 | 0.03 | 0 | 0 | 0 | 0 | 0 | 0 | 0 | 15.54551 | 15.54551 | 0 | 84.33093 | 84.33093 | 0 | 0 | 0 | 0 | 0 | 0 | 15.65561 | 0.5722842 | -15.08333 | 121.0193 | 4.423808 | -116.5955 | 0 | 2.019051 | 2.019051 | 0 | 16.97432 | 16.97432 | 0 | 0 | 0 | 0 | 0 | 0 | 3.461166 | 0 | -3.461166 | 17.94905 | 0 | -17.94905 | 2.33 | 2.020202 | -0.309798 | 52.0456 | 45.12559 | -6.92001 | 0 | 0 | 0 | 0 | 0 | 0 | 0 | 0 | 0 | 0 | 0 | 0 | 0 | 0 | 0 | 0 | 0 | 0 | 0 | 0 | 0 | 0 | 0 | 0 | 0 | 0 | 0 | 0 | 0 | 0 | 0 | 0 | 0 | 0 | 0 | 0 | 0 | 0 | 0 | 0 | 0 | 0 | 0 | 0 | 0 | 0 | 0 | 0 | 0 | 0 | 0 | 0 | 0 | 0 | 0 | 0 | 0 | 0 | 0 | 0 | 0 | 0 | 0 | 0 | 0 | 0 | 0 | 0 | 0 | 0 | 0 | 0
326 | 322 | LRA36 | 01 | 4 | 12.5 | LRA36-1 | G 船舶结构用钢- 一般强度结构钢-G01 A | 1521 | 0.07 | 0.12 | 1.3 | 0.015 | 0.006 |  | 0.035 | 0.01 | 0.03 | [8 empty] | 50 | 0.04296364 | 0.08936364 | 0.9 | 0.8 | 0.98 | 0.96 | 0.96 | 0.98 | 0.98 | 0.7 | 0.15 | 0.15 | 0.96 | 0.98 | 0.98 | 0.98 | 0.7 | 0.96 | ok | 20.93268 | 20.93268 | 20.13755 | -0.7951302 | 302.6336 | 302.6336 | 279.0628 | -23.5708 | -7.789% | 中碳锰铁, 硅铁合金, 铝块, 铌铁, 钛铁 | 硅锰, 高碳锰铁, 中碳锰铁, 铝块, 铌铁, 钛铁 | 是 | C<=0.07; Si[0.12,0.14]; Mn[1.3,1.32]; P<=0.015; S<=0.006; Nb[0.035,0.036]; Ti[0.01,0.015]; Als[0.03,0.035] | N忽略 |  | 0.07 | 0.14 | 1.3 | 0.002859939 | 0.0003334783 | 0 | 0.035 | 0.01 | 0.03 | 0.03 | 0 | 0 | 0 | 0 | 0 | 0 | 0 | 9.892595 | 9.892595 | 0 | 53.66514 | 53.66514 | 0 | 0.3489481 | 0.3489481 | 0 | 2.109129 | 2.109129 | 15.72884 | 7.127119 | -8.601723 | 121.5853 | 55.09326 | -66.49208 | 0 | 0 | 0 | 0 | 0 | 0 | 0 | 0 | 0 | 0 | 0 | 0 | 2.076699 | 0 | -2.076699 | 10.76943 | 0 | -10.76943 | 2.33 | 2.020202 | -0.309798 | 52.0456 | 45.12559 | -6.92001 | 0 | 0 | 0 | 0 | 0 | 0 | 0.5177348 | 0.5491126 | 0.03137786 | 111.5077 | 118.2657 | 6.758042 | 0.2794077 | 0.1995769 | -0.07983076 | 6.725565 | 4.803975 | -1.92159 | 0 | 0 | 0 | 0 | 0 | 0 | 0 | 0 | 0 | 0 | 0 | 0 | 0 | 0 | 0 | 0 | 0 | 0 | 0 | 0 | 0 | 0 | 0 | 0 | 0 | 0 | 0 | 0 | 0 | 0 | 0 | 0 | 0 | 0 | 0 | 0 | 0 | 0 | 0 | 0 | 0 | 0 | 0 | 0 | 0 | 0 | 0 | 0 | 0 | 0 | 0 | 0 | 0 | 0
327 | 323 | LRA36 | 02 | 12.51 | 25 | LRA36-2 | G 船舶结构用钢- 一般强度结构钢-G01 A | 1522 | 0.07 | 0.15 | 1.4 | 0.015 | 0.006 |  | 0.035 | 0.01 | 0.03 | [8 empty] | 50 | 0.04159574 | 0.08923404 | 0.9 | 0.8 | 0.98 | 0.96 | 0.96 | 0.98 | 0.98 | 0.7 | 0.15 | 0.15 | 0.96 | 0.98 | 0.98 | 0.98 | 0.7 | 0.96 | ok | 22.75276 | 22.75276 | 21.77257 | -0.9801887 | 315.3821 | 315.3821 | 287.2692 | -28.11287 | -8.914% | 中碳锰铁, 硅铁合金, 铝块, 铌铁, 钛铁 | 硅锰, 高碳锰铁, 中碳锰铁, 铝块, 铌铁, 钛铁 | 是 | C<=0.07; Si[0.15,0.17]; Mn[1.4,1.42]; P<=0.015; S<=0.006; Nb[0.035,0.036]; Ti[0.01,0.015]; Als[0.03,0.035] | N忽略 |  | 0.07 | 0.17 | 1.4 | 0.00307211 | 0.0003648707 | 0 | 0.035 | 0.01 | 0.03 | 0.03 | 0 | 0 | 0 | 0 | 0 | 0 | 0 | 12.01244 | 12.01244 | 0 | 65.16481 | 65.16481 | 0 | 0.07938793 | 0.07938793 | 0 | 0.4798403 | 0.4798403 | 17.02975 | 6.911859 | -10.11789 | 131.6414 | 53.42928 | -78.21217 | 0 | 0 | 0 | 0 | 0 | 0 | 0 | 0 | 0 | 0 | 0 | 0 | 2.595874 | 0 | -2.595874 | 13.46179 | 0 | -13.46179 | 2.33 | 2.020202 | -0.309798 | 52.0456 | 45.12559 | -6.92001 | 0 | 0 | 0 | 0 | 0 | 0 | 0.5177348 | 0.5491126 | 0.03137786 | 111.5077 | 118.2657 | 6.758042 | 0.2794077 | 0.1995769 | -0.07983076 | 6.725565 | 4.803975 | -1.92159 | 0 | 0 | 0 | 0 | 0 | 0 | 0 | 0 | 0 | 0 | 0 | 0 | 0 | 0 | 0 | 0 | 0 | 0 | 0 | 0 | 0 | 0 | 0 | 0 | 0 | 0 | 0 | 0 | 0 | 0 | 0 | 0 | 0 | 0 | 0 | 0 | 0 | 0 | 0 | 0 | 0 | 0 | 0 | 0 | 0 | 0 | 0 | 0 | 0 | 0 | 0 | 0 | 0 | 0
Note on AE131: 源表 炼钢参数表!K133 = 0。LP 按逐行回收率计算，因此 Si 贡献被乘为 0。
Note on BI131: 这是源数据问题，不是 LP 求解器故障。修正 Si 回收率后可重新计算。