## 01_批量任务
任务编号 | 适用牌号 | 厚度mm | 炉重t | 价格方案 | 炼钢牌号 | 备注
T001 | Q235B | 10 | 150 | 2026-05 | Q235B-1 | 正常样例，可复制新增任务
T002 | Q355C | 8 | 150 | 2026-05 | Q355C-1 | 批量任务互不影响

## 02_目标成分上下限
适用牌号 | 最小厚度mm | 最大厚度mm | 炼钢牌号 | C目标 | Si目标 | Mn目标 | P目标 | S目标 | V目标 | Nb目标 | Ti目标 | Als目标 | Alt目标 | Ca目标 | Cr目标 | Ni目标 | Cu目标 | Mo目标 | B目标 | Sb目标
Q235B | 1.5 | 12 | Q235B-1 | 0.16 | 0.05 | 0.2 | 0.025 | 0.02
Q355C | 3 | 12 | Q355C-1 | 0.16 | 0.1 | 0.9 | 0.018 | 0.01

## 03_转炉终点与回收率
适用牌号 | 最小厚度mm | 最大厚度mm | 炼钢牌号 | C终点 | Si终点 | Mn终点 | P终点 | S终点 | V终点 | Nb终点 | Ti终点 | Als终点 | Alt终点 | Ca终点 | Cr终点 | Ni终点 | Cu终点 | Mo终点 | B终点 | Sb终点 | C回收率 | Si回收率 | Mn回收率 | P回收率 | S回收率 | V回收率 | Nb回收率 | Ti回收率 | Als回收率 | Alt回收率 | Ca回收率 | Cr回收率 | Ni回收率 | Cu回收率 | Mo回收率 | B回收率 | Sb回收率
Q235B | 1.5 | 12 | Q235B-1 | 0.07 |  | 0.12 | [8 empty] | 0 | [5 empty] | 0.9 | 0.75 | 0.98 | 1 | 1 |  |  |  | 0.15 | 0.15 |  | 0.96
Q355C | 3 | 12 | Q355C-1 | 0.07 |  | 0.11 | [8 empty] | 0 | [5 empty] | 0.9 | 0.8 | 0.98 | 1 | 1 |  |  |  | 0.15 | 0.15 |  | 0.96

## 04_合金成分库
合金名称 | 价格物料名 | 启用 | 投料方式 | 袋重kg | 最大投加kg每t | C | Si | Mn | P | S | V | Nb | Ti | Als | Alt | Ca | Cr | Ni | Cu | Mo | B | Sb | 备注
硅锰 | 硅锰 | 是 | 连续 | 0 | 30 | 1.72 | 17.69 | 65.66 | 0.15 | 0.02
高碳锰铁 | 高碳锰铁 | 是 | 整袋 | 25 | 25 | 6.69 |  | 74.6 | 0.2 | 0.02
中碳锰铁 | 中碳锰铁 | 是 | 整袋 | 25 | 25 | 1.5 |  | 78.54 | 0.2 | 0.02
低碳锰铁 | 低碳锰铁 | 是 | 整袋 | 25 | 25 | 0.64 |  | 81.19 | 0.2 | 0.02
硅铁 | 硅铁 | 是 | 连续 | 0 | 20 | 0.2 | 72.23 |  | 0.03 | 0.02
高碳铬铁 | 高碳铬铁 | 是 | 连续 | 0 | 20 | 10 |  |  | 0.03 | 0.04 | [6 empty] | 52
低碳铬铁 | 低碳铬铁 | 是 | 连续 | 0 | 20 | 0.12 |  |  | 0.03 | 0.03 | [6 empty] | 59.44

## 05_价格表
价格方案 | 物料名称 | 价格日期 | 价格元每吨
2026-05 | 硅锰 | 2026-05-07 | 5088
2026-05 | 高碳锰铁 | 2026-05-07 | 5593
2026-05 | 中碳锰铁 | 2026-05-07 | 7420
2026-05 | 低碳锰铁 | 2026-05-07 | 7876
2026-05 | 硅铁 | 2026-05-07 | 4973
2026-05 | 高碳铬铁 | 2026-05-07 | 7699
2026-05 | 低碳铬铁 | 2026-05-07 | 14956

## 06_填写说明与校验规则
模板版本 | 1
填写流程 | 下载模板 -> 填业务数据 -> 上传预检 -> 预检通过后批量计算 -> 导出结果
单位规则 | 成分按百分数数值填写，例如 0.23 表示 0.23%；合金品位 65.66 表示 65.66%。
外部单值规则 | 目标成分表使用 元素目标 单值列：空值或 0 表示不约束；C/P/S 按上限控制；Si<=低硅阈值时只做低杂质控制、按上限处理；Ni/Cu/Mo/Sb<=对应阈值、B<=对应阈值时可留空或直接视为不投；其余元素单值目标按精确值控制。旧的 元素下限/元素上限 上传列仍兼容。
现场工艺规则 | 以 07_工艺规则参数 sheet 为准：当前批准规则包括 C目标-余量、Si<=阈值禁硅、金属锰兜底、铝块按现场单独录入、Ti 单值=目标+余量、Ti 区间下限+余量、Ni/Cu/Mo/Sb/B 低目标禁投、P/S 低目标禁投磷硫铁。
合金用量公式 | kg/t = (目标成分 - 有效终点成分) / 合金品位 / 回收率 * 1000；当前批量链路只使用 C/Mn 终点扣减，V/Nb/Ti/Cr 等不做终点残余扣减；26MnB5 的 Si 回收率若录成 0 会按现场确认值 0.8 修正。
标准元素 | 标准模板仅保留 C, Si, Mn, P, S, V, Nb, Ti, Als, Alt, Ca, Cr, Ni, Cu, Mo, B, Sb；旧模板里的 N 上传时会被忽略。
P/S 规则 | P/S 通常只填写上限；转炉终点已超过上限时任务直接失败。
投料方式 | 投料方式只能填写 连续 或 整袋；连续物料袋重kg留空或填 0，整袋物料袋重kg必须大于 0。
路线序号 | 最优路线明细中的路线序号只表示导出排序，从 1 开始，按成本贡献降序排列；它不是现场真实投料顺序。
规则参数 | 07_工艺规则参数 是可编辑业务 sheet；修改阈值后，预检通过的批量任务会按该 sheet 中的规则求解。
禁止内容 | 业务输入区不允许合并单元格、公式、空表头、重复表头、隐藏必填列。
错误定位 | 系统会返回 sheet、行号、字段、错误码、原因和修正建议。

## 07_工艺规则参数
规则项 | 参数键 | 值 | 说明
规则总开关 | enabled | TRUE | 是否启用现场确认的 9 条工艺规则；是/否。
控碳余量 | carbon_target_margin | 0.005 | C 上限按 目标值-该余量 控制。
禁硅阈值 | disable_silicon_alloys_si_max | 0.04 | Si 目标 <= 该阈值时禁用硅锰/硅铁。
低硅上限语义阈值 | single_target_si_upper_only_max | 0.05 | Si 目标 <= 该阈值时只做低杂质控制，不要求补到目标值。
铝块单独录入 | manual_aluminum | TRUE | 铝块不参与 LP 自动优化，由现场单独录入。
Ti 安全余量 | ti_safety_addition | 0.005 | Ti 单值目标按 目标值+该余量 精确控制；Ti 区间目标只对下限加该余量。
Ni 禁投阈值 | trace_alloy_thresholds.Ni | 0.02 | Ni 目标 <= 该阈值时不投镍板。
Cu 禁投阈值 | trace_alloy_thresholds.Cu | 0.02 | Cu 目标 <= 该阈值时不投铜板。
Mo 禁投阈值 | trace_alloy_thresholds.Mo | 0.02 | Mo 目标 <= 该阈值时不投钼铁。
Sb 禁投阈值 | trace_alloy_thresholds.Sb | 0.02 | Sb 目标 <= 该阈值时不投锑锭。
B 禁投阈值 | trace_alloy_thresholds.B | 0.0002 | B 目标 <= 该阈值时不投硼铁。
磷铁禁投阈值 | phosphorus_alloy_max | 0.04 | P 目标 <= 该阈值时不投磷铁。
硫铁禁投阈值 | sulfur_alloy_max | 0.03 | S 目标 <= 该阈值时不投硫铁。