## 汇总
口径 | 指标 | 值
通用 | 数据范围 | 1.合金成本!A5:BM327
通用 | LP使用求解器 | highs
通用 | Ca规则 | Ca目标为空则不进入target；有值则只作为上限max约束，不设置min。
通用 | 跳过合金 | 稀土合金
严格口径 | 零值解释 | P/S=0 按真实上限 0 处理。
P/S零值按空 | 零值解释 | 仅 P/S=0 当空值处理，用于判断 Excel 中 0 是否实际表示不控制。
严格口径 | 记录数 | 323
严格口径 | LP可行记录数 | 320
严格口径 | LP不可行记录数 | 3
严格口径 | Excel成本合计 元/t累计 | 68974.91
严格口径 | LP成本合计 元/t累计 | 54948.01
严格口径 | LP-Excel成本差 元/t累计 | -14026.91
严格口径 | Excel合金消耗合计 kg/t累计 | 5454.573665
严格口径 | LP合金消耗合计 kg/t累计 | 4833.082459
严格口径 | LP-Excel消耗差 kg/t累计 | -621.491206
严格口径 | 投入合金集合有差异的记录数 | 148
严格口径 | 投用量差异明细行数 | 1276
P/S零值按空 | 记录数 | 323
P/S零值按空 | LP可行记录数 | 323
P/S零值按空 | LP不可行记录数 | 0
P/S零值按空 | Excel成本合计 元/t累计 | 68974.91
P/S零值按空 | LP成本合计 元/t累计 | 55314.35
P/S零值按空 | LP-Excel成本差 元/t累计 | -13660.56
P/S零值按空 | Excel合金消耗合计 kg/t累计 | 5454.573665
P/S零值按空 | LP合金消耗合计 kg/t累计 | 4884.529805
P/S零值按空 | LP-Excel消耗差 kg/t累计 | -570.04386
P/S零值按空 | 投入合金集合有差异的记录数 | 150
P/S零值按空 | 投用量差异明细行数 | 1275

## 明细
Excel行号 | 序号 | 适用牌号 | 分类序号 | 最小厚度mm | 最大厚度mm | 炼钢牌号 | LP状态 | Excel合金消耗kg/t | LP合金消耗kg/t | LP-Excel消耗kg/t | Excel合金成本元/t | LP合金成本元/t | LP-Excel成本元/t | 投用合金集合是否变化 | Excel投用合金 | LP投用合金 | LP目标约束 | 不可行诊断 | 被当空的零值元素
5 | 1 | Q195 | 01 | 1.5 | 12 | Q195-1 | ok | 5.729064 | 4.794515 | -0.934549 | 48.204024 | 30.910901 | -17.293123 | 是 | 硅铁合金, 钛铁, 铝块, 高碳锰铁 | 硅铁合金, 硅锰, 钛铁, 铝块 | C<=0.07; Si[0.15,0.17]; Mn[0.25,0.27]; P<=0.02; S<=0.015; Ti[0.01,0.015]; Als[0.01,0.015]
6 | 2 | Q195 | 02 | 12.01 | 28 | Q195-2 | ok | 6.407144 | 5.416364 | -0.99078 | 47.265751 | 30.626642 | -16.639109 | 是 | 硅铁合金, 铝块, 高碳锰铁 | 硅铁合金, 硅锰, 铝块 | C<=0.07; Si[0.15,0.17]; Mn[0.32,0.34]; P<=0.02; S<=0.015; Als[0.01,0.015]
7 | 3 | Q235B | 01 | 1.45 | 12 | Q235B-1 | ok | 3.410678 | 2.841688 | -0.56899 | 29.578569 | 16.868946 | -12.709623 | 否 | 硅铁合金, 硅锰, 铝块 | 硅铁合金, 硅锰, 铝块 | C<=0.16; Si[0.08,0.1]; Mn[0.23,0.25]; P<=0.025; S<=0.02; Als[0.01,0.015]
8 | 4 | Q235B | 02 | 12.01 | 28 | Q235B-2 | ok | 5.166745 | 4.597756 | -0.56899 | 39.240943 | 26.53132 | -12.709623 | 否 | 硅铁合金, 硅锰, 铝块 | 硅铁合金, 硅锰, 铝块 | C<=0.16; Si[0.08,0.1]; Mn[0.38,0.4]; P<=0.025; S<=0.02; Als[0.01,0.015]
9 | 5 | Q235C | 01 | 1.6 | 12 | Q235C-1 | ok | 6.440198 | 4.692723 | -1.747475 | 68.55792 | 29.524282 | -39.033637 | 否 | 硅铁合金, 硅锰, 铝块 | 硅铁合金, 硅锰, 铝块 | C<=0.15; Si[0.1,0.12]; Mn[0.35,0.37]; P<=0.015; S<=0.01; Als[0.025,0.03]
10 | 6 | Q235C | 02 | 12.01 | 25.4 | Q235C-2 | ok | 8.085316 | 6.337841 | -1.747475 | 77.609815 | 38.576177 | -39.033637 | 否 | 硅铁合金, 硅锰, 铝块 | 硅铁合金, 硅锰, 铝块 | C<=0.15; Si[0.1,0.12]; Mn[0.5,0.52]; P<=0.015; S<=0.01; Als[0.025,0.03]
11 | 7 | Q235B-WJ | 01 | 1.45 | 12 | Q235B-1 | ok | 3.410678 | 2.841688 | -0.56899 | 29.578569 | 16.868946 | -12.709623 | 否 | 硅铁合金, 硅锰, 铝块 | 硅铁合金, 硅锰, 铝块 | C<=0.16; Si[0.08,0.1]; Mn[0.23,0.25]; P<=0.025; S<=0.02; Als[0.01,0.015]
12 | 8 | Q235B-WJ | 02 | 12.01 | 28 | Q235B-2 | ok | 5.166745 | 4.597756 | -0.56899 | 39.240943 | 26.53132 | -12.709623 | 否 | 硅铁合金, 硅锰, 铝块 | 硅铁合金, 硅锰, 铝块 | C<=0.16; Si[0.08,0.1]; Mn[0.38,0.4]; P<=0.025; S<=0.02; Als[0.01,0.015]
13 | 9 | Q235B-LX | 01 | 1.45 | 12 | Q235B-1 | ok | 3.410678 | 2.841688 | -0.56899 | 29.578569 | 16.868946 | -12.709623 | 否 | 硅铁合金, 硅锰, 铝块 | 硅铁合金, 硅锰, 铝块 | C<=0.16; Si[0.08,0.1]; Mn[0.23,0.25]; P<=0.025; S<=0.02; Als[0.01,0.015]
14 | 10 | Q235B-LX | 02 | 12.01 | 28 | Q235B-2 | ok | 5.166745 | 4.597756 | -0.56899 | 39.240943 | 26.53132 | -12.709623 | 否 | 硅铁合金, 硅锰, 铝块 | 硅铁合金, 硅锰, 铝块 | C<=0.16; Si[0.08,0.1]; Mn[0.38,0.4]; P<=0.025; S<=0.02; Als[0.01,0.015]
15 | 11 | Q235B-HX | 01 | 1.45 | 12 | Q235B-1 | ok | 3.410678 | 2.841688 | -0.56899 | 29.578569 | 16.868946 | -12.709623 | 否 | 硅铁合金, 硅锰, 铝块 | 硅铁合金, 硅锰, 铝块 | C<=0.16; Si[0.08,0.1]; Mn[0.23,0.25]; P<=0.025; S<=0.02; Als[0.01,0.015]
16 | 12 | Q235B-HX | 02 | 12.01 | 28 | Q235B-2 | ok | 5.166745 | 4.597756 | -0.56899 | 39.240943 | 26.53132 | -12.709623 | 否 | 硅铁合金, 硅锰, 铝块 | 硅铁合金, 硅锰, 铝块 | C<=0.16; Si[0.08,0.1]; Mn[0.38,0.4]; P<=0.025; S<=0.02; Als[0.01,0.015]
17 | 13 | Q235B-GL | 01 | 1.6 | 5 | Q235B-GL1 | ok | 4.571175 | 3.72269 | -0.848485 | 41.32962 | 22.376871 | -18.952749 | 否 | 硅铁合金, 硅锰, 铝块 | 硅铁合金, 硅锰, 铝块 | C<=0.15; Si[0.12,0.14]; Mn[0.25,0.27]; P<=0.015; S<=0.005; Als[0.015,0.02]
18 | 14 | Q235B-GL | 02 | 5.01 | 14 | Q235B-GL2 | ok | 5.744641 | 4.896156 | -0.848485 | 47.786357 | 28.833608 | -18.952749 | 否 | 硅铁合金, 硅锰, 铝块 | 硅铁合金, 硅锰, 铝块 | C<=0.15; Si[0.12,0.14]; Mn[0.35,0.37]; P<=0.015; S<=0.005; Als[0.015,0.02]
19 | 15 | Q235B-GC | 01 | 3 | 12 | Q235B-GC1 | ok | 3.429452 | 2.241679 | -1.187773 | 29.857111 | 15.195011 | -14.6621 | 是 | 硅铁合金, 硅锰, 铝块 | 铝块, 高碳锰铁 | C<=0.15; Si<=0.05; Mn[0.25,0.27]; P<=0.018; S<=0.008; Als[0.01,0.015]
20 | 16 | Q235B-GC | 02 | 12.01 | 25.4 | Q235B-GC2 | ok | 5.040486 | 4.01987 | -1.020617 | 39.04767 | 25.942839 | -13.104831 | 是 | 硅锰, 铝块, 高碳锰铁 | 铝块, 高碳锰铁 | C<=0.15; Si<=0.05; Mn[0.38,0.4]; P<=0.018; S<=0.008; Als[0.01,0.015]
21 | 17 | Q235B-SD | 01 | 3 | 12 | Q235B-SD1 | ok | 3.088053 | 1.84373 | -1.244323 | 27.978638 | 12.789712 | -15.188926 | 是 | 硅铁合金, 硅锰, 铝块 | 铝块, 高碳锰铁 | C<=0.15; Si<=0.05; Mn[0.25,0.27]; P<=0.018; S<=0.008; Als[0.01,0.015]
22 | 18 | Q235B-SD | 02 | 12.01 | 25.4 | Q235B-SD2 | ok | 4.614591 | 3.593974 | -1.020617 | 36.473453 | 23.368622 | -13.104831 | 是 | 硅锰, 铝块, 高碳锰铁 | 铝块, 高碳锰铁 | C<=0.15; Si<=0.05; Mn[0.38,0.4]; P<=0.018; S<=0.008; Als[0.01,0.015]
23 | 19 | Q235B-HG | 01 | 1.5 | 28 | Q235B-HG | ok | 5.561684 | 4.992694 | -0.56899 | 41.333688 | 28.624065 | -12.709623 | 否 | 硅铁合金, 硅锰, 铝块 | 硅铁合金, 硅锰, 铝块 | C<=0.16; Si[0.1,0.12]; Mn[0.4,0.42]; P<=0.025; S<=0.02; Als[0.01,0.015]
24 | 20 | A36 | 01 | 1.5 | 12 | A36-1 | ok | 4.769896 | 3.301916 | -1.46798 | 53.892257 | 21.101745 | -32.790512 | 否 | 硅铁合金, 硅锰, 铝块 | 硅铁合金, 硅锰, 铝块 | C<=0.16; Si[0.08,0.1]; Mn[0.25,0.27]; P<=0.015; S<=0.01; Als[0.02,0.025]
25 | 21 | A36 | 02 | 12.01 | 25 | A36-2 | ok | 6.282852 | 4.814873 | -1.46798 | 62.216964 | 29.426452 | -32.790512 | 否 | 硅铁合金, 硅锰, 铝块 | 硅铁合金, 硅锰, 铝块 | C<=0.16; Si[0.08,0.1]; Mn[0.38,0.4]; P<=0.015; S<=0.01; Als[0.02,0.025]
26 | 22 | A36-DX | 01 | 1.5 | 12 | A36-DX1 | ok | 4.449572 | 2.651593 | -1.79798 | 59.480158 | 19.318381 | -40.161777 | 否 | 铝块, 高碳锰铁 | 铝块, 高碳锰铁 | C<=0.16; Si<=0.0; Mn[0.3,0.32]; P<=0.02; S<=0.015; Als[0.02,0.025]
27 | 23 | A36-DX | 02 | 12.01 | 20 | A36-DX2 | ok | 5.65897 | 3.86099 | -1.79798 | 66.790059 | 26.628282 | -40.161777 | 否 | 铝块, 高碳锰铁 | 铝块, 高碳锰铁 | C<=0.16; Si<=0.0; Mn[0.4,0.42]; P<=0.02; S<=0.015; Als[0.02,0.025]
28 | 24 | SS400 | 01 | 1.6 | 12 | SS400-1 | ok | 4.883548 | 4.314558 | -0.56899 | 37.682711 | 24.973088 | -12.709623 | 否 | 硅铁合金, 硅锰, 铝块 | 硅铁合金, 硅锰, 铝块 | C<=0.16; Si[0.08,0.1]; Mn[0.35,0.37]; P<=0.02; S<=0.015; Als[0.01,0.015]
29 | 25 | SS400 | 02 | 12.01 | 25.4 | SS400-2 | ok | 7.98483 | 6.237355 | -1.747475 | 77.137231 | 38.103594 | -39.033637 | 否 | 硅铁合金, 硅锰, 铝块 | 硅铁合金, 硅锰, 铝块 | C<=0.16; Si[0.08,0.1]; Mn[0.5,0.52]; P<=0.02; S<=0.015; Als[0.025,0.03]
30 | 26 | A36-HW | 01 | 1.5 | 12 | A36-1 | ok | 4.769896 | 3.301916 | -1.46798 | 53.892257 | 21.101745 | -32.790512 | 否 | 硅铁合金, 硅锰, 铝块 | 硅铁合金, 硅锰, 铝块 | C<=0.16; Si[0.08,0.1]; Mn[0.25,0.27]; P<=0.015; S<=0.01; Als[0.02,0.025]
31 | 27 | Q235-HW | 01 | 1.5 | 16 | Q235-HW | ok | 3.926858 | 3.926858 | 0 | 20.810123 | 20.810123 | 0 | 否 | 硅铁合金, 硅锰 | 硅铁合金, 硅锰 | C<=0.16; Si[0.1,0.12]; Mn[0.25,0.27]; P<=0.035; S<=0.02
32 | 28 | Q355-HW | 01 | 3 | 6 | Q355-HW1 | ok | 6.694807 | 5.146997 | -1.547811 | 80.789383 | 46.077282 | -34.712102 | 否 | 硅铁合金, 硅锰, 钛铁, 铝块 | 硅铁合金, 硅锰, 钛铁, 铝块 | C<=0.16; Si[0.08,0.1]; Mn[0.35,0.37]; P<=0.02; S<=0.01; Ti[0.04,0.045]; Als[0.02,0.025]
33 | 29 | Q355-HW | 02 | 6.01 | 10 | Q355-HW2 | ok | 8.455007 | 6.907196 | -1.547811 | 90.474489 | 55.762388 | -34.712102 | 否 | 硅铁合金, 硅锰, 钛铁, 铝块 | 硅铁合金, 硅锰, 钛铁, 铝块 | C<=0.16; Si[0.08,0.1]; Mn[0.5,0.52]; P<=0.02; S<=0.01; Ti[0.04,0.045]; Als[0.02,0.025]
34 | 30 | SPHC | 01 | 1.6 | 8 | SPHC-ZT | ok | 4.145791 | 2.212464 | -1.933328 | 66.081829 | 17.23766 | -48.844169 | 是 | 中碳锰铁, 铝块 | 硅锰, 铝块, 高碳锰铁 | C<=0.05; Si<=0.015; Mn[0.23,0.25]; P<=0.015; S<=0.01; Als[0.025,0.03]
35 | 31 | SPHC | 02 | 8.01 | 16 | SPHC-SX | ok | 4.145791 | 2.212464 | -1.933328 | 66.081829 | 17.23766 | -48.844169 | 是 | 中碳锰铁, 铝块 | 硅锰, 铝块, 高碳锰铁 | C<=0.05; Si<=0.015; Mn[0.23,0.25]; P<=0.015; S<=0.01; Als[0.025,0.03]
36 | 32 | SPHC | 01 | 8.01 | 16 | SPHC-SX | ok | 4.145791 | 2.212464 | -1.933328 | 66.081829 | 17.23766 | -48.844169 | 是 | 中碳锰铁, 铝块 | 硅锰, 铝块, 高碳锰铁 | C<=0.05; Si<=0.015; Mn[0.23,0.25]; P<=0.015; S<=0.01; Als[0.025,0.03]
37 | 33 | SPHC-M | 01 | 2.5 | 5 | SPHC-M | ok | 4.405635 | 2.531816 | -1.873819 | 68.090447 | 20.040243 | -48.050205 | 是 | 中碳锰铁, 铝块 | 中碳锰铁, 硅锰, 铝块, 高碳锰铁 | C<=0.045; Si<=0.02; Mn[0.25,0.27]; P<=0.015; S<=0.006; Als[0.025,0.03]
38 | 34 | SPHC-M(B) | 01 | 2.5 | 6 | SPHC-M(B) | ok | 4.308741 | 2.437895 | -1.870847 | 69.157081 | 21.029956 | -48.127125 | 是 | 中碳锰铁, 硼铁, 铝块 | 中碳锰铁, 硅锰, 硼铁, 铝块, 高碳锰铁 | C<=0.045; Si<=0.02; Mn[0.25,0.27]; P<=0.015; S<=0.006; Als[0.025,0.03]; B[0.0014,0.0016]
39 | 35 | MRT2.5 | 01 | 2.5 | 6 | MRT2.5 | ok | 4.944418 | 2.587448 | -2.35697 | 73.224454 | 20.576426 | -52.648028 | 否 | 铝块, 高碳锰铁 | 铝块, 高碳锰铁 | C<=0.06; Si<=0.0; Mn[0.28,0.3]; P<=0.015; S<=0.006; Als[0.03,0.035]
40 | 36 | YFMRT2.5 | 01 | 2.5 | 6 | YFMRT2.5 | ok | 5.142628 | 2.785659 | -2.35697 | 74.422489 | 21.77446 | -52.648028 | 否 | 铝块, 高碳锰铁 | 铝块, 高碳锰铁 | C<=0.06; Si<=0.0; Mn[0.28,0.3]; P<=0.015; S<=0.006; Als[0.03,0.035]
41 | 37 | YLMRT3 | 01 | 2.5 | 3.5 | YLMRT3 | ok | 6.100116 | 3.743146 | -2.35697 | 80.209781 | 27.561752 | -52.648028 | 否 | 铝块, 高碳锰铁 | 铝块, 高碳锰铁 | C<=0.07; Si<=0.0; Mn[0.35,0.37]; P<=0.015; S<=0.006; Als[0.03,0.035]
42 | 38 | Q355B | 02 | 0.1 | 5.99 | Q355B-1 | ok | 6.60251 | 5.054699 | -1.547811 | 80.310742 | 45.59864 | -34.712102 | 否 | 硅铁合金, 硅锰, 钛铁, 铝块 | 硅铁合金, 硅锰, 钛铁, 铝块 | C<=0.16; Si[0.08,0.1]; Mn[0.35,0.37]; P<=0.02; S<=0.01; Ti[0.04,0.045]; Als[0.02,0.025]
43 | 39 | Q355B | 01 | 6 | 15.99 | Q355B-2 | ok | 8.406901 | 6.85909 | -1.547811 | 90.350568 | 55.638467 | -34.712102 | 否 | 硅锰, 钛铁, 铝块, 高碳锰铁 | 硅锰, 钛铁, 铝块, 高碳锰铁 | C<=0.16; Si[0.08,0.1]; Mn[0.5,0.52]; P<=0.02; S<=0.01; Ti[0.04,0.045]; Als[0.02,0.025]
44 | 40 | Q355B | 03 | 16 | 28 | Q355B-3B | ok | 17.354711 | 15.838279 | -1.516433 | 154.364736 | 126.410677 | -27.954059 | 否 | 硅锰, 钛铁, 铌铁, 铝块, 高碳锰铁 | 硅锰, 钛铁, 铌铁, 铝块, 高碳锰铁 | C<=0.16; Si[0.18,0.2]; Mn[1.1,1.12]; P<=0.02; S<=0.01; Nb[0.008,0.009]; Ti[0.025,0.03]; Als[0.02,0.025]
45 | 41 | Q355C | 01 | 2 | 12 | Q355C-1 | ok | 16.095175 | 14.26787 | -1.827306 | 135.535306 | 94.580079 | -40.955227 | 否 | 硅锰, 钛铁, 铝块, 高碳锰铁 | 硅锰, 钛铁, 铝块, 高碳锰铁 | C<=0.16; Si[0.15,0.17]; Mn[1.0,1.02]; P<=0.018; S<=0.01; Ti[0.03,0.035]; Als[0.025,0.03]; Ca<=0.0; Cr[0.0,0.03]; Ni[0.0,0.01]; Cu[0.0,0.01]
46 | 42 | Q355C | 02 | 12.01 | 19 | Q355C-2 | ok | 19.293484 | 17.497557 | -1.795928 | 169.175317 | 134.978132 | -34.197185 | 否 | 硅锰, 钛铁, 铌铁, 铝块, 高碳锰铁 | 硅锰, 钛铁, 铌铁, 铝块, 高碳锰铁 | C<=0.16; Si[0.15,0.17]; Mn[1.25,1.27]; P<=0.018; S<=0.005; Nb[0.008,0.009]; Ti[0.015,0.02]; Als[0.025,0.03]; Ca<=0.0; Cr[0.0,0.03]; Ni[0.0,0.01]; Cu[0.0,0.01]
47 | 43 | Q355C | 03 | 19.01 | 29 | Q355C-3 | ok | 20.947031 | 19.151104 | -1.795928 | 189.335833 | 155.138649 | -34.197185 | 否 | 硅锰, 钛铁, 铌铁, 铝块, 高碳锰铁 | 硅锰, 钛铁, 铌铁, 铝块, 高碳锰铁 | C<=0.16; Si[0.15,0.17]; Mn[1.35,1.37]; P<=0.018; S<=0.005; Nb[0.01,0.011]; Ti[0.025,0.03]; Als[0.025,0.03]; Ca<=0.0; Cr[0.0,0.03]; Ni[0.0,0.01]; Cu[0.0,0.01]
48 | 44 | Q355D | 01 | 2 | 12 | Q355D-1 | ok | 16.038339 | 14.211033 | -1.827306 | 135.191775 | 94.236548 | -40.955227 | 否 | 硅锰, 钛铁, 铝块, 高碳锰铁 | 硅锰, 钛铁, 铝块, 高碳锰铁 | C<=0.16; Si[0.15,0.17]; Mn[1.0,1.02]; P<=0.018; S<=0.008; Ti[0.03,0.035]; Als[0.025,0.03]
49 | 45 | Q355D | 02 | 12.01 | 19 | Q355D-2 | ok | 18.179121 | 16.383193 | -1.795928 | 175.5766 | 141.379415 | -34.197185 | 否 | 硅锰, 钛铁, 铌铁, 铝块, 高碳锰铁 | 硅锰, 钛铁, 铌铁, 铝块, 高碳锰铁 | C<=0.16; Si[0.15,0.17]; Mn[1.15,1.17]; P<=0.018; S<=0.008; Nb[0.012,0.013]; Ti[0.015,0.02]; Als[0.025,0.03]
50 | 46 | Q355D | 03 | 19.01 | 29 | Q355D-3 | ok | 20.123801 | 18.327874 | -1.795928 | 197.183313 | 162.986128 | -34.197185 | 否 | 硅锰, 钛铁, 铌铁, 铝块, 高碳锰铁 | 硅锰, 钛铁, 铌铁, 铝块, 高碳锰铁 | C<=0.16; Si[0.15,0.17]; Mn[1.3,1.32]; P<=0.018; S<=0.008; Nb[0.015,0.016]; Ti[0.015,0.02]; Als[0.025,0.03]
51 | 47 | Q355B-T | 01 | 2 | 7.55 | Q355B-T1 | ok | 17.001961 | 15.45415 | -1.547811 | 133.840641 | 99.128539 | -34.712102 | 否 | 硅锰, 钛铁, 铝块, 高碳锰铁 | 硅锰, 钛铁, 铝块, 高碳锰铁 | C<=0.16; Si[0.15,0.17]; Mn[1.1,1.12]; P<=0.015; S<=0.01; Ti[0.025,0.03]; Als[0.02,0.025]
52 | 48 | Q355B-T | 02 | 7.56 | 16 | Q355B-T2 | ok | 17.111709 | 15.563898 | -1.547811 | 138.101666 | 103.389565 | -34.712102 | 否 | 硅锰, 钛铁, 铝块, 高碳锰铁 | 硅锰, 钛铁, 铝块, 高碳锰铁 | C<=0.16; Si[0.15,0.17]; Mn[1.1,1.12]; P<=0.015; S<=0.01; Ti[0.035,0.04]; Als[0.02,0.025]
53 | 49 | Q355B-T | 03 | 16.01 | 28 | Q355B-T3 | ok | 17.792525 | 16.276092 | -1.516433 | 181.313518 | 153.359459 | -27.954059 | 否 | 硅锰, 钛铁, 铌铁, 铝块, 高碳锰铁 | 硅锰, 钛铁, 铌铁, 铝块, 高碳锰铁 | C<=0.16; Si[0.15,0.17]; Mn[1.15,1.17]; P<=0.015; S<=0.01; Nb[0.015,0.016]; Ti[0.025,0.03]; Als[0.02,0.025]
54 | 50 | Q355ME | 02 | 2 | 5 | Q355ME-1 | ok | 17.30805 | 15.846839 | -1.461211 | 172.46136 | 134.133697 | -38.327663 | 是 | 中碳锰铁, 硅锰, 钛铁, 铌铁, 铝块 | 中碳锰铁, 硅锰, 钛铁, 铌铁, 铝块, 高碳锰铁 | C<=0.075; Si[0.15,0.17]; Mn[1.1,1.12]; P<=0.015; S<=0.004; Nb[0.01,0.011]; Ti[0.02,0.025]; Als[0.025,0.03]
55 | 51 | Q355ME | 01 | 5.01 | 12 | Q355ME-2 | ok | 19.335326 | 17.846263 | -1.489063 | 204.421105 | 166.814119 | -37.606987 | 是 | 中碳锰铁, 硅锰, 钛铁, 铌铁, 铝块 | 中碳锰铁, 硅锰, 钛铁, 铌铁, 铝块, 高碳锰铁 | C<=0.075; Si[0.15,0.17]; Mn[1.25,1.27]; P<=0.015; S<=0.004; Nb[0.015,0.016]; Ti[0.02,0.025]; Als[0.025,0.03]
56 | 52 | Q355ME | 03 | 12.01 | 25.4 | Q355ME-3 | ok | 20.634547 | 19.126917 | -1.507631 | 214.464199 | 177.337663 | -37.126536 | 是 | 中碳锰铁, 硅锰, 钛铁, 铌铁, 铝块 | 中碳锰铁, 硅锰, 钛铁, 铌铁, 铝块, 高碳锰铁 | C<=0.075; Si[0.15,0.17]; Mn[1.35,1.37]; P<=0.015; S<=0.004; Nb[0.015,0.016]; Ti[0.02,0.025]; Als[0.025,0.03]
57 | 53 | Q355B-S | 01 | 1.8 | 5.99 | Q355B-S | ok | 15.508742 | 13.453548 | -2.055194 | 181.845208 | 127.78532 | -54.059887 | 是 | 中碳锰铁, 硅铁合金, 钛铁, 铌铁, 铝块 | 中碳锰铁, 硅锰, 钛铁, 铌铁, 铝块, 高碳锰铁 | C<=0.07; Si[0.1,0.12]; Mn[0.95,0.97]; P<=0.02; S<=0.006; Nb[0.01,0.011]; Ti[0.03,0.035]; Als[0.025,0.03]
58 | 54 | Q355B-SS | 02 | 0.1 | 5.99 | Q355B-1 | ok | 6.60251 | 5.054699 | -1.547811 | 80.310742 | 45.59864 | -34.712102 | 否 | 硅铁合金, 硅锰, 钛铁, 铝块 | 硅铁合金, 硅锰, 钛铁, 铝块 | C<=0.16; Si[0.08,0.1]; Mn[0.35,0.37]; P<=0.02; S<=0.01; Ti[0.04,0.045]; Als[0.02,0.025]
59 | 55 | Q355B-SS | 01 | 6 | 15.99 | Q355B-2 | ok | 8.406901 | 6.85909 | -1.547811 | 90.350568 | 55.638467 | -34.712102 | 否 | 硅锰, 钛铁, 铝块, 高碳锰铁 | 硅锰, 钛铁, 铝块, 高碳锰铁 | C<=0.16; Si[0.08,0.1]; Mn[0.5,0.52]; P<=0.02; S<=0.01; Ti[0.04,0.045]; Als[0.02,0.025]
60 | 56 | Q355B-SS | 03 | 16 | 28 | Q355B-3B | ok | 17.354711 | 15.838279 | -1.516433 | 154.364736 | 126.410677 | -27.954059 | 否 | 硅锰, 钛铁, 铌铁, 铝块, 高碳锰铁 | 硅锰, 钛铁, 铌铁, 铝块, 高碳锰铁 | C<=0.16; Si[0.18,0.2]; Mn[1.1,1.12]; P<=0.02; S<=0.01; Nb[0.008,0.009]; Ti[0.025,0.03]; Als[0.02,0.025]
61 | 57 | Q355B-SD | 01 | 1.5 | 5.99 | Q355B-SD1 | ok | 6.755797 | 5.207986 | -1.547811 | 81.208931 | 46.49683 | -34.712102 | 否 | 硅铁合金, 硅锰, 钛铁, 铝块 | 硅铁合金, 硅锰, 钛铁, 铝块 | C<=0.16; Si[0.07,0.09]; Mn[0.35,0.37]; P<=0.02; S<=0.01; Ti[0.04,0.045]; Als[0.02,0.025]
62 | 58 | Q355B-SD | 02 | 6 | 15.99 | Q355B-SD2 | ok | 8.685207 | 7.137397 | -1.547811 | 92.470447 | 57.758346 | -34.712102 | 否 | 硅锰, 钛铁, 铝块, 高碳锰铁 | 硅锰, 钛铁, 铝块, 高碳锰铁 | C<=0.16; Si[0.07,0.09]; Mn[0.5,0.52]; P<=0.02; S<=0.01; Ti[0.04,0.045]; Als[0.02,0.025]
63 | 59 | Q355B-SD | 03 | 16 | 28 | Q355B-SD3 | ok | 16.687012 | 15.170579 | -1.516433 | 155.143972 | 127.189913 | -27.954059 | 否 | 硅锰, 钛铁, 铌铁, 铝块, 高碳锰铁 | 硅锰, 钛铁, 铌铁, 铝块, 高碳锰铁 | C<=0.16; Si[0.07,0.09]; Mn[1.1,1.12]; P<=0.02; S<=0.01; Nb[0.008,0.009]; Ti[0.025,0.03]; Als[0.02,0.025]
64 | 60 | Q355B-DX | 01 | 1.5 | 8 | Q355B-DX1 | ok | 9.96765 | 8.089839 | -1.877811 | 108.662589 | 66.579222 | -42.083367 | 否 | 钛铁, 铝块, 高碳锰铁 | 钛铁, 铝块, 高碳锰铁 | C<=0.16; Si<=0.02; Mn[0.6,0.62]; P<=0.01; S<=0.008; Ti[0.04,0.045]; Als[0.02,0.025]
65 | 61 | Q355B-ZW | 01 | 12 | 19 | Q355B-ZW3 | ok | 15.850364 | 14.333931 | -1.516433 | 150.572731 | 122.618672 | -27.954059 | 否 | 硅锰, 钛铁, 铌铁, 铝块, 高碳锰铁 | 硅锰, 钛铁, 铌铁, 铝块, 高碳锰铁 | C<=0.15; Si[0.1,0.12]; Mn[1.0,1.02]; P<=0.02; S<=0.01; Nb[0.008,0.009]; Ti[0.03,0.035]; Als[0.02,0.025]
66 | 62 | Q355B-ZW | 02 | 19.01 | 28 | Q355B-ZW4 | ok | 17.218203 | 15.701771 | -1.516433 | 158.840291 | 130.886232 | -27.954059 | 否 | 硅锰, 钛铁, 铌铁, 铝块, 高碳锰铁 | 硅锰, 钛铁, 铌铁, 铝块, 高碳锰铁 | C<=0.15; Si[0.1,0.12]; Mn[1.1,1.12]; P<=0.02; S<=0.01; Nb[0.008,0.009]; Ti[0.03,0.035]; Als[0.02,0.025]
67 | 63 | Q355B-HL1 | 03 | 0.1 | 6 | Q355B-1 | ok | 6.60251 | 5.054699 | -1.547811 | 80.310742 | 45.59864 | -34.712102 | 否 | 硅铁合金, 硅锰, 钛铁, 铝块 | 硅铁合金, 硅锰, 钛铁, 铝块 | C<=0.16; Si[0.08,0.1]; Mn[0.35,0.37]; P<=0.02; S<=0.01; Ti[0.04,0.045]; Als[0.02,0.025]
68 | 64 | Q355B-HL1 | 01 | 6.01 | 16.44 | Q355B-2 | ok | 8.406901 | 6.85909 | -1.547811 | 90.350568 | 55.638467 | -34.712102 | 否 | 硅锰, 钛铁, 铝块, 高碳锰铁 | 硅锰, 钛铁, 铝块, 高碳锰铁 | C<=0.16; Si[0.08,0.1]; Mn[0.5,0.52]; P<=0.02; S<=0.01; Ti[0.04,0.045]; Als[0.02,0.025]
69 | 65 | Q355B-HL1 | 02 | 16.45 | 30 | Q355B-3A | ok | 13.510746 | 11.962936 | -1.547811 | 115.921237 | 81.209135 | -34.712102 | 否 | 硅铁合金, 硅锰, 钛铁, 铝块 | 硅铁合金, 硅锰, 钛铁, 铝块 | C<=0.16; Si[0.18,0.2]; Mn[0.8,0.82]; P<=0.02; S<=0.01; Ti[0.035,0.04]; Als[0.02,0.025]
70 | 66 | Q355B-HL2 | 01 | 0.1 | 6 | Q355B-1 | ok | 6.60251 | 5.054699 | -1.547811 | 80.310742 | 45.59864 | -34.712102 | 否 | 硅铁合金, 硅锰, 钛铁, 铝块 | 硅铁合金, 硅锰, 钛铁, 铝块 | C<=0.16; Si[0.08,0.1]; Mn[0.35,0.37]; P<=0.02; S<=0.01; Ti[0.04,0.045]; Als[0.02,0.025]
71 | 67 | Q355B-HL2 | 02 | 6.01 | 16.29 | Q355B-2 | ok | 8.406901 | 6.85909 | -1.547811 | 90.350568 | 55.638467 | -34.712102 | 否 | 硅锰, 钛铁, 铝块, 高碳锰铁 | 硅锰, 钛铁, 铝块, 高碳锰铁 | C<=0.16; Si[0.08,0.1]; Mn[0.5,0.52]; P<=0.02; S<=0.01; Ti[0.04,0.045]; Als[0.02,0.025]
72 | 68 | Q355B-HL2 | 03 | 16.3 | 30 | Q355B-3A | ok | 13.510746 | 11.962936 | -1.547811 | 115.921237 | 81.209135 | -34.712102 | 否 | 硅铁合金, 硅锰, 钛铁, 铝块 | 硅铁合金, 硅锰, 钛铁, 铝块 | C<=0.16; Si[0.18,0.2]; Mn[0.8,0.82]; P<=0.02; S<=0.01; Ti[0.035,0.04]; Als[0.02,0.025]
73 | 69 | Q355B-HL3 | 03 | 0.1 | 6 | Q355B-1 | ok | 6.60251 | 5.054699 | -1.547811 | 80.310742 | 45.59864 | -34.712102 | 否 | 硅铁合金, 硅锰, 钛铁, 铝块 | 硅铁合金, 硅锰, 钛铁, 铝块 | C<=0.16; Si[0.08,0.1]; Mn[0.35,0.37]; P<=0.02; S<=0.01; Ti[0.04,0.045]; Als[0.02,0.025]
74 | 70 | Q355B-HL3 | 02 | 6.01 | 16.24 | Q355B-2 | ok | 8.406901 | 6.85909 | -1.547811 | 90.350568 | 55.638467 | -34.712102 | 否 | 硅锰, 钛铁, 铝块, 高碳锰铁 | 硅锰, 钛铁, 铝块, 高碳锰铁 | C<=0.16; Si[0.08,0.1]; Mn[0.5,0.52]; P<=0.02; S<=0.01; Ti[0.04,0.045]; Als[0.02,0.025]
75 | 71 | Q355B-HL3 | 01 | 16.25 | 30 | Q355B-3A | ok | 13.510746 | 11.962936 | -1.547811 | 115.921237 | 81.209135 | -34.712102 | 否 | 硅铁合金, 硅锰, 钛铁, 铝块 | 硅铁合金, 硅锰, 钛铁, 铝块 | C<=0.16; Si[0.18,0.2]; Mn[0.8,0.82]; P<=0.02; S<=0.01; Ti[0.035,0.04]; Als[0.02,0.025]
76 | 72 | Q355B-HL4 | 01 | 0.1 | 6 | Q355B-1 | ok | 6.60251 | 5.054699 | -1.547811 | 80.310742 | 45.59864 | -34.712102 | 否 | 硅铁合金, 硅锰, 钛铁, 铝块 | 硅铁合金, 硅锰, 钛铁, 铝块 | C<=0.16; Si[0.08,0.1]; Mn[0.35,0.37]; P<=0.02; S<=0.01; Ti[0.04,0.045]; Als[0.02,0.025]
77 | 73 | Q355B-HL4 | 03 | 6.01 | 15.99 | Q355B-2 | ok | 8.406901 | 6.85909 | -1.547811 | 90.350568 | 55.638467 | -34.712102 | 否 | 硅锰, 钛铁, 铝块, 高碳锰铁 | 硅锰, 钛铁, 铝块, 高碳锰铁 | C<=0.16; Si[0.08,0.1]; Mn[0.5,0.52]; P<=0.02; S<=0.01; Ti[0.04,0.045]; Als[0.02,0.025]
78 | 74 | Q355B-HL4 | 02 | 16 | 30 | Q355B-3A | ok | 13.510746 | 11.962936 | -1.547811 | 115.921237 | 81.209135 | -34.712102 | 否 | 硅铁合金, 硅锰, 钛铁, 铝块 | 硅铁合金, 硅锰, 钛铁, 铝块 | C<=0.16; Si[0.18,0.2]; Mn[0.8,0.82]; P<=0.02; S<=0.01; Ti[0.035,0.04]; Als[0.02,0.025]
79 | 75 | Q355C-HL3 | 01 | 2 | 12 | Q355C-1 | ok | 16.095175 | 14.26787 | -1.827306 | 135.535306 | 94.580079 | -40.955227 | 否 | 硅锰, 钛铁, 铝块, 高碳锰铁 | 硅锰, 钛铁, 铝块, 高碳锰铁 | C<=0.16; Si[0.15,0.17]; Mn[1.0,1.02]; P<=0.018; S<=0.01; Ti[0.03,0.035]; Als[0.025,0.03]; Ca<=0.0; Cr[0.0,0.03]; Ni[0.0,0.01]; Cu[0.0,0.01]
80 | 76 | Q355C-HL3 | 02 | 12.01 | 19 | Q355C-2 | ok | 19.293484 | 17.497557 | -1.795928 | 169.175317 | 134.978132 | -34.197185 | 否 | 硅锰, 钛铁, 铌铁, 铝块, 高碳锰铁 | 硅锰, 钛铁, 铌铁, 铝块, 高碳锰铁 | C<=0.16; Si[0.15,0.17]; Mn[1.25,1.27]; P<=0.018; S<=0.005; Nb[0.008,0.009]; Ti[0.015,0.02]; Als[0.025,0.03]; Ca<=0.0; Cr[0.0,0.03]; Ni[0.0,0.01]; Cu[0.0,0.01]
81 | 77 | Q355C-HL3 | 03 | 19.01 | 29 | Q355C-3 | ok | 20.947031 | 19.151104 | -1.795928 | 189.335833 | 155.138649 | -34.197185 | 否 | 硅锰, 钛铁, 铌铁, 铝块, 高碳锰铁 | 硅锰, 钛铁, 铌铁, 铝块, 高碳锰铁 | C<=0.16; Si[0.15,0.17]; Mn[1.35,1.37]; P<=0.018; S<=0.005; Nb[0.01,0.011]; Ti[0.025,0.03]; Als[0.025,0.03]; Ca<=0.0; Cr[0.0,0.03]; Ni[0.0,0.01]; Cu[0.0,0.01]
82 | 78 | SS400-M | 01 | 3 | 5 | SS400-M | infeasible | 12.871798 |  |  | 121.940311 |  |  | 否 | 硅铁合金, 硅锰, 金属锰, 钛铁, 铝块 |  | C<=0.175; Si[0.15,0.17]; Mn[0.7,0.72]; P<=0.0; S<=0.0; Ti[0.03,0.035]; Als[0.02,0.025]; Cr[0.0,0.03]; B[0.0,0.0002] | Si在其他元素约束下最多只能到 0.0000%，低于下限 0.1500%
83 | 79 | Q390B | 02 | 3 | 10 | Q390B-1 | ok | 14.728617 | 13.180807 | -1.547811 | 127.295353 | 92.583251 | -34.712102 | 否 | 硅锰, 钛铁, 铝块, 高碳锰铁 | 硅锰, 钛铁, 铝块, 高碳锰铁 | C<=0.16; Si[0.15,0.17]; Mn[0.9,0.92]; P<=0.015; S<=0.01; Ti[0.045,0.05]; Als[0.02,0.025]
84 | 80 | Q390B | 03 | 10.01 | 16.5 | Q390B-2 | ok | 16.722713 | 15.174902 | -1.547811 | 139.348159 | 104.636057 | -34.712102 | 否 | 硅锰, 钛铁, 铝块, 高碳锰铁 | 硅锰, 钛铁, 铝块, 高碳锰铁 | C<=0.16; Si[0.15,0.17]; Mn[1.05,1.07]; P<=0.015; S<=0.01; Ti[0.045,0.05]; Als[0.02,0.025]
85 | 81 | Q390B | 01 | 16.51 | 28 | Q390B-3 | ok | 17.416089 | 15.899657 | -1.516433 | 184.434772 | 156.480713 | -27.954059 | 否 | 硅锰, 钛铁, 铌铁, 铝块, 高碳锰铁 | 硅锰, 钛铁, 铌铁, 铝块, 高碳锰铁 | C<=0.16; Si[0.15,0.17]; Mn[1.1,1.12]; P<=0.015; S<=0.006; Nb[0.015,0.016]; Ti[0.04,0.045]; Als[0.02,0.025]
86 | 82 | Q420B | 01 | 3 | 10 | Q420B-1 | ok | 17.495794 | 15.979361 | -1.516433 | 175.063945 | 147.109886 | -27.954059 | 否 | 硅锰, 钛铁, 铌铁, 铝块, 高碳锰铁 | 硅锰, 钛铁, 铌铁, 铝块, 高碳锰铁 | C<=0.14; Si[0.15,0.17]; Mn[1.1,1.12]; P<=0.015; S<=0.01; Nb[0.012,0.013]; Ti[0.04,0.045]; Als[0.02,0.025]
87 | 83 | Q420B | 02 | 10.01 | 25 | Q420B-2 | ok | 18.850035 | 17.333602 | -1.516433 | 183.249314 | 155.295255 | -27.954059 | 否 | 硅锰, 钛铁, 铌铁, 铝块, 高碳锰铁 | 硅锰, 钛铁, 铌铁, 铝块, 高碳锰铁 | C<=0.14; Si[0.15,0.17]; Mn[1.2,1.22]; P<=0.015; S<=0.01; Nb[0.012,0.013]; Ti[0.04,0.045]; Als[0.02,0.025]
88 | 84 | Q420MB | 01 | 3 | 10 | Q420B-1 | ok | 17.495794 | 15.979361 | -1.516433 | 175.063945 | 147.109886 | -27.954059 | 否 | 硅锰, 钛铁, 铌铁, 铝块, 高碳锰铁 | 硅锰, 钛铁, 铌铁, 铝块, 高碳锰铁 | C<=0.14; Si[0.15,0.17]; Mn[1.1,1.12]; P<=0.015; S<=0.01; Nb[0.012,0.013]; Ti[0.04,0.045]; Als[0.02,0.025]
89 | 85 | Q420MB | 02 | 10.01 | 25 | Q420B-2 | ok | 18.850035 | 17.333602 | -1.516433 | 183.249314 | 155.295255 | -27.954059 | 否 | 硅锰, 钛铁, 铌铁, 铝块, 高碳锰铁 | 硅锰, 钛铁, 铌铁, 铝块, 高碳锰铁 | C<=0.14; Si[0.15,0.17]; Mn[1.2,1.22]; P<=0.015; S<=0.01; Nb[0.012,0.013]; Ti[0.04,0.045]; Als[0.02,0.025]
90 | 86 | Q420B-HL1 | 01 | 3 | 10 | Q420B-1 | ok | 17.495794 | 15.979361 | -1.516433 | 175.063945 | 147.109886 | -27.954059 | 否 | 硅锰, 钛铁, 铌铁, 铝块, 高碳锰铁 | 硅锰, 钛铁, 铌铁, 铝块, 高碳锰铁 | C<=0.14; Si[0.15,0.17]; Mn[1.1,1.12]; P<=0.015; S<=0.01; Nb[0.012,0.013]; Ti[0.04,0.045]; Als[0.02,0.025]
91 | 87 | Q420B-HL1 | 02 | 10.01 | 25 | Q420B-2 | ok | 18.850035 | 17.333602 | -1.516433 | 183.249314 | 155.295255 | -27.954059 | 否 | 硅锰, 钛铁, 铌铁, 铝块, 高碳锰铁 | 硅锰, 钛铁, 铌铁, 铝块, 高碳锰铁 | C<=0.14; Si[0.15,0.17]; Mn[1.2,1.22]; P<=0.015; S<=0.01; Nb[0.012,0.013]; Ti[0.04,0.045]; Als[0.02,0.025]
92 | 88 | Q420B-HL2 | 01 | 3 | 10 | Q420B-1 | ok | 17.495794 | 15.979361 | -1.516433 | 175.063945 | 147.109886 | -27.954059 | 否 | 硅锰, 钛铁, 铌铁, 铝块, 高碳锰铁 | 硅锰, 钛铁, 铌铁, 铝块, 高碳锰铁 | C<=0.14; Si[0.15,0.17]; Mn[1.1,1.12]; P<=0.015; S<=0.01; Nb[0.012,0.013]; Ti[0.04,0.045]; Als[0.02,0.025]
93 | 89 | Q420B-HL2 | 02 | 10.01 | 25 | Q420B-2 | ok | 18.850035 | 17.333602 | -1.516433 | 183.249314 | 155.295255 | -27.954059 | 否 | 硅锰, 钛铁, 铌铁, 铝块, 高碳锰铁 | 硅锰, 钛铁, 铌铁, 铝块, 高碳锰铁 | C<=0.14; Si[0.15,0.17]; Mn[1.2,1.22]; P<=0.015; S<=0.01; Nb[0.012,0.013]; Ti[0.04,0.045]; Als[0.02,0.025]
94 | 90 | Q420C | 01 | 3 | 10 | Q420C-1 | ok | 17.282671 | 15.766238 | -1.516433 | 198.250484 | 170.296425 | -27.954059 | 否 | 硅锰, 钛铁, 铌铁, 铝块, 高碳锰铁 | 硅锰, 钛铁, 铌铁, 铝块, 高碳锰铁 | C<=0.14; Si[0.15,0.17]; Mn[1.1,1.12]; P<=0.015; S<=0.006; Nb[0.02,0.021]; Ti[0.035,0.04]; Als[0.02,0.025]
95 | 91 | Q420C | 02 | 10.01 | 24 | Q420C-2 | ok | 18.604916 | 17.088483 | -1.516433 | 206.242459 | 178.2884 | -27.954059 | 否 | 硅锰, 钛铁, 铌铁, 铝块, 高碳锰铁 | 硅锰, 钛铁, 铌铁, 铝块, 高碳锰铁 | C<=0.14; Si[0.15,0.17]; Mn[1.2,1.22]; P<=0.015; S<=0.005; Nb[0.02,0.021]; Ti[0.035,0.04]; Als[0.02,0.025]
96 | 92 | Q420C-HL2 | 01 | 3 | 10 | Q420C-1 | ok | 18.282671 | 15.766238 | -2.516433 | 214.976148 | 170.296425 | -44.679723 | 是 | 硅锰, 金属锰, 钛铁, 铌铁, 铝块, 高碳锰铁 | 硅锰, 钛铁, 铌铁, 铝块, 高碳锰铁 | C<=0.14; Si[0.15,0.17]; Mn[1.1,1.12]; P<=0.015; S<=0.006; V[0.0,0.001]; Nb[0.02,0.021]; Ti[0.035,0.04]; Als[0.02,0.025]; Ca<=0.0; Cr[0.0,0.03]; Ni[0.0,0.01]; Cu[0.0,0.01]
97 | 93 | Q420C-HL2 | 02 | 10.01 | 24 | Q420C-2 | ok | 20.604916 | 17.088483 | -3.516433 | 239.693786 | 178.2884 | -61.405387 | 是 | 硅锰, 金属锰, 钛铁, 铌铁, 铝块, 高碳锰铁 | 硅锰, 钛铁, 铌铁, 铝块, 高碳锰铁 | C<=0.14; Si[0.15,0.17]; Mn[1.2,1.22]; P<=0.015; S<=0.005; V[0.0,0.001]; Nb[0.02,0.021]; Ti[0.035,0.04]; Als[0.02,0.025]; Ca<=0.0; Cr[0.0,0.03]; Ni[0.0,0.01]; Cu[0.0,0.01]
98 | 94 | Q420MD | 01 | 3 | 10 | Q420MD-1 | ok | 17.850324 | 16.333892 | -1.516433 | 201.681522 | 173.727462 | -27.954059 | 否 | 硅锰, 钛铁, 铌铁, 铝块, 高碳锰铁 | 硅锰, 钛铁, 铌铁, 铝块, 高碳锰铁 | C<=0.14; Si[0.15,0.17]; Mn[1.1,1.12]; P<=0.012; S<=0.005; Nb[0.02,0.021]; Ti[0.035,0.04]; Als[0.02,0.025]
99 | 95 | Q420MD | 02 | 10.01 | 25 | Q420MD-2 | ok | 19.095058 | 17.578625 | -1.516433 | 209.205001 | 181.250942 | -27.954059 | 否 | 硅锰, 钛铁, 铌铁, 铝块, 高碳锰铁 | 硅锰, 钛铁, 铌铁, 铝块, 高碳锰铁 | C<=0.14; Si[0.15,0.17]; Mn[1.2,1.22]; P<=0.012; S<=0.005; Nb[0.02,0.021]; Ti[0.035,0.04]; Als[0.02,0.025]
100 | 96 | Q420MD-HL1 | 01 | 3 | 10 | Q420MD-1 | ok | 17.850324 | 16.333892 | -1.516433 | 201.681522 | 173.727462 | -27.954059 | 否 | 硅锰, 钛铁, 铌铁, 铝块, 高碳锰铁 | 硅锰, 钛铁, 铌铁, 铝块, 高碳锰铁 | C<=0.14; Si[0.15,0.17]; Mn[1.1,1.12]; P<=0.012; S<=0.005; Nb[0.02,0.021]; Ti[0.035,0.04]; Als[0.02,0.025]
101 | 97 | Q420MD-HL1 | 02 | 10.01 | 25 | Q420MD-2 | ok | 19.095058 | 17.578625 | -1.516433 | 209.205001 | 181.250942 | -27.954059 | 否 | 硅锰, 钛铁, 铌铁, 铝块, 高碳锰铁 | 硅锰, 钛铁, 铌铁, 铝块, 高碳锰铁 | C<=0.14; Si[0.15,0.17]; Mn[1.2,1.22]; P<=0.012; S<=0.005; Nb[0.02,0.021]; Ti[0.035,0.04]; Als[0.02,0.025]
102 | 98 | Q420MD-HL2 | 01 | 3 | 10 | Q420MD-1 | ok | 17.850324 | 16.333892 | -1.516433 | 201.681522 | 173.727462 | -27.954059 | 否 | 硅锰, 钛铁, 铌铁, 铝块, 高碳锰铁 | 硅锰, 钛铁, 铌铁, 铝块, 高碳锰铁 | C<=0.14; Si[0.15,0.17]; Mn[1.1,1.12]; P<=0.012; S<=0.005; Nb[0.02,0.021]; Ti[0.035,0.04]; Als[0.02,0.025]
103 | 99 | Q420MD-HL2 | 02 | 10.01 | 25 | Q420MD-2 | ok | 19.095058 | 17.578625 | -1.516433 | 209.205001 | 181.250942 | -27.954059 | 否 | 硅锰, 钛铁, 铌铁, 铝块, 高碳锰铁 | 硅锰, 钛铁, 铌铁, 铝块, 高碳锰铁 | C<=0.14; Si[0.15,0.17]; Mn[1.2,1.22]; P<=0.012; S<=0.005; Nb[0.02,0.021]; Ti[0.035,0.04]; Als[0.02,0.025]
104 | 100 | Q420ME | 01 | 3 | 10.49 | Q420ME-1 | ok | 20.873982 | 19.35755 | -1.516433 | 229.182862 | 201.228803 | -27.954059 | 否 | 硅锰, 钛铁, 铌铁, 铝块, 高碳锰铁 | 硅锰, 钛铁, 铌铁, 铝块, 高碳锰铁 | C<=0.13; Si[0.15,0.17]; Mn[1.35,1.37]; P<=0.01; S<=0.004; Nb[0.025,0.026]; Ti[0.015,0.02]; Als[0.02,0.025]
105 | 101 | Q420ME | 02 | 10.5 | 20 | Q420ME-2 | ok | 21.85711 | 20.955247 | -0.901862 | 266.32993 | 227.00404 | -39.32589 | 是 | 中碳锰铁, 硅锰, 钛铁, 铌铁, 铝块 | 中碳锰铁, 硅锰, 钛铁, 铌铁, 铝块, 高碳锰铁 | C<=0.13; Si[0.15,0.17]; Mn[1.45,1.47]; P<=0.01; S<=0.004; Nb[0.03,0.031]; Ti[0.015,0.02]; Als[0.02,0.025]
106 | 102 | Q460C | 01 | 3 | 10.3 | Q460C-1 | ok | 19.205268 | 16.844934 | -2.360335 | 239.494631 | 177.470106 | -62.024525 | 是 | 低碳锰铁, 硅铁合金, 钛铁, 铌铁, 铝块 | 低碳锰铁, 硅铁合金, 硅锰, 钛铁, 铌铁, 铝块 | C<=0.07; Si[0.16,0.18]; Mn[1.15,1.17]; P<=0.018; S<=0.005; Nb[0.015,0.016]; Ti[0.05,0.055]; Als[0.025,0.03]
107 | 103 | Q460C | 02 | 10.31 | 16.5 | Q460C-2 | ok | 19.383502 | 17.023167 | -2.360335 | 258.791725 | 196.767199 | -62.024525 | 是 | 低碳锰铁, 硅铁合金, 钛铁, 铌铁, 铝块 | 低碳锰铁, 硅铁合金, 硅锰, 钛铁, 铌铁, 铝块 | C<=0.07; Si[0.16,0.18]; Mn[1.15,1.17]; P<=0.018; S<=0.005; Nb[0.02,0.021]; Ti[0.055,0.06]; Als[0.025,0.03]
108 | 104 | Q460MC | 01 | 1.5 | 10.3 | Q460MC-1 | ok | 19.205268 | 16.844934 | -2.360335 | 239.494631 | 177.470106 | -62.024525 | 是 | 低碳锰铁, 硅铁合金, 钛铁, 铌铁, 铝块 | 低碳锰铁, 硅铁合金, 硅锰, 钛铁, 铌铁, 铝块 | C<=0.07; Si[0.16,0.18]; Mn[1.15,1.17]; P<=0.018; S<=0.005; Nb[0.015,0.016]; Ti[0.05,0.055]; Als[0.025,0.03]
109 | 105 | Q460MC | 02 | 10.31 | 16.5 | Q460MC-2 | ok | 19.383502 | 17.023167 | -2.360335 | 258.791725 | 196.767199 | -62.024525 | 是 | 低碳锰铁, 硅铁合金, 钛铁, 铌铁, 铝块 | 低碳锰铁, 硅铁合金, 硅锰, 钛铁, 铌铁, 铝块 | C<=0.07; Si[0.16,0.18]; Mn[1.15,1.17]; P<=0.018; S<=0.005; Nb[0.02,0.021]; Ti[0.055,0.06]; Als[0.025,0.03]
110 | 106 | Q460MC(YZ) | 01 | 16.01 | 25.4 | Q460MC(YZ)-2 | ok | 23.622483 | 21.826555 | -1.795928 | 272.551908 | 238.354723 | -34.197185 | 否 | 硅锰, 钛铁, 铌铁, 铝块, 高碳锰铁 | 硅锰, 钛铁, 铌铁, 铝块, 高碳锰铁 | C<=0.14; Si[0.16,0.18]; Mn[1.4,1.42]; P<=0.015; S<=0.005; V[0.0,0.001]; Nb[0.03,0.031]; Ti[0.03,0.035]; Alt[0.025,0.03]; Ca<=0.0; Cr[0.0,0.03]; Ni[0.0,0.01]; Cu[0.0,0.01]; Mo[0.0,0.01]
111 | 107 | Q460MD | 01 | 3 | 10.3 | Q460MD-1 | ok | 21.19028 | 18.886046 | -2.304233 | 257.745835 | 198.487329 | -59.258507 | 是 | 低碳锰铁, 硅铁合金, 钛铁, 铌铁, 铝块 | 低碳锰铁, 硅铁合金, 硅锰, 钛铁, 铌铁, 铝块 | C<=0.07; Si[0.16,0.18]; Mn[1.3,1.32]; P<=0.018; S<=0.003; Nb[0.015,0.016]; Ti[0.055,0.06]; Als[0.025,0.03]
112 | 108 | Q460MD | 02 | 10.31 | 16.5 | Q460MD-2 | ok | 22.018264 | 19.732731 | -2.285533 | 267.832882 | 209.496382 | -58.336501 | 是 | 低碳锰铁, 硅铁合金, 钛铁, 铌铁, 铝块 | 低碳锰铁, 硅铁合金, 硅锰, 钛铁, 铌铁, 铝块 | C<=0.07; Si[0.16,0.18]; Mn[1.35,1.37]; P<=0.018; S<=0.003; Nb[0.015,0.016]; Ti[0.065,0.07]; Als[0.025,0.03]
113 | 109 | Q500MC | 01 | 3 | 10.3 | Q500MC-1 | ok | 22.211398 | 20.721272 | -1.490126 | 254.356414 | 216.776947 | -37.579467 | 是 | 中碳锰铁, 硅锰, 钛铁, 铌铁, 铝块 | 中碳锰铁, 硅锰, 钛铁, 铌铁, 铝块, 高碳锰铁 | C<=0.07; Si[0.15,0.17]; Mn[1.4,1.42]; P<=0.02; S<=0.01; Nb[0.02,0.021]; Ti[0.055,0.06]; Als[0.025,0.03]
114 | 110 | Q500MC | 02 | 10.31 | 16.5 | Q500MC-2 | ok | 23.510619 | 22.001925 | -1.508694 | 264.399507 | 227.300491 | -37.099016 | 是 | 中碳锰铁, 硅锰, 钛铁, 铌铁, 铝块 | 中碳锰铁, 硅锰, 钛铁, 铌铁, 铝块, 高碳锰铁 | C<=0.07; Si[0.15,0.17]; Mn[1.5,1.52]; P<=0.02; S<=0.01; Nb[0.02,0.021]; Ti[0.055,0.06]; Als[0.025,0.03]
115 | 111 | Q500MD | 01 | 3 | 10.3 | Q500MD-1 | ok | 19.47048 | 18.017489 | -1.452991 | 260.854477 | 222.314108 | -38.540369 | 是 | 中碳锰铁, 硅锰, 钛铁, 铌铁, 铝块 | 中碳锰铁, 硅锰, 钛铁, 铌铁, 铝块, 高碳锰铁 | C<=0.07; Si[0.15,0.17]; Mn[1.2,1.22]; P<=0.015; S<=0.005; Nb[0.03,0.031]; Ti[0.04,0.045]; Als[0.025,0.03]
116 | 112 | Q500MD | 02 | 10.31 | 16.5 | Q500MD-2 | ok | 20.769701 | 19.298142 | -1.471558 | 270.89757 | 232.837652 | -38.059918 | 是 | 中碳锰铁, 硅锰, 钛铁, 铌铁, 铝块 | 中碳锰铁, 硅锰, 钛铁, 铌铁, 铝块, 高碳锰铁 | C<=0.07; Si[0.15,0.17]; Mn[1.3,1.32]; P<=0.015; S<=0.005; Nb[0.03,0.031]; Ti[0.04,0.045]; Als[0.025,0.03]
117 | 113 | Q550MD | 01 | 3 | 12 | Q550MD | ok | 23.359951 | 21.860541 | -1.49941 | 271.387898 | 234.048656 | -37.339242 | 是 | 中碳锰铁, 硅锰, 钛铁, 铌铁, 铝块 | 中碳锰铁, 硅锰, 钛铁, 铌铁, 铝块, 高碳锰铁 | C<=0.07; Si[0.15,0.17]; Mn[1.45,1.47]; P<=0.015; S<=0.004; Nb[0.02,0.021]; Ti[0.08,0.085]; Als[0.025,0.03]
118 | 114 | Q390GJB | 01 | 3 | 10 | Q390GJB-1 | ok | 21.299513 | 19.503586 | -1.795928 | 202.100978 | 167.903793 | -34.197185 | 否 | 硅锰, 钛铁, 铌铁, 铝块, 高碳锰铁 | 硅锰, 钛铁, 铌铁, 铝块, 高碳锰铁 | C<=0.15; Si[0.2,0.22]; Mn[1.35,1.37]; P<=0.015; S<=0.005; Nb[0.015,0.016]; Ti[0.015,0.02]; Als[0.025,0.03]
119 | 115 | Q390GJB | 02 | 10.01 | 25.4 | Q390GJB-2 | ok | 22.788869 | 20.992941 | -1.795928 | 220.955593 | 186.758408 | -34.197185 | 否 | 硅锰, 钛铁, 铌铁, 铝块, 高碳锰铁 | 硅锰, 钛铁, 铌铁, 铝块, 高碳锰铁 | C<=0.15; Si[0.2,0.22]; Mn[1.45,1.47]; P<=0.015; S<=0.005; Nb[0.018,0.019]; Ti[0.015,0.02]; Als[0.025,0.03]
120 | 116 | A572Gr50 | 02 | 2 | 9.99 | A572Gr50-1 | ok | 11.248704 | 9.732271 | -1.516433 | 116.190772 | 88.236713 | -27.954059 | 否 | 硅锰, 钛铁, 铌铁, 铝块, 高碳锰铁 | 硅锰, 钛铁, 铌铁, 铝块, 高碳锰铁 | C<=0.16; Si[0.1,0.12]; Mn[0.7,0.72]; P<=0.015; S<=0.008; Nb[0.006,0.007]; Ti[0.03,0.035]; Als[0.02,0.025]
121 | 117 | A572Gr50 | 01 | 10 | 15.99 | A572Gr50-2 | ok | 13.283767 | 11.767335 | -1.516433 | 128.491198 | 100.537139 | -27.954059 | 否 | 硅锰, 钛铁, 铌铁, 铝块, 高碳锰铁 | 硅锰, 钛铁, 铌铁, 铝块, 高碳锰铁 | C<=0.16; Si[0.1,0.12]; Mn[0.85,0.87]; P<=0.015; S<=0.01; Nb[0.006,0.007]; Ti[0.03,0.035]; Als[0.02,0.025]
122 | 118 | A572Gr50 | 03 | 16 | 28 | A572Gr50-3 | ok | 17.267548 | 15.751115 | -1.516433 | 180.329054 | 152.374995 | -27.954059 | 否 | 硅锰, 钛铁, 铌铁, 铝块, 高碳锰铁 | 硅锰, 钛铁, 铌铁, 铝块, 高碳锰铁 | C<=0.16; Si[0.1,0.12]; Mn[1.15,1.17]; P<=0.015; S<=0.008; Nb[0.015,0.016]; Ti[0.025,0.03]; Als[0.02,0.025]
123 | 119 | A572Gr50-DX | 02 | 2 | 9.99 | A572Gr50-DX1 | ok | 10.857164 | 9.010731 | -1.846433 | 123.578125 | 88.2528 | -35.325325 | 否 | 钛铁, 铌铁, 铝块, 高碳锰铁 | 钛铁, 铌铁, 铝块, 高碳锰铁 | C<=0.16; Si<=0.02; Mn[0.7,0.72]; P<=0.015; S<=0.008; Nb[0.006,0.007]; Ti[0.03,0.035]; Als[0.02,0.025]
124 | 120 | A572Gr50-DX | 01 | 10 | 15.99 | A572Gr50-DX2 | ok | 12.908923 | 11.06249 | -1.846433 | 135.979465 | 100.65414 | -35.325325 | 否 | 钛铁, 铌铁, 铝块, 高碳锰铁 | 钛铁, 铌铁, 铝块, 高碳锰铁 | C<=0.16; Si<=0.02; Mn[0.85,0.87]; P<=0.015; S<=0.01; Nb[0.006,0.007]; Ti[0.03,0.035]; Als[0.02,0.025]
125 | 121 | A572Gr50-DX | 03 | 16 | 28 | A572Gr50-DX3 | ok | 17.053853 | 15.20742 | -1.846433 | 188.791348 | 153.466024 | -35.325325 | 否 | 钛铁, 铌铁, 铝块, 高碳锰铁 | 钛铁, 铌铁, 铝块, 高碳锰铁 | C<=0.16; Si<=0.02; Mn[1.15,1.17]; P<=0.015; S<=0.008; Nb[0.015,0.016]; Ti[0.025,0.03]; Als[0.02,0.025]
126 | 122 | A572GR60 | 01 | 2 | 9.99 | A572GR60-1 | ok | 13.566924 | 12.050491 | -1.516433 | 159.760405 | 131.806346 | -27.954059 | 否 | 硅锰, 钛铁, 铌铁, 铝块, 高碳锰铁 | 硅锰, 钛铁, 铌铁, 铝块, 高碳锰铁 | C<=0.16; Si[0.1,0.12]; Mn[0.85,0.87]; P<=0.015; S<=0.008; Nb[0.015,0.016]; Ti[0.03,0.035]; Als[0.02,0.025]
127 | 123 | A572GR60 | 02 | 10 | 15.99 | A572GR60-2 | ok | 15.008648 | 13.492215 | -1.516433 | 184.895512 | 156.941453 | -27.954059 | 否 | 硅锰, 钛铁, 铌铁, 铝块, 高碳锰铁 | 硅锰, 钛铁, 铌铁, 铝块, 高碳锰铁 | C<=0.16; Si[0.1,0.12]; Mn[0.95,0.97]; P<=0.015; S<=0.008; Nb[0.02,0.021]; Ti[0.03,0.035]; Als[0.02,0.025]
128 | 124 | A572GR60 | 03 | 16 | 28 | A572GR60-3 | ok | 17.744327 | 16.227894 | -1.516433 | 201.430633 | 173.476573 | -27.954059 | 否 | 硅锰, 钛铁, 铌铁, 铝块, 高碳锰铁 | 硅锰, 钛铁, 铌铁, 铝块, 高碳锰铁 | C<=0.16; Si[0.1,0.12]; Mn[1.15,1.17]; P<=0.015; S<=0.008; Nb[0.02,0.021]; Ti[0.03,0.035]; Als[0.02,0.025]
129 | 125 | A572GR65 | 01 | 3 | 9.99 | A572GR65-1 | ok | 20.13254 | 18.616107 | -1.516433 | 226.110453 | 198.156394 | -27.954059 | 否 | 硅锰, 钛铁, 铌铁, 铝块, 高碳锰铁 | 硅锰, 钛铁, 铌铁, 铝块, 高碳锰铁 | C<=0.15; Si[0.2,0.22]; Mn[1.25,1.27]; P<=0.01; S<=0.004; Nb[0.025,0.026]; Ti[0.025,0.03]; Als[0.02,0.025]
130 | 126 | A572GR65 | 02 | 10 | 20 | A572GR65-2 | ok | 21.417125 | 19.900693 | -1.516433 | 250.295775 | 222.341716 | -27.954059 | 否 | 硅锰, 钛铁, 铌铁, 铝块, 高碳锰铁 | 硅锰, 钛铁, 铌铁, 铝块, 高碳锰铁 | C<=0.15; Si[0.2,0.22]; Mn[1.35,1.37]; P<=0.01; S<=0.004; Nb[0.03,0.031]; Ti[0.025,0.03]; Als[0.02,0.025]
131 | 127 | A572GR65-T | 01 | 3 | 9.99 | A572GR65-T1 | ok | 18.416721 | 16.570288 | -1.846433 | 229.870792 | 194.545467 | -35.325325 | 否 | 钛铁, 铌铁, 铝块, 高碳锰铁 | 钛铁, 铌铁, 铝块, 高碳锰铁 | C<=0.15; Si<=0.02; Mn[1.25,1.27]; P<=0.01; S<=0.004; Nb[0.025,0.026]; Ti[0.025,0.03]; Als[0.02,0.025]
132 | 128 | A572GR65-T | 02 | 10 | 20 | A572GR65-T2 | ok | 18.69966 | 17.767562 | -0.932099 | 274.438591 | 219.078817 | -55.359774 | 是 | 中碳锰铁, 钛铁, 铌铁, 铝块 | 中碳锰铁, 硅锰, 钛铁, 铌铁, 铝块, 高碳锰铁 | C<=0.15; Si<=0.02; Mn[1.35,1.37]; P<=0.01; S<=0.004; Nb[0.03,0.031]; Ti[0.025,0.03]; Als[0.02,0.025]
133 | 129 | 26MnB5 | 01 | 3 | 10 | 26MnB5 | infeasible | 6.296441 |  |  | 95.302931 |  |  | 否 | 硼铁, 钛铁, 铝块, 高碳铬铁 |  | C<=0.26; Si[0.23,0.25]; Mn[1.25,1.27]; P<=0.0; S<=0.0; Ti[0.025,0.03]; Alt[0.03,0.035]; Cr[0.16,0.19]; Ni[0.0,0.01]; Cu[0.0,0.01]; B[0.0023,0.0025] | 线性约束组合无可行解，请检查 C 上限、Mn/Cr 下限与启用合金组合
134 | 130 | SA516 Gr70 | 01 | 3 | 12.5 | SA516 Gr70-1 | ok | 18.919351 | 16.955775 | -1.963577 | 175.447979 | 135.623076 | -39.824903 | 否 | 硅铁合金, 硅锰, 钛铁, 铌铁, 铝块 | 硅铁合金, 硅锰, 钛铁, 铌铁, 铝块 | C<=0.16; Si[0.23,0.25]; Mn[1.15,1.17]; P<=0.015; S<=0.003; Nb[0.01,0.011]; Ti[0.015,0.02]; Als[0.03,0.035]
135 | 131 | S235JR | 01 | 1.5 | 12 | S235JR-1 | ok | 4.796007 | 3.947522 | -0.848485 | 42.676232 | 23.723483 | -18.952749 | 否 | 硅铁合金, 硅锰, 铝块 | 硅铁合金, 硅锰, 铝块 | C<=0.15; Si[0.1,0.12]; Mn[0.3,0.32]; P<=0.02; S<=0.01; Als[0.015,0.02]
136 | 132 | S235JR | 02 | 12.01 | 25.4 | S235JR-2 | ok | 5.687351 | 4.838866 | -0.848485 | 47.580655 | 28.627906 | -18.952749 | 否 | 硅铁合金, 硅锰, 铝块 | 硅铁合金, 硅锰, 铝块 | C<=0.15; Si[0.1,0.12]; Mn[0.4,0.42]; P<=0.02; S<=0.01; Als[0.015,0.02]
137 | 133 | S235JR-DX | 01 | 1.5 | 12 | S235JR-DX1 | ok | 4.233239 | 3.054754 | -1.178485 | 47.25633 | 20.932316 | -26.324014 | 否 | 铝块, 高碳锰铁 | 铝块, 高碳锰铁 | C<=0.15; Si<=0.02; Mn[0.35,0.37]; P<=0.02; S<=0.01; Als[0.015,0.02]
138 | 134 | S235JR-DX | 02 | 12.01 | 25.4 | S235JR-DX2 | ok | 5.601078 | 4.422594 | -1.178485 | 55.52389 | 29.199876 | -26.324014 | 否 | 铝块, 高碳锰铁 | 铝块, 高碳锰铁 | C<=0.15; Si<=0.02; Mn[0.45,0.47]; P<=0.02; S<=0.01; Als[0.015,0.02]
139 | 135 | S235J0 | 01 | 1.5 | 12 | S235J0-1 | ok | 6.807998 | 5.060523 | -1.747475 | 70.581656 | 31.548019 | -39.033637 | 否 | 硅铁合金, 硅锰, 铝块 | 硅铁合金, 硅锰, 铝块 | C<=0.15; Si[0.1,0.12]; Mn[0.4,0.42]; P<=0.015; S<=0.008; Als[0.025,0.03]
140 | 136 | S235J0 | 02 | 12.01 | 25.4 | S235J0-2 | ok | 7.981464 | 6.233989 | -1.747475 | 77.038393 | 38.004756 | -39.033637 | 否 | 硅铁合金, 硅锰, 铝块 | 硅铁合金, 硅锰, 铝块 | C<=0.15; Si[0.1,0.12]; Mn[0.5,0.52]; P<=0.015; S<=0.008; Als[0.025,0.03]
141 | 137 | S235J2 | 01 | 1.5 | 12 | S235J2-1 | ok | 6.807998 | 5.060523 | -1.747475 | 70.581656 | 31.548019 | -39.033637 | 否 | 硅铁合金, 硅锰, 铝块 | 硅铁合金, 硅锰, 铝块 | C<=0.15; Si[0.1,0.12]; Mn[0.4,0.42]; P<=0.01; S<=0.005; Als[0.025,0.03]
142 | 138 | S235J2 | 02 | 12.01 | 25.4 | S235J2-2 | ok | 7.981464 | 6.233989 | -1.747475 | 77.038393 | 38.004756 | -39.033637 | 否 | 硅铁合金, 硅锰, 铝块 | 硅铁合金, 硅锰, 铝块 | C<=0.15; Si[0.1,0.12]; Mn[0.5,0.52]; P<=0.01; S<=0.005; Als[0.025,0.03]
143 | 139 | S275JR | 01 | 1.5 | 12 | S275JR-1 | ok | 7.516845 | 6.048865 | -1.46798 | 68.652606 | 35.862094 | -32.790512 | 否 | 硅铁合金, 硅锰, 铝块 | 硅铁合金, 硅锰, 铝块 | C<=0.16; Si[0.15,0.17]; Mn[0.4,0.42]; P<=0.02; S<=0.01; Als[0.02,0.025]
144 | 140 | S275JR | 02 | 12.01 | 16 | S275JR-2 | ok | 8.405986 | 6.858175 | -1.547811 | 78.733091 | 44.02099 | -34.712102 | 否 | 硅铁合金, 硅锰, 钛铁, 铝块 | 硅铁合金, 硅锰, 钛铁, 铝块 | C<=0.16; Si[0.15,0.17]; Mn[0.45,0.47]; P<=0.02; S<=0.01; Ti[0.01,0.015]; Als[0.02,0.025]
145 | 141 | S275JR | 03 | 16.01 | 25.4 | S275JR-3 | ok | 10.862441 | 9.314631 | -1.547811 | 92.249194 | 57.537093 | -34.712102 | 否 | 硅铁合金, 硅锰, 钛铁, 铝块 | 硅铁合金, 硅锰, 钛铁, 铝块 | C<=0.16; Si[0.15,0.17]; Mn[0.65,0.67]; P<=0.02; S<=0.01; Ti[0.01,0.015]; Als[0.02,0.025]
146 | 142 | S275JR-DX | 01 | 1.5 | 12 | S275JR-DX1 | ok | 6.536667 | 4.738687 | -1.79798 | 72.095077 | 31.9333 | -40.161777 | 否 | 铝块, 高碳锰铁 | 铝块, 高碳锰铁 | C<=0.16; Si<=0.02; Mn[0.45,0.47]; P<=0.02; S<=0.01; Als[0.02,0.025]
147 | 143 | S275JR-DX | 02 | 12.01 | 25.4 | S275JR-DX2 | ok | 7.499995 | 5.622184 | -1.877811 | 82.954422 | 40.871055 | -42.083367 | 否 | 钛铁, 铝块, 高碳锰铁 | 钛铁, 铝块, 高碳锰铁 | C<=0.16; Si<=0.02; Mn[0.5,0.52]; P<=0.02; S<=0.01; Ti[0.01,0.015]; Als[0.02,0.025]
148 | 144 | S275J0 | 01 | 2 | 12 | S275J0-1 | ok | 7.571137 | 6.103157 | -1.46798 | 68.951337 | 36.160826 | -32.790512 | 否 | 硅铁合金, 硅锰, 铝块 | 硅铁合金, 硅锰, 铝块 | C<=0.14; Si[0.15,0.17]; Mn[0.4,0.42]; P<=0.02; S<=0.01; Als[0.02,0.025]
149 | 145 | S275J0 | 02 | 12.01 | 25.4 | S275J0-2 | ok | 8.437278 | 6.889467 | -1.547811 | 78.905271 | 44.193169 | -34.712102 | 否 | 硅铁合金, 硅锰, 钛铁, 铝块 | 硅铁合金, 硅锰, 钛铁, 铝块 | C<=0.14; Si[0.15,0.17]; Mn[0.45,0.47]; P<=0.02; S<=0.01; Ti[0.01,0.015]; Als[0.02,0.025]
150 | 146 | S275J2 | 01 | 1.5 | 12 | S275J2-1 | ok | 7.571137 | 6.103157 | -1.46798 | 68.951337 | 36.160826 | -32.790512 | 否 | 硅铁合金, 硅锰, 铝块 | 硅铁合金, 硅锰, 铝块 | C<=0.14; Si[0.15,0.17]; Mn[0.4,0.42]; P<=0.015; S<=0.01; Als[0.02,0.025]
151 | 147 | S275J2 | 02 | 12.01 | 25.4 | S275J2-2 | ok | 8.437278 | 6.889467 | -1.547811 | 78.905271 | 44.193169 | -34.712102 | 否 | 硅铁合金, 硅锰, 钛铁, 铝块 | 硅铁合金, 硅锰, 钛铁, 铝块 | C<=0.14; Si[0.15,0.17]; Mn[0.45,0.47]; P<=0.015; S<=0.01; Ti[0.01,0.015]; Als[0.02,0.025]
152 | 148 | S355JR | 02 | 1.5 | 12 | S355JR-1 | ok | 11.910095 | 10.393663 | -1.516433 | 125.181549 | 97.22749 | -27.954059 | 否 | 硅铁合金, 硅锰, 钛铁, 铌铁, 铝块 | 硅铁合金, 硅锰, 钛铁, 铌铁, 铝块 | C<=0.145; Si[0.15,0.17]; Mn[0.7,0.72]; P<=0.015; S<=0.01; Nb[0.008,0.009]; Ti[0.03,0.035]; Als[0.02,0.025]
153 | 149 | S355JR | 01 | 12.01 | 19 | S355JR-2 | ok | 12.942541 | 11.426108 | -1.516433 | 130.862352 | 102.908293 | -27.954059 | 否 | 硅铁合金, 硅锰, 钛铁, 铌铁, 铝块 | 硅铁合金, 硅锰, 钛铁, 铌铁, 铝块 | C<=0.145; Si[0.15,0.17]; Mn[0.8,0.82]; P<=0.015; S<=0.01; Nb[0.008,0.009]; Ti[0.03,0.035]; Als[0.02,0.025]
154 | 150 | S355JR | 03 | 19.01 | 25.4 | S355JR-3 | ok | 13.190657 | 11.674225 | -1.516433 | 153.49869 | 125.544631 | -27.954059 | 否 | 硅锰, 钛铁, 铌铁, 铝块, 高碳锰铁 | 硅锰, 钛铁, 铌铁, 铝块, 高碳锰铁 | C<=0.145; Si[0.15,0.17]; Mn[0.8,0.82]; P<=0.015; S<=0.01; Nb[0.015,0.016]; Ti[0.025,0.03]; Als[0.02,0.025]
155 | 151 | S355JR-DX | 01 | 2 | 12 | S355JR-DX1 | ok | 10.944351 | 9.06654 | -1.877811 | 112.767172 | 70.683805 | -42.083367 | 否 | 钛铁, 铝块, 高碳锰铁 | 钛铁, 铝块, 高碳锰铁 | C<=0.15; Si<=0.0; Mn[0.7,0.72]; P<=0.02; S<=0.015; Ti[0.035,0.04]; Als[0.02,0.025]
156 | 152 | S355JR-DX | 02 | 12.01 | 25.4 | S355JR-DX2 | ok | 12.359257 | 10.512824 | -1.846433 | 131.171795 | 95.846471 | -35.325325 | 否 | 钛铁, 铌铁, 铝块, 高碳锰铁 | 钛铁, 铌铁, 铝块, 高碳锰铁 | C<=0.15; Si<=0.0; Mn[0.8,0.82]; P<=0.02; S<=0.015; Nb[0.005,0.006]; Ti[0.035,0.04]; Als[0.02,0.025]
157 | 153 | S355J0 | 02 | 1.5 | 12 | S355J0-1 | ok | 13.33884 | 11.822407 | -1.516433 | 154.394343 | 126.440283 | -27.954059 | 否 | 硅锰, 钛铁, 铌铁, 铝块, 高碳锰铁 | 硅锰, 钛铁, 铌铁, 铝块, 高碳锰铁 | C<=0.145; Si[0.15,0.17]; Mn[0.85,0.87]; P<=0.015; S<=0.01; Nb[0.015,0.016]; Ti[0.025,0.03]; Als[0.02,0.025]
158 | 154 | S355J0 | 01 | 12.01 | 19 | S355J0-2 | ok | 15.925943 | 14.40951 | -1.516433 | 170.031435 | 142.077375 | -27.954059 | 否 | 硅锰, 钛铁, 铌铁, 铝块, 高碳锰铁 | 硅锰, 钛铁, 铌铁, 铝块, 高碳锰铁 | C<=0.145; Si[0.15,0.17]; Mn[1.0,1.02]; P<=0.015; S<=0.01; Nb[0.015,0.016]; Ti[0.025,0.03]; Als[0.02,0.025]
159 | 155 | S355J0 | 03 | 19.01 | 25.4 | S355J0-3 | ok | 18.581768 | 17.065335 | -1.516433 | 186.0839 | 158.129841 | -27.954059 | 否 | 硅锰, 钛铁, 铌铁, 铝块, 高碳锰铁 | 硅锰, 钛铁, 铌铁, 铝块, 高碳锰铁 | C<=0.145; Si[0.15,0.17]; Mn[1.2,1.22]; P<=0.015; S<=0.01; Nb[0.015,0.016]; Ti[0.025,0.03]; Als[0.02,0.025]
160 | 156 | S355J0-DX | 01 | 1.2 | 12 | S355J0-DX1 | ok | 10.74527 | 8.898838 | -1.846433 | 119.617619 | 84.292294 | -35.325325 | 否 | 钛铁, 铌铁, 铝块, 高碳锰铁 | 钛铁, 铌铁, 铝块, 高碳锰铁 | C<=0.15; Si<=0.0; Mn[0.7,0.72]; P<=0.015; S<=0.01; Nb[0.005,0.006]; Ti[0.03,0.035]; Als[0.02,0.025]
161 | 157 | S355J0-DX | 02 | 12.01 | 25.4 | S355J0-DX2 | ok | 12.212898 | 10.366466 | -1.846433 | 130.287166 | 94.961842 | -35.325325 | 否 | 钛铁, 铌铁, 铝块, 高碳锰铁 | 钛铁, 铌铁, 铝块, 高碳锰铁 | C<=0.15; Si<=0.0; Mn[0.8,0.82]; P<=0.015; S<=0.01; Nb[0.005,0.006]; Ti[0.035,0.04]; Als[0.02,0.025]
162 | 158 | S355J2 | 01 | 1.5 | 12 | S355J2-1 | ok | 14.423059 | 12.906626 | -1.516433 | 144.526663 | 116.572604 | -27.954059 | 否 | 硅锰, 钛铁, 铌铁, 铝块, 高碳锰铁 | 硅锰, 钛铁, 铌铁, 铝块, 高碳锰铁 | C<=0.145; Si[0.15,0.17]; Mn[0.9,0.92]; P<=0.013; S<=0.005; Nb[0.01,0.011]; Ti[0.025,0.03]; Als[0.02,0.025]
163 | 159 | S355J2 | 02 | 12.01 | 19 | S355J2-2 | ok | 16.142911 | 14.626478 | -1.516433 | 171.342841 | 143.388782 | -27.954059 | 否 | 硅锰, 钛铁, 铌铁, 铝块, 高碳锰铁 | 硅锰, 钛铁, 铌铁, 铝块, 高碳锰铁 | C<=0.145; Si[0.15,0.17]; Mn[1.0,1.02]; P<=0.013; S<=0.005; Nb[0.015,0.016]; Ti[0.025,0.03]; Als[0.02,0.025]
164 | 160 | S355J2 | 03 | 19.01 | 25.4 | S355J2-3 | ok | 18.542642 | 17.02621 | -1.516433 | 200.46954 | 172.515481 | -27.954059 | 否 | 硅锰, 钛铁, 铌铁, 铝块, 高碳锰铁 | 硅锰, 钛铁, 铌铁, 铝块, 高碳锰铁 | C<=0.145; Si[0.15,0.17]; Mn[1.2,1.22]; P<=0.015; S<=0.008; Nb[0.02,0.021]; Ti[0.02,0.025]; Als[0.02,0.025]
165 | 161 | S355M | 02 | 4 | 12 | S355M-1 | ok | 15.152749 | 12.245704 | -2.907045 | 176.827292 | 111.252875 | -65.574417 | 是 | 中碳锰铁, 硅铁合金, 钛铁, 铌铁, 铝块 | 硅锰, 钛铁, 铌铁, 铝块, 高碳锰铁 | C<=0.07; Si[0.15,0.17]; Mn[0.8,0.82]; P<=0.015; S<=0.008; Nb[0.008,0.009]; Ti[0.035,0.04]; Alt[0.03,0.035]
166 | 162 | S355M | 01 | 12.01 | 19 | S355M-2 | ok | 17.751191 | 15.001505 | -2.749686 | 196.913479 | 131.143187 | -65.770292 | 是 | 中碳锰铁, 硅铁合金, 钛铁, 铌铁, 铝块 | 中碳锰铁, 低碳锰铁, 硅锰, 钛铁, 铌铁, 铝块 | C<=0.07; Si[0.15,0.17]; Mn[1.0,1.02]; P<=0.015; S<=0.008; Nb[0.008,0.009]; Ti[0.035,0.04]; Alt[0.03,0.035]
167 | 163 | S460M | 02 | 5 | 12 | S460M-1 | ok | 21.471483 | 18.844818 | -2.626666 | 289.362809 | 221.744206 | -67.618603 | 是 | 低碳锰铁, 硅铁合金, 钛铁, 铌铁, 铝块 | 低碳锰铁, 硅铁合金, 硅锰, 钛铁, 铌铁, 铝块 | C<=0.07; Si[0.16,0.18]; Mn[1.3,1.32]; P<=0.015; S<=0.005; Nb[0.025,0.026]; Ti[0.03,0.035]; Alt[0.03,0.035]
168 | 164 | S460M | 01 | 12.01 | 20 | S460M-2 | ok | 23.435151 | 20.864587 | -2.570564 | 322.107132 | 257.254547 | -64.852585 | 是 | 低碳锰铁, 硅铁合金, 钛铁, 铌铁, 铝块 | 低碳锰铁, 硅铁合金, 硅锰, 钛铁, 铌铁, 铝块 | C<=0.07; Si[0.16,0.18]; Mn[1.45,1.47]; P<=0.015; S<=0.005; Nb[0.03,0.031]; Ti[0.03,0.035]; Alt[0.03,0.035]
169 | 165 | S420MC | 01 | 2 | 5.99 | S420MC-1 | ok | 15.345271 | 13.952583 | -1.392689 | 175.21411 | 135.1134 | -40.10071 | 是 | 中碳锰铁, 硅锰, 钛铁, 铌铁, 铝块 | 中碳锰铁, 硅锰, 钛铁, 铌铁, 铝块, 高碳锰铁 | C<=0.07; Si[0.08,0.1]; Mn[0.95,0.97]; P<=0.015; S<=0.004; Nb[0.01,0.011]; Ti[0.04,0.045]; Als[0.025,0.03]
170 | 166 | S420MC | 02 | 6 | 16 | S420MC-2 | ok | 16.073326 | 14.671354 | -1.401973 | 197.130763 | 157.270278 | -39.860485 | 是 | 中碳锰铁, 硅锰, 钛铁, 铌铁, 铝块 | 中碳锰铁, 硅锰, 钛铁, 铌铁, 铝块, 高碳锰铁 | C<=0.07; Si[0.08,0.1]; Mn[1.0,1.02]; P<=0.015; S<=0.004; Nb[0.015,0.016]; Ti[0.04,0.045]; Als[0.025,0.03]
171 | 167 | S460MC | 01 | 2 | 5.99 | S460MC-1 | ok | 19.372418 | 17.351538 | -2.02088 | 237.03416 | 188.306751 | -48.727409 | 是 | 中碳锰铁, 硅铁合金, 钛铁, 铌铁, 铝块 | 中碳锰铁, 硅锰, 钛铁, 铌铁, 铝块, 高碳锰铁 | C<=0.07; Si[0.08,0.1]; Mn[1.2,1.22]; P<=0.015; S<=0.003; Nb[0.015,0.016]; Ti[0.055,0.06]; Als[0.025,0.03]
172 | 168 | S460MC | 02 | 6 | 20 | S460MC-2 | ok | 20.716861 | 19.130096 | -1.586765 | 302.243136 | 248.170894 | -54.072242 | 是 | 低碳锰铁, 硅铁合金, 钛铁, 铌铁, 铝块 | 中碳锰铁, 低碳锰铁, 硅锰, 钛铁, 铌铁, 铝块 | C<=0.07; Si[0.08,0.1]; Mn[1.35,1.37]; P<=0.015; S<=0.003; Nb[0.03,0.031]; Ti[0.04,0.045]; Als[0.025,0.03]
173 | 169 | S500MC | 01 | 2 | 5.99 | S500MC-1 | ok | 16.827729 | 15.124173 | -1.703556 | 194.758502 | 149.226429 | -45.532073 | 是 | 中碳锰铁, 硅锰, 钛铁, 铌铁, 铝块 | 中碳锰铁, 硅锰, 钛铁, 铌铁, 铝块, 高碳锰铁 | C<=0.075; Si[0.1,0.12]; Mn[1.0,1.02]; P<=0.015; S<=0.005; Nb[0.01,0.011]; Ti[0.06,0.065]; Als[0.03,0.035]; Ca<=0.002
174 | 170 | S500MC | 02 | 6 | 14 | S500MC-2 | ok | 18.326527 | 16.604403 | -1.722123 | 209.60557 | 164.553948 | -45.051622 | 是 | 中碳锰铁, 硅锰, 钛铁, 铌铁, 铝块 | 中碳锰铁, 硅锰, 钛铁, 铌铁, 铝块, 高碳锰铁 | C<=0.075; Si[0.1,0.12]; Mn[1.1,1.12]; P<=0.015; S<=0.005; Nb[0.01,0.011]; Ti[0.07,0.075]; Als[0.03,0.035]; Ca<=0.002
175 | 171 | QStE420TM | 01 | 2 | 5.99 | QStE420TM-1 | ok | 15.795276 | 13.81218 | -1.983097 | 188.201975 | 138.496899 | -49.705076 | 是 | 中碳锰铁, 硅铁合金, 钛铁, 铌铁, 铝块 | 中碳锰铁, 硅锰, 钛铁, 铌铁, 铝块, 高碳锰铁 | C<=0.07; Si[0.08,0.1]; Mn[0.95,0.97]; P<=0.015; S<=0.004; Nb[0.01,0.011]; Ti[0.04,0.045]; Als[0.025,0.03]
176 | 172 | QStE420TM | 02 | 6 | 12 | QStE420TM-2 | ok | 16.523332 | 14.530951 | -1.992381 | 210.118627 | 160.653777 | -49.46485 | 是 | 中碳锰铁, 硅铁合金, 钛铁, 铌铁, 铝块 | 中碳锰铁, 硅锰, 钛铁, 铌铁, 铝块, 高碳锰铁 | C<=0.07; Si[0.08,0.1]; Mn[1.0,1.02]; P<=0.015; S<=0.004; Nb[0.015,0.016]; Ti[0.04,0.045]; Als[0.025,0.03]
177 | 173 | QStE500TM | 01 | 2 | 5.99 | QStE500TM-1 | ok | 16.827729 | 15.124173 | -1.703556 | 194.758502 | 149.226429 | -45.532073 | 是 | 中碳锰铁, 硅锰, 钛铁, 铌铁, 铝块 | 中碳锰铁, 硅锰, 钛铁, 铌铁, 铝块, 高碳锰铁 | C<=0.075; Si[0.1,0.12]; Mn[1.0,1.02]; P<=0.015; S<=0.005; Nb[0.01,0.011]; Ti[0.06,0.065]; Als[0.03,0.035]; Ca<=0.002
178 | 174 | QStE500TM | 02 | 6 | 14 | QStE500TM-2 | ok | 18.326527 | 16.604403 | -1.722123 | 209.60557 | 164.553948 | -45.051622 | 是 | 中碳锰铁, 硅锰, 钛铁, 铌铁, 铝块 | 中碳锰铁, 硅锰, 钛铁, 铌铁, 铝块, 高碳锰铁 | C<=0.075; Si[0.1,0.12]; Mn[1.1,1.12]; P<=0.015; S<=0.005; Nb[0.01,0.011]; Ti[0.07,0.075]; Als[0.03,0.035]; Ca<=0.002
179 | 175 | QStE700TM | 01 | 2.5 | 5.99 | QStE700TM-1 | ok | 29.595257 | 27.654756 | -1.940501 | 509.524216 | 450.124567 | -59.399649 | 是 | 低碳锰铁, 硅铁合金, 硅锰, 钛铁, 铌铁, 铝块 | 中碳锰铁, 低碳锰铁, 硅锰, 钛铁, 铌铁, 铝块 | C<=0.075; Si[0.2,0.22]; Mn[1.75,1.77]; P<=0.015; S<=0.005; Nb[0.07,0.071]; Ti[0.115,0.12]; Als[0.03,0.035]; Ca<=0.002
180 | 176 | QStE700TM | 02 | 6 | 14 | QStE700TM-2 | ok | 31.030014 | 29.041339 | -1.988675 | 537.821952 | 479.016499 | -58.805453 | 是 | 低碳锰铁, 硅铁合金, 硅锰, 钛铁, 铌铁, 铝块 | 中碳锰铁, 低碳锰铁, 硅锰, 钛铁, 铌铁, 铝块 | C<=0.075; Si[0.2,0.22]; Mn[1.85,1.87]; P<=0.015; S<=0.005; Nb[0.075,0.076]; Ti[0.115,0.12]; Als[0.03,0.035]; Ca<=0.002
181 | 177 | BX700 | 01 | 8 | 14 | BX700 | ok | 30.002422 | 27.680996 | -2.321426 | 293.089169 | 238.387996 | -54.701174 | 是 | 中碳锰铁, 硅铁合金, 硅锰, 钛铁, 铌铁, 铝块 | 中碳锰铁, 低碳锰铁, 硅锰, 钛铁, 铌铁, 铝块 | C<=0.075; Si[0.25,0.27]; Mn[1.8,1.82]; P<=0.02; S<=0.01; Nb[0.01,0.011]; Ti[0.095,0.1]; Als[0.03,0.035]
182 | 178 | SR700 | 01 | 8 | 14 | SR700 | ok | 31.002422 | 27.680996 | -3.321426 | 309.814833 | 238.387996 | -71.426837 | 是 | 中碳锰铁, 硅铁合金, 硅锰, 金属锰, 钛铁, 铌铁, 铝块 | 中碳锰铁, 低碳锰铁, 硅锰, 钛铁, 铌铁, 铝块 | C<=0.075; Si[0.25,0.27]; Mn[1.8,1.82]; P<=0.02; S<=0.01; Nb[0.01,0.011]; Ti[0.095,0.1]; Als[0.03,0.035]
183 | 179 | C355-5 | 01 | 3 | 12 | C355-5 | ok | 22.613414 | 19.2447 | -3.368715 | 231.719513 | 158.40177 | -73.317743 | 是 | 中碳锰铁, 硅铁合金, 钛铁, 铌铁, 铝块 | 低碳锰铁, 硅铁合金, 硅锰, 钛铁, 铌铁, 铝块 | C<=0.08; Si[0.25,0.27]; Mn[1.3,1.32]; P<=0.018; S<=0.01; Nb[0.01,0.011]; Ti[0.02,0.025]; Als[0.03,0.035]
184 | 180 | YFA-1 | 01 | 2.5 | 8 | YFA-1 | ok | 18.039328 | 15.963905 | -2.075423 | 222.340046 | 181.899736 | -40.440311 | 否 | 硅锰, 钛铁, 铌铁, 铝块, 高碳锰铁 | 硅锰, 钛铁, 铌铁, 铝块, 高碳锰铁 | C<=0.15; Si[0.15,0.17]; Mn[1.0,1.02]; P<=0.015; S<=0.004; Nb[0.015,0.016]; Ti[0.105,0.11]; Als[0.03,0.035]
185 | 181 | Q245R | 01 | 3 | 14 | Q245R-1 | ok | 10.159225 | 8.611414 | -1.547811 | 89.27355 | 54.561449 | -34.712102 | 否 | 硅锰, 钛铁, 铝块, 高碳锰铁 | 硅锰, 钛铁, 铝块, 高碳锰铁 | C<=0.16; Si[0.1,0.12]; Mn[0.65,0.67]; P<=0.015; S<=0.004; Ti[0.01,0.015]; Als[0.02,0.025]
186 | 182 | Q245R | 02 | 14.01 | 25.4 | Q245R-2 | ok | 10.496467 | 8.980034 | -1.516433 | 105.168233 | 77.214174 | -27.954059 | 否 | 硅锰, 钛铁, 铌铁, 铝块, 高碳锰铁 | 硅锰, 钛铁, 铌铁, 铝块, 高碳锰铁 | C<=0.16; Si[0.1,0.12]; Mn[0.65,0.67]; P<=0.015; S<=0.004; Nb[0.006,0.007]; Ti[0.012,0.017]; Als[0.02,0.025]
187 | 183 | Q345R | 01 | 3 | 14 | Q345R | ok | 19.84093 | 18.045002 | -1.795928 | 171.702137 | 137.504952 | -34.197185 | 否 | 硅锰, 钛铁, 铌铁, 铝块, 高碳锰铁 | 硅锰, 钛铁, 铌铁, 铝块, 高碳锰铁 | C<=0.15; Si[0.1,0.12]; Mn[1.3,1.32]; P<=0.015; S<=0.004; Nb[0.006,0.007]; Ti[0.025,0.03]; Als[0.025,0.03]
188 | 184 | Q345R | 02 | 14.01 | 28 | Q345R-1 | ok | 21.188974 | 19.393047 | -1.795928 | 207.60895 | 173.411765 | -34.197185 | 否 | 硅锰, 钛铁, 铌铁, 铝块, 高碳锰铁 | 硅锰, 钛铁, 铌铁, 铝块, 高碳锰铁 | C<=0.16; Si[0.1,0.12]; Mn[1.4,1.42]; P<=0.015; S<=0.004; Nb[0.015,0.016]; Ti[0.02,0.025]; Als[0.025,0.03]
189 | 185 | Q345R-E | 01 | 3 | 14 | Q345R-E1 | ok | 19.799791 | 18.003864 | -1.795928 | 213.834508 | 179.637323 | -34.197185 | 否 | 硅锰, 钛铁, 铌铁, 铝块, 高碳锰铁 | 硅锰, 钛铁, 铌铁, 铝块, 高碳锰铁 | C<=0.15; Si[0.1,0.12]; Mn[1.3,1.32]; P<=0.012; S<=0.002; V[0.0,0.001]; Nb[0.02,0.021]; Ti[0.015,0.02]; Als[0.025,0.03]; Cr[0.0,0.03]; Ni[0.0,0.01]; Cu[0.0,0.01]; Mo[0.0,0.01]
190 | 186 | Q345R-E | 02 | 14.01 | 25 | Q345R-E2 | ok | 21.669475 | 19.873548 | -1.795928 | 239.367682 | 205.170497 | -34.197185 | 否 | 硅锰, 钛铁, 铌铁, 铝块, 高碳锰铁 | 硅锰, 钛铁, 铌铁, 铝块, 高碳锰铁 | C<=0.15; Si[0.15,0.17]; Mn[1.4,1.42]; P<=0.012; S<=0.002; V[0.0,0.001]; Nb[0.025,0.026]; Ti[0.015,0.02]; Als[0.025,0.03]; Cr[0.0,0.03]; Ni[0.0,0.01]; Cu[0.0,0.01]; Mo[0.0,0.01]
191 | 187 | SA516 Gr70 | 01 | 3 | 12.5 | SA516 Gr70-1 | infeasible | 19.031197 |  |  | 176.063386 |  |  | 否 | 硅铁合金, 硅锰, 钛铁, 铌铁, 铝块 |  | C<=0.16; Si[0.23,0.25]; Mn[1.15,1.17]; P<=0.0; S<=0.0; V[0.0,0.001]; Nb[0.01,0.011]; Ti[0.015,0.02]; Als[0.03,0.035]; Cr[0.0,0.03]; Ni[0.0,0.01]; Cu[0.0,0.01]; Mo[0.0,0.01]; B[0.0,0.0002] | Si在其他元素约束下最多只能到 0.0000%，低于下限 0.2300%
192 | 188 | Q345qC | 01 | 4 | 16 | Q345qC | ok | 19.862834 | 17.191777 | -2.671057 | 217.676237 | 161.259438 | -56.416799 | 是 | 中碳锰铁, 硅铁合金, 钛铁, 铌铁, 铝块 | 低碳锰铁, 硅铁合金, 硅锰, 钛铁, 铌铁, 铝块 | C<=0.07; Si[0.2,0.22]; Mn[1.2,1.22]; P<=0.015; S<=0.01; Nb[0.015,0.016]; Ti[0.015,0.02]; Als[0.02,0.025]
193 | 189 | Q345qD | 01 | 4 | 16 | Q345qD | ok | 21.396148 | 20.140996 | -1.255152 | 222.044395 | 191.860049 | -30.184346 | 是 | 中碳锰铁, 硅锰, 钛铁, 铌铁, 铝块 | 中碳锰铁, 硅锰, 钛铁, 铌铁, 铝块, 高碳锰铁 | C<=0.08; Si[0.2,0.22]; Mn[1.4,1.42]; P<=0.015; S<=0.005; Nb[0.02,0.021]; Ti[0.015,0.02]; Als[0.02,0.025]
194 | 190 | HP295 | 01 | 2 | 6 | HP295 | ok | 11.525898 | 9.419097 | -2.1068 | 114.463484 | 67.265131 | -47.198353 | 否 | 钛铁, 铝块, 高碳锰铁 | 钛铁, 铝块, 高碳锰铁 | C<=0.16; Si<=0.04; Mn[0.75,0.77]; P<=0.015; S<=0.005; Ti[0.015,0.02]; Als[0.03,0.035]
195 | 191 | Q235PL | 01 | 2 | 7.55 | Q235PL-1 | ok | 5.583926 | 3.354234 | -2.229692 | 64.102028 | 24.388193 | -39.713835 | 是 | 硅铁合金, 硅锰, 铝块 | 铝块, 高碳锰铁 | C<=0.16; Si<=0.05; Mn[0.35,0.37]; P<=0.018; S<=0.006; Als[0.025,0.03]
196 | 192 | Q235PL | 02 | 7.56 | 18 | Q235PL-2 | ok | 6.912295 | 4.713193 | -2.199101 | 72.030928 | 32.602083 | -39.428845 | 是 | 硅锰, 铝块, 高碳锰铁 | 铝块, 高碳锰铁 | C<=0.16; Si<=0.05; Mn[0.45,0.47]; P<=0.018; S<=0.006; Als[0.025,0.03]
197 | 193 | 330CL | 01 | 2 | 10.49 | 330CL-1 | ok | 4.989072 | 3.117501 | -1.871571 | 72.600466 | 24.49209 | -48.108375 | 是 | 中碳锰铁, 铝块 | 中碳锰铁, 硅锰, 铝块, 高碳锰铁 | C<=0.06; Si<=0.02; Mn[0.3,0.32]; P<=0.015; S<=0.005; Als[0.025,0.03]
198 | 194 | 330CL | 02 | 10.5 | 14 | 330CL-2 | ok | 5.329035 | 3.463192 | -1.865844 | 75.228409 | 26.971826 | -48.256583 | 是 | 中碳锰铁, 铝块 | 中碳锰铁, 硅锰, 铝块, 高碳锰铁 | C<=0.06; Si<=0.02; Mn[0.35,0.37]; P<=0.015; S<=0.005; Als[0.025,0.03]
199 | 195 | 380CL | 01 | 2 | 4.99 | 380CL-1 | ok | 13.298024 | 11.601156 | -1.696868 | 136.829395 | 86.012674 | -50.816721 | 是 | 中碳锰铁, 铝块 | 中碳锰铁, 硅锰, 铝块, 高碳锰铁 | C<=0.07; Si<=0.03; Mn[0.95,0.97]; P<=0.015; S<=0.005; Als[0.025,0.03]
200 | 196 | 380CL | 02 | 5 | 18 | 380CL-2 | ok | 15.348217 | 13.32381 | -2.024407 | 143.454203 | 85.014987 | -58.439216 | 是 | 中碳锰铁, 硅铁合金, 铝块 | 中碳锰铁, 硅锰, 铝块, 高碳锰铁 | C<=0.07; Si[0.1,0.12]; Mn[1.0,1.02]; P<=0.015; S<=0.005; Als[0.025,0.03]
201 | 197 | 380CL-QL | 01 | 2 | 4.99 | 380CL-QL1 | ok | 13.804068 | 11.864094 | -1.939974 | 145.561499 | 87.560078 | -58.001421 | 是 | 中碳锰铁, 铝块 | 中碳锰铁, 硅锰, 铝块, 高碳锰铁 | C<=0.07; Si<=0.03; Mn[0.95,0.97]; P<=0.015; S<=0.005; Alt[0.03,0.035]
202 | 198 | 380CL-QL | 02 | 5 | 18 | 380CL-QL2 | ok | 16.503872 | 14.227074 | -2.276797 | 157.207854 | 91.824163 | -65.383691 | 是 | 中碳锰铁, 硅铁合金, 铝块 | 中碳锰铁, 硅锰, 铝块, 高碳锰铁 | C<=0.07; Si[0.1,0.12]; Mn[1.05,1.07]; P<=0.015; S<=0.005; Alt[0.03,0.035]
203 | 199 | 380CL-JD | 01 | 4 | 6 | 380CL-JD1 | ok | 14.123679 | 12.521561 | -1.602118 | 143.21178 | 91.302494 | -51.909286 | 是 | 中碳锰铁, 铝块 | 中碳锰铁, 硅锰, 铝块, 高碳锰铁 | C<=0.07; Si<=0.03; Mn[1.0,1.02]; P<=0.015; S<=0.005; Als[0.025,0.03]; Cr[0.0,0.03]; Ni[0.0,0.01]; Cu[0.0,0.01]
204 | 200 | 380CL-JD | 02 | 6.01 | 12 | 380CL-JD2 | ok | 16.226909 | 14.270408 | -1.956502 | 157.649633 | 99.686437 | -57.963196 | 是 | 中碳锰铁, 硅铁合金, 钛铁, 铝块 | 中碳锰铁, 硅锰, 钛铁, 铝块, 高碳锰铁 | C<=0.07; Si[0.08,0.1]; Mn[1.05,1.07]; P<=0.015; S<=0.005; Ti[0.016,0.021]; Als[0.025,0.03]; Cr[0.0,0.03]; Ni[0.0,0.01]; Cu[0.0,0.01]
205 | 201 | 380CL-JD | 03 | 12.01 | 20 | 380CL-JD3 | ok | 16.87652 | 14.910734 | -1.965785 | 162.671179 | 104.948209 | -57.72297 | 是 | 中碳锰铁, 硅铁合金, 钛铁, 铝块 | 中碳锰铁, 硅锰, 钛铁, 铝块, 高碳锰铁 | C<=0.07; Si[0.08,0.1]; Mn[1.1,1.12]; P<=0.015; S<=0.005; Ti[0.016,0.021]; Als[0.025,0.03]; Cr[0.0,0.03]; Ni[0.0,0.01]; Cu[0.0,0.01]
206 | 202 | 420CL | 01 | 2 | 5.99 | 420CL-1 | ok | 12.443424 | 10.552034 | -1.891389 | 151.855929 | 99.777884 | -52.078045 | 是 | 中碳锰铁, 硅铁合金, 钛铁, 铌铁, 铝块 | 中碳锰铁, 硅锰, 钛铁, 铌铁, 铝块, 高碳锰铁 | C<=0.07; Si[0.08,0.1]; Mn[0.75,0.77]; P<=0.015; S<=0.005; Nb[0.01,0.011]; Ti[0.008,0.013]; Als[0.025,0.03]
207 | 203 | 420CL | 02 | 6 | 14 | 420CL-2 | ok | 13.742645 | 11.832688 | -1.909957 | 161.899022 | 110.301428 | -51.597594 | 是 | 中碳锰铁, 硅铁合金, 钛铁, 铌铁, 铝块 | 中碳锰铁, 硅锰, 钛铁, 铌铁, 铝块, 高碳锰铁 | C<=0.07; Si[0.08,0.1]; Mn[0.85,0.87]; P<=0.015; S<=0.005; Nb[0.01,0.011]; Ti[0.008,0.013]; Als[0.025,0.03]
208 | 204 | SL440 | 01 | 20 | 26 | SL440 | ok | 18.87743 | 16.998236 | -1.879194 | 233.290631 | 173.134797 | -60.155834 | 是 | 低碳锰铁, 硅铁合金, 钛铁, 铌铁, 铝块 | 中碳锰铁, 低碳锰铁, 硅锰, 钛铁, 铌铁, 铝块 | C<=0.07; Si[0.08,0.1]; Mn[1.25,1.27]; P<=0.01; S<=0.004; Nb[0.015,0.016]; Ti[0.01,0.015]; Als[0.03,0.035]
209 | 205 | 590CL | 01 | 3 | 5.99 | 590CL-1 | ok | 26.268057 | 24.165851 | -2.102206 | 430.551274 | 366.328232 | -64.223042 | 是 | 低碳铬铁, 低碳锰铁, 硅铁合金, 钛铁, 铌铁, 铝块 | 低碳铬铁, 低碳锰铁, 硅锰, 钛铁, 铌铁, 铝块, 高碳铬铁 | C<=0.075; Si[0.1,0.12]; Mn[1.5,1.52]; P<=0.01; S<=0.003; Nb[0.05,0.051]; Ti[0.015,0.02]; Als[0.03,0.035]; Cr[0.2,0.23]
210 | 206 | 590CL | 02 | 6 | 12 | 590CL-2 | ok | 27.074698 | 24.967405 | -2.107294 | 455.131439 | 391.104509 | -64.026931 | 是 | 低碳铬铁, 低碳锰铁, 硅铁合金, 钛铁, 铌铁, 铝块 | 低碳铬铁, 低碳锰铁, 硅锰, 钛铁, 铌铁, 铝块, 高碳铬铁 | C<=0.075; Si[0.1,0.12]; Mn[1.55,1.57]; P<=0.01; S<=0.003; Nb[0.055,0.056]; Ti[0.02,0.025]; Als[0.03,0.035]; Cr[0.2,0.23]
211 | 207 | YFDP600-SY | 01 | 3 | 5.99 | YFDP600-SY | ok | 26.268057 | 24.165851 | -2.102206 | 430.551274 | 366.328232 | -64.223042 | 是 | 低碳铬铁, 低碳锰铁, 硅铁合金, 钛铁, 铌铁, 铝块 | 低碳铬铁, 低碳锰铁, 硅锰, 钛铁, 铌铁, 铝块, 高碳铬铁 | C<=0.075; Si[0.1,0.12]; Mn[1.5,1.52]; P<=0.01; S<=0.003; Nb[0.05,0.051]; Ti[0.015,0.02]; Als[0.03,0.035]; Cr[0.2,0.23]
212 | 208 | 510L | 01 | 2 | 5.99 | 510L-1 | ok | 15.41507 | 13.254634 | -2.160435 | 180.892749 | 123.335669 | -57.55708 | 是 | 中碳锰铁, 硅铁合金, 钛铁, 铌铁, 铝块 | 中碳锰铁, 硅锰, 钛铁, 铌铁, 铝块, 高碳锰铁 | C<=0.07; Si[0.12,0.14]; Mn[0.9,0.92]; P<=0.015; S<=0.005; Nb[0.01,0.011]; Ti[0.032,0.037]; Als[0.025,0.03]
213 | 209 | 510L | 02 | 6 | 14 | 510L-2 | ok | 16.787841 | 14.600172 | -2.18767 | 198.998253 | 142.145878 | -56.852375 | 是 | 中碳锰铁, 硅铁合金, 钛铁, 铌铁, 铝块 | 中碳锰铁, 硅锰, 钛铁, 铌铁, 铝块, 高碳锰铁 | C<=0.07; Si[0.12,0.14]; Mn[1.0,1.02]; P<=0.015; S<=0.005; Nb[0.012,0.013]; Ti[0.035,0.04]; Als[0.025,0.03]
214 | 210 | 610L | 01 | 2 | 5.99 | 610L-1 | ok | 21.156474 | 19.148959 | -2.007515 | 258.019092 | 192.7851 | -65.233991 | 是 | 低碳锰铁, 硅铁合金, 钛铁, 铌铁, 铝块 | 中碳锰铁, 低碳锰铁, 硅锰, 钛铁, 铌铁, 铝块 | C<=0.07; Si[0.15,0.17]; Mn[1.3,1.32]; P<=0.015; S<=0.004; Nb[0.015,0.016]; Ti[0.055,0.06]; Als[0.025,0.03]; Ca<=0.002
215 | 211 | 610L | 02 | 6 | 14 | 610L-2 | ok | 21.979762 | 19.999419 | -1.980343 | 277.808028 | 212.238889 | -65.569139 | 是 | 低碳锰铁, 硅铁合金, 钛铁, 铌铁, 铝块 | 中碳锰铁, 低碳锰铁, 硅锰, 钛铁, 铌铁, 铝块 | C<=0.07; Si[0.15,0.17]; Mn[1.35,1.37]; P<=0.015; S<=0.004; Nb[0.018,0.019]; Ti[0.065,0.07]; Als[0.025,0.03]; Ca<=0.002
216 | 212 | YF700BL | 01 | 2 | 4 | YF700BL-1 | ok | 22.143864 | 20.381403 | -1.76246 | 294.502544 | 250.494661 | -44.007883 | 是 | 中碳锰铁, 硅锰, 钛铁, 铌铁, 铝块 | 中碳锰铁, 硅锰, 钛铁, 铌铁, 铝块, 高碳锰铁 | C<=0.07; Si[0.1,0.12]; Mn[1.35,1.37]; P<=0.015; S<=0.004; Nb[0.025,0.026]; Ti[0.09,0.095]; Als[0.03,0.035]; Ca<=0.002
217 | 213 | YF700BL | 02 | 4.01 | 6 | YF700BL-2 | ok | 24.001093 | 22.183986 | -1.817107 | 320.262572 | 277.668701 | -42.593871 | 是 | 中碳锰铁, 硅锰, 钛铁, 铌铁, 铝块 | 中碳锰铁, 硅锰, 钛铁, 铌铁, 铝块, 高碳锰铁 | C<=0.07; Si[0.14,0.16]; Mn[1.45,1.47]; P<=0.015; S<=0.004; Nb[0.03,0.031]; Ti[0.095,0.1]; Als[0.03,0.035]; Ca<=0.002
218 | 214 | YF700BL | 03 | 6.01 | 14 | YF700BL-3 | ok | 24.697214 | 23.19004 | -1.507174 | 351.815586 | 305.671078 | -46.144507 | 是 | 低碳锰铁, 硅锰, 钛铁, 铌铁, 铝块 | 中碳锰铁, 硅锰, 钛铁, 铌铁, 铝块, 高碳锰铁 | C<=0.07; Si[0.14,0.16]; Mn[1.5,1.52]; P<=0.015; S<=0.004; Nb[0.035,0.036]; Ti[0.105,0.11]; Als[0.03,0.035]; Ca<=0.002
219 | 215 | 700L | 01 | 2 | 6 | 700L-1 | ok | 23.80089 | 21.24466 | -2.55623 | 337.867454 | 276.718763 | -61.148691 | 是 | 中碳锰铁, 硅铁合金, 钛铁, 铌铁, 铝块 | 中碳锰铁, 低碳锰铁, 硅锰, 钛铁, 铌铁, 铝块 | C<=0.07; Si[0.12,0.14]; Mn[1.4,1.42]; P<=0.015; S<=0.003; Nb[0.03,0.031]; Ti[0.1,0.105]; Als[0.03,0.035]; Ca<=0.002
220 | 216 | 700L | 02 | 6.01 | 10 | 700L-2 | ok | 25.163045 | 22.928193 | -2.234853 | 385.050939 | 312.930493 | -72.120445 | 是 | 低碳锰铁, 硅铁合金, 钛铁, 铌铁, 铝块 | 中碳锰铁, 低碳锰铁, 硅锰, 钛铁, 铌铁, 铝块 | C<=0.07; Si[0.15,0.17]; Mn[1.5,1.52]; P<=0.015; S<=0.003; Nb[0.038,0.039]; Ti[0.1,0.105]; Als[0.03,0.035]; Ca<=0.002
221 | 217 | 700L | 03 | 10.01 | 14 | 700L-3 | ok | 27.77417 | 25.295499 | -2.47867 | 413.618122 | 353.29622 | -60.321902 | 是 | 低碳锰铁, 硅铁合金, 钛铁, 铌铁, 铝块 | 低碳锰铁, 硅铁合金, 硅锰, 钛铁, 铌铁, 铝块 | C<=0.06; Si[0.15,0.17]; Mn[1.7,1.72]; P<=0.01; S<=0.003; Nb[0.041,0.042]; Ti[0.09,0.095]; Als[0.03,0.035]; Ca<=0.002
222 | 218 | 700L-S | 01 | 3 | 8 | 700L-S1 | ok | 23.379073 | 21.119102 | -2.259971 | 336.367985 | 280.351974 | -56.016011 | 是 | 中碳锰铁, 硅铁合金, 钛铁, 铌铁, 铝块 | 中碳锰铁, 硅锰, 钛铁, 铌铁, 铝块, 高碳锰铁 | C<=0.07; Si[0.08,0.1]; Mn[1.4,1.42]; P<=0.015; S<=0.003; Nb[0.03,0.031]; Ti[0.1,0.105]; Als[0.03,0.035]; Ca<=0.002; Cr[0.0,0.03]; Ni[0.0,0.01]; Cu[0.0,0.01]
223 | 219 | 700L-S | 02 | 8.01 | 12 | 700L-S2 | ok | 25.484794 | 23.196971 | -2.287823 | 385.222837 | 329.927502 | -55.295335 | 是 | 中碳锰铁, 硅铁合金, 钛铁, 铌铁, 铝块 | 中碳锰铁, 硅锰, 钛铁, 铌铁, 铝块, 高碳锰铁 | C<=0.07; Si[0.08,0.1]; Mn[1.55,1.57]; P<=0.015; S<=0.003; Nb[0.04,0.041]; Ti[0.1,0.105]; Als[0.03,0.035]; Ca<=0.002; Cr[0.0,0.03]; Ni[0.0,0.01]; Cu[0.0,0.01]
224 | 220 | 700L(HJKJ) | 01 | 6 | 12 | 700L(HJKJ) | ok | 30.886805 | 28.338723 | -2.548082 | 454.676649 | 374.740094 | -79.936555 | 是 | 低碳锰铁, 硅铁合金, 钛铁, 铌铁, 铝块 | 中碳锰铁, 低碳锰铁, 硅锰, 钛铁, 铌铁, 铝块 | C<=0.08; Si[0.2,0.22]; Mn[1.85,1.87]; P<=0.015; S<=0.003; Nb[0.045,0.046]; Ti[0.105,0.11]; Als[0.03,0.035]; Ca<=0.002; Cr[0.0,0.03]; Ni[0.0,0.01]; Cu[0.0,0.01]
225 | 221 | 750L | 01 | 4 | 5.99 | 750L-1 | ok | 28.094364 | 25.822879 | -2.271485 | 403.766814 | 348.048734 | -55.71808 | 是 | 中碳锰铁, 硅铁合金, 硅锰, 钛铁, 铌铁, 铝块 | 中碳锰铁, 硅锰, 钛铁, 铌铁, 铝块, 高碳锰铁 | C<=0.08; Si[0.2,0.22]; Mn[1.65,1.67]; P<=0.015; S<=0.004; Nb[0.045,0.046]; Ti[0.105,0.11]; Als[0.03,0.035]
226 | 222 | 750L | 02 | 6 | 14 | 750L-2 | ok | 29.025926 | 27.027443 | -1.998483 | 439.795343 | 381.110865 | -58.684477 | 是 | 低碳锰铁, 硅铁合金, 硅锰, 钛铁, 铌铁, 铝块 | 中碳锰铁, 低碳锰铁, 硅锰, 钛铁, 铌铁, 铝块 | C<=0.08; Si[0.2,0.22]; Mn[1.75,1.77]; P<=0.015; S<=0.004; Nb[0.05,0.051]; Ti[0.115,0.12]; Als[0.03,0.035]
227 | 223 | 800L | 01 | 3 | 10 | 800L-AC | ok | 31.661251 | 29.372617 | -2.288633 | 519.305225 | 464.030867 | -55.274358 | 是 | 中碳锰铁, 硅铁合金, 硅锰, 钛铁, 铌铁, 铝块 | 中碳锰铁, 硅锰, 钛铁, 铌铁, 铝块, 高碳锰铁 | C<=0.08; Si[0.2,0.22]; Mn[1.85,1.87]; P<=0.01; S<=0.002; Nb[0.07,0.071]; Ti[0.125,0.13]; Als[0.03,0.035]
228 | 224 | 800L | 02 | 10.01 | 14 | 800L-ACH | ok | 33.331655 | 30.769392 | -2.562264 | 500.232319 | 441.775367 | -58.456952 | 是 | 中碳锰铁, 低碳铬铁, 硅铁合金, 硅锰, 钛铁, 铌铁, 铝块 | 低碳铬铁, 低碳锰铁, 硅锰, 钛铁, 铌铁, 铝块, 高碳铬铁 | C<=0.08; Si[0.1,0.12]; Mn[1.85,1.87]; P<=0.01; S<=0.002; Nb[0.05,0.051]; Ti[0.105,0.11]; Als[0.03,0.035]; Cr[0.2,0.23]
229 | 225 | 800L-AC | 01 | 3 | 10 | 800L-AC | ok | 31.661251 | 29.372617 | -2.288633 | 519.305225 | 464.030867 | -55.274358 | 是 | 中碳锰铁, 硅铁合金, 硅锰, 钛铁, 铌铁, 铝块 | 中碳锰铁, 硅锰, 钛铁, 铌铁, 铝块, 高碳锰铁 | C<=0.08; Si[0.2,0.22]; Mn[1.85,1.87]; P<=0.01; S<=0.002; Nb[0.07,0.071]; Ti[0.125,0.13]; Als[0.03,0.035]
230 | 226 | 800L-AC | 02 | 10.01 | 14 | 800L-ACH | ok | 33.331655 | 30.769392 | -2.562264 | 500.232319 | 441.775367 | -58.456952 | 是 | 中碳锰铁, 低碳铬铁, 硅铁合金, 硅锰, 钛铁, 铌铁, 铝块 | 低碳铬铁, 低碳锰铁, 硅锰, 钛铁, 铌铁, 铝块, 高碳铬铁 | C<=0.08; Si[0.1,0.12]; Mn[1.85,1.87]; P<=0.01; S<=0.002; Nb[0.05,0.051]; Ti[0.105,0.11]; Als[0.03,0.035]; Cr[0.2,0.23]
231 | 227 | L245 | 01 | 3 | 12 | L245-1 | ok | 10.433955 | 9.505639 | -0.928316 | 78.338356 | 57.464017 | -20.874339 | 否 | 硅铁合金, 硅锰, 钛铁, 铝块 | 硅铁合金, 硅锰, 钛铁, 铝块 | C<=0.15; Si[0.2,0.22]; Mn[0.6,0.62]; P<=0.015; S<=0.005; Ti[0.01,0.015]; Als[0.015,0.02]
232 | 228 | L245 | 02 | 12.01 | 28 | L245-2 | ok | 11.22071 | 10.323772 | -0.896938 | 102.423477 | 88.307181 | -14.116296 | 否 | 硅铁合金, 硅锰, 钛铁, 铌铁, 铝块 | 硅铁合金, 硅锰, 钛铁, 铌铁, 铝块 | C<=0.15; Si[0.2,0.22]; Mn[0.65,0.67]; P<=0.015; S<=0.005; Nb[0.008,0.009]; Ti[0.01,0.015]; Als[0.015,0.02]
233 | 229 | L245M | 01 | 3 | 12 | L245M-1 | ok | 9.84644 | 8.949502 | -0.896938 | 88.550279 | 74.433983 | -14.116296 | 否 | 硅铁合金, 硅锰, 钛铁, 铌铁, 铝块 | 硅铁合金, 硅锰, 钛铁, 铌铁, 铝块 | C<=0.15; Si[0.15,0.17]; Mn[0.6,0.62]; P<=0.015; S<=0.004; Nb[0.006,0.007]; Ti[0.01,0.015]; Als[0.015,0.02]
234 | 230 | L245M | 02 | 12.01 | 28 | L245M-2 | ok | 11.057195 | 10.160257 | -0.896938 | 103.650507 | 89.534211 | -14.116296 | 否 | 硅铁合金, 硅锰, 钛铁, 铌铁, 铝块 | 硅铁合金, 硅锰, 钛铁, 铌铁, 铝块 | C<=0.15; Si[0.15,0.17]; Mn[0.7,0.72]; P<=0.015; S<=0.004; Nb[0.008,0.009]; Ti[0.015,0.02]; Als[0.015,0.02]
235 | 231 | L290 | 01 | 3 | 12 | L290-1 | ok | 12.614423 | 10.787117 | -1.827306 | 113.003367 | 72.04814 | -40.955227 | 否 | 硅铁合金, 硅锰, 钛铁, 铝块 | 硅铁合金, 硅锰, 钛铁, 铝块 | C<=0.15; Si[0.15,0.17]; Mn[0.75,0.77]; P<=0.015; S<=0.005; Ti[0.025,0.03]; Als[0.025,0.03]
236 | 232 | L290 | 02 | 12.01 | 28 | L290-2 | ok | 13.983048 | 12.18712 | -1.795928 | 140.675404 | 106.478219 | -34.197185 | 否 | 硅锰, 钛铁, 铌铁, 铝块, 高碳锰铁 | 硅锰, 钛铁, 铌铁, 铝块, 高碳锰铁 | C<=0.15; Si[0.15,0.17]; Mn[0.85,0.87]; P<=0.015; S<=0.005; Nb[0.008,0.009]; Ti[0.025,0.03]; Als[0.025,0.03]
237 | 233 | L360 | 01 | 4 | 25.4 | L360 | ok | 21.026693 | 18.610786 | -2.415907 | 278.800361 | 216.447486 | -62.352875 | 是 | 中碳锰铁, 硅铁合金, 钛铁, 铌铁, 铝块 | 中碳锰铁, 硅锰, 钛铁, 铌铁, 铝块, 高碳锰铁 | C<=0.07; Si[0.2,0.22]; Mn[1.25,1.27]; P<=0.015; S<=0.005; Nb[0.03,0.031]; Ti[0.025,0.03]; Als[0.02,0.025]
238 | 234 | L360M | 01 | 4 | 25.4 | L360M | ok | 21.17472 | 18.610786 | -2.563934 | 279.944618 | 216.447486 | -63.497132 | 是 | 中碳锰铁, 硅铁合金, 钛铁, 铌铁, 铝块 | 中碳锰铁, 硅锰, 钛铁, 铌铁, 铝块, 高碳锰铁 | C<=0.07; Si[0.2,0.22]; Mn[1.25,1.27]; P<=0.012; S<=0.003; Nb[0.03,0.031]; Ti[0.025,0.03]; Als[0.02,0.025]; Ca<=0.0; Cr[0.0,0.03]; Ni[0.0,0.01]; Cu[0.0,0.01]; B[0.0,0.0002]
239 | 235 | L485 | 01 | 6 | 16 | L485-1 | ok | 22.978326 | 21.509249 | -1.469077 | 260.28062 | 221.583583 | -38.697037 | 是 | 中碳锰铁, 硅锰, 钛铁, 铌铁, 铝块 | 硅锰, 钛铁, 铌铁, 铝块, 高碳锰铁 | C<=0.08; Si[0.23,0.25]; Mn[1.4,1.42]; P<=0.015; S<=0.005; Nb[0.025,0.026]; Ti[0.045,0.05]; Als[0.025,0.03]
240 | 236 | L485 | 02 | 16.01 | 22 | L485-2 | ok | 24.477124 | 23.017993 | -1.459131 | 275.127688 | 236.746196 | -38.381492 | 是 | 中碳锰铁, 硅锰, 钛铁, 铌铁, 铝块 | 中碳锰铁, 硅锰, 钛铁, 铌铁, 铝块, 高碳锰铁 | C<=0.08; Si[0.23,0.25]; Mn[1.5,1.52]; P<=0.015; S<=0.005; Nb[0.025,0.026]; Ti[0.055,0.06]; Als[0.025,0.03]
241 | 237 | X42 | 01 | 3 | 12 | X42-1 | ok | 12.614423 | 10.787117 | -1.827306 | 113.003367 | 72.04814 | -40.955227 | 否 | 硅铁合金, 硅锰, 钛铁, 铝块 | 硅铁合金, 硅锰, 钛铁, 铝块 | C<=0.15; Si[0.15,0.17]; Mn[0.75,0.77]; P<=0.015; S<=0.005; Ti[0.025,0.03]; Als[0.025,0.03]
242 | 238 | X42 | 02 | 12.01 | 28 | X42-2 | ok | 13.983048 | 12.18712 | -1.795928 | 140.675404 | 106.478219 | -34.197185 | 否 | 硅锰, 钛铁, 铌铁, 铝块, 高碳锰铁 | 硅锰, 钛铁, 铌铁, 铝块, 高碳锰铁 | C<=0.15; Si[0.15,0.17]; Mn[0.85,0.87]; P<=0.015; S<=0.005; Nb[0.008,0.009]; Ti[0.025,0.03]; Als[0.025,0.03]
243 | 239 | X60M | 01 | 6 | 16 | X60M-1 | ok | 23.275031 | 21.33286 | -1.942171 | 315.387942 | 273.980448 | -41.407495 | 是 | 低碳锰铁, 硅铁合金, 钛铁, 铌铁, 铝块 | 低碳锰铁, 硅铁合金, 硅锰, 钛铁, 铌铁, 铝块 | C<=0.06; Si[0.23,0.25]; Mn[1.35,1.37]; P<=0.01; S<=0.003; Nb[0.03,0.031]; Ti[0.04,0.045]; Als[0.025,0.03]
244 | 240 | X60M | 02 | 16.01 | 25.4 | X60M-2 | ok | 24.61029 | 22.705521 | -1.904769 | 342.849193 | 303.28571 | -39.563483 | 是 | 低碳锰铁, 硅铁合金, 钛铁, 铌铁, 铝块 | 低碳锰铁, 硅铁合金, 硅锰, 钛铁, 铌铁, 铝块 | C<=0.06; Si[0.23,0.25]; Mn[1.45,1.47]; P<=0.01; S<=0.003; Nb[0.035,0.036]; Ti[0.04,0.045]; Als[0.025,0.03]
245 | 241 | PSL1 X65 | 01 | 6 | 16 | X65-1 | ok | 23.453264 | 21.511093 | -1.942171 | 334.685036 | 293.277541 | -41.407495 | 是 | 低碳锰铁, 硅铁合金, 钛铁, 铌铁, 铝块 | 低碳锰铁, 硅铁合金, 硅锰, 钛铁, 铌铁, 铝块 | C<=0.06; Si[0.23,0.25]; Mn[1.35,1.37]; P<=0.01; S<=0.003; Nb[0.035,0.036]; Ti[0.045,0.05]; Als[0.025,0.03]
246 | 242 | PSL1 X65 | 02 | 16.01 | 25 | X65-2 | ok | 24.588481 | 22.643315 | -1.945165 | 360.464508 | 318.90936 | -41.555148 | 是 | 低碳锰铁, 硅铁合金, 钛铁, 铌铁, 铝块 | 低碳锰铁, 硅铁合金, 硅锰, 钛铁, 铌铁, 铝块 | C<=0.06; Si[0.23,0.25]; Mn[1.45,1.47]; P<=0.01; S<=0.003; Nb[0.04,0.041]; Ti[0.045,0.05]; Als[0.025,0.03]
247 | 243 | X70 | 01 | 6 | 14 | X70-1 | ok | 30.942775 | 28.774961 | -2.167813 | 495.736693 | 443.204176 | -52.532517 | 是 | 低碳铬铁, 低碳锰铁, 硅铁合金, 钛铁, 铌铁, 铝块 | 低碳铬铁, 低碳锰铁, 硅铁合金, 硅锰, 钛铁, 铌铁, 铝块 | C<=0.06; Si[0.23,0.25]; Mn[1.6,1.62]; P<=0.01; S<=0.002; Nb[0.06,0.061]; Ti[0.015,0.02]; Als[0.025,0.03]; Cr[0.25,0.28]
248 | 244 | X70 | 02 | 14.01 | 19 | X70-2 | ok | 31.649627 | 29.500514 | -2.149113 | 517.914871 | 466.30436 | -51.610511 | 是 | 低碳铬铁, 低碳锰铁, 硅铁合金, 钛铁, 铌铁, 铝块 | 低碳铬铁, 低碳锰铁, 硅铁合金, 硅锰, 钛铁, 铌铁, 铝块 | C<=0.06; Si[0.23,0.25]; Mn[1.65,1.67]; P<=0.01; S<=0.002; Nb[0.065,0.066]; Ti[0.015,0.02]; Als[0.025,0.03]; Cr[0.25,0.28]
249 | 245 | X70M | 01 | 6 | 14 | X70M-1 | ok | 30.942775 | 28.774961 | -2.167813 | 495.736693 | 443.204176 | -52.532517 | 是 | 低碳铬铁, 低碳锰铁, 硅铁合金, 钛铁, 铌铁, 铝块 | 低碳铬铁, 低碳锰铁, 硅铁合金, 硅锰, 钛铁, 铌铁, 铝块 | C<=0.06; Si[0.23,0.25]; Mn[1.6,1.62]; P<=0.01; S<=0.002; Nb[0.06,0.061]; Ti[0.015,0.02]; Als[0.025,0.03]; Cr[0.25,0.28]
250 | 246 | X70M | 02 | 14.01 | 24 | X70M-2 | ok | 31.649627 | 29.500514 | -2.149113 | 517.914871 | 466.30436 | -51.610511 | 是 | 低碳铬铁, 低碳锰铁, 硅铁合金, 钛铁, 铌铁, 铝块 | 低碳铬铁, 低碳锰铁, 硅铁合金, 硅锰, 钛铁, 铌铁, 铝块 | C<=0.06; Si[0.23,0.25]; Mn[1.65,1.67]; P<=0.01; S<=0.002; Nb[0.065,0.066]; Ti[0.015,0.02]; Als[0.025,0.03]; Cr[0.25,0.28]
251 | 247 | X80M | 01 | 6 | 16 | X80M-1 | ok | 37.170059 | 34.709813 | -2.460246 | 1452.979404 | 1464.12475 | 11.145346 | 是 | 低碳铬铁, 低碳锰铁, 硅铁合金, 钛铁, 钼铁, 铌铁, 铝块 | 低碳铬铁, 低碳锰铁, 硅铁合金, 金属锰, 钛铁, 钼铁, 铌铁, 铝块 | C<=0.04; Si[0.23,0.25]; Mn[1.8,1.82]; P<=0.01; S<=0.002; Nb[0.08,0.081]; Ti[0.012,0.017]; Als[0.025,0.03]; Cr[0.25,0.28]; Mo[0.18,0.19]
252 | 248 | X80M | 02 | 16.01 | 19 | X80M-2 | ok | 39.680305 | 37.877673 | -1.802632 | 1542.940259 | 1509.852081 | -33.088178 | 是 | 低碳铬铁, 低碳锰铁, 硅铁合金, 钒铁, 钛铁, 钼铁, 铌铁, 铝块 | 低碳铬铁, 低碳锰铁, 硅铁合金, 硅锰, 钒铁, 钛铁, 钼铁, 铌铁, 铝块 | C<=0.045; Si[0.23,0.25]; Mn[1.8,1.82]; P<=0.01; S<=0.002; V[0.04,0.041]; Nb[0.08,0.081]; Ti[0.012,0.017]; Als[0.025,0.03]; Cr[0.35,0.38]; Mo[0.18,0.19]
253 | 249 | Gr.B | 01 | 1.2 | 12 | Gr.B-1 | ok | 6.895165 | 6.626468 | -0.268697 | 65.505761 | 39.314035 | -26.191726 | 否 | 硅铁合金, 硅锰, 铝块 | 硅铁合金, 硅锰, 铝块 | C<=0.16; Si[0.1,0.12]; Mn[0.4,0.42]; P<=0.015; S<=0.01; Als[0.02,0.025]; Cr[0.0,0.03]; Ni[0.0,0.01]; Cu[0.0,0.01]; Mo[0.0,0.01]; B[0.0,0.0002]
254 | 250 | Gr.B | 02 | 12.01 | 25.4 | Gr.B-2 | ok | 7.481898 | 7.213201 | -0.268697 | 68.734129 | 42.542403 | -26.191726 | 否 | 硅铁合金, 硅锰, 铝块 | 硅铁合金, 硅锰, 铝块 | C<=0.16; Si[0.1,0.12]; Mn[0.45,0.47]; P<=0.015; S<=0.01; Als[0.02,0.025]; Cr[0.0,0.03]; Ni[0.0,0.01]; Cu[0.0,0.01]; Mo[0.0,0.01]; B[0.0,0.0002]
255 | 251 | JF-RS | 01 | 2.5 | 10 | JF-RS | ok | 18.795633 | 17.247823 | -1.547811 | 146.870667 | 112.158565 | -34.712102 | 否 | 硅锰, 钛铁, 铝块, 高碳锰铁 | 硅锰, 钛铁, 铝块, 高碳锰铁 | C<=0.18; Si[0.1,0.12]; Mn[1.25,1.27]; P<=0.02; S<=0.01; Ti[0.025,0.03]; Als[0.02,0.025]
256 | 252 | F520JJ | 01 | 3 | 10 | F520JJ | ok | 24.861409 | 22.754609 | -2.1068 | 424.335406 | 377.137054 | -47.198353 | 否 | 硅锰, 钛铁, 铜板, 铝块, 高碳锰铁 | 硅锰, 钛铁, 铜板, 铝块, 高碳锰铁 | C<=0.16; Si[0.18,0.2]; Mn[1.4,1.42]; P<=0.015; S<=0.005; Ti[0.03,0.035]; Als[0.03,0.035]; Cu[0.25,0.26]
257 | 253 | 09CrCuSb | 01 | 3 | 10 | 09CrCuSb | ok | 28.293353 | 27.202029 | -1.091323 | 749.644603 | 702.33466 | -47.309943 | 是 | 低碳铬铁, 硅铁合金, 硅锰, 铜板, 铝块, 锑锭, 镍板 | 低碳铬铁, 硅铁合金, 硅锰, 铜板, 铝块, 锑锭, 镍板, 高碳铬铁 | C<=0.07; Si[0.25,0.27]; Mn[0.5,0.52]; P<=0.015; S<=0.005; Als[0.02,0.025]; Cr[0.75,0.78]; Ni[0.08,0.09]; Cu[0.27,0.28]; Sb[0.05,0.06]
258 | 254 | Q235NH | 01 | 3 | 9.99 | Q235NH-1 | ok | 20.766894 | 19.248124 | -1.51877 | 578.915224 | 514.048287 | -64.866937 | 是 | 低碳铬铁, 硅铁合金, 硅锰, 铜板, 铝块, 镍板 | 低碳铬铁, 硅铁合金, 硅锰, 铜板, 铝块, 镍板, 高碳铬铁 | C<=0.08; Si[0.25,0.27]; Mn[0.3,0.32]; P<=0.02; S<=0.004; Alt[0.03,0.035]; Cr[0.45,0.48]; Ni[0.07,0.08]; Cu[0.28,0.29]
259 | 255 | Q235NH | 02 | 10 | 20 | Q235NH-2 | ok | 22.816594 | 21.263644 | -1.55295 | 597.99593 | 534.446563 | -63.549368 | 是 | 低碳铬铁, 硅铁合金, 硅锰, 铜板, 铝块, 镍板 | 低碳铬铁, 硅铁合金, 硅锰, 铜板, 铝块, 镍板, 高碳铬铁 | C<=0.08; Si[0.25,0.27]; Mn[0.4,0.42]; P<=0.02; S<=0.004; Alt[0.03,0.035]; Cr[0.5,0.53]; Ni[0.07,0.08]; Cu[0.28,0.29]
260 | 256 | A709-50W | 01 | 3 | 10 | A709-50W-1 | ok | 32.729733 | 31.474103 | -1.255631 | 810.888428 | 774.855606 | -36.032822 | 是 | 低碳铬铁, 硅铁合金, 硅锰, 钒铁, 铜板, 铝块, 镍板 | 低碳铬铁, 硅铁合金, 硅锰, 钒铁, 铜板, 铝块, 镍板, 高碳铬铁 | C<=0.075; Si[0.25,0.27]; Mn[1.1,1.12]; P<=0.02; S<=0.005; V[0.035,0.036]; Als[0.02,0.025]; Cr[0.55,0.58]; Ni[0.15,0.16]; Cu[0.28,0.29]
261 | 257 | A709-50W | 02 | 10.01 | 20 | A709-50W-2 | ok | 34.102615 | 32.814134 | -1.28848 | 834.37488 | 799.608355 | -34.766525 | 是 | 低碳铬铁, 硅铁合金, 硅锰, 钒铁, 铜板, 铝块, 镍板 | 低碳铬铁, 硅铁合金, 硅锰, 钒铁, 铜板, 铝块, 镍板, 高碳铬铁 | C<=0.075; Si[0.25,0.27]; Mn[1.2,1.22]; P<=0.02; S<=0.005; V[0.045,0.046]; Als[0.02,0.025]; Cr[0.55,0.58]; Ni[0.15,0.16]; Cu[0.28,0.29]
262 | 258 | A588GR.A | 01 | 3 | 9.99 | A588GR.A-1 | ok | 32.73158 | 31.603885 | -1.127695 | 631.89595 | 598.899033 | -32.996917 | 是 | 低碳铬铁, 硅铁合金, 硅锰, 钒铁, 铌铁, 铜板, 铝块 | 低碳铬铁, 硅铁合金, 硅锰, 钒铁, 铌铁, 铜板, 铝块, 高碳铬铁 | C<=0.08; Si[0.4,0.42]; Mn[1.0,1.02]; P<=0.02; S<=0.006; V[0.035,0.036]; Nb[0.01,0.011]; Als[0.02,0.025]; Cr[0.55,0.58]; Cu[0.28,0.29]
263 | 259 | A588GR.A | 02 | 10 | 20 | A588GR.A-2 | ok | 34.669931 | 33.492962 | -1.176969 | 666.991019 | 635.893548 | -31.097471 | 是 | 低碳铬铁, 硅铁合金, 硅锰, 钒铁, 铌铁, 铜板, 铝块 | 低碳铬铁, 硅铁合金, 硅锰, 钒铁, 铌铁, 铜板, 铝块, 高碳铬铁 | C<=0.08; Si[0.4,0.42]; Mn[1.15,1.17]; P<=0.02; S<=0.006; V[0.04,0.041]; Nb[0.015,0.016]; Als[0.02,0.025]; Cr[0.55,0.58]; Cu[0.28,0.29]
264 | 260 | Q450NQR1 | 01 | 4 | 14 | Q450NQR1 | ok | 30.79682 | 29.309908 | -1.486912 | 812.8546 | 774.038438 | -38.816162 | 是 | 中碳锰铁, 低碳铬铁, 硅锰, 钛铁, 铌铁, 铜板, 铝块, 镍板 | 低碳铬铁, 低碳锰铁, 硅锰, 钛铁, 铌铁, 铜板, 铝块, 镍板, 高碳铬铁 | C<=0.075; Si[0.2,0.22]; Mn[1.1,1.12]; P<=0.015; S<=0.003; Nb[0.02,0.021]; Ti[0.03,0.035]; Als[0.025,0.03]; Cr[0.45,0.48]; Ni[0.15,0.16]; Cu[0.28,0.29]
265 | 261 | HXN-1 | 01 | 2 | 9.99 | HXN-11 | ok | 35.97625 | 33.993446 | -1.982804 | 241.359158 | 198.955272 | -42.403886 | 是 | 硅铁合金, 硅锰, 硼铁, 钛铁, 铝块, 高碳锰铁 | 硅铁合金, 硅锰, 硼铁, 钛铁, 铝块 | C<=0.19; Si[0.9,0.92]; Mn[1.6,1.62]; P<=0.01; S<=0.002; Ti[0.03,0.035]; Als[0.025,0.03]; B[0.001,0.0012]
266 | 262 | HXN-1 | 02 | 10 | 20 | HXN-12 | ok | 37.249505 | 35.266701 | -1.982804 | 250.217882 | 207.813997 | -42.403886 | 是 | 硅铁合金, 硅锰, 硼铁, 钛铁, 铝块, 高碳锰铁 | 硅铁合金, 硅锰, 硼铁, 钛铁, 铝块 | C<=0.19; Si[0.9,0.92]; Mn[1.7,1.72]; P<=0.01; S<=0.002; Ti[0.035,0.04]; Als[0.025,0.03]; B[0.001,0.0012]
267 | 263 | HXN-2 | 01 | 3 | 16 | HXN-2 | ok | 38.222024 | 36.951953 | -1.270071 | 333.602679 | 293.127587 | -40.475091 | 否 | 低碳铬铁, 硅铁合金, 硅锰, 硼铁, 钒铁, 钛铁, 铝块, 高碳铬铁 | 低碳铬铁, 硅铁合金, 硅锰, 硼铁, 钒铁, 钛铁, 铝块, 高碳铬铁 | C<=0.17; Si[0.5,0.52]; Mn[1.45,1.47]; P<=0.012; S<=0.003; V[0.03,0.031]; Ti[0.03,0.035]; Als[0.02,0.025]; Cr[0.55,0.58]; B[0.0015,0.0017]
268 | 264 | HXN-3 | 01 | 3 | 16 | HXN-3 | ok | 39.390694 | 37.100607 | -2.290087 | 369.672295 | 313.243104 | -56.429191 | 是 | 低碳铬铁, 硅铁合金, 硅锰, 硼铁, 金属锰, 钒铁, 钛铁, 铝块, 高碳铬铁 | 低碳铬铁, 硅铁合金, 硅锰, 硼铁, 钒铁, 钛铁, 铝块, 高碳铬铁 | C<=0.14; Si[0.5,0.52]; Mn[1.5,1.52]; P<=0.01; S<=0.003; V[0.03,0.031]; Ti[0.03,0.035]; Als[0.02,0.025]; Cr[0.55,0.58]; Ni[0.0,0.01]; Cu[0.0,0.01]; B[0.0015,0.0017]
269 | 265 | HXN-4 | 01 | 3 | 16 | HXN-4 | ok | 40.947889 | 37.605378 | -3.34251 | 364.919105 | 293.785084 | -71.134021 | 是 | 低碳铬铁, 硅铁合金, 硅锰, 硼铁, 金属锰, 钒铁, 钛铁, 铝块, 高碳铬铁 | 硅铁合金, 硅锰, 硼铁, 钒铁, 钛铁, 铝块, 高碳铬铁 | C<=0.18; Si[0.5,0.52]; Mn[1.5,1.52]; P<=0.01; S<=0.003; V[0.03,0.031]; Ti[0.03,0.035]; Als[0.02,0.025]; Cr[0.55,0.58]; Ni[0.0,0.01]; Cu[0.0,0.01]; B[0.0015,0.0017]
270 | 266 | HX750 | 01 | 3 | 5.99 | HX750-1 | ok | 33.826169 | 31.588723 | -2.237445 | 500.037585 | 451.608966 | -48.428619 | 否 | 低碳铬铁, 低碳锰铁, 硅铁合金, 硅锰, 钛铁, 铌铁, 铝块 | 低碳铬铁, 低碳锰铁, 硅铁合金, 硅锰, 钛铁, 铌铁, 铝块 | C<=0.075; Si[0.3,0.32]; Mn[1.65,1.67]; P<=0.01; S<=0.002; Nb[0.055,0.056]; Ti[0.11,0.115]; Als[0.03,0.035]; Cr[0.25,0.28]
271 | 267 | HX750 | 02 | 6 | 12 | HX750-2 | ok | 35.361005 | 33.160961 | -2.200044 | 532.30281 | 485.718203 | -46.584607 | 否 | 低碳铬铁, 低碳锰铁, 硅铁合金, 硅锰, 钛铁, 铌铁, 铝块 | 低碳铬铁, 低碳锰铁, 硅铁合金, 硅锰, 钛铁, 铌铁, 铝块 | C<=0.075; Si[0.3,0.32]; Mn[1.75,1.77]; P<=0.01; S<=0.003; Nb[0.06,0.061]; Ti[0.12,0.125]; Als[0.03,0.035]; Cr[0.25,0.28]
272 | 268 | NM400 | 01 | 6 | 15.99 | NM400-1 | ok | 28.180415 | 26.429123 | -1.751292 | 292.351763 | 244.997765 | -47.353999 | 是 | 低碳铬铁, 硅锰, 硼铁, 钛铁, 铌铁, 铝块, 高碳铬铁, 高碳锰铁 | 中碳锰铁, 硅锰, 硼铁, 钛铁, 铌铁, 铝块, 高碳铬铁, 高碳锰铁 | C<=0.16; Si[0.2,0.22]; Mn[1.3,1.32]; P<=0.012; S<=0.003; Nb[0.02,0.021]; Ti[0.02,0.025]; Als[0.03,0.035]; Cr[0.35,0.38]; B[0.0015,0.0017]
273 | 269 | NM400 | 02 | 16 | 28 | NM400-2 | ok | 30.258443 | 28.474767 | -1.783676 | 344.080882 | 295.220267 | -48.860615 | 是 | 低碳铬铁, 硅锰, 硼铁, 钛铁, 铌铁, 铝块, 高碳铬铁, 高碳锰铁 | 低碳铬铁, 低碳锰铁, 硅锰, 硼铁, 钛铁, 铌铁, 铝块, 高碳铬铁 | C<=0.16; Si[0.2,0.22]; Mn[1.3,1.32]; P<=0.012; S<=0.003; Nb[0.02,0.021]; Ti[0.02,0.025]; Als[0.03,0.035]; Cr[0.5,0.53]; B[0.0015,0.0017]
274 | 270 | NM450 | 01 | 6 | 15.99 | NM450-1 | ok | 28.470147 | 26.394724 | -2.075423 | 285.144447 | 244.704137 | -40.440311 | 否 | 硅锰, 硼铁, 钛铁, 铌铁, 铝块, 高碳铬铁, 高碳锰铁 | 硅锰, 硼铁, 钛铁, 铌铁, 铝块, 高碳铬铁, 高碳锰铁 | C<=0.2; Si[0.2,0.22]; Mn[1.3,1.32]; P<=0.012; S<=0.003; Nb[0.02,0.021]; Ti[0.025,0.03]; Als[0.03,0.035]; Cr[0.35,0.38]; B[0.0015,0.0017]
275 | 271 | NM450 | 02 | 16 | 28 | NM450-2 | ok | 30.640265 | 28.87737 | -1.762895 | 327.274934 | 277.88401 | -49.390923 | 是 | 低碳铬铁, 硅锰, 硼铁, 钛铁, 铌铁, 铝块, 高碳铬铁, 高碳锰铁 | 低碳铬铁, 低碳锰铁, 硅锰, 硼铁, 钛铁, 铌铁, 铝块, 高碳铬铁 | C<=0.2; Si[0.2,0.22]; Mn[1.3,1.32]; P<=0.012; S<=0.003; Nb[0.02,0.021]; Ti[0.025,0.03]; Als[0.03,0.035]; Cr[0.5,0.53]; B[0.0015,0.0017]
276 | 272 | NM500 | 01 | 6 | 15.99 | NM500-1 | ok | 24.414066 | 21.769653 | -2.644412 | 288.355498 | 235.205564 | -53.149934 | 否 | 硅锰, 硼铁, 钛铁, 铌铁, 铝块, 高碳铬铁, 高碳锰铁 | 硅锰, 硼铁, 钛铁, 铌铁, 铝块, 高碳铬铁, 高碳锰铁 | C<=0.26; Si[0.15,0.17]; Mn[1.0,1.02]; P<=0.01; S<=0.002; Nb[0.025,0.026]; Ti[0.02,0.025]; Als[0.04,0.045]; Cr[0.35,0.38]; B[0.0015,0.0017]
277 | 273 | NM500 | 02 | 16 | 28 | NM500-2 | ok | 27.418874 | 24.774461 | -2.644412 | 311.729179 | 258.579245 | -53.149934 | 否 | 硅锰, 硼铁, 钛铁, 铌铁, 铝块, 高碳铬铁, 高碳锰铁 | 硅锰, 硼铁, 钛铁, 铌铁, 铝块, 高碳铬铁, 高碳锰铁 | C<=0.275; Si[0.15,0.17]; Mn[1.0,1.02]; P<=0.01; S<=0.002; Nb[0.025,0.026]; Ti[0.02,0.025]; Als[0.04,0.045]; Cr[0.5,0.53]; B[0.0015,0.0017]
278 | 274 | NM600 | 01 | 6 | 15.99 | NM600-1 | ok | 28.725588 | 26.121058 | -2.604529 | 1016.952204 | 967.208214 | -49.743991 | 否 | 硅铁合金, 硅锰, 硼铁, 钒铁, 钛铁, 铌铁, 铝块, 镍板, 高碳铬铁 | 硅铁合金, 硅锰, 硼铁, 钒铁, 钛铁, 铌铁, 铝块, 镍板, 高碳铬铁 | C<=0.4; Si[0.2,0.22]; Mn[0.85,0.87]; P<=0.01; S<=0.002; V[0.04,0.041]; Nb[0.015,0.016]; Ti[0.012,0.017]; Als[0.04,0.045]; Cr[0.35,0.38]; Ni[0.5,0.51]; Cu[0.0,0.01]; Mo[0.0,0.01]; B[0.0017,0.0019]
279 | 275 | NM600 | 02 | 16 | 25.4 | NM600-2 | ok | 31.730395 | 29.125866 | -2.604529 | 1040.325885 | 990.581895 | -49.743991 | 否 | 硅铁合金, 硅锰, 硼铁, 钒铁, 钛铁, 铌铁, 铝块, 镍板, 高碳铬铁 | 硅铁合金, 硅锰, 硼铁, 钒铁, 钛铁, 铌铁, 铝块, 镍板, 高碳铬铁 | C<=0.4; Si[0.2,0.22]; Mn[0.85,0.87]; P<=0.01; S<=0.002; V[0.04,0.041]; Nb[0.015,0.016]; Ti[0.012,0.017]; Als[0.04,0.045]; Cr[0.5,0.53]; Ni[0.5,0.51]; Cu[0.0,0.01]; Mo[0.0,0.01]; B[0.0017,0.0019]
280 | 276 | A | 01 | 3.5 | 25.4 | A | ok | 9.31411 | 7.566635 | -1.747475 | 84.505377 | 45.471739 | -39.033637 | 否 | 硅锰, 铝块, 高碳锰铁 | 硅锰, 铝块, 高碳锰铁 | C<=0.16; Si[0.1,0.12]; Mn[0.6,0.62]; P<=0.02; S<=0.015; Als[0.025,0.03]
281 | 277 | B | 01 | 4 | 25.4 | B | ok | 11.552179 | 9.804704 | -1.747475 | 97.157369 | 58.123731 | -39.033637 | 否 | 硅锰, 铝块, 高碳锰铁 | 硅锰, 铝块, 高碳锰铁 | C<=0.16; Si[0.12,0.14]; Mn[0.75,0.77]; P<=0.015; S<=0.006; Als[0.025,0.03]
282 | 278 | AH32 | 01 | 4 | 12.5 | AH32-1 | ok | 20.149723 | 17.254304 | -2.895419 | 180.987574 | 100.509185 | -80.47839 | 是 | 中碳锰铁, 硅铁合金, 铝块 | 中碳锰铁, 硅锰, 铝块, 高碳锰铁 | C<=0.07; Si[0.2,0.22]; Mn[1.2,1.22]; P<=0.015; S<=0.006; Als[0.03,0.035]; Ca<=0.01
283 | 279 | AH32 | 02 | 12.51 | 25 | AH32-2 | ok | 21.446779 | 18.439871 | -3.006908 | 191.013929 | 112.497896 | -78.516033 | 是 | 中碳锰铁, 硅铁合金, 铝块 | 中碳锰铁, 低碳锰铁, 硅锰, 铝块 | C<=0.07; Si[0.2,0.22]; Mn[1.3,1.32]; P<=0.015; S<=0.006; Als[0.03,0.035]; Ca<=0.01
284 | 280 | AH36 | 01 | 4 | 12.5 | AH36-1 | ok | 20.932684 | 18.420382 | -2.512302 | 302.633636 | 240.706082 | -61.927554 | 是 | 中碳锰铁, 硅铁合金, 钛铁, 铌铁, 铝块 | 中碳锰铁, 硅锰, 钛铁, 铌铁, 铝块, 高碳锰铁 | C<=0.07; Si[0.12,0.14]; Mn[1.3,1.32]; P<=0.015; S<=0.006; Nb[0.035,0.036]; Ti[0.01,0.015]; Als[0.03,0.035]
285 | 281 | AH36 | 02 | 12.51 | 25 | AH36-2 | ok | 22.752763 | 20.055403 | -2.69736 | 315.382103 | 248.912483 | -66.46962 | 是 | 中碳锰铁, 硅铁合金, 钛铁, 铌铁, 铝块 | 中碳锰铁, 硅锰, 钛铁, 铌铁, 铝块, 高碳锰铁 | C<=0.07; Si[0.15,0.17]; Mn[1.4,1.42]; P<=0.015; S<=0.006; Nb[0.035,0.036]; Ti[0.01,0.015]; Als[0.03,0.035]
286 | 282 | CCSA | 01 | 3.5 | 25.4 | CCSA | ok | 9.31411 | 7.566635 | -1.747475 | 84.505377 | 45.471739 | -39.033637 | 否 | 硅锰, 铝块, 高碳锰铁 | 硅锰, 铝块, 高碳锰铁 | C<=0.16; Si[0.1,0.12]; Mn[0.6,0.62]; P<=0.02; S<=0.015; Als[0.025,0.03]
287 | 283 | CCSB | 01 | 4 | 25.4 | CCSB | ok | 11.552179 | 9.804704 | -1.747475 | 97.157369 | 58.123731 | -39.033637 | 否 | 硅锰, 铝块, 高碳锰铁 | 硅锰, 铝块, 高碳锰铁 | C<=0.16; Si[0.12,0.14]; Mn[0.75,0.77]; P<=0.015; S<=0.006; Als[0.025,0.03]
288 | 284 | CCSAH32 | 01 | 4 | 12.5 | CCSAH32-1 | ok | 20.149723 | 17.254304 | -2.895419 | 180.987574 | 100.509185 | -80.47839 | 是 | 中碳锰铁, 硅铁合金, 铝块 | 中碳锰铁, 硅锰, 铝块, 高碳锰铁 | C<=0.07; Si[0.2,0.22]; Mn[1.2,1.22]; P<=0.015; S<=0.006; Als[0.03,0.035]; Ca<=0.01
289 | 285 | CCSAH32 | 02 | 12.51 | 25 | CCSAH32-2 | ok | 21.446779 | 18.439871 | -3.006908 | 191.013929 | 112.497896 | -78.516033 | 是 | 中碳锰铁, 硅铁合金, 铝块 | 中碳锰铁, 低碳锰铁, 硅锰, 铝块 | C<=0.07; Si[0.2,0.22]; Mn[1.3,1.32]; P<=0.015; S<=0.006; Als[0.03,0.035]; Ca<=0.01
290 | 286 | CCSAH36 | 01 | 4 | 12.5 | CCSAH36-1 | ok | 20.932684 | 18.420382 | -2.512302 | 302.633636 | 240.706082 | -61.927554 | 是 | 中碳锰铁, 硅铁合金, 钛铁, 铌铁, 铝块 | 中碳锰铁, 硅锰, 钛铁, 铌铁, 铝块, 高碳锰铁 | C<=0.07; Si[0.12,0.14]; Mn[1.3,1.32]; P<=0.015; S<=0.006; Nb[0.035,0.036]; Ti[0.01,0.015]; Als[0.03,0.035]
291 | 287 | CCSAH36 | 02 | 12.51 | 25 | CCSAH36-2 | ok | 22.752763 | 20.055403 | -2.69736 | 315.382103 | 248.912483 | -66.46962 | 是 | 中碳锰铁, 硅铁合金, 钛铁, 铌铁, 铝块 | 中碳锰铁, 硅锰, 钛铁, 铌铁, 铝块, 高碳锰铁 | C<=0.07; Si[0.15,0.17]; Mn[1.4,1.42]; P<=0.015; S<=0.006; Nb[0.035,0.036]; Ti[0.01,0.015]; Als[0.03,0.035]
292 | 288 | AB/A | 01 | 3.5 | 25.4 | AB/A | ok | 9.31411 | 7.566635 | -1.747475 | 84.505377 | 45.471739 | -39.033637 | 否 | 硅锰, 铝块, 高碳锰铁 | 硅锰, 铝块, 高碳锰铁 | C<=0.16; Si[0.1,0.12]; Mn[0.6,0.62]; P<=0.02; S<=0.015; Als[0.025,0.03]
293 | 289 | AB/B | 01 | 4 | 25.4 | AB/B | ok | 11.552179 | 9.804704 | -1.747475 | 97.157369 | 58.123731 | -39.033637 | 否 | 硅锰, 铝块, 高碳锰铁 | 硅锰, 铝块, 高碳锰铁 | C<=0.16; Si[0.12,0.14]; Mn[0.75,0.77]; P<=0.015; S<=0.006; Als[0.025,0.03]
294 | 290 | AB/AH32 | 01 | 4 | 12.5 | AB/AH32-1 | ok | 20.149723 | 17.254304 | -2.895419 | 180.987574 | 100.509185 | -80.47839 | 是 | 中碳锰铁, 硅铁合金, 铝块 | 中碳锰铁, 硅锰, 铝块, 高碳锰铁 | C<=0.07; Si[0.2,0.22]; Mn[1.2,1.22]; P<=0.015; S<=0.006; Als[0.03,0.035]; Ca<=0.01
295 | 291 | AB/AH32 | 02 | 12.51 | 25 | AB/AH32-2 | ok | 21.446779 | 18.439871 | -3.006908 | 191.013929 | 112.497896 | -78.516033 | 是 | 中碳锰铁, 硅铁合金, 铝块 | 中碳锰铁, 低碳锰铁, 硅锰, 铝块 | C<=0.07; Si[0.2,0.22]; Mn[1.3,1.32]; P<=0.015; S<=0.006; Als[0.03,0.035]; Ca<=0.01
296 | 292 | AB/AH36 | 01 | 4 | 12.5 | AB/AH36-1 | ok | 20.932684 | 18.420382 | -2.512302 | 302.633636 | 240.706082 | -61.927554 | 是 | 中碳锰铁, 硅铁合金, 钛铁, 铌铁, 铝块 | 中碳锰铁, 硅锰, 钛铁, 铌铁, 铝块, 高碳锰铁 | C<=0.07; Si[0.12,0.14]; Mn[1.3,1.32]; P<=0.015; S<=0.006; Nb[0.035,0.036]; Ti[0.01,0.015]; Als[0.03,0.035]
297 | 293 | AB/AH36 | 02 | 12.51 | 25 | AB/AH36-2 | ok | 22.752763 | 20.055403 | -2.69736 | 315.382103 | 248.912483 | -66.46962 | 是 | 中碳锰铁, 硅铁合金, 钛铁, 铌铁, 铝块 | 中碳锰铁, 硅锰, 钛铁, 铌铁, 铝块, 高碳锰铁 | C<=0.07; Si[0.15,0.17]; Mn[1.4,1.42]; P<=0.015; S<=0.006; Nb[0.035,0.036]; Ti[0.01,0.015]; Als[0.03,0.035]
298 | 294 | BVA | 01 | 3.5 | 25.4 | BVA | ok | 9.31411 | 7.566635 | -1.747475 | 84.505377 | 45.471739 | -39.033637 | 否 | 硅锰, 铝块, 高碳锰铁 | 硅锰, 铝块, 高碳锰铁 | C<=0.16; Si[0.1,0.12]; Mn[0.6,0.62]; P<=0.02; S<=0.015; Als[0.025,0.03]
299 | 295 | BVB | 01 | 4 | 25.4 | BVB | ok | 11.552179 | 9.804704 | -1.747475 | 97.157369 | 58.123731 | -39.033637 | 否 | 硅锰, 铝块, 高碳锰铁 | 硅锰, 铝块, 高碳锰铁 | C<=0.16; Si[0.12,0.14]; Mn[0.75,0.77]; P<=0.015; S<=0.006; Als[0.025,0.03]
300 | 296 | BVAH32 | 01 | 4 | 12.5 | BVAH32-1 | ok | 20.149723 | 17.254304 | -2.895419 | 180.987574 | 100.509185 | -80.47839 | 是 | 中碳锰铁, 硅铁合金, 铝块 | 中碳锰铁, 硅锰, 铝块, 高碳锰铁 | C<=0.07; Si[0.2,0.22]; Mn[1.2,1.22]; P<=0.015; S<=0.006; Als[0.03,0.035]; Ca<=0.01
301 | 297 | BVAH32 | 02 | 12.51 | 25 | BVAH32-2 | ok | 21.446779 | 18.439871 | -3.006908 | 191.013929 | 112.497896 | -78.516033 | 是 | 中碳锰铁, 硅铁合金, 铝块 | 中碳锰铁, 低碳锰铁, 硅锰, 铝块 | C<=0.07; Si[0.2,0.22]; Mn[1.3,1.32]; P<=0.015; S<=0.006; Als[0.03,0.035]; Ca<=0.01
302 | 298 | BVAH36 | 01 | 4 | 12.5 | BVAH36-1 | ok | 20.932684 | 18.420382 | -2.512302 | 302.633636 | 240.706082 | -61.927554 | 是 | 中碳锰铁, 硅铁合金, 钛铁, 铌铁, 铝块 | 中碳锰铁, 硅锰, 钛铁, 铌铁, 铝块, 高碳锰铁 | C<=0.07; Si[0.12,0.14]; Mn[1.3,1.32]; P<=0.015; S<=0.006; Nb[0.035,0.036]; Ti[0.01,0.015]; Als[0.03,0.035]
303 | 299 | BVAH36 | 02 | 12.51 | 25 | BVAH36-2 | ok | 22.752763 | 20.055403 | -2.69736 | 315.382103 | 248.912483 | -66.46962 | 是 | 中碳锰铁, 硅铁合金, 钛铁, 铌铁, 铝块 | 中碳锰铁, 硅锰, 钛铁, 铌铁, 铝块, 高碳锰铁 | C<=0.07; Si[0.15,0.17]; Mn[1.4,1.42]; P<=0.015; S<=0.006; Nb[0.035,0.036]; Ti[0.01,0.015]; Als[0.03,0.035]
304 | 300 | NV A | 01 | 3.5 | 25.4 | NV A | ok | 9.31411 | 7.566635 | -1.747475 | 84.505377 | 45.471739 | -39.033637 | 否 | 硅锰, 铝块, 高碳锰铁 | 硅锰, 铝块, 高碳锰铁 | C<=0.16; Si[0.1,0.12]; Mn[0.6,0.62]; P<=0.02; S<=0.015; Als[0.025,0.03]
305 | 301 | NV B | 01 | 4 | 25.4 | NV B | ok | 11.552179 | 9.804704 | -1.747475 | 97.157369 | 58.123731 | -39.033637 | 否 | 硅锰, 铝块, 高碳锰铁 | 硅锰, 铝块, 高碳锰铁 | C<=0.16; Si[0.12,0.14]; Mn[0.75,0.77]; P<=0.015; S<=0.006; Als[0.025,0.03]
306 | 302 | NV A32 | 01 | 4 | 12.5 | NV A32-1 | ok | 20.149723 | 17.254304 | -2.895419 | 180.987574 | 100.509185 | -80.47839 | 是 | 中碳锰铁, 硅铁合金, 铝块 | 中碳锰铁, 硅锰, 铝块, 高碳锰铁 | C<=0.07; Si[0.2,0.22]; Mn[1.2,1.22]; P<=0.015; S<=0.006; Als[0.03,0.035]; Ca<=0.01
307 | 303 | NV A32 | 02 | 12.51 | 25 | NV A32-2 | ok | 21.446779 | 18.439871 | -3.006908 | 191.013929 | 112.497896 | -78.516033 | 是 | 中碳锰铁, 硅铁合金, 铝块 | 中碳锰铁, 低碳锰铁, 硅锰, 铝块 | C<=0.07; Si[0.2,0.22]; Mn[1.3,1.32]; P<=0.015; S<=0.006; Als[0.03,0.035]; Ca<=0.01
308 | 304 | NV A36 | 01 | 4 | 12.5 | NV A36-1 | ok | 20.932684 | 18.420382 | -2.512302 | 302.633636 | 240.706082 | -61.927554 | 是 | 中碳锰铁, 硅铁合金, 钛铁, 铌铁, 铝块 | 中碳锰铁, 硅锰, 钛铁, 铌铁, 铝块, 高碳锰铁 | C<=0.07; Si[0.12,0.14]; Mn[1.3,1.32]; P<=0.015; S<=0.006; Nb[0.035,0.036]; Ti[0.01,0.015]; Als[0.03,0.035]
309 | 305 | NV A36 | 02 | 12.51 | 25 | NV A36-2 | ok | 22.752763 | 20.055403 | -2.69736 | 315.382103 | 248.912483 | -66.46962 | 是 | 中碳锰铁, 硅铁合金, 钛铁, 铌铁, 铝块 | 中碳锰铁, 硅锰, 钛铁, 铌铁, 铝块, 高碳锰铁 | C<=0.07; Si[0.15,0.17]; Mn[1.4,1.42]; P<=0.015; S<=0.006; Nb[0.035,0.036]; Ti[0.01,0.015]; Als[0.03,0.035]
310 | 306 | KA | 01 | 3.5 | 25.4 | KA | ok | 9.31411 | 7.566635 | -1.747475 | 84.505377 | 45.471739 | -39.033637 | 否 | 硅锰, 铝块, 高碳锰铁 | 硅锰, 铝块, 高碳锰铁 | C<=0.16; Si[0.1,0.12]; Mn[0.6,0.62]; P<=0.02; S<=0.015; Als[0.025,0.03]
311 | 307 | KB | 01 | 4 | 25.4 | KB | ok | 11.552179 | 9.804704 | -1.747475 | 97.157369 | 58.123731 | -39.033637 | 否 | 硅锰, 铝块, 高碳锰铁 | 硅锰, 铝块, 高碳锰铁 | C<=0.16; Si[0.12,0.14]; Mn[0.75,0.77]; P<=0.015; S<=0.006; Als[0.025,0.03]
312 | 308 | KA32 | 01 | 4 | 12.5 | KA32-1 | ok | 20.149723 | 17.254304 | -2.895419 | 180.987574 | 100.509185 | -80.47839 | 是 | 中碳锰铁, 硅铁合金, 铝块 | 中碳锰铁, 硅锰, 铝块, 高碳锰铁 | C<=0.07; Si[0.2,0.22]; Mn[1.2,1.22]; P<=0.015; S<=0.006; Als[0.03,0.035]; Ca<=0.01
313 | 309 | KA32 | 02 | 12.51 | 25 | KA32-2 | ok | 21.446779 | 18.439871 | -3.006908 | 191.013929 | 112.497896 | -78.516033 | 是 | 中碳锰铁, 硅铁合金, 铝块 | 中碳锰铁, 低碳锰铁, 硅锰, 铝块 | C<=0.07; Si[0.2,0.22]; Mn[1.3,1.32]; P<=0.015; S<=0.006; Als[0.03,0.035]; Ca<=0.01
314 | 310 | KA36 | 01 | 4 | 12.5 | KA36-1 | ok | 20.932684 | 18.420382 | -2.512302 | 302.633636 | 240.706082 | -61.927554 | 是 | 中碳锰铁, 硅铁合金, 钛铁, 铌铁, 铝块 | 中碳锰铁, 硅锰, 钛铁, 铌铁, 铝块, 高碳锰铁 | C<=0.07; Si[0.12,0.14]; Mn[1.3,1.32]; P<=0.015; S<=0.006; Nb[0.035,0.036]; Ti[0.01,0.015]; Als[0.03,0.035]
315 | 311 | KA36 | 02 | 12.51 | 25 | KA36-2 | ok | 22.752763 | 20.055403 | -2.69736 | 315.382103 | 248.912483 | -66.46962 | 是 | 中碳锰铁, 硅铁合金, 钛铁, 铌铁, 铝块 | 中碳锰铁, 硅锰, 钛铁, 铌铁, 铝块, 高碳锰铁 | C<=0.07; Si[0.15,0.17]; Mn[1.4,1.42]; P<=0.015; S<=0.006; Nb[0.035,0.036]; Ti[0.01,0.015]; Als[0.03,0.035]
316 | 312 | KRA | 01 | 3.5 | 25.4 | KRA | ok | 9.31411 | 7.566635 | -1.747475 | 84.505377 | 45.471739 | -39.033637 | 否 | 硅锰, 铝块, 高碳锰铁 | 硅锰, 铝块, 高碳锰铁 | C<=0.16; Si[0.1,0.12]; Mn[0.6,0.62]; P<=0.02; S<=0.015; Als[0.025,0.03]
317 | 313 | KRB | 01 | 4 | 25.4 | KRB | ok | 11.552179 | 9.804704 | -1.747475 | 97.157369 | 58.123731 | -39.033637 | 否 | 硅锰, 铝块, 高碳锰铁 | 硅锰, 铝块, 高碳锰铁 | C<=0.16; Si[0.12,0.14]; Mn[0.75,0.77]; P<=0.015; S<=0.006; Als[0.025,0.03]
318 | 314 | KRA32 | 01 | 4 | 12.5 | KRA32-1 | ok | 20.149723 | 17.254304 | -2.895419 | 180.987574 | 100.509185 | -80.47839 | 是 | 中碳锰铁, 硅铁合金, 铝块 | 中碳锰铁, 硅锰, 铝块, 高碳锰铁 | C<=0.07; Si[0.2,0.22]; Mn[1.2,1.22]; P<=0.015; S<=0.006; Als[0.03,0.035]; Ca<=0.01
319 | 315 | KRA32 | 02 | 12.51 | 25 | KRA32-2 | ok | 21.446779 | 18.439871 | -3.006908 | 191.013929 | 112.497896 | -78.516033 | 是 | 中碳锰铁, 硅铁合金, 铝块 | 中碳锰铁, 低碳锰铁, 硅锰, 铝块 | C<=0.07; Si[0.2,0.22]; Mn[1.3,1.32]; P<=0.015; S<=0.006; Als[0.03,0.035]; Ca<=0.01
320 | 316 | KRA36 | 01 | 4 | 12.5 | KRA36-1 | ok | 20.932684 | 18.420382 | -2.512302 | 302.633636 | 240.706082 | -61.927554 | 是 | 中碳锰铁, 硅铁合金, 钛铁, 铌铁, 铝块 | 中碳锰铁, 硅锰, 钛铁, 铌铁, 铝块, 高碳锰铁 | C<=0.07; Si[0.12,0.14]; Mn[1.3,1.32]; P<=0.015; S<=0.006; Nb[0.035,0.036]; Ti[0.01,0.015]; Als[0.03,0.035]
321 | 317 | KRA36 | 02 | 12.51 | 25 | KRA36-2 | ok | 22.752763 | 20.055403 | -2.69736 | 315.382103 | 248.912483 | -66.46962 | 是 | 中碳锰铁, 硅铁合金, 钛铁, 铌铁, 铝块 | 中碳锰铁, 硅锰, 钛铁, 铌铁, 铝块, 高碳锰铁 | C<=0.07; Si[0.15,0.17]; Mn[1.4,1.42]; P<=0.015; S<=0.006; Nb[0.035,0.036]; Ti[0.01,0.015]; Als[0.03,0.035]
322 | 318 | LRA | 01 | 3.5 | 25.4 | LRA | ok | 9.31411 | 7.566635 | -1.747475 | 84.505377 | 45.471739 | -39.033637 | 否 | 硅锰, 铝块, 高碳锰铁 | 硅锰, 铝块, 高碳锰铁 | C<=0.16; Si[0.1,0.12]; Mn[0.6,0.62]; P<=0.02; S<=0.015; Als[0.025,0.03]
323 | 319 | LRB | 01 | 4 | 25.4 | LRB | ok | 11.552179 | 9.804704 | -1.747475 | 97.157369 | 58.123731 | -39.033637 | 否 | 硅锰, 铝块, 高碳锰铁 | 硅锰, 铝块, 高碳锰铁 | C<=0.16; Si[0.12,0.14]; Mn[0.75,0.77]; P<=0.015; S<=0.006; Als[0.025,0.03]
324 | 320 | LRA32 | 01 | 4 | 12.5 | LRA32-1 | ok | 20.149723 | 17.254304 | -2.895419 | 180.987574 | 100.509185 | -80.47839 | 是 | 中碳锰铁, 硅铁合金, 铝块 | 中碳锰铁, 硅锰, 铝块, 高碳锰铁 | C<=0.07; Si[0.2,0.22]; Mn[1.2,1.22]; P<=0.015; S<=0.006; Als[0.03,0.035]; Ca<=0.01
325 | 321 | LRA32 | 02 | 12.51 | 25 | LRA32-2 | ok | 21.446779 | 18.439871 | -3.006908 | 191.013929 | 112.497896 | -78.516033 | 是 | 中碳锰铁, 硅铁合金, 铝块 | 中碳锰铁, 低碳锰铁, 硅锰, 铝块 | C<=0.07; Si[0.2,0.22]; Mn[1.3,1.32]; P<=0.015; S<=0.006; Als[0.03,0.035]; Ca<=0.01
326 | 322 | LRA36 | 01 | 4 | 12.5 | LRA36-1 | ok | 20.932684 | 18.420382 | -2.512302 | 302.633636 | 240.706082 | -61.927554 | 是 | 中碳锰铁, 硅铁合金, 钛铁, 铌铁, 铝块 | 中碳锰铁, 硅锰, 钛铁, 铌铁, 铝块, 高碳锰铁 | C<=0.07; Si[0.12,0.14]; Mn[1.3,1.32]; P<=0.015; S<=0.006; Nb[0.035,0.036]; Ti[0.01,0.015]; Als[0.03,0.035]
327 | 323 | LRA36 | 02 | 12.51 | 25 | LRA36-2 | ok | 22.752763 | 20.055403 | -2.69736 | 315.382103 | 248.912483 | -66.46962 | 是 | 中碳锰铁, 硅铁合金, 钛铁, 铌铁, 铝块 | 中碳锰铁, 硅锰, 钛铁, 铌铁, 铝块, 高碳锰铁 | C<=0.07; Si[0.15,0.17]; Mn[1.4,1.42]; P<=0.015; S<=0.006; Nb[0.035,0.036]; Ti[0.01,0.015]; Als[0.03,0.035]

## 明细_PS0按空
Excel行号 | 序号 | 适用牌号 | 分类序号 | 最小厚度mm | 最大厚度mm | 炼钢牌号 | LP状态 | Excel合金消耗kg/t | LP合金消耗kg/t | LP-Excel消耗kg/t | Excel合金成本元/t | LP合金成本元/t | LP-Excel成本元/t | 投用合金集合是否变化 | Excel投用合金 | LP投用合金 | LP目标约束 | 不可行诊断 | 被当空的零值元素
5 | 1 | Q195 | 01 | 1.5 | 12 | Q195-1 | ok | 5.729064 | 4.794515 | -0.934549 | 48.204024 | 30.910901 | -17.293123 | 是 | 硅铁合金, 钛铁, 铝块, 高碳锰铁 | 硅铁合金, 硅锰, 钛铁, 铝块 | C<=0.07; Si[0.15,0.17]; Mn[0.25,0.27]; P<=0.02; S<=0.015; Ti[0.01,0.015]; Als[0.01,0.015]
6 | 2 | Q195 | 02 | 12.01 | 28 | Q195-2 | ok | 6.407144 | 5.416364 | -0.99078 | 47.265751 | 30.626642 | -16.639109 | 是 | 硅铁合金, 铝块, 高碳锰铁 | 硅铁合金, 硅锰, 铝块 | C<=0.07; Si[0.15,0.17]; Mn[0.32,0.34]; P<=0.02; S<=0.015; Als[0.01,0.015]
7 | 3 | Q235B | 01 | 1.45 | 12 | Q235B-1 | ok | 3.410678 | 2.841688 | -0.56899 | 29.578569 | 16.868946 | -12.709623 | 否 | 硅铁合金, 硅锰, 铝块 | 硅铁合金, 硅锰, 铝块 | C<=0.16; Si[0.08,0.1]; Mn[0.23,0.25]; P<=0.025; S<=0.02; Als[0.01,0.015]
8 | 4 | Q235B | 02 | 12.01 | 28 | Q235B-2 | ok | 5.166745 | 4.597756 | -0.56899 | 39.240943 | 26.53132 | -12.709623 | 否 | 硅铁合金, 硅锰, 铝块 | 硅铁合金, 硅锰, 铝块 | C<=0.16; Si[0.08,0.1]; Mn[0.38,0.4]; P<=0.025; S<=0.02; Als[0.01,0.015]
9 | 5 | Q235C | 01 | 1.6 | 12 | Q235C-1 | ok | 6.440198 | 4.692723 | -1.747475 | 68.55792 | 29.524282 | -39.033637 | 否 | 硅铁合金, 硅锰, 铝块 | 硅铁合金, 硅锰, 铝块 | C<=0.15; Si[0.1,0.12]; Mn[0.35,0.37]; P<=0.015; S<=0.01; Als[0.025,0.03]
10 | 6 | Q235C | 02 | 12.01 | 25.4 | Q235C-2 | ok | 8.085316 | 6.337841 | -1.747475 | 77.609815 | 38.576177 | -39.033637 | 否 | 硅铁合金, 硅锰, 铝块 | 硅铁合金, 硅锰, 铝块 | C<=0.15; Si[0.1,0.12]; Mn[0.5,0.52]; P<=0.015; S<=0.01; Als[0.025,0.03]
11 | 7 | Q235B-WJ | 01 | 1.45 | 12 | Q235B-1 | ok | 3.410678 | 2.841688 | -0.56899 | 29.578569 | 16.868946 | -12.709623 | 否 | 硅铁合金, 硅锰, 铝块 | 硅铁合金, 硅锰, 铝块 | C<=0.16; Si[0.08,0.1]; Mn[0.23,0.25]; P<=0.025; S<=0.02; Als[0.01,0.015]
12 | 8 | Q235B-WJ | 02 | 12.01 | 28 | Q235B-2 | ok | 5.166745 | 4.597756 | -0.56899 | 39.240943 | 26.53132 | -12.709623 | 否 | 硅铁合金, 硅锰, 铝块 | 硅铁合金, 硅锰, 铝块 | C<=0.16; Si[0.08,0.1]; Mn[0.38,0.4]; P<=0.025; S<=0.02; Als[0.01,0.015]
13 | 9 | Q235B-LX | 01 | 1.45 | 12 | Q235B-1 | ok | 3.410678 | 2.841688 | -0.56899 | 29.578569 | 16.868946 | -12.709623 | 否 | 硅铁合金, 硅锰, 铝块 | 硅铁合金, 硅锰, 铝块 | C<=0.16; Si[0.08,0.1]; Mn[0.23,0.25]; P<=0.025; S<=0.02; Als[0.01,0.015]
14 | 10 | Q235B-LX | 02 | 12.01 | 28 | Q235B-2 | ok | 5.166745 | 4.597756 | -0.56899 | 39.240943 | 26.53132 | -12.709623 | 否 | 硅铁合金, 硅锰, 铝块 | 硅铁合金, 硅锰, 铝块 | C<=0.16; Si[0.08,0.1]; Mn[0.38,0.4]; P<=0.025; S<=0.02; Als[0.01,0.015]
15 | 11 | Q235B-HX | 01 | 1.45 | 12 | Q235B-1 | ok | 3.410678 | 2.841688 | -0.56899 | 29.578569 | 16.868946 | -12.709623 | 否 | 硅铁合金, 硅锰, 铝块 | 硅铁合金, 硅锰, 铝块 | C<=0.16; Si[0.08,0.1]; Mn[0.23,0.25]; P<=0.025; S<=0.02; Als[0.01,0.015]
16 | 12 | Q235B-HX | 02 | 12.01 | 28 | Q235B-2 | ok | 5.166745 | 4.597756 | -0.56899 | 39.240943 | 26.53132 | -12.709623 | 否 | 硅铁合金, 硅锰, 铝块 | 硅铁合金, 硅锰, 铝块 | C<=0.16; Si[0.08,0.1]; Mn[0.38,0.4]; P<=0.025; S<=0.02; Als[0.01,0.015]
17 | 13 | Q235B-GL | 01 | 1.6 | 5 | Q235B-GL1 | ok | 4.571175 | 3.72269 | -0.848485 | 41.32962 | 22.376871 | -18.952749 | 否 | 硅铁合金, 硅锰, 铝块 | 硅铁合金, 硅锰, 铝块 | C<=0.15; Si[0.12,0.14]; Mn[0.25,0.27]; P<=0.015; S<=0.005; Als[0.015,0.02]
18 | 14 | Q235B-GL | 02 | 5.01 | 14 | Q235B-GL2 | ok | 5.744641 | 4.896156 | -0.848485 | 47.786357 | 28.833608 | -18.952749 | 否 | 硅铁合金, 硅锰, 铝块 | 硅铁合金, 硅锰, 铝块 | C<=0.15; Si[0.12,0.14]; Mn[0.35,0.37]; P<=0.015; S<=0.005; Als[0.015,0.02]
19 | 15 | Q235B-GC | 01 | 3 | 12 | Q235B-GC1 | ok | 3.429452 | 2.241679 | -1.187773 | 29.857111 | 15.195011 | -14.6621 | 是 | 硅铁合金, 硅锰, 铝块 | 铝块, 高碳锰铁 | C<=0.15; Si<=0.05; Mn[0.25,0.27]; P<=0.018; S<=0.008; Als[0.01,0.015]
20 | 16 | Q235B-GC | 02 | 12.01 | 25.4 | Q235B-GC2 | ok | 5.040486 | 4.01987 | -1.020617 | 39.04767 | 25.942839 | -13.104831 | 是 | 硅锰, 铝块, 高碳锰铁 | 铝块, 高碳锰铁 | C<=0.15; Si<=0.05; Mn[0.38,0.4]; P<=0.018; S<=0.008; Als[0.01,0.015]
21 | 17 | Q235B-SD | 01 | 3 | 12 | Q235B-SD1 | ok | 3.088053 | 1.84373 | -1.244323 | 27.978638 | 12.789712 | -15.188926 | 是 | 硅铁合金, 硅锰, 铝块 | 铝块, 高碳锰铁 | C<=0.15; Si<=0.05; Mn[0.25,0.27]; P<=0.018; S<=0.008; Als[0.01,0.015]
22 | 18 | Q235B-SD | 02 | 12.01 | 25.4 | Q235B-SD2 | ok | 4.614591 | 3.593974 | -1.020617 | 36.473453 | 23.368622 | -13.104831 | 是 | 硅锰, 铝块, 高碳锰铁 | 铝块, 高碳锰铁 | C<=0.15; Si<=0.05; Mn[0.38,0.4]; P<=0.018; S<=0.008; Als[0.01,0.015]
23 | 19 | Q235B-HG | 01 | 1.5 | 28 | Q235B-HG | ok | 5.561684 | 4.992694 | -0.56899 | 41.333688 | 28.624065 | -12.709623 | 否 | 硅铁合金, 硅锰, 铝块 | 硅铁合金, 硅锰, 铝块 | C<=0.16; Si[0.1,0.12]; Mn[0.4,0.42]; P<=0.025; S<=0.02; Als[0.01,0.015]
24 | 20 | A36 | 01 | 1.5 | 12 | A36-1 | ok | 4.769896 | 3.301916 | -1.46798 | 53.892257 | 21.101745 | -32.790512 | 否 | 硅铁合金, 硅锰, 铝块 | 硅铁合金, 硅锰, 铝块 | C<=0.16; Si[0.08,0.1]; Mn[0.25,0.27]; P<=0.015; S<=0.01; Als[0.02,0.025]
25 | 21 | A36 | 02 | 12.01 | 25 | A36-2 | ok | 6.282852 | 4.814873 | -1.46798 | 62.216964 | 29.426452 | -32.790512 | 否 | 硅铁合金, 硅锰, 铝块 | 硅铁合金, 硅锰, 铝块 | C<=0.16; Si[0.08,0.1]; Mn[0.38,0.4]; P<=0.015; S<=0.01; Als[0.02,0.025]
26 | 22 | A36-DX | 01 | 1.5 | 12 | A36-DX1 | ok | 4.449572 | 2.651593 | -1.79798 | 59.480158 | 19.318381 | -40.161777 | 否 | 铝块, 高碳锰铁 | 铝块, 高碳锰铁 | C<=0.16; Si<=0.0; Mn[0.3,0.32]; P<=0.02; S<=0.015; Als[0.02,0.025]
27 | 23 | A36-DX | 02 | 12.01 | 20 | A36-DX2 | ok | 5.65897 | 3.86099 | -1.79798 | 66.790059 | 26.628282 | -40.161777 | 否 | 铝块, 高碳锰铁 | 铝块, 高碳锰铁 | C<=0.16; Si<=0.0; Mn[0.4,0.42]; P<=0.02; S<=0.015; Als[0.02,0.025]
28 | 24 | SS400 | 01 | 1.6 | 12 | SS400-1 | ok | 4.883548 | 4.314558 | -0.56899 | 37.682711 | 24.973088 | -12.709623 | 否 | 硅铁合金, 硅锰, 铝块 | 硅铁合金, 硅锰, 铝块 | C<=0.16; Si[0.08,0.1]; Mn[0.35,0.37]; P<=0.02; S<=0.015; Als[0.01,0.015]
29 | 25 | SS400 | 02 | 12.01 | 25.4 | SS400-2 | ok | 7.98483 | 6.237355 | -1.747475 | 77.137231 | 38.103594 | -39.033637 | 否 | 硅铁合金, 硅锰, 铝块 | 硅铁合金, 硅锰, 铝块 | C<=0.16; Si[0.08,0.1]; Mn[0.5,0.52]; P<=0.02; S<=0.015; Als[0.025,0.03]
30 | 26 | A36-HW | 01 | 1.5 | 12 | A36-1 | ok | 4.769896 | 3.301916 | -1.46798 | 53.892257 | 21.101745 | -32.790512 | 否 | 硅铁合金, 硅锰, 铝块 | 硅铁合金, 硅锰, 铝块 | C<=0.16; Si[0.08,0.1]; Mn[0.25,0.27]; P<=0.015; S<=0.01; Als[0.02,0.025]
31 | 27 | Q235-HW | 01 | 1.5 | 16 | Q235-HW | ok | 3.926858 | 3.926858 | 0 | 20.810123 | 20.810123 | 0 | 否 | 硅铁合金, 硅锰 | 硅铁合金, 硅锰 | C<=0.16; Si[0.1,0.12]; Mn[0.25,0.27]; P<=0.035; S<=0.02
32 | 28 | Q355-HW | 01 | 3 | 6 | Q355-HW1 | ok | 6.694807 | 5.146997 | -1.547811 | 80.789383 | 46.077282 | -34.712102 | 否 | 硅铁合金, 硅锰, 钛铁, 铝块 | 硅铁合金, 硅锰, 钛铁, 铝块 | C<=0.16; Si[0.08,0.1]; Mn[0.35,0.37]; P<=0.02; S<=0.01; Ti[0.04,0.045]; Als[0.02,0.025]
33 | 29 | Q355-HW | 02 | 6.01 | 10 | Q355-HW2 | ok | 8.455007 | 6.907196 | -1.547811 | 90.474489 | 55.762388 | -34.712102 | 否 | 硅铁合金, 硅锰, 钛铁, 铝块 | 硅铁合金, 硅锰, 钛铁, 铝块 | C<=0.16; Si[0.08,0.1]; Mn[0.5,0.52]; P<=0.02; S<=0.01; Ti[0.04,0.045]; Als[0.02,0.025]
34 | 30 | SPHC | 01 | 1.6 | 8 | SPHC-ZT | ok | 4.145791 | 2.212464 | -1.933328 | 66.081829 | 17.23766 | -48.844169 | 是 | 中碳锰铁, 铝块 | 硅锰, 铝块, 高碳锰铁 | C<=0.05; Si<=0.015; Mn[0.23,0.25]; P<=0.015; S<=0.01; Als[0.025,0.03]
35 | 31 | SPHC | 02 | 8.01 | 16 | SPHC-SX | ok | 4.145791 | 2.212464 | -1.933328 | 66.081829 | 17.23766 | -48.844169 | 是 | 中碳锰铁, 铝块 | 硅锰, 铝块, 高碳锰铁 | C<=0.05; Si<=0.015; Mn[0.23,0.25]; P<=0.015; S<=0.01; Als[0.025,0.03]
36 | 32 | SPHC | 01 | 8.01 | 16 | SPHC-SX | ok | 4.145791 | 2.212464 | -1.933328 | 66.081829 | 17.23766 | -48.844169 | 是 | 中碳锰铁, 铝块 | 硅锰, 铝块, 高碳锰铁 | C<=0.05; Si<=0.015; Mn[0.23,0.25]; P<=0.015; S<=0.01; Als[0.025,0.03]
37 | 33 | SPHC-M | 01 | 2.5 | 5 | SPHC-M | ok | 4.405635 | 2.531816 | -1.873819 | 68.090447 | 20.040243 | -48.050205 | 是 | 中碳锰铁, 铝块 | 中碳锰铁, 硅锰, 铝块, 高碳锰铁 | C<=0.045; Si<=0.02; Mn[0.25,0.27]; P<=0.015; S<=0.006; Als[0.025,0.03]
38 | 34 | SPHC-M(B) | 01 | 2.5 | 6 | SPHC-M(B) | ok | 4.308741 | 2.437895 | -1.870847 | 69.157081 | 21.029956 | -48.127125 | 是 | 中碳锰铁, 硼铁, 铝块 | 中碳锰铁, 硅锰, 硼铁, 铝块, 高碳锰铁 | C<=0.045; Si<=0.02; Mn[0.25,0.27]; P<=0.015; S<=0.006; Als[0.025,0.03]; B[0.0014,0.0016]
39 | 35 | MRT2.5 | 01 | 2.5 | 6 | MRT2.5 | ok | 4.944418 | 2.587448 | -2.35697 | 73.224454 | 20.576426 | -52.648028 | 否 | 铝块, 高碳锰铁 | 铝块, 高碳锰铁 | C<=0.06; Si<=0.0; Mn[0.28,0.3]; P<=0.015; S<=0.006; Als[0.03,0.035]
40 | 36 | YFMRT2.5 | 01 | 2.5 | 6 | YFMRT2.5 | ok | 5.142628 | 2.785659 | -2.35697 | 74.422489 | 21.77446 | -52.648028 | 否 | 铝块, 高碳锰铁 | 铝块, 高碳锰铁 | C<=0.06; Si<=0.0; Mn[0.28,0.3]; P<=0.015; S<=0.006; Als[0.03,0.035]
41 | 37 | YLMRT3 | 01 | 2.5 | 3.5 | YLMRT3 | ok | 6.100116 | 3.743146 | -2.35697 | 80.209781 | 27.561752 | -52.648028 | 否 | 铝块, 高碳锰铁 | 铝块, 高碳锰铁 | C<=0.07; Si<=0.0; Mn[0.35,0.37]; P<=0.015; S<=0.006; Als[0.03,0.035]
42 | 38 | Q355B | 02 | 0.1 | 5.99 | Q355B-1 | ok | 6.60251 | 5.054699 | -1.547811 | 80.310742 | 45.59864 | -34.712102 | 否 | 硅铁合金, 硅锰, 钛铁, 铝块 | 硅铁合金, 硅锰, 钛铁, 铝块 | C<=0.16; Si[0.08,0.1]; Mn[0.35,0.37]; P<=0.02; S<=0.01; Ti[0.04,0.045]; Als[0.02,0.025]
43 | 39 | Q355B | 01 | 6 | 15.99 | Q355B-2 | ok | 8.406901 | 6.85909 | -1.547811 | 90.350568 | 55.638467 | -34.712102 | 否 | 硅锰, 钛铁, 铝块, 高碳锰铁 | 硅锰, 钛铁, 铝块, 高碳锰铁 | C<=0.16; Si[0.08,0.1]; Mn[0.5,0.52]; P<=0.02; S<=0.01; Ti[0.04,0.045]; Als[0.02,0.025]
44 | 40 | Q355B | 03 | 16 | 28 | Q355B-3B | ok | 17.354711 | 15.838279 | -1.516433 | 154.364736 | 126.410677 | -27.954059 | 否 | 硅锰, 钛铁, 铌铁, 铝块, 高碳锰铁 | 硅锰, 钛铁, 铌铁, 铝块, 高碳锰铁 | C<=0.16; Si[0.18,0.2]; Mn[1.1,1.12]; P<=0.02; S<=0.01; Nb[0.008,0.009]; Ti[0.025,0.03]; Als[0.02,0.025]
45 | 41 | Q355C | 01 | 2 | 12 | Q355C-1 | ok | 16.095175 | 14.26787 | -1.827306 | 135.535306 | 94.580079 | -40.955227 | 否 | 硅锰, 钛铁, 铝块, 高碳锰铁 | 硅锰, 钛铁, 铝块, 高碳锰铁 | C<=0.16; Si[0.15,0.17]; Mn[1.0,1.02]; P<=0.018; S<=0.01; Ti[0.03,0.035]; Als[0.025,0.03]; Ca<=0.0; Cr[0.0,0.03]; Ni[0.0,0.01]; Cu[0.0,0.01]
46 | 42 | Q355C | 02 | 12.01 | 19 | Q355C-2 | ok | 19.293484 | 17.497557 | -1.795928 | 169.175317 | 134.978132 | -34.197185 | 否 | 硅锰, 钛铁, 铌铁, 铝块, 高碳锰铁 | 硅锰, 钛铁, 铌铁, 铝块, 高碳锰铁 | C<=0.16; Si[0.15,0.17]; Mn[1.25,1.27]; P<=0.018; S<=0.005; Nb[0.008,0.009]; Ti[0.015,0.02]; Als[0.025,0.03]; Ca<=0.0; Cr[0.0,0.03]; Ni[0.0,0.01]; Cu[0.0,0.01]
47 | 43 | Q355C | 03 | 19.01 | 29 | Q355C-3 | ok | 20.947031 | 19.151104 | -1.795928 | 189.335833 | 155.138649 | -34.197185 | 否 | 硅锰, 钛铁, 铌铁, 铝块, 高碳锰铁 | 硅锰, 钛铁, 铌铁, 铝块, 高碳锰铁 | C<=0.16; Si[0.15,0.17]; Mn[1.35,1.37]; P<=0.018; S<=0.005; Nb[0.01,0.011]; Ti[0.025,0.03]; Als[0.025,0.03]; Ca<=0.0; Cr[0.0,0.03]; Ni[0.0,0.01]; Cu[0.0,0.01]
48 | 44 | Q355D | 01 | 2 | 12 | Q355D-1 | ok | 16.038339 | 14.211033 | -1.827306 | 135.191775 | 94.236548 | -40.955227 | 否 | 硅锰, 钛铁, 铝块, 高碳锰铁 | 硅锰, 钛铁, 铝块, 高碳锰铁 | C<=0.16; Si[0.15,0.17]; Mn[1.0,1.02]; P<=0.018; S<=0.008; Ti[0.03,0.035]; Als[0.025,0.03]
49 | 45 | Q355D | 02 | 12.01 | 19 | Q355D-2 | ok | 18.179121 | 16.383193 | -1.795928 | 175.5766 | 141.379415 | -34.197185 | 否 | 硅锰, 钛铁, 铌铁, 铝块, 高碳锰铁 | 硅锰, 钛铁, 铌铁, 铝块, 高碳锰铁 | C<=0.16; Si[0.15,0.17]; Mn[1.15,1.17]; P<=0.018; S<=0.008; Nb[0.012,0.013]; Ti[0.015,0.02]; Als[0.025,0.03]
50 | 46 | Q355D | 03 | 19.01 | 29 | Q355D-3 | ok | 20.123801 | 18.327874 | -1.795928 | 197.183313 | 162.986128 | -34.197185 | 否 | 硅锰, 钛铁, 铌铁, 铝块, 高碳锰铁 | 硅锰, 钛铁, 铌铁, 铝块, 高碳锰铁 | C<=0.16; Si[0.15,0.17]; Mn[1.3,1.32]; P<=0.018; S<=0.008; Nb[0.015,0.016]; Ti[0.015,0.02]; Als[0.025,0.03]
51 | 47 | Q355B-T | 01 | 2 | 7.55 | Q355B-T1 | ok | 17.001961 | 15.45415 | -1.547811 | 133.840641 | 99.128539 | -34.712102 | 否 | 硅锰, 钛铁, 铝块, 高碳锰铁 | 硅锰, 钛铁, 铝块, 高碳锰铁 | C<=0.16; Si[0.15,0.17]; Mn[1.1,1.12]; P<=0.015; S<=0.01; Ti[0.025,0.03]; Als[0.02,0.025]
52 | 48 | Q355B-T | 02 | 7.56 | 16 | Q355B-T2 | ok | 17.111709 | 15.563898 | -1.547811 | 138.101666 | 103.389565 | -34.712102 | 否 | 硅锰, 钛铁, 铝块, 高碳锰铁 | 硅锰, 钛铁, 铝块, 高碳锰铁 | C<=0.16; Si[0.15,0.17]; Mn[1.1,1.12]; P<=0.015; S<=0.01; Ti[0.035,0.04]; Als[0.02,0.025]
53 | 49 | Q355B-T | 03 | 16.01 | 28 | Q355B-T3 | ok | 17.792525 | 16.276092 | -1.516433 | 181.313518 | 153.359459 | -27.954059 | 否 | 硅锰, 钛铁, 铌铁, 铝块, 高碳锰铁 | 硅锰, 钛铁, 铌铁, 铝块, 高碳锰铁 | C<=0.16; Si[0.15,0.17]; Mn[1.15,1.17]; P<=0.015; S<=0.01; Nb[0.015,0.016]; Ti[0.025,0.03]; Als[0.02,0.025]
54 | 50 | Q355ME | 02 | 2 | 5 | Q355ME-1 | ok | 17.30805 | 15.846839 | -1.461211 | 172.46136 | 134.133697 | -38.327663 | 是 | 中碳锰铁, 硅锰, 钛铁, 铌铁, 铝块 | 中碳锰铁, 硅锰, 钛铁, 铌铁, 铝块, 高碳锰铁 | C<=0.075; Si[0.15,0.17]; Mn[1.1,1.12]; P<=0.015; S<=0.004; Nb[0.01,0.011]; Ti[0.02,0.025]; Als[0.025,0.03]
55 | 51 | Q355ME | 01 | 5.01 | 12 | Q355ME-2 | ok | 19.335326 | 17.846263 | -1.489063 | 204.421105 | 166.814119 | -37.606987 | 是 | 中碳锰铁, 硅锰, 钛铁, 铌铁, 铝块 | 中碳锰铁, 硅锰, 钛铁, 铌铁, 铝块, 高碳锰铁 | C<=0.075; Si[0.15,0.17]; Mn[1.25,1.27]; P<=0.015; S<=0.004; Nb[0.015,0.016]; Ti[0.02,0.025]; Als[0.025,0.03]
56 | 52 | Q355ME | 03 | 12.01 | 25.4 | Q355ME-3 | ok | 20.634547 | 19.126917 | -1.507631 | 214.464199 | 177.337663 | -37.126536 | 是 | 中碳锰铁, 硅锰, 钛铁, 铌铁, 铝块 | 中碳锰铁, 硅锰, 钛铁, 铌铁, 铝块, 高碳锰铁 | C<=0.075; Si[0.15,0.17]; Mn[1.35,1.37]; P<=0.015; S<=0.004; Nb[0.015,0.016]; Ti[0.02,0.025]; Als[0.025,0.03]
57 | 53 | Q355B-S | 01 | 1.8 | 5.99 | Q355B-S | ok | 15.508742 | 13.453548 | -2.055194 | 181.845208 | 127.78532 | -54.059887 | 是 | 中碳锰铁, 硅铁合金, 钛铁, 铌铁, 铝块 | 中碳锰铁, 硅锰, 钛铁, 铌铁, 铝块, 高碳锰铁 | C<=0.07; Si[0.1,0.12]; Mn[0.95,0.97]; P<=0.02; S<=0.006; Nb[0.01,0.011]; Ti[0.03,0.035]; Als[0.025,0.03]
58 | 54 | Q355B-SS | 02 | 0.1 | 5.99 | Q355B-1 | ok | 6.60251 | 5.054699 | -1.547811 | 80.310742 | 45.59864 | -34.712102 | 否 | 硅铁合金, 硅锰, 钛铁, 铝块 | 硅铁合金, 硅锰, 钛铁, 铝块 | C<=0.16; Si[0.08,0.1]; Mn[0.35,0.37]; P<=0.02; S<=0.01; Ti[0.04,0.045]; Als[0.02,0.025]
59 | 55 | Q355B-SS | 01 | 6 | 15.99 | Q355B-2 | ok | 8.406901 | 6.85909 | -1.547811 | 90.350568 | 55.638467 | -34.712102 | 否 | 硅锰, 钛铁, 铝块, 高碳锰铁 | 硅锰, 钛铁, 铝块, 高碳锰铁 | C<=0.16; Si[0.08,0.1]; Mn[0.5,0.52]; P<=0.02; S<=0.01; Ti[0.04,0.045]; Als[0.02,0.025]
60 | 56 | Q355B-SS | 03 | 16 | 28 | Q355B-3B | ok | 17.354711 | 15.838279 | -1.516433 | 154.364736 | 126.410677 | -27.954059 | 否 | 硅锰, 钛铁, 铌铁, 铝块, 高碳锰铁 | 硅锰, 钛铁, 铌铁, 铝块, 高碳锰铁 | C<=0.16; Si[0.18,0.2]; Mn[1.1,1.12]; P<=0.02; S<=0.01; Nb[0.008,0.009]; Ti[0.025,0.03]; Als[0.02,0.025]
61 | 57 | Q355B-SD | 01 | 1.5 | 5.99 | Q355B-SD1 | ok | 6.755797 | 5.207986 | -1.547811 | 81.208931 | 46.49683 | -34.712102 | 否 | 硅铁合金, 硅锰, 钛铁, 铝块 | 硅铁合金, 硅锰, 钛铁, 铝块 | C<=0.16; Si[0.07,0.09]; Mn[0.35,0.37]; P<=0.02; S<=0.01; Ti[0.04,0.045]; Als[0.02,0.025]
62 | 58 | Q355B-SD | 02 | 6 | 15.99 | Q355B-SD2 | ok | 8.685207 | 7.137397 | -1.547811 | 92.470447 | 57.758346 | -34.712102 | 否 | 硅锰, 钛铁, 铝块, 高碳锰铁 | 硅锰, 钛铁, 铝块, 高碳锰铁 | C<=0.16; Si[0.07,0.09]; Mn[0.5,0.52]; P<=0.02; S<=0.01; Ti[0.04,0.045]; Als[0.02,0.025]
63 | 59 | Q355B-SD | 03 | 16 | 28 | Q355B-SD3 | ok | 16.687012 | 15.170579 | -1.516433 | 155.143972 | 127.189913 | -27.954059 | 否 | 硅锰, 钛铁, 铌铁, 铝块, 高碳锰铁 | 硅锰, 钛铁, 铌铁, 铝块, 高碳锰铁 | C<=0.16; Si[0.07,0.09]; Mn[1.1,1.12]; P<=0.02; S<=0.01; Nb[0.008,0.009]; Ti[0.025,0.03]; Als[0.02,0.025]
64 | 60 | Q355B-DX | 01 | 1.5 | 8 | Q355B-DX1 | ok | 9.96765 | 8.089839 | -1.877811 | 108.662589 | 66.579222 | -42.083367 | 否 | 钛铁, 铝块, 高碳锰铁 | 钛铁, 铝块, 高碳锰铁 | C<=0.16; Si<=0.02; Mn[0.6,0.62]; P<=0.01; S<=0.008; Ti[0.04,0.045]; Als[0.02,0.025]
65 | 61 | Q355B-ZW | 01 | 12 | 19 | Q355B-ZW3 | ok | 15.850364 | 14.333931 | -1.516433 | 150.572731 | 122.618672 | -27.954059 | 否 | 硅锰, 钛铁, 铌铁, 铝块, 高碳锰铁 | 硅锰, 钛铁, 铌铁, 铝块, 高碳锰铁 | C<=0.15; Si[0.1,0.12]; Mn[1.0,1.02]; P<=0.02; S<=0.01; Nb[0.008,0.009]; Ti[0.03,0.035]; Als[0.02,0.025]
66 | 62 | Q355B-ZW | 02 | 19.01 | 28 | Q355B-ZW4 | ok | 17.218203 | 15.701771 | -1.516433 | 158.840291 | 130.886232 | -27.954059 | 否 | 硅锰, 钛铁, 铌铁, 铝块, 高碳锰铁 | 硅锰, 钛铁, 铌铁, 铝块, 高碳锰铁 | C<=0.15; Si[0.1,0.12]; Mn[1.1,1.12]; P<=0.02; S<=0.01; Nb[0.008,0.009]; Ti[0.03,0.035]; Als[0.02,0.025]
67 | 63 | Q355B-HL1 | 03 | 0.1 | 6 | Q355B-1 | ok | 6.60251 | 5.054699 | -1.547811 | 80.310742 | 45.59864 | -34.712102 | 否 | 硅铁合金, 硅锰, 钛铁, 铝块 | 硅铁合金, 硅锰, 钛铁, 铝块 | C<=0.16; Si[0.08,0.1]; Mn[0.35,0.37]; P<=0.02; S<=0.01; Ti[0.04,0.045]; Als[0.02,0.025]
68 | 64 | Q355B-HL1 | 01 | 6.01 | 16.44 | Q355B-2 | ok | 8.406901 | 6.85909 | -1.547811 | 90.350568 | 55.638467 | -34.712102 | 否 | 硅锰, 钛铁, 铝块, 高碳锰铁 | 硅锰, 钛铁, 铝块, 高碳锰铁 | C<=0.16; Si[0.08,0.1]; Mn[0.5,0.52]; P<=0.02; S<=0.01; Ti[0.04,0.045]; Als[0.02,0.025]
69 | 65 | Q355B-HL1 | 02 | 16.45 | 30 | Q355B-3A | ok | 13.510746 | 11.962936 | -1.547811 | 115.921237 | 81.209135 | -34.712102 | 否 | 硅铁合金, 硅锰, 钛铁, 铝块 | 硅铁合金, 硅锰, 钛铁, 铝块 | C<=0.16; Si[0.18,0.2]; Mn[0.8,0.82]; P<=0.02; S<=0.01; Ti[0.035,0.04]; Als[0.02,0.025]
70 | 66 | Q355B-HL2 | 01 | 0.1 | 6 | Q355B-1 | ok | 6.60251 | 5.054699 | -1.547811 | 80.310742 | 45.59864 | -34.712102 | 否 | 硅铁合金, 硅锰, 钛铁, 铝块 | 硅铁合金, 硅锰, 钛铁, 铝块 | C<=0.16; Si[0.08,0.1]; Mn[0.35,0.37]; P<=0.02; S<=0.01; Ti[0.04,0.045]; Als[0.02,0.025]
71 | 67 | Q355B-HL2 | 02 | 6.01 | 16.29 | Q355B-2 | ok | 8.406901 | 6.85909 | -1.547811 | 90.350568 | 55.638467 | -34.712102 | 否 | 硅锰, 钛铁, 铝块, 高碳锰铁 | 硅锰, 钛铁, 铝块, 高碳锰铁 | C<=0.16; Si[0.08,0.1]; Mn[0.5,0.52]; P<=0.02; S<=0.01; Ti[0.04,0.045]; Als[0.02,0.025]
72 | 68 | Q355B-HL2 | 03 | 16.3 | 30 | Q355B-3A | ok | 13.510746 | 11.962936 | -1.547811 | 115.921237 | 81.209135 | -34.712102 | 否 | 硅铁合金, 硅锰, 钛铁, 铝块 | 硅铁合金, 硅锰, 钛铁, 铝块 | C<=0.16; Si[0.18,0.2]; Mn[0.8,0.82]; P<=0.02; S<=0.01; Ti[0.035,0.04]; Als[0.02,0.025]
73 | 69 | Q355B-HL3 | 03 | 0.1 | 6 | Q355B-1 | ok | 6.60251 | 5.054699 | -1.547811 | 80.310742 | 45.59864 | -34.712102 | 否 | 硅铁合金, 硅锰, 钛铁, 铝块 | 硅铁合金, 硅锰, 钛铁, 铝块 | C<=0.16; Si[0.08,0.1]; Mn[0.35,0.37]; P<=0.02; S<=0.01; Ti[0.04,0.045]; Als[0.02,0.025]
74 | 70 | Q355B-HL3 | 02 | 6.01 | 16.24 | Q355B-2 | ok | 8.406901 | 6.85909 | -1.547811 | 90.350568 | 55.638467 | -34.712102 | 否 | 硅锰, 钛铁, 铝块, 高碳锰铁 | 硅锰, 钛铁, 铝块, 高碳锰铁 | C<=0.16; Si[0.08,0.1]; Mn[0.5,0.52]; P<=0.02; S<=0.01; Ti[0.04,0.045]; Als[0.02,0.025]
75 | 71 | Q355B-HL3 | 01 | 16.25 | 30 | Q355B-3A | ok | 13.510746 | 11.962936 | -1.547811 | 115.921237 | 81.209135 | -34.712102 | 否 | 硅铁合金, 硅锰, 钛铁, 铝块 | 硅铁合金, 硅锰, 钛铁, 铝块 | C<=0.16; Si[0.18,0.2]; Mn[0.8,0.82]; P<=0.02; S<=0.01; Ti[0.035,0.04]; Als[0.02,0.025]
76 | 72 | Q355B-HL4 | 01 | 0.1 | 6 | Q355B-1 | ok | 6.60251 | 5.054699 | -1.547811 | 80.310742 | 45.59864 | -34.712102 | 否 | 硅铁合金, 硅锰, 钛铁, 铝块 | 硅铁合金, 硅锰, 钛铁, 铝块 | C<=0.16; Si[0.08,0.1]; Mn[0.35,0.37]; P<=0.02; S<=0.01; Ti[0.04,0.045]; Als[0.02,0.025]
77 | 73 | Q355B-HL4 | 03 | 6.01 | 15.99 | Q355B-2 | ok | 8.406901 | 6.85909 | -1.547811 | 90.350568 | 55.638467 | -34.712102 | 否 | 硅锰, 钛铁, 铝块, 高碳锰铁 | 硅锰, 钛铁, 铝块, 高碳锰铁 | C<=0.16; Si[0.08,0.1]; Mn[0.5,0.52]; P<=0.02; S<=0.01; Ti[0.04,0.045]; Als[0.02,0.025]
78 | 74 | Q355B-HL4 | 02 | 16 | 30 | Q355B-3A | ok | 13.510746 | 11.962936 | -1.547811 | 115.921237 | 81.209135 | -34.712102 | 否 | 硅铁合金, 硅锰, 钛铁, 铝块 | 硅铁合金, 硅锰, 钛铁, 铝块 | C<=0.16; Si[0.18,0.2]; Mn[0.8,0.82]; P<=0.02; S<=0.01; Ti[0.035,0.04]; Als[0.02,0.025]
79 | 75 | Q355C-HL3 | 01 | 2 | 12 | Q355C-1 | ok | 16.095175 | 14.26787 | -1.827306 | 135.535306 | 94.580079 | -40.955227 | 否 | 硅锰, 钛铁, 铝块, 高碳锰铁 | 硅锰, 钛铁, 铝块, 高碳锰铁 | C<=0.16; Si[0.15,0.17]; Mn[1.0,1.02]; P<=0.018; S<=0.01; Ti[0.03,0.035]; Als[0.025,0.03]; Ca<=0.0; Cr[0.0,0.03]; Ni[0.0,0.01]; Cu[0.0,0.01]
80 | 76 | Q355C-HL3 | 02 | 12.01 | 19 | Q355C-2 | ok | 19.293484 | 17.497557 | -1.795928 | 169.175317 | 134.978132 | -34.197185 | 否 | 硅锰, 钛铁, 铌铁, 铝块, 高碳锰铁 | 硅锰, 钛铁, 铌铁, 铝块, 高碳锰铁 | C<=0.16; Si[0.15,0.17]; Mn[1.25,1.27]; P<=0.018; S<=0.005; Nb[0.008,0.009]; Ti[0.015,0.02]; Als[0.025,0.03]; Ca<=0.0; Cr[0.0,0.03]; Ni[0.0,0.01]; Cu[0.0,0.01]
81 | 77 | Q355C-HL3 | 03 | 19.01 | 29 | Q355C-3 | ok | 20.947031 | 19.151104 | -1.795928 | 189.335833 | 155.138649 | -34.197185 | 否 | 硅锰, 钛铁, 铌铁, 铝块, 高碳锰铁 | 硅锰, 钛铁, 铌铁, 铝块, 高碳锰铁 | C<=0.16; Si[0.15,0.17]; Mn[1.35,1.37]; P<=0.018; S<=0.005; Nb[0.01,0.011]; Ti[0.025,0.03]; Als[0.025,0.03]; Ca<=0.0; Cr[0.0,0.03]; Ni[0.0,0.01]; Cu[0.0,0.01]
82 | 78 | SS400-M | 01 | 3 | 5 | SS400-M | ok | 12.871798 | 11.645826 | -1.225971 | 121.940311 | 77.908927 | -44.031384 | 是 | 硅铁合金, 硅锰, 金属锰, 钛铁, 铝块 | 硅锰, 钛铁, 铝块, 高碳锰铁 | C<=0.175; Si[0.15,0.17]; Mn[0.7,0.72]; Ti[0.03,0.035]; Als[0.02,0.025]; Cr[0.0,0.03]; B[0.0,0.0002] |  | P,S
83 | 79 | Q390B | 02 | 3 | 10 | Q390B-1 | ok | 14.728617 | 13.180807 | -1.547811 | 127.295353 | 92.583251 | -34.712102 | 否 | 硅锰, 钛铁, 铝块, 高碳锰铁 | 硅锰, 钛铁, 铝块, 高碳锰铁 | C<=0.16; Si[0.15,0.17]; Mn[0.9,0.92]; P<=0.015; S<=0.01; Ti[0.045,0.05]; Als[0.02,0.025]
84 | 80 | Q390B | 03 | 10.01 | 16.5 | Q390B-2 | ok | 16.722713 | 15.174902 | -1.547811 | 139.348159 | 104.636057 | -34.712102 | 否 | 硅锰, 钛铁, 铝块, 高碳锰铁 | 硅锰, 钛铁, 铝块, 高碳锰铁 | C<=0.16; Si[0.15,0.17]; Mn[1.05,1.07]; P<=0.015; S<=0.01; Ti[0.045,0.05]; Als[0.02,0.025]
85 | 81 | Q390B | 01 | 16.51 | 28 | Q390B-3 | ok | 17.416089 | 15.899657 | -1.516433 | 184.434772 | 156.480713 | -27.954059 | 否 | 硅锰, 钛铁, 铌铁, 铝块, 高碳锰铁 | 硅锰, 钛铁, 铌铁, 铝块, 高碳锰铁 | C<=0.16; Si[0.15,0.17]; Mn[1.1,1.12]; P<=0.015; S<=0.006; Nb[0.015,0.016]; Ti[0.04,0.045]; Als[0.02,0.025]
86 | 82 | Q420B | 01 | 3 | 10 | Q420B-1 | ok | 17.495794 | 15.979361 | -1.516433 | 175.063945 | 147.109886 | -27.954059 | 否 | 硅锰, 钛铁, 铌铁, 铝块, 高碳锰铁 | 硅锰, 钛铁, 铌铁, 铝块, 高碳锰铁 | C<=0.14; Si[0.15,0.17]; Mn[1.1,1.12]; P<=0.015; S<=0.01; Nb[0.012,0.013]; Ti[0.04,0.045]; Als[0.02,0.025]
87 | 83 | Q420B | 02 | 10.01 | 25 | Q420B-2 | ok | 18.850035 | 17.333602 | -1.516433 | 183.249314 | 155.295255 | -27.954059 | 否 | 硅锰, 钛铁, 铌铁, 铝块, 高碳锰铁 | 硅锰, 钛铁, 铌铁, 铝块, 高碳锰铁 | C<=0.14; Si[0.15,0.17]; Mn[1.2,1.22]; P<=0.015; S<=0.01; Nb[0.012,0.013]; Ti[0.04,0.045]; Als[0.02,0.025]
88 | 84 | Q420MB | 01 | 3 | 10 | Q420B-1 | ok | 17.495794 | 15.979361 | -1.516433 | 175.063945 | 147.109886 | -27.954059 | 否 | 硅锰, 钛铁, 铌铁, 铝块, 高碳锰铁 | 硅锰, 钛铁, 铌铁, 铝块, 高碳锰铁 | C<=0.14; Si[0.15,0.17]; Mn[1.1,1.12]; P<=0.015; S<=0.01; Nb[0.012,0.013]; Ti[0.04,0.045]; Als[0.02,0.025]
89 | 85 | Q420MB | 02 | 10.01 | 25 | Q420B-2 | ok | 18.850035 | 17.333602 | -1.516433 | 183.249314 | 155.295255 | -27.954059 | 否 | 硅锰, 钛铁, 铌铁, 铝块, 高碳锰铁 | 硅锰, 钛铁, 铌铁, 铝块, 高碳锰铁 | C<=0.14; Si[0.15,0.17]; Mn[1.2,1.22]; P<=0.015; S<=0.01; Nb[0.012,0.013]; Ti[0.04,0.045]; Als[0.02,0.025]
90 | 86 | Q420B-HL1 | 01 | 3 | 10 | Q420B-1 | ok | 17.495794 | 15.979361 | -1.516433 | 175.063945 | 147.109886 | -27.954059 | 否 | 硅锰, 钛铁, 铌铁, 铝块, 高碳锰铁 | 硅锰, 钛铁, 铌铁, 铝块, 高碳锰铁 | C<=0.14; Si[0.15,0.17]; Mn[1.1,1.12]; P<=0.015; S<=0.01; Nb[0.012,0.013]; Ti[0.04,0.045]; Als[0.02,0.025]
91 | 87 | Q420B-HL1 | 02 | 10.01 | 25 | Q420B-2 | ok | 18.850035 | 17.333602 | -1.516433 | 183.249314 | 155.295255 | -27.954059 | 否 | 硅锰, 钛铁, 铌铁, 铝块, 高碳锰铁 | 硅锰, 钛铁, 铌铁, 铝块, 高碳锰铁 | C<=0.14; Si[0.15,0.17]; Mn[1.2,1.22]; P<=0.015; S<=0.01; Nb[0.012,0.013]; Ti[0.04,0.045]; Als[0.02,0.025]
92 | 88 | Q420B-HL2 | 01 | 3 | 10 | Q420B-1 | ok | 17.495794 | 15.979361 | -1.516433 | 175.063945 | 147.109886 | -27.954059 | 否 | 硅锰, 钛铁, 铌铁, 铝块, 高碳锰铁 | 硅锰, 钛铁, 铌铁, 铝块, 高碳锰铁 | C<=0.14; Si[0.15,0.17]; Mn[1.1,1.12]; P<=0.015; S<=0.01; Nb[0.012,0.013]; Ti[0.04,0.045]; Als[0.02,0.025]
93 | 89 | Q420B-HL2 | 02 | 10.01 | 25 | Q420B-2 | ok | 18.850035 | 17.333602 | -1.516433 | 183.249314 | 155.295255 | -27.954059 | 否 | 硅锰, 钛铁, 铌铁, 铝块, 高碳锰铁 | 硅锰, 钛铁, 铌铁, 铝块, 高碳锰铁 | C<=0.14; Si[0.15,0.17]; Mn[1.2,1.22]; P<=0.015; S<=0.01; Nb[0.012,0.013]; Ti[0.04,0.045]; Als[0.02,0.025]
94 | 90 | Q420C | 01 | 3 | 10 | Q420C-1 | ok | 17.282671 | 15.766238 | -1.516433 | 198.250484 | 170.296425 | -27.954059 | 否 | 硅锰, 钛铁, 铌铁, 铝块, 高碳锰铁 | 硅锰, 钛铁, 铌铁, 铝块, 高碳锰铁 | C<=0.14; Si[0.15,0.17]; Mn[1.1,1.12]; P<=0.015; S<=0.006; Nb[0.02,0.021]; Ti[0.035,0.04]; Als[0.02,0.025]
95 | 91 | Q420C | 02 | 10.01 | 24 | Q420C-2 | ok | 18.604916 | 17.088483 | -1.516433 | 206.242459 | 178.2884 | -27.954059 | 否 | 硅锰, 钛铁, 铌铁, 铝块, 高碳锰铁 | 硅锰, 钛铁, 铌铁, 铝块, 高碳锰铁 | C<=0.14; Si[0.15,0.17]; Mn[1.2,1.22]; P<=0.015; S<=0.005; Nb[0.02,0.021]; Ti[0.035,0.04]; Als[0.02,0.025]
96 | 92 | Q420C-HL2 | 01 | 3 | 10 | Q420C-1 | ok | 18.282671 | 15.766238 | -2.516433 | 214.976148 | 170.296425 | -44.679723 | 是 | 硅锰, 金属锰, 钛铁, 铌铁, 铝块, 高碳锰铁 | 硅锰, 钛铁, 铌铁, 铝块, 高碳锰铁 | C<=0.14; Si[0.15,0.17]; Mn[1.1,1.12]; P<=0.015; S<=0.006; V[0.0,0.001]; Nb[0.02,0.021]; Ti[0.035,0.04]; Als[0.02,0.025]; Ca<=0.0; Cr[0.0,0.03]; Ni[0.0,0.01]; Cu[0.0,0.01]
97 | 93 | Q420C-HL2 | 02 | 10.01 | 24 | Q420C-2 | ok | 20.604916 | 17.088483 | -3.516433 | 239.693786 | 178.2884 | -61.405387 | 是 | 硅锰, 金属锰, 钛铁, 铌铁, 铝块, 高碳锰铁 | 硅锰, 钛铁, 铌铁, 铝块, 高碳锰铁 | C<=0.14; Si[0.15,0.17]; Mn[1.2,1.22]; P<=0.015; S<=0.005; V[0.0,0.001]; Nb[0.02,0.021]; Ti[0.035,0.04]; Als[0.02,0.025]; Ca<=0.0; Cr[0.0,0.03]; Ni[0.0,0.01]; Cu[0.0,0.01]
98 | 94 | Q420MD | 01 | 3 | 10 | Q420MD-1 | ok | 17.850324 | 16.333892 | -1.516433 | 201.681522 | 173.727462 | -27.954059 | 否 | 硅锰, 钛铁, 铌铁, 铝块, 高碳锰铁 | 硅锰, 钛铁, 铌铁, 铝块, 高碳锰铁 | C<=0.14; Si[0.15,0.17]; Mn[1.1,1.12]; P<=0.012; S<=0.005; Nb[0.02,0.021]; Ti[0.035,0.04]; Als[0.02,0.025]
99 | 95 | Q420MD | 02 | 10.01 | 25 | Q420MD-2 | ok | 19.095058 | 17.578625 | -1.516433 | 209.205001 | 181.250942 | -27.954059 | 否 | 硅锰, 钛铁, 铌铁, 铝块, 高碳锰铁 | 硅锰, 钛铁, 铌铁, 铝块, 高碳锰铁 | C<=0.14; Si[0.15,0.17]; Mn[1.2,1.22]; P<=0.012; S<=0.005; Nb[0.02,0.021]; Ti[0.035,0.04]; Als[0.02,0.025]
100 | 96 | Q420MD-HL1 | 01 | 3 | 10 | Q420MD-1 | ok | 17.850324 | 16.333892 | -1.516433 | 201.681522 | 173.727462 | -27.954059 | 否 | 硅锰, 钛铁, 铌铁, 铝块, 高碳锰铁 | 硅锰, 钛铁, 铌铁, 铝块, 高碳锰铁 | C<=0.14; Si[0.15,0.17]; Mn[1.1,1.12]; P<=0.012; S<=0.005; Nb[0.02,0.021]; Ti[0.035,0.04]; Als[0.02,0.025]
101 | 97 | Q420MD-HL1 | 02 | 10.01 | 25 | Q420MD-2 | ok | 19.095058 | 17.578625 | -1.516433 | 209.205001 | 181.250942 | -27.954059 | 否 | 硅锰, 钛铁, 铌铁, 铝块, 高碳锰铁 | 硅锰, 钛铁, 铌铁, 铝块, 高碳锰铁 | C<=0.14; Si[0.15,0.17]; Mn[1.2,1.22]; P<=0.012; S<=0.005; Nb[0.02,0.021]; Ti[0.035,0.04]; Als[0.02,0.025]
102 | 98 | Q420MD-HL2 | 01 | 3 | 10 | Q420MD-1 | ok | 17.850324 | 16.333892 | -1.516433 | 201.681522 | 173.727462 | -27.954059 | 否 | 硅锰, 钛铁, 铌铁, 铝块, 高碳锰铁 | 硅锰, 钛铁, 铌铁, 铝块, 高碳锰铁 | C<=0.14; Si[0.15,0.17]; Mn[1.1,1.12]; P<=0.012; S<=0.005; Nb[0.02,0.021]; Ti[0.035,0.04]; Als[0.02,0.025]
103 | 99 | Q420MD-HL2 | 02 | 10.01 | 25 | Q420MD-2 | ok | 19.095058 | 17.578625 | -1.516433 | 209.205001 | 181.250942 | -27.954059 | 否 | 硅锰, 钛铁, 铌铁, 铝块, 高碳锰铁 | 硅锰, 钛铁, 铌铁, 铝块, 高碳锰铁 | C<=0.14; Si[0.15,0.17]; Mn[1.2,1.22]; P<=0.012; S<=0.005; Nb[0.02,0.021]; Ti[0.035,0.04]; Als[0.02,0.025]
104 | 100 | Q420ME | 01 | 3 | 10.49 | Q420ME-1 | ok | 20.873982 | 19.35755 | -1.516433 | 229.182862 | 201.228803 | -27.954059 | 否 | 硅锰, 钛铁, 铌铁, 铝块, 高碳锰铁 | 硅锰, 钛铁, 铌铁, 铝块, 高碳锰铁 | C<=0.13; Si[0.15,0.17]; Mn[1.35,1.37]; P<=0.01; S<=0.004; Nb[0.025,0.026]; Ti[0.015,0.02]; Als[0.02,0.025]
105 | 101 | Q420ME | 02 | 10.5 | 20 | Q420ME-2 | ok | 21.85711 | 20.955247 | -0.901862 | 266.32993 | 227.00404 | -39.32589 | 是 | 中碳锰铁, 硅锰, 钛铁, 铌铁, 铝块 | 中碳锰铁, 硅锰, 钛铁, 铌铁, 铝块, 高碳锰铁 | C<=0.13; Si[0.15,0.17]; Mn[1.45,1.47]; P<=0.01; S<=0.004; Nb[0.03,0.031]; Ti[0.015,0.02]; Als[0.02,0.025]
106 | 102 | Q460C | 01 | 3 | 10.3 | Q460C-1 | ok | 19.205268 | 16.844934 | -2.360335 | 239.494631 | 177.470106 | -62.024525 | 是 | 低碳锰铁, 硅铁合金, 钛铁, 铌铁, 铝块 | 低碳锰铁, 硅铁合金, 硅锰, 钛铁, 铌铁, 铝块 | C<=0.07; Si[0.16,0.18]; Mn[1.15,1.17]; P<=0.018; S<=0.005; Nb[0.015,0.016]; Ti[0.05,0.055]; Als[0.025,0.03]
107 | 103 | Q460C | 02 | 10.31 | 16.5 | Q460C-2 | ok | 19.383502 | 17.023167 | -2.360335 | 258.791725 | 196.767199 | -62.024525 | 是 | 低碳锰铁, 硅铁合金, 钛铁, 铌铁, 铝块 | 低碳锰铁, 硅铁合金, 硅锰, 钛铁, 铌铁, 铝块 | C<=0.07; Si[0.16,0.18]; Mn[1.15,1.17]; P<=0.018; S<=0.005; Nb[0.02,0.021]; Ti[0.055,0.06]; Als[0.025,0.03]
108 | 104 | Q460MC | 01 | 1.5 | 10.3 | Q460MC-1 | ok | 19.205268 | 16.844934 | -2.360335 | 239.494631 | 177.470106 | -62.024525 | 是 | 低碳锰铁, 硅铁合金, 钛铁, 铌铁, 铝块 | 低碳锰铁, 硅铁合金, 硅锰, 钛铁, 铌铁, 铝块 | C<=0.07; Si[0.16,0.18]; Mn[1.15,1.17]; P<=0.018; S<=0.005; Nb[0.015,0.016]; Ti[0.05,0.055]; Als[0.025,0.03]
109 | 105 | Q460MC | 02 | 10.31 | 16.5 | Q460MC-2 | ok | 19.383502 | 17.023167 | -2.360335 | 258.791725 | 196.767199 | -62.024525 | 是 | 低碳锰铁, 硅铁合金, 钛铁, 铌铁, 铝块 | 低碳锰铁, 硅铁合金, 硅锰, 钛铁, 铌铁, 铝块 | C<=0.07; Si[0.16,0.18]; Mn[1.15,1.17]; P<=0.018; S<=0.005; Nb[0.02,0.021]; Ti[0.055,0.06]; Als[0.025,0.03]
110 | 106 | Q460MC(YZ) | 01 | 16.01 | 25.4 | Q460MC(YZ)-2 | ok | 23.622483 | 21.826555 | -1.795928 | 272.551908 | 238.354723 | -34.197185 | 否 | 硅锰, 钛铁, 铌铁, 铝块, 高碳锰铁 | 硅锰, 钛铁, 铌铁, 铝块, 高碳锰铁 | C<=0.14; Si[0.16,0.18]; Mn[1.4,1.42]; P<=0.015; S<=0.005; V[0.0,0.001]; Nb[0.03,0.031]; Ti[0.03,0.035]; Alt[0.025,0.03]; Ca<=0.0; Cr[0.0,0.03]; Ni[0.0,0.01]; Cu[0.0,0.01]; Mo[0.0,0.01]
111 | 107 | Q460MD | 01 | 3 | 10.3 | Q460MD-1 | ok | 21.19028 | 18.886046 | -2.304233 | 257.745835 | 198.487329 | -59.258507 | 是 | 低碳锰铁, 硅铁合金, 钛铁, 铌铁, 铝块 | 低碳锰铁, 硅铁合金, 硅锰, 钛铁, 铌铁, 铝块 | C<=0.07; Si[0.16,0.18]; Mn[1.3,1.32]; P<=0.018; S<=0.003; Nb[0.015,0.016]; Ti[0.055,0.06]; Als[0.025,0.03]
112 | 108 | Q460MD | 02 | 10.31 | 16.5 | Q460MD-2 | ok | 22.018264 | 19.732731 | -2.285533 | 267.832882 | 209.496382 | -58.336501 | 是 | 低碳锰铁, 硅铁合金, 钛铁, 铌铁, 铝块 | 低碳锰铁, 硅铁合金, 硅锰, 钛铁, 铌铁, 铝块 | C<=0.07; Si[0.16,0.18]; Mn[1.35,1.37]; P<=0.018; S<=0.003; Nb[0.015,0.016]; Ti[0.065,0.07]; Als[0.025,0.03]
113 | 109 | Q500MC | 01 | 3 | 10.3 | Q500MC-1 | ok | 22.211398 | 20.721272 | -1.490126 | 254.356414 | 216.776947 | -37.579467 | 是 | 中碳锰铁, 硅锰, 钛铁, 铌铁, 铝块 | 中碳锰铁, 硅锰, 钛铁, 铌铁, 铝块, 高碳锰铁 | C<=0.07; Si[0.15,0.17]; Mn[1.4,1.42]; P<=0.02; S<=0.01; Nb[0.02,0.021]; Ti[0.055,0.06]; Als[0.025,0.03]
114 | 110 | Q500MC | 02 | 10.31 | 16.5 | Q500MC-2 | ok | 23.510619 | 22.001925 | -1.508694 | 264.399507 | 227.300491 | -37.099016 | 是 | 中碳锰铁, 硅锰, 钛铁, 铌铁, 铝块 | 中碳锰铁, 硅锰, 钛铁, 铌铁, 铝块, 高碳锰铁 | C<=0.07; Si[0.15,0.17]; Mn[1.5,1.52]; P<=0.02; S<=0.01; Nb[0.02,0.021]; Ti[0.055,0.06]; Als[0.025,0.03]
115 | 111 | Q500MD | 01 | 3 | 10.3 | Q500MD-1 | ok | 19.47048 | 18.017489 | -1.452991 | 260.854477 | 222.314108 | -38.540369 | 是 | 中碳锰铁, 硅锰, 钛铁, 铌铁, 铝块 | 中碳锰铁, 硅锰, 钛铁, 铌铁, 铝块, 高碳锰铁 | C<=0.07; Si[0.15,0.17]; Mn[1.2,1.22]; P<=0.015; S<=0.005; Nb[0.03,0.031]; Ti[0.04,0.045]; Als[0.025,0.03]
116 | 112 | Q500MD | 02 | 10.31 | 16.5 | Q500MD-2 | ok | 20.769701 | 19.298142 | -1.471558 | 270.89757 | 232.837652 | -38.059918 | 是 | 中碳锰铁, 硅锰, 钛铁, 铌铁, 铝块 | 中碳锰铁, 硅锰, 钛铁, 铌铁, 铝块, 高碳锰铁 | C<=0.07; Si[0.15,0.17]; Mn[1.3,1.32]; P<=0.015; S<=0.005; Nb[0.03,0.031]; Ti[0.04,0.045]; Als[0.025,0.03]
117 | 113 | Q550MD | 01 | 3 | 12 | Q550MD | ok | 23.359951 | 21.860541 | -1.49941 | 271.387898 | 234.048656 | -37.339242 | 是 | 中碳锰铁, 硅锰, 钛铁, 铌铁, 铝块 | 中碳锰铁, 硅锰, 钛铁, 铌铁, 铝块, 高碳锰铁 | C<=0.07; Si[0.15,0.17]; Mn[1.45,1.47]; P<=0.015; S<=0.004; Nb[0.02,0.021]; Ti[0.08,0.085]; Als[0.025,0.03]
118 | 114 | Q390GJB | 01 | 3 | 10 | Q390GJB-1 | ok | 21.299513 | 19.503586 | -1.795928 | 202.100978 | 167.903793 | -34.197185 | 否 | 硅锰, 钛铁, 铌铁, 铝块, 高碳锰铁 | 硅锰, 钛铁, 铌铁, 铝块, 高碳锰铁 | C<=0.15; Si[0.2,0.22]; Mn[1.35,1.37]; P<=0.015; S<=0.005; Nb[0.015,0.016]; Ti[0.015,0.02]; Als[0.025,0.03]
119 | 115 | Q390GJB | 02 | 10.01 | 25.4 | Q390GJB-2 | ok | 22.788869 | 20.992941 | -1.795928 | 220.955593 | 186.758408 | -34.197185 | 否 | 硅锰, 钛铁, 铌铁, 铝块, 高碳锰铁 | 硅锰, 钛铁, 铌铁, 铝块, 高碳锰铁 | C<=0.15; Si[0.2,0.22]; Mn[1.45,1.47]; P<=0.015; S<=0.005; Nb[0.018,0.019]; Ti[0.015,0.02]; Als[0.025,0.03]
120 | 116 | A572Gr50 | 02 | 2 | 9.99 | A572Gr50-1 | ok | 11.248704 | 9.732271 | -1.516433 | 116.190772 | 88.236713 | -27.954059 | 否 | 硅锰, 钛铁, 铌铁, 铝块, 高碳锰铁 | 硅锰, 钛铁, 铌铁, 铝块, 高碳锰铁 | C<=0.16; Si[0.1,0.12]; Mn[0.7,0.72]; P<=0.015; S<=0.008; Nb[0.006,0.007]; Ti[0.03,0.035]; Als[0.02,0.025]
121 | 117 | A572Gr50 | 01 | 10 | 15.99 | A572Gr50-2 | ok | 13.283767 | 11.767335 | -1.516433 | 128.491198 | 100.537139 | -27.954059 | 否 | 硅锰, 钛铁, 铌铁, 铝块, 高碳锰铁 | 硅锰, 钛铁, 铌铁, 铝块, 高碳锰铁 | C<=0.16; Si[0.1,0.12]; Mn[0.85,0.87]; P<=0.015; S<=0.01; Nb[0.006,0.007]; Ti[0.03,0.035]; Als[0.02,0.025]
122 | 118 | A572Gr50 | 03 | 16 | 28 | A572Gr50-3 | ok | 17.267548 | 15.751115 | -1.516433 | 180.329054 | 152.374995 | -27.954059 | 否 | 硅锰, 钛铁, 铌铁, 铝块, 高碳锰铁 | 硅锰, 钛铁, 铌铁, 铝块, 高碳锰铁 | C<=0.16; Si[0.1,0.12]; Mn[1.15,1.17]; P<=0.015; S<=0.008; Nb[0.015,0.016]; Ti[0.025,0.03]; Als[0.02,0.025]
123 | 119 | A572Gr50-DX | 02 | 2 | 9.99 | A572Gr50-DX1 | ok | 10.857164 | 9.010731 | -1.846433 | 123.578125 | 88.2528 | -35.325325 | 否 | 钛铁, 铌铁, 铝块, 高碳锰铁 | 钛铁, 铌铁, 铝块, 高碳锰铁 | C<=0.16; Si<=0.02; Mn[0.7,0.72]; P<=0.015; S<=0.008; Nb[0.006,0.007]; Ti[0.03,0.035]; Als[0.02,0.025]
124 | 120 | A572Gr50-DX | 01 | 10 | 15.99 | A572Gr50-DX2 | ok | 12.908923 | 11.06249 | -1.846433 | 135.979465 | 100.65414 | -35.325325 | 否 | 钛铁, 铌铁, 铝块, 高碳锰铁 | 钛铁, 铌铁, 铝块, 高碳锰铁 | C<=0.16; Si<=0.02; Mn[0.85,0.87]; P<=0.015; S<=0.01; Nb[0.006,0.007]; Ti[0.03,0.035]; Als[0.02,0.025]
125 | 121 | A572Gr50-DX | 03 | 16 | 28 | A572Gr50-DX3 | ok | 17.053853 | 15.20742 | -1.846433 | 188.791348 | 153.466024 | -35.325325 | 否 | 钛铁, 铌铁, 铝块, 高碳锰铁 | 钛铁, 铌铁, 铝块, 高碳锰铁 | C<=0.16; Si<=0.02; Mn[1.15,1.17]; P<=0.015; S<=0.008; Nb[0.015,0.016]; Ti[0.025,0.03]; Als[0.02,0.025]
126 | 122 | A572GR60 | 01 | 2 | 9.99 | A572GR60-1 | ok | 13.566924 | 12.050491 | -1.516433 | 159.760405 | 131.806346 | -27.954059 | 否 | 硅锰, 钛铁, 铌铁, 铝块, 高碳锰铁 | 硅锰, 钛铁, 铌铁, 铝块, 高碳锰铁 | C<=0.16; Si[0.1,0.12]; Mn[0.85,0.87]; P<=0.015; S<=0.008; Nb[0.015,0.016]; Ti[0.03,0.035]; Als[0.02,0.025]
127 | 123 | A572GR60 | 02 | 10 | 15.99 | A572GR60-2 | ok | 15.008648 | 13.492215 | -1.516433 | 184.895512 | 156.941453 | -27.954059 | 否 | 硅锰, 钛铁, 铌铁, 铝块, 高碳锰铁 | 硅锰, 钛铁, 铌铁, 铝块, 高碳锰铁 | C<=0.16; Si[0.1,0.12]; Mn[0.95,0.97]; P<=0.015; S<=0.008; Nb[0.02,0.021]; Ti[0.03,0.035]; Als[0.02,0.025]
128 | 124 | A572GR60 | 03 | 16 | 28 | A572GR60-3 | ok | 17.744327 | 16.227894 | -1.516433 | 201.430633 | 173.476573 | -27.954059 | 否 | 硅锰, 钛铁, 铌铁, 铝块, 高碳锰铁 | 硅锰, 钛铁, 铌铁, 铝块, 高碳锰铁 | C<=0.16; Si[0.1,0.12]; Mn[1.15,1.17]; P<=0.015; S<=0.008; Nb[0.02,0.021]; Ti[0.03,0.035]; Als[0.02,0.025]
129 | 125 | A572GR65 | 01 | 3 | 9.99 | A572GR65-1 | ok | 20.13254 | 18.616107 | -1.516433 | 226.110453 | 198.156394 | -27.954059 | 否 | 硅锰, 钛铁, 铌铁, 铝块, 高碳锰铁 | 硅锰, 钛铁, 铌铁, 铝块, 高碳锰铁 | C<=0.15; Si[0.2,0.22]; Mn[1.25,1.27]; P<=0.01; S<=0.004; Nb[0.025,0.026]; Ti[0.025,0.03]; Als[0.02,0.025]
130 | 126 | A572GR65 | 02 | 10 | 20 | A572GR65-2 | ok | 21.417125 | 19.900693 | -1.516433 | 250.295775 | 222.341716 | -27.954059 | 否 | 硅锰, 钛铁, 铌铁, 铝块, 高碳锰铁 | 硅锰, 钛铁, 铌铁, 铝块, 高碳锰铁 | C<=0.15; Si[0.2,0.22]; Mn[1.35,1.37]; P<=0.01; S<=0.004; Nb[0.03,0.031]; Ti[0.025,0.03]; Als[0.02,0.025]
131 | 127 | A572GR65-T | 01 | 3 | 9.99 | A572GR65-T1 | ok | 18.416721 | 16.570288 | -1.846433 | 229.870792 | 194.545467 | -35.325325 | 否 | 钛铁, 铌铁, 铝块, 高碳锰铁 | 钛铁, 铌铁, 铝块, 高碳锰铁 | C<=0.15; Si<=0.02; Mn[1.25,1.27]; P<=0.01; S<=0.004; Nb[0.025,0.026]; Ti[0.025,0.03]; Als[0.02,0.025]
132 | 128 | A572GR65-T | 02 | 10 | 20 | A572GR65-T2 | ok | 18.69966 | 17.767562 | -0.932099 | 274.438591 | 219.078817 | -55.359774 | 是 | 中碳锰铁, 钛铁, 铌铁, 铝块 | 中碳锰铁, 硅锰, 钛铁, 铌铁, 铝块, 高碳锰铁 | C<=0.15; Si<=0.02; Mn[1.35,1.37]; P<=0.01; S<=0.004; Nb[0.03,0.031]; Ti[0.025,0.03]; Als[0.02,0.025]
133 | 129 | 26MnB5 | 01 | 3 | 10 | 26MnB5 | ok | 6.296441 | 22.845745 | 16.549304 | 95.302931 | 152.812546 | 57.509615 | 是 | 硼铁, 钛铁, 铝块, 高碳铬铁 | 硅锰, 硼铁, 钛铁, 铝块, 高碳铬铁, 高碳锰铁 | C<=0.26; Si[0.23,0.25]; Mn[1.25,1.27]; Ti[0.025,0.03]; Alt[0.03,0.035]; Cr[0.16,0.19]; Ni[0.0,0.01]; Cu[0.0,0.01]; B[0.0023,0.0025] |  | P,S
134 | 130 | SA516 Gr70 | 01 | 3 | 12.5 | SA516 Gr70-1 | ok | 18.919351 | 16.955775 | -1.963577 | 175.447979 | 135.623076 | -39.824903 | 否 | 硅铁合金, 硅锰, 钛铁, 铌铁, 铝块 | 硅铁合金, 硅锰, 钛铁, 铌铁, 铝块 | C<=0.16; Si[0.23,0.25]; Mn[1.15,1.17]; P<=0.015; S<=0.003; Nb[0.01,0.011]; Ti[0.015,0.02]; Als[0.03,0.035]
135 | 131 | S235JR | 01 | 1.5 | 12 | S235JR-1 | ok | 4.796007 | 3.947522 | -0.848485 | 42.676232 | 23.723483 | -18.952749 | 否 | 硅铁合金, 硅锰, 铝块 | 硅铁合金, 硅锰, 铝块 | C<=0.15; Si[0.1,0.12]; Mn[0.3,0.32]; P<=0.02; S<=0.01; Als[0.015,0.02]
136 | 132 | S235JR | 02 | 12.01 | 25.4 | S235JR-2 | ok | 5.687351 | 4.838866 | -0.848485 | 47.580655 | 28.627906 | -18.952749 | 否 | 硅铁合金, 硅锰, 铝块 | 硅铁合金, 硅锰, 铝块 | C<=0.15; Si[0.1,0.12]; Mn[0.4,0.42]; P<=0.02; S<=0.01; Als[0.015,0.02]
137 | 133 | S235JR-DX | 01 | 1.5 | 12 | S235JR-DX1 | ok | 4.233239 | 3.054754 | -1.178485 | 47.25633 | 20.932316 | -26.324014 | 否 | 铝块, 高碳锰铁 | 铝块, 高碳锰铁 | C<=0.15; Si<=0.02; Mn[0.35,0.37]; P<=0.02; S<=0.01; Als[0.015,0.02]
138 | 134 | S235JR-DX | 02 | 12.01 | 25.4 | S235JR-DX2 | ok | 5.601078 | 4.422594 | -1.178485 | 55.52389 | 29.199876 | -26.324014 | 否 | 铝块, 高碳锰铁 | 铝块, 高碳锰铁 | C<=0.15; Si<=0.02; Mn[0.45,0.47]; P<=0.02; S<=0.01; Als[0.015,0.02]
139 | 135 | S235J0 | 01 | 1.5 | 12 | S235J0-1 | ok | 6.807998 | 5.060523 | -1.747475 | 70.581656 | 31.548019 | -39.033637 | 否 | 硅铁合金, 硅锰, 铝块 | 硅铁合金, 硅锰, 铝块 | C<=0.15; Si[0.1,0.12]; Mn[0.4,0.42]; P<=0.015; S<=0.008; Als[0.025,0.03]
140 | 136 | S235J0 | 02 | 12.01 | 25.4 | S235J0-2 | ok | 7.981464 | 6.233989 | -1.747475 | 77.038393 | 38.004756 | -39.033637 | 否 | 硅铁合金, 硅锰, 铝块 | 硅铁合金, 硅锰, 铝块 | C<=0.15; Si[0.1,0.12]; Mn[0.5,0.52]; P<=0.015; S<=0.008; Als[0.025,0.03]
141 | 137 | S235J2 | 01 | 1.5 | 12 | S235J2-1 | ok | 6.807998 | 5.060523 | -1.747475 | 70.581656 | 31.548019 | -39.033637 | 否 | 硅铁合金, 硅锰, 铝块 | 硅铁合金, 硅锰, 铝块 | C<=0.15; Si[0.1,0.12]; Mn[0.4,0.42]; P<=0.01; S<=0.005; Als[0.025,0.03]
142 | 138 | S235J2 | 02 | 12.01 | 25.4 | S235J2-2 | ok | 7.981464 | 6.233989 | -1.747475 | 77.038393 | 38.004756 | -39.033637 | 否 | 硅铁合金, 硅锰, 铝块 | 硅铁合金, 硅锰, 铝块 | C<=0.15; Si[0.1,0.12]; Mn[0.5,0.52]; P<=0.01; S<=0.005; Als[0.025,0.03]
143 | 139 | S275JR | 01 | 1.5 | 12 | S275JR-1 | ok | 7.516845 | 6.048865 | -1.46798 | 68.652606 | 35.862094 | -32.790512 | 否 | 硅铁合金, 硅锰, 铝块 | 硅铁合金, 硅锰, 铝块 | C<=0.16; Si[0.15,0.17]; Mn[0.4,0.42]; P<=0.02; S<=0.01; Als[0.02,0.025]
144 | 140 | S275JR | 02 | 12.01 | 16 | S275JR-2 | ok | 8.405986 | 6.858175 | -1.547811 | 78.733091 | 44.02099 | -34.712102 | 否 | 硅铁合金, 硅锰, 钛铁, 铝块 | 硅铁合金, 硅锰, 钛铁, 铝块 | C<=0.16; Si[0.15,0.17]; Mn[0.45,0.47]; P<=0.02; S<=0.01; Ti[0.01,0.015]; Als[0.02,0.025]
145 | 141 | S275JR | 03 | 16.01 | 25.4 | S275JR-3 | ok | 10.862441 | 9.314631 | -1.547811 | 92.249194 | 57.537093 | -34.712102 | 否 | 硅铁合金, 硅锰, 钛铁, 铝块 | 硅铁合金, 硅锰, 钛铁, 铝块 | C<=0.16; Si[0.15,0.17]; Mn[0.65,0.67]; P<=0.02; S<=0.01; Ti[0.01,0.015]; Als[0.02,0.025]
146 | 142 | S275JR-DX | 01 | 1.5 | 12 | S275JR-DX1 | ok | 6.536667 | 4.738687 | -1.79798 | 72.095077 | 31.9333 | -40.161777 | 否 | 铝块, 高碳锰铁 | 铝块, 高碳锰铁 | C<=0.16; Si<=0.02; Mn[0.45,0.47]; P<=0.02; S<=0.01; Als[0.02,0.025]
147 | 143 | S275JR-DX | 02 | 12.01 | 25.4 | S275JR-DX2 | ok | 7.499995 | 5.622184 | -1.877811 | 82.954422 | 40.871055 | -42.083367 | 否 | 钛铁, 铝块, 高碳锰铁 | 钛铁, 铝块, 高碳锰铁 | C<=0.16; Si<=0.02; Mn[0.5,0.52]; P<=0.02; S<=0.01; Ti[0.01,0.015]; Als[0.02,0.025]
148 | 144 | S275J0 | 01 | 2 | 12 | S275J0-1 | ok | 7.571137 | 6.103157 | -1.46798 | 68.951337 | 36.160826 | -32.790512 | 否 | 硅铁合金, 硅锰, 铝块 | 硅铁合金, 硅锰, 铝块 | C<=0.14; Si[0.15,0.17]; Mn[0.4,0.42]; P<=0.02; S<=0.01; Als[0.02,0.025]
149 | 145 | S275J0 | 02 | 12.01 | 25.4 | S275J0-2 | ok | 8.437278 | 6.889467 | -1.547811 | 78.905271 | 44.193169 | -34.712102 | 否 | 硅铁合金, 硅锰, 钛铁, 铝块 | 硅铁合金, 硅锰, 钛铁, 铝块 | C<=0.14; Si[0.15,0.17]; Mn[0.45,0.47]; P<=0.02; S<=0.01; Ti[0.01,0.015]; Als[0.02,0.025]
150 | 146 | S275J2 | 01 | 1.5 | 12 | S275J2-1 | ok | 7.571137 | 6.103157 | -1.46798 | 68.951337 | 36.160826 | -32.790512 | 否 | 硅铁合金, 硅锰, 铝块 | 硅铁合金, 硅锰, 铝块 | C<=0.14; Si[0.15,0.17]; Mn[0.4,0.42]; P<=0.015; S<=0.01; Als[0.02,0.025]
151 | 147 | S275J2 | 02 | 12.01 | 25.4 | S275J2-2 | ok | 8.437278 | 6.889467 | -1.547811 | 78.905271 | 44.193169 | -34.712102 | 否 | 硅铁合金, 硅锰, 钛铁, 铝块 | 硅铁合金, 硅锰, 钛铁, 铝块 | C<=0.14; Si[0.15,0.17]; Mn[0.45,0.47]; P<=0.015; S<=0.01; Ti[0.01,0.015]; Als[0.02,0.025]
152 | 148 | S355JR | 02 | 1.5 | 12 | S355JR-1 | ok | 11.910095 | 10.393663 | -1.516433 | 125.181549 | 97.22749 | -27.954059 | 否 | 硅铁合金, 硅锰, 钛铁, 铌铁, 铝块 | 硅铁合金, 硅锰, 钛铁, 铌铁, 铝块 | C<=0.145; Si[0.15,0.17]; Mn[0.7,0.72]; P<=0.015; S<=0.01; Nb[0.008,0.009]; Ti[0.03,0.035]; Als[0.02,0.025]
153 | 149 | S355JR | 01 | 12.01 | 19 | S355JR-2 | ok | 12.942541 | 11.426108 | -1.516433 | 130.862352 | 102.908293 | -27.954059 | 否 | 硅铁合金, 硅锰, 钛铁, 铌铁, 铝块 | 硅铁合金, 硅锰, 钛铁, 铌铁, 铝块 | C<=0.145; Si[0.15,0.17]; Mn[0.8,0.82]; P<=0.015; S<=0.01; Nb[0.008,0.009]; Ti[0.03,0.035]; Als[0.02,0.025]
154 | 150 | S355JR | 03 | 19.01 | 25.4 | S355JR-3 | ok | 13.190657 | 11.674225 | -1.516433 | 153.49869 | 125.544631 | -27.954059 | 否 | 硅锰, 钛铁, 铌铁, 铝块, 高碳锰铁 | 硅锰, 钛铁, 铌铁, 铝块, 高碳锰铁 | C<=0.145; Si[0.15,0.17]; Mn[0.8,0.82]; P<=0.015; S<=0.01; Nb[0.015,0.016]; Ti[0.025,0.03]; Als[0.02,0.025]
155 | 151 | S355JR-DX | 01 | 2 | 12 | S355JR-DX1 | ok | 10.944351 | 9.06654 | -1.877811 | 112.767172 | 70.683805 | -42.083367 | 否 | 钛铁, 铝块, 高碳锰铁 | 钛铁, 铝块, 高碳锰铁 | C<=0.15; Si<=0.0; Mn[0.7,0.72]; P<=0.02; S<=0.015; Ti[0.035,0.04]; Als[0.02,0.025]
156 | 152 | S355JR-DX | 02 | 12.01 | 25.4 | S355JR-DX2 | ok | 12.359257 | 10.512824 | -1.846433 | 131.171795 | 95.846471 | -35.325325 | 否 | 钛铁, 铌铁, 铝块, 高碳锰铁 | 钛铁, 铌铁, 铝块, 高碳锰铁 | C<=0.15; Si<=0.0; Mn[0.8,0.82]; P<=0.02; S<=0.015; Nb[0.005,0.006]; Ti[0.035,0.04]; Als[0.02,0.025]
157 | 153 | S355J0 | 02 | 1.5 | 12 | S355J0-1 | ok | 13.33884 | 11.822407 | -1.516433 | 154.394343 | 126.440283 | -27.954059 | 否 | 硅锰, 钛铁, 铌铁, 铝块, 高碳锰铁 | 硅锰, 钛铁, 铌铁, 铝块, 高碳锰铁 | C<=0.145; Si[0.15,0.17]; Mn[0.85,0.87]; P<=0.015; S<=0.01; Nb[0.015,0.016]; Ti[0.025,0.03]; Als[0.02,0.025]
158 | 154 | S355J0 | 01 | 12.01 | 19 | S355J0-2 | ok | 15.925943 | 14.40951 | -1.516433 | 170.031435 | 142.077375 | -27.954059 | 否 | 硅锰, 钛铁, 铌铁, 铝块, 高碳锰铁 | 硅锰, 钛铁, 铌铁, 铝块, 高碳锰铁 | C<=0.145; Si[0.15,0.17]; Mn[1.0,1.02]; P<=0.015; S<=0.01; Nb[0.015,0.016]; Ti[0.025,0.03]; Als[0.02,0.025]
159 | 155 | S355J0 | 03 | 19.01 | 25.4 | S355J0-3 | ok | 18.581768 | 17.065335 | -1.516433 | 186.0839 | 158.129841 | -27.954059 | 否 | 硅锰, 钛铁, 铌铁, 铝块, 高碳锰铁 | 硅锰, 钛铁, 铌铁, 铝块, 高碳锰铁 | C<=0.145; Si[0.15,0.17]; Mn[1.2,1.22]; P<=0.015; S<=0.01; Nb[0.015,0.016]; Ti[0.025,0.03]; Als[0.02,0.025]
160 | 156 | S355J0-DX | 01 | 1.2 | 12 | S355J0-DX1 | ok | 10.74527 | 8.898838 | -1.846433 | 119.617619 | 84.292294 | -35.325325 | 否 | 钛铁, 铌铁, 铝块, 高碳锰铁 | 钛铁, 铌铁, 铝块, 高碳锰铁 | C<=0.15; Si<=0.0; Mn[0.7,0.72]; P<=0.015; S<=0.01; Nb[0.005,0.006]; Ti[0.03,0.035]; Als[0.02,0.025]
161 | 157 | S355J0-DX | 02 | 12.01 | 25.4 | S355J0-DX2 | ok | 12.212898 | 10.366466 | -1.846433 | 130.287166 | 94.961842 | -35.325325 | 否 | 钛铁, 铌铁, 铝块, 高碳锰铁 | 钛铁, 铌铁, 铝块, 高碳锰铁 | C<=0.15; Si<=0.0; Mn[0.8,0.82]; P<=0.015; S<=0.01; Nb[0.005,0.006]; Ti[0.035,0.04]; Als[0.02,0.025]
162 | 158 | S355J2 | 01 | 1.5 | 12 | S355J2-1 | ok | 14.423059 | 12.906626 | -1.516433 | 144.526663 | 116.572604 | -27.954059 | 否 | 硅锰, 钛铁, 铌铁, 铝块, 高碳锰铁 | 硅锰, 钛铁, 铌铁, 铝块, 高碳锰铁 | C<=0.145; Si[0.15,0.17]; Mn[0.9,0.92]; P<=0.013; S<=0.005; Nb[0.01,0.011]; Ti[0.025,0.03]; Als[0.02,0.025]
163 | 159 | S355J2 | 02 | 12.01 | 19 | S355J2-2 | ok | 16.142911 | 14.626478 | -1.516433 | 171.342841 | 143.388782 | -27.954059 | 否 | 硅锰, 钛铁, 铌铁, 铝块, 高碳锰铁 | 硅锰, 钛铁, 铌铁, 铝块, 高碳锰铁 | C<=0.145; Si[0.15,0.17]; Mn[1.0,1.02]; P<=0.013; S<=0.005; Nb[0.015,0.016]; Ti[0.025,0.03]; Als[0.02,0.025]
164 | 160 | S355J2 | 03 | 19.01 | 25.4 | S355J2-3 | ok | 18.542642 | 17.02621 | -1.516433 | 200.46954 | 172.515481 | -27.954059 | 否 | 硅锰, 钛铁, 铌铁, 铝块, 高碳锰铁 | 硅锰, 钛铁, 铌铁, 铝块, 高碳锰铁 | C<=0.145; Si[0.15,0.17]; Mn[1.2,1.22]; P<=0.015; S<=0.008; Nb[0.02,0.021]; Ti[0.02,0.025]; Als[0.02,0.025]
165 | 161 | S355M | 02 | 4 | 12 | S355M-1 | ok | 15.152749 | 12.245704 | -2.907045 | 176.827292 | 111.252875 | -65.574417 | 是 | 中碳锰铁, 硅铁合金, 钛铁, 铌铁, 铝块 | 硅锰, 钛铁, 铌铁, 铝块, 高碳锰铁 | C<=0.07; Si[0.15,0.17]; Mn[0.8,0.82]; P<=0.015; S<=0.008; Nb[0.008,0.009]; Ti[0.035,0.04]; Alt[0.03,0.035]
166 | 162 | S355M | 01 | 12.01 | 19 | S355M-2 | ok | 17.751191 | 15.001505 | -2.749686 | 196.913479 | 131.143187 | -65.770292 | 是 | 中碳锰铁, 硅铁合金, 钛铁, 铌铁, 铝块 | 中碳锰铁, 低碳锰铁, 硅锰, 钛铁, 铌铁, 铝块 | C<=0.07; Si[0.15,0.17]; Mn[1.0,1.02]; P<=0.015; S<=0.008; Nb[0.008,0.009]; Ti[0.035,0.04]; Alt[0.03,0.035]
167 | 163 | S460M | 02 | 5 | 12 | S460M-1 | ok | 21.471483 | 18.844818 | -2.626666 | 289.362809 | 221.744206 | -67.618603 | 是 | 低碳锰铁, 硅铁合金, 钛铁, 铌铁, 铝块 | 低碳锰铁, 硅铁合金, 硅锰, 钛铁, 铌铁, 铝块 | C<=0.07; Si[0.16,0.18]; Mn[1.3,1.32]; P<=0.015; S<=0.005; Nb[0.025,0.026]; Ti[0.03,0.035]; Alt[0.03,0.035]
168 | 164 | S460M | 01 | 12.01 | 20 | S460M-2 | ok | 23.435151 | 20.864587 | -2.570564 | 322.107132 | 257.254547 | -64.852585 | 是 | 低碳锰铁, 硅铁合金, 钛铁, 铌铁, 铝块 | 低碳锰铁, 硅铁合金, 硅锰, 钛铁, 铌铁, 铝块 | C<=0.07; Si[0.16,0.18]; Mn[1.45,1.47]; P<=0.015; S<=0.005; Nb[0.03,0.031]; Ti[0.03,0.035]; Alt[0.03,0.035]
169 | 165 | S420MC | 01 | 2 | 5.99 | S420MC-1 | ok | 15.345271 | 13.952583 | -1.392689 | 175.21411 | 135.1134 | -40.10071 | 是 | 中碳锰铁, 硅锰, 钛铁, 铌铁, 铝块 | 中碳锰铁, 硅锰, 钛铁, 铌铁, 铝块, 高碳锰铁 | C<=0.07; Si[0.08,0.1]; Mn[0.95,0.97]; P<=0.015; S<=0.004; Nb[0.01,0.011]; Ti[0.04,0.045]; Als[0.025,0.03]
170 | 166 | S420MC | 02 | 6 | 16 | S420MC-2 | ok | 16.073326 | 14.671354 | -1.401973 | 197.130763 | 157.270278 | -39.860485 | 是 | 中碳锰铁, 硅锰, 钛铁, 铌铁, 铝块 | 中碳锰铁, 硅锰, 钛铁, 铌铁, 铝块, 高碳锰铁 | C<=0.07; Si[0.08,0.1]; Mn[1.0,1.02]; P<=0.015; S<=0.004; Nb[0.015,0.016]; Ti[0.04,0.045]; Als[0.025,0.03]
171 | 167 | S460MC | 01 | 2 | 5.99 | S460MC-1 | ok | 19.372418 | 17.351538 | -2.02088 | 237.03416 | 188.306751 | -48.727409 | 是 | 中碳锰铁, 硅铁合金, 钛铁, 铌铁, 铝块 | 中碳锰铁, 硅锰, 钛铁, 铌铁, 铝块, 高碳锰铁 | C<=0.07; Si[0.08,0.1]; Mn[1.2,1.22]; P<=0.015; S<=0.003; Nb[0.015,0.016]; Ti[0.055,0.06]; Als[0.025,0.03]
172 | 168 | S460MC | 02 | 6 | 20 | S460MC-2 | ok | 20.716861 | 19.130096 | -1.586765 | 302.243136 | 248.170894 | -54.072242 | 是 | 低碳锰铁, 硅铁合金, 钛铁, 铌铁, 铝块 | 中碳锰铁, 低碳锰铁, 硅锰, 钛铁, 铌铁, 铝块 | C<=0.07; Si[0.08,0.1]; Mn[1.35,1.37]; P<=0.015; S<=0.003; Nb[0.03,0.031]; Ti[0.04,0.045]; Als[0.025,0.03]
173 | 169 | S500MC | 01 | 2 | 5.99 | S500MC-1 | ok | 16.827729 | 15.124173 | -1.703556 | 194.758502 | 149.226429 | -45.532073 | 是 | 中碳锰铁, 硅锰, 钛铁, 铌铁, 铝块 | 中碳锰铁, 硅锰, 钛铁, 铌铁, 铝块, 高碳锰铁 | C<=0.075; Si[0.1,0.12]; Mn[1.0,1.02]; P<=0.015; S<=0.005; Nb[0.01,0.011]; Ti[0.06,0.065]; Als[0.03,0.035]; Ca<=0.002
174 | 170 | S500MC | 02 | 6 | 14 | S500MC-2 | ok | 18.326527 | 16.604403 | -1.722123 | 209.60557 | 164.553948 | -45.051622 | 是 | 中碳锰铁, 硅锰, 钛铁, 铌铁, 铝块 | 中碳锰铁, 硅锰, 钛铁, 铌铁, 铝块, 高碳锰铁 | C<=0.075; Si[0.1,0.12]; Mn[1.1,1.12]; P<=0.015; S<=0.005; Nb[0.01,0.011]; Ti[0.07,0.075]; Als[0.03,0.035]; Ca<=0.002
175 | 171 | QStE420TM | 01 | 2 | 5.99 | QStE420TM-1 | ok | 15.795276 | 13.81218 | -1.983097 | 188.201975 | 138.496899 | -49.705076 | 是 | 中碳锰铁, 硅铁合金, 钛铁, 铌铁, 铝块 | 中碳锰铁, 硅锰, 钛铁, 铌铁, 铝块, 高碳锰铁 | C<=0.07; Si[0.08,0.1]; Mn[0.95,0.97]; P<=0.015; S<=0.004; Nb[0.01,0.011]; Ti[0.04,0.045]; Als[0.025,0.03]
176 | 172 | QStE420TM | 02 | 6 | 12 | QStE420TM-2 | ok | 16.523332 | 14.530951 | -1.992381 | 210.118627 | 160.653777 | -49.46485 | 是 | 中碳锰铁, 硅铁合金, 钛铁, 铌铁, 铝块 | 中碳锰铁, 硅锰, 钛铁, 铌铁, 铝块, 高碳锰铁 | C<=0.07; Si[0.08,0.1]; Mn[1.0,1.02]; P<=0.015; S<=0.004; Nb[0.015,0.016]; Ti[0.04,0.045]; Als[0.025,0.03]
177 | 173 | QStE500TM | 01 | 2 | 5.99 | QStE500TM-1 | ok | 16.827729 | 15.124173 | -1.703556 | 194.758502 | 149.226429 | -45.532073 | 是 | 中碳锰铁, 硅锰, 钛铁, 铌铁, 铝块 | 中碳锰铁, 硅锰, 钛铁, 铌铁, 铝块, 高碳锰铁 | C<=0.075; Si[0.1,0.12]; Mn[1.0,1.02]; P<=0.015; S<=0.005; Nb[0.01,0.011]; Ti[0.06,0.065]; Als[0.03,0.035]; Ca<=0.002
178 | 174 | QStE500TM | 02 | 6 | 14 | QStE500TM-2 | ok | 18.326527 | 16.604403 | -1.722123 | 209.60557 | 164.553948 | -45.051622 | 是 | 中碳锰铁, 硅锰, 钛铁, 铌铁, 铝块 | 中碳锰铁, 硅锰, 钛铁, 铌铁, 铝块, 高碳锰铁 | C<=0.075; Si[0.1,0.12]; Mn[1.1,1.12]; P<=0.015; S<=0.005; Nb[0.01,0.011]; Ti[0.07,0.075]; Als[0.03,0.035]; Ca<=0.002
179 | 175 | QStE700TM | 01 | 2.5 | 5.99 | QStE700TM-1 | ok | 29.595257 | 27.654756 | -1.940501 | 509.524216 | 450.124567 | -59.399649 | 是 | 低碳锰铁, 硅铁合金, 硅锰, 钛铁, 铌铁, 铝块 | 中碳锰铁, 低碳锰铁, 硅锰, 钛铁, 铌铁, 铝块 | C<=0.075; Si[0.2,0.22]; Mn[1.75,1.77]; P<=0.015; S<=0.005; Nb[0.07,0.071]; Ti[0.115,0.12]; Als[0.03,0.035]; Ca<=0.002
180 | 176 | QStE700TM | 02 | 6 | 14 | QStE700TM-2 | ok | 31.030014 | 29.041339 | -1.988675 | 537.821952 | 479.016499 | -58.805453 | 是 | 低碳锰铁, 硅铁合金, 硅锰, 钛铁, 铌铁, 铝块 | 中碳锰铁, 低碳锰铁, 硅锰, 钛铁, 铌铁, 铝块 | C<=0.075; Si[0.2,0.22]; Mn[1.85,1.87]; P<=0.015; S<=0.005; Nb[0.075,0.076]; Ti[0.115,0.12]; Als[0.03,0.035]; Ca<=0.002
181 | 177 | BX700 | 01 | 8 | 14 | BX700 | ok | 30.002422 | 27.680996 | -2.321426 | 293.089169 | 238.387996 | -54.701174 | 是 | 中碳锰铁, 硅铁合金, 硅锰, 钛铁, 铌铁, 铝块 | 中碳锰铁, 低碳锰铁, 硅锰, 钛铁, 铌铁, 铝块 | C<=0.075; Si[0.25,0.27]; Mn[1.8,1.82]; P<=0.02; S<=0.01; Nb[0.01,0.011]; Ti[0.095,0.1]; Als[0.03,0.035]
182 | 178 | SR700 | 01 | 8 | 14 | SR700 | ok | 31.002422 | 27.680996 | -3.321426 | 309.814833 | 238.387996 | -71.426837 | 是 | 中碳锰铁, 硅铁合金, 硅锰, 金属锰, 钛铁, 铌铁, 铝块 | 中碳锰铁, 低碳锰铁, 硅锰, 钛铁, 铌铁, 铝块 | C<=0.075; Si[0.25,0.27]; Mn[1.8,1.82]; P<=0.02; S<=0.01; Nb[0.01,0.011]; Ti[0.095,0.1]; Als[0.03,0.035]
183 | 179 | C355-5 | 01 | 3 | 12 | C355-5 | ok | 22.613414 | 19.2447 | -3.368715 | 231.719513 | 158.40177 | -73.317743 | 是 | 中碳锰铁, 硅铁合金, 钛铁, 铌铁, 铝块 | 低碳锰铁, 硅铁合金, 硅锰, 钛铁, 铌铁, 铝块 | C<=0.08; Si[0.25,0.27]; Mn[1.3,1.32]; P<=0.018; S<=0.01; Nb[0.01,0.011]; Ti[0.02,0.025]; Als[0.03,0.035]
184 | 180 | YFA-1 | 01 | 2.5 | 8 | YFA-1 | ok | 18.039328 | 15.963905 | -2.075423 | 222.340046 | 181.899736 | -40.440311 | 否 | 硅锰, 钛铁, 铌铁, 铝块, 高碳锰铁 | 硅锰, 钛铁, 铌铁, 铝块, 高碳锰铁 | C<=0.15; Si[0.15,0.17]; Mn[1.0,1.02]; P<=0.015; S<=0.004; Nb[0.015,0.016]; Ti[0.105,0.11]; Als[0.03,0.035]
185 | 181 | Q245R | 01 | 3 | 14 | Q245R-1 | ok | 10.159225 | 8.611414 | -1.547811 | 89.27355 | 54.561449 | -34.712102 | 否 | 硅锰, 钛铁, 铝块, 高碳锰铁 | 硅锰, 钛铁, 铝块, 高碳锰铁 | C<=0.16; Si[0.1,0.12]; Mn[0.65,0.67]; P<=0.015; S<=0.004; Ti[0.01,0.015]; Als[0.02,0.025]
186 | 182 | Q245R | 02 | 14.01 | 25.4 | Q245R-2 | ok | 10.496467 | 8.980034 | -1.516433 | 105.168233 | 77.214174 | -27.954059 | 否 | 硅锰, 钛铁, 铌铁, 铝块, 高碳锰铁 | 硅锰, 钛铁, 铌铁, 铝块, 高碳锰铁 | C<=0.16; Si[0.1,0.12]; Mn[0.65,0.67]; P<=0.015; S<=0.004; Nb[0.006,0.007]; Ti[0.012,0.017]; Als[0.02,0.025]
187 | 183 | Q345R | 01 | 3 | 14 | Q345R | ok | 19.84093 | 18.045002 | -1.795928 | 171.702137 | 137.504952 | -34.197185 | 否 | 硅锰, 钛铁, 铌铁, 铝块, 高碳锰铁 | 硅锰, 钛铁, 铌铁, 铝块, 高碳锰铁 | C<=0.15; Si[0.1,0.12]; Mn[1.3,1.32]; P<=0.015; S<=0.004; Nb[0.006,0.007]; Ti[0.025,0.03]; Als[0.025,0.03]
188 | 184 | Q345R | 02 | 14.01 | 28 | Q345R-1 | ok | 21.188974 | 19.393047 | -1.795928 | 207.60895 | 173.411765 | -34.197185 | 否 | 硅锰, 钛铁, 铌铁, 铝块, 高碳锰铁 | 硅锰, 钛铁, 铌铁, 铝块, 高碳锰铁 | C<=0.16; Si[0.1,0.12]; Mn[1.4,1.42]; P<=0.015; S<=0.004; Nb[0.015,0.016]; Ti[0.02,0.025]; Als[0.025,0.03]
189 | 185 | Q345R-E | 01 | 3 | 14 | Q345R-E1 | ok | 19.799791 | 18.003864 | -1.795928 | 213.834508 | 179.637323 | -34.197185 | 否 | 硅锰, 钛铁, 铌铁, 铝块, 高碳锰铁 | 硅锰, 钛铁, 铌铁, 铝块, 高碳锰铁 | C<=0.15; Si[0.1,0.12]; Mn[1.3,1.32]; P<=0.012; S<=0.002; V[0.0,0.001]; Nb[0.02,0.021]; Ti[0.015,0.02]; Als[0.025,0.03]; Cr[0.0,0.03]; Ni[0.0,0.01]; Cu[0.0,0.01]; Mo[0.0,0.01]
190 | 186 | Q345R-E | 02 | 14.01 | 25 | Q345R-E2 | ok | 21.669475 | 19.873548 | -1.795928 | 239.367682 | 205.170497 | -34.197185 | 否 | 硅锰, 钛铁, 铌铁, 铝块, 高碳锰铁 | 硅锰, 钛铁, 铌铁, 铝块, 高碳锰铁 | C<=0.15; Si[0.15,0.17]; Mn[1.4,1.42]; P<=0.012; S<=0.002; V[0.0,0.001]; Nb[0.025,0.026]; Ti[0.015,0.02]; Als[0.025,0.03]; Cr[0.0,0.03]; Ni[0.0,0.01]; Cu[0.0,0.01]; Mo[0.0,0.01]
191 | 187 | SA516 Gr70 | 01 | 3 | 12.5 | SA516 Gr70-1 | ok | 19.031197 | 16.955775 | -2.075423 | 176.063386 | 135.623076 | -40.440311 | 否 | 硅铁合金, 硅锰, 钛铁, 铌铁, 铝块 | 硅铁合金, 硅锰, 钛铁, 铌铁, 铝块 | C<=0.16; Si[0.23,0.25]; Mn[1.15,1.17]; V[0.0,0.001]; Nb[0.01,0.011]; Ti[0.015,0.02]; Als[0.03,0.035]; Cr[0.0,0.03]; Ni[0.0,0.01]; Cu[0.0,0.01]; Mo[0.0,0.01]; B[0.0,0.0002] |  | P,S
192 | 188 | Q345qC | 01 | 4 | 16 | Q345qC | ok | 19.862834 | 17.191777 | -2.671057 | 217.676237 | 161.259438 | -56.416799 | 是 | 中碳锰铁, 硅铁合金, 钛铁, 铌铁, 铝块 | 低碳锰铁, 硅铁合金, 硅锰, 钛铁, 铌铁, 铝块 | C<=0.07; Si[0.2,0.22]; Mn[1.2,1.22]; P<=0.015; S<=0.01; Nb[0.015,0.016]; Ti[0.015,0.02]; Als[0.02,0.025]
193 | 189 | Q345qD | 01 | 4 | 16 | Q345qD | ok | 21.396148 | 20.140996 | -1.255152 | 222.044395 | 191.860049 | -30.184346 | 是 | 中碳锰铁, 硅锰, 钛铁, 铌铁, 铝块 | 中碳锰铁, 硅锰, 钛铁, 铌铁, 铝块, 高碳锰铁 | C<=0.08; Si[0.2,0.22]; Mn[1.4,1.42]; P<=0.015; S<=0.005; Nb[0.02,0.021]; Ti[0.015,0.02]; Als[0.02,0.025]
194 | 190 | HP295 | 01 | 2 | 6 | HP295 | ok | 11.525898 | 9.419097 | -2.1068 | 114.463484 | 67.265131 | -47.198353 | 否 | 钛铁, 铝块, 高碳锰铁 | 钛铁, 铝块, 高碳锰铁 | C<=0.16; Si<=0.04; Mn[0.75,0.77]; P<=0.015; S<=0.005; Ti[0.015,0.02]; Als[0.03,0.035]
195 | 191 | Q235PL | 01 | 2 | 7.55 | Q235PL-1 | ok | 5.583926 | 3.354234 | -2.229692 | 64.102028 | 24.388193 | -39.713835 | 是 | 硅铁合金, 硅锰, 铝块 | 铝块, 高碳锰铁 | C<=0.16; Si<=0.05; Mn[0.35,0.37]; P<=0.018; S<=0.006; Als[0.025,0.03]
196 | 192 | Q235PL | 02 | 7.56 | 18 | Q235PL-2 | ok | 6.912295 | 4.713193 | -2.199101 | 72.030928 | 32.602083 | -39.428845 | 是 | 硅锰, 铝块, 高碳锰铁 | 铝块, 高碳锰铁 | C<=0.16; Si<=0.05; Mn[0.45,0.47]; P<=0.018; S<=0.006; Als[0.025,0.03]
197 | 193 | 330CL | 01 | 2 | 10.49 | 330CL-1 | ok | 4.989072 | 3.117501 | -1.871571 | 72.600466 | 24.49209 | -48.108375 | 是 | 中碳锰铁, 铝块 | 中碳锰铁, 硅锰, 铝块, 高碳锰铁 | C<=0.06; Si<=0.02; Mn[0.3,0.32]; P<=0.015; S<=0.005; Als[0.025,0.03]
198 | 194 | 330CL | 02 | 10.5 | 14 | 330CL-2 | ok | 5.329035 | 3.463192 | -1.865844 | 75.228409 | 26.971826 | -48.256583 | 是 | 中碳锰铁, 铝块 | 中碳锰铁, 硅锰, 铝块, 高碳锰铁 | C<=0.06; Si<=0.02; Mn[0.35,0.37]; P<=0.015; S<=0.005; Als[0.025,0.03]
199 | 195 | 380CL | 01 | 2 | 4.99 | 380CL-1 | ok | 13.298024 | 11.601156 | -1.696868 | 136.829395 | 86.012674 | -50.816721 | 是 | 中碳锰铁, 铝块 | 中碳锰铁, 硅锰, 铝块, 高碳锰铁 | C<=0.07; Si<=0.03; Mn[0.95,0.97]; P<=0.015; S<=0.005; Als[0.025,0.03]
200 | 196 | 380CL | 02 | 5 | 18 | 380CL-2 | ok | 15.348217 | 13.32381 | -2.024407 | 143.454203 | 85.014987 | -58.439216 | 是 | 中碳锰铁, 硅铁合金, 铝块 | 中碳锰铁, 硅锰, 铝块, 高碳锰铁 | C<=0.07; Si[0.1,0.12]; Mn[1.0,1.02]; P<=0.015; S<=0.005; Als[0.025,0.03]
201 | 197 | 380CL-QL | 01 | 2 | 4.99 | 380CL-QL1 | ok | 13.804068 | 11.864094 | -1.939974 | 145.561499 | 87.560078 | -58.001421 | 是 | 中碳锰铁, 铝块 | 中碳锰铁, 硅锰, 铝块, 高碳锰铁 | C<=0.07; Si<=0.03; Mn[0.95,0.97]; P<=0.015; S<=0.005; Alt[0.03,0.035]
202 | 198 | 380CL-QL | 02 | 5 | 18 | 380CL-QL2 | ok | 16.503872 | 14.227074 | -2.276797 | 157.207854 | 91.824163 | -65.383691 | 是 | 中碳锰铁, 硅铁合金, 铝块 | 中碳锰铁, 硅锰, 铝块, 高碳锰铁 | C<=0.07; Si[0.1,0.12]; Mn[1.05,1.07]; P<=0.015; S<=0.005; Alt[0.03,0.035]
203 | 199 | 380CL-JD | 01 | 4 | 6 | 380CL-JD1 | ok | 14.123679 | 12.521561 | -1.602118 | 143.21178 | 91.302494 | -51.909286 | 是 | 中碳锰铁, 铝块 | 中碳锰铁, 硅锰, 铝块, 高碳锰铁 | C<=0.07; Si<=0.03; Mn[1.0,1.02]; P<=0.015; S<=0.005; Als[0.025,0.03]; Cr[0.0,0.03]; Ni[0.0,0.01]; Cu[0.0,0.01]
204 | 200 | 380CL-JD | 02 | 6.01 | 12 | 380CL-JD2 | ok | 16.226909 | 14.270408 | -1.956502 | 157.649633 | 99.686437 | -57.963196 | 是 | 中碳锰铁, 硅铁合金, 钛铁, 铝块 | 中碳锰铁, 硅锰, 钛铁, 铝块, 高碳锰铁 | C<=0.07; Si[0.08,0.1]; Mn[1.05,1.07]; P<=0.015; S<=0.005; Ti[0.016,0.021]; Als[0.025,0.03]; Cr[0.0,0.03]; Ni[0.0,0.01]; Cu[0.0,0.01]
205 | 201 | 380CL-JD | 03 | 12.01 | 20 | 380CL-JD3 | ok | 16.87652 | 14.910734 | -1.965785 | 162.671179 | 104.948209 | -57.72297 | 是 | 中碳锰铁, 硅铁合金, 钛铁, 铝块 | 中碳锰铁, 硅锰, 钛铁, 铝块, 高碳锰铁 | C<=0.07; Si[0.08,0.1]; Mn[1.1,1.12]; P<=0.015; S<=0.005; Ti[0.016,0.021]; Als[0.025,0.03]; Cr[0.0,0.03]; Ni[0.0,0.01]; Cu[0.0,0.01]
206 | 202 | 420CL | 01 | 2 | 5.99 | 420CL-1 | ok | 12.443424 | 10.552034 | -1.891389 | 151.855929 | 99.777884 | -52.078045 | 是 | 中碳锰铁, 硅铁合金, 钛铁, 铌铁, 铝块 | 中碳锰铁, 硅锰, 钛铁, 铌铁, 铝块, 高碳锰铁 | C<=0.07; Si[0.08,0.1]; Mn[0.75,0.77]; P<=0.015; S<=0.005; Nb[0.01,0.011]; Ti[0.008,0.013]; Als[0.025,0.03]
207 | 203 | 420CL | 02 | 6 | 14 | 420CL-2 | ok | 13.742645 | 11.832688 | -1.909957 | 161.899022 | 110.301428 | -51.597594 | 是 | 中碳锰铁, 硅铁合金, 钛铁, 铌铁, 铝块 | 中碳锰铁, 硅锰, 钛铁, 铌铁, 铝块, 高碳锰铁 | C<=0.07; Si[0.08,0.1]; Mn[0.85,0.87]; P<=0.015; S<=0.005; Nb[0.01,0.011]; Ti[0.008,0.013]; Als[0.025,0.03]
208 | 204 | SL440 | 01 | 20 | 26 | SL440 | ok | 18.87743 | 16.998236 | -1.879194 | 233.290631 | 173.134797 | -60.155834 | 是 | 低碳锰铁, 硅铁合金, 钛铁, 铌铁, 铝块 | 中碳锰铁, 低碳锰铁, 硅锰, 钛铁, 铌铁, 铝块 | C<=0.07; Si[0.08,0.1]; Mn[1.25,1.27]; P<=0.01; S<=0.004; Nb[0.015,0.016]; Ti[0.01,0.015]; Als[0.03,0.035]
209 | 205 | 590CL | 01 | 3 | 5.99 | 590CL-1 | ok | 26.268057 | 24.165851 | -2.102206 | 430.551274 | 366.328232 | -64.223042 | 是 | 低碳铬铁, 低碳锰铁, 硅铁合金, 钛铁, 铌铁, 铝块 | 低碳铬铁, 低碳锰铁, 硅锰, 钛铁, 铌铁, 铝块, 高碳铬铁 | C<=0.075; Si[0.1,0.12]; Mn[1.5,1.52]; P<=0.01; S<=0.003; Nb[0.05,0.051]; Ti[0.015,0.02]; Als[0.03,0.035]; Cr[0.2,0.23]
210 | 206 | 590CL | 02 | 6 | 12 | 590CL-2 | ok | 27.074698 | 24.967405 | -2.107294 | 455.131439 | 391.104509 | -64.026931 | 是 | 低碳铬铁, 低碳锰铁, 硅铁合金, 钛铁, 铌铁, 铝块 | 低碳铬铁, 低碳锰铁, 硅锰, 钛铁, 铌铁, 铝块, 高碳铬铁 | C<=0.075; Si[0.1,0.12]; Mn[1.55,1.57]; P<=0.01; S<=0.003; Nb[0.055,0.056]; Ti[0.02,0.025]; Als[0.03,0.035]; Cr[0.2,0.23]
211 | 207 | YFDP600-SY | 01 | 3 | 5.99 | YFDP600-SY | ok | 26.268057 | 24.165851 | -2.102206 | 430.551274 | 366.328232 | -64.223042 | 是 | 低碳铬铁, 低碳锰铁, 硅铁合金, 钛铁, 铌铁, 铝块 | 低碳铬铁, 低碳锰铁, 硅锰, 钛铁, 铌铁, 铝块, 高碳铬铁 | C<=0.075; Si[0.1,0.12]; Mn[1.5,1.52]; P<=0.01; S<=0.003; Nb[0.05,0.051]; Ti[0.015,0.02]; Als[0.03,0.035]; Cr[0.2,0.23]
212 | 208 | 510L | 01 | 2 | 5.99 | 510L-1 | ok | 15.41507 | 13.254634 | -2.160435 | 180.892749 | 123.335669 | -57.55708 | 是 | 中碳锰铁, 硅铁合金, 钛铁, 铌铁, 铝块 | 中碳锰铁, 硅锰, 钛铁, 铌铁, 铝块, 高碳锰铁 | C<=0.07; Si[0.12,0.14]; Mn[0.9,0.92]; P<=0.015; S<=0.005; Nb[0.01,0.011]; Ti[0.032,0.037]; Als[0.025,0.03]
213 | 209 | 510L | 02 | 6 | 14 | 510L-2 | ok | 16.787841 | 14.600172 | -2.18767 | 198.998253 | 142.145878 | -56.852375 | 是 | 中碳锰铁, 硅铁合金, 钛铁, 铌铁, 铝块 | 中碳锰铁, 硅锰, 钛铁, 铌铁, 铝块, 高碳锰铁 | C<=0.07; Si[0.12,0.14]; Mn[1.0,1.02]; P<=0.015; S<=0.005; Nb[0.012,0.013]; Ti[0.035,0.04]; Als[0.025,0.03]
214 | 210 | 610L | 01 | 2 | 5.99 | 610L-1 | ok | 21.156474 | 19.148959 | -2.007515 | 258.019092 | 192.7851 | -65.233991 | 是 | 低碳锰铁, 硅铁合金, 钛铁, 铌铁, 铝块 | 中碳锰铁, 低碳锰铁, 硅锰, 钛铁, 铌铁, 铝块 | C<=0.07; Si[0.15,0.17]; Mn[1.3,1.32]; P<=0.015; S<=0.004; Nb[0.015,0.016]; Ti[0.055,0.06]; Als[0.025,0.03]; Ca<=0.002
215 | 211 | 610L | 02 | 6 | 14 | 610L-2 | ok | 21.979762 | 19.999419 | -1.980343 | 277.808028 | 212.238889 | -65.569139 | 是 | 低碳锰铁, 硅铁合金, 钛铁, 铌铁, 铝块 | 中碳锰铁, 低碳锰铁, 硅锰, 钛铁, 铌铁, 铝块 | C<=0.07; Si[0.15,0.17]; Mn[1.35,1.37]; P<=0.015; S<=0.004; Nb[0.018,0.019]; Ti[0.065,0.07]; Als[0.025,0.03]; Ca<=0.002
216 | 212 | YF700BL | 01 | 2 | 4 | YF700BL-1 | ok | 22.143864 | 20.381403 | -1.76246 | 294.502544 | 250.494661 | -44.007883 | 是 | 中碳锰铁, 硅锰, 钛铁, 铌铁, 铝块 | 中碳锰铁, 硅锰, 钛铁, 铌铁, 铝块, 高碳锰铁 | C<=0.07; Si[0.1,0.12]; Mn[1.35,1.37]; P<=0.015; S<=0.004; Nb[0.025,0.026]; Ti[0.09,0.095]; Als[0.03,0.035]; Ca<=0.002
217 | 213 | YF700BL | 02 | 4.01 | 6 | YF700BL-2 | ok | 24.001093 | 22.183986 | -1.817107 | 320.262572 | 277.668701 | -42.593871 | 是 | 中碳锰铁, 硅锰, 钛铁, 铌铁, 铝块 | 中碳锰铁, 硅锰, 钛铁, 铌铁, 铝块, 高碳锰铁 | C<=0.07; Si[0.14,0.16]; Mn[1.45,1.47]; P<=0.015; S<=0.004; Nb[0.03,0.031]; Ti[0.095,0.1]; Als[0.03,0.035]; Ca<=0.002
218 | 214 | YF700BL | 03 | 6.01 | 14 | YF700BL-3 | ok | 24.697214 | 23.19004 | -1.507174 | 351.815586 | 305.671078 | -46.144507 | 是 | 低碳锰铁, 硅锰, 钛铁, 铌铁, 铝块 | 中碳锰铁, 硅锰, 钛铁, 铌铁, 铝块, 高碳锰铁 | C<=0.07; Si[0.14,0.16]; Mn[1.5,1.52]; P<=0.015; S<=0.004; Nb[0.035,0.036]; Ti[0.105,0.11]; Als[0.03,0.035]; Ca<=0.002
219 | 215 | 700L | 01 | 2 | 6 | 700L-1 | ok | 23.80089 | 21.24466 | -2.55623 | 337.867454 | 276.718763 | -61.148691 | 是 | 中碳锰铁, 硅铁合金, 钛铁, 铌铁, 铝块 | 中碳锰铁, 低碳锰铁, 硅锰, 钛铁, 铌铁, 铝块 | C<=0.07; Si[0.12,0.14]; Mn[1.4,1.42]; P<=0.015; S<=0.003; Nb[0.03,0.031]; Ti[0.1,0.105]; Als[0.03,0.035]; Ca<=0.002
220 | 216 | 700L | 02 | 6.01 | 10 | 700L-2 | ok | 25.163045 | 22.928193 | -2.234853 | 385.050939 | 312.930493 | -72.120445 | 是 | 低碳锰铁, 硅铁合金, 钛铁, 铌铁, 铝块 | 中碳锰铁, 低碳锰铁, 硅锰, 钛铁, 铌铁, 铝块 | C<=0.07; Si[0.15,0.17]; Mn[1.5,1.52]; P<=0.015; S<=0.003; Nb[0.038,0.039]; Ti[0.1,0.105]; Als[0.03,0.035]; Ca<=0.002
221 | 217 | 700L | 03 | 10.01 | 14 | 700L-3 | ok | 27.77417 | 25.295499 | -2.47867 | 413.618122 | 353.29622 | -60.321902 | 是 | 低碳锰铁, 硅铁合金, 钛铁, 铌铁, 铝块 | 低碳锰铁, 硅铁合金, 硅锰, 钛铁, 铌铁, 铝块 | C<=0.06; Si[0.15,0.17]; Mn[1.7,1.72]; P<=0.01; S<=0.003; Nb[0.041,0.042]; Ti[0.09,0.095]; Als[0.03,0.035]; Ca<=0.002
222 | 218 | 700L-S | 01 | 3 | 8 | 700L-S1 | ok | 23.379073 | 21.119102 | -2.259971 | 336.367985 | 280.351974 | -56.016011 | 是 | 中碳锰铁, 硅铁合金, 钛铁, 铌铁, 铝块 | 中碳锰铁, 硅锰, 钛铁, 铌铁, 铝块, 高碳锰铁 | C<=0.07; Si[0.08,0.1]; Mn[1.4,1.42]; P<=0.015; S<=0.003; Nb[0.03,0.031]; Ti[0.1,0.105]; Als[0.03,0.035]; Ca<=0.002; Cr[0.0,0.03]; Ni[0.0,0.01]; Cu[0.0,0.01]
223 | 219 | 700L-S | 02 | 8.01 | 12 | 700L-S2 | ok | 25.484794 | 23.196971 | -2.287823 | 385.222837 | 329.927502 | -55.295335 | 是 | 中碳锰铁, 硅铁合金, 钛铁, 铌铁, 铝块 | 中碳锰铁, 硅锰, 钛铁, 铌铁, 铝块, 高碳锰铁 | C<=0.07; Si[0.08,0.1]; Mn[1.55,1.57]; P<=0.015; S<=0.003; Nb[0.04,0.041]; Ti[0.1,0.105]; Als[0.03,0.035]; Ca<=0.002; Cr[0.0,0.03]; Ni[0.0,0.01]; Cu[0.0,0.01]
224 | 220 | 700L(HJKJ) | 01 | 6 | 12 | 700L(HJKJ) | ok | 30.886805 | 28.338723 | -2.548082 | 454.676649 | 374.740094 | -79.936555 | 是 | 低碳锰铁, 硅铁合金, 钛铁, 铌铁, 铝块 | 中碳锰铁, 低碳锰铁, 硅锰, 钛铁, 铌铁, 铝块 | C<=0.08; Si[0.2,0.22]; Mn[1.85,1.87]; P<=0.015; S<=0.003; Nb[0.045,0.046]; Ti[0.105,0.11]; Als[0.03,0.035]; Ca<=0.002; Cr[0.0,0.03]; Ni[0.0,0.01]; Cu[0.0,0.01]
225 | 221 | 750L | 01 | 4 | 5.99 | 750L-1 | ok | 28.094364 | 25.822879 | -2.271485 | 403.766814 | 348.048734 | -55.71808 | 是 | 中碳锰铁, 硅铁合金, 硅锰, 钛铁, 铌铁, 铝块 | 中碳锰铁, 硅锰, 钛铁, 铌铁, 铝块, 高碳锰铁 | C<=0.08; Si[0.2,0.22]; Mn[1.65,1.67]; P<=0.015; S<=0.004; Nb[0.045,0.046]; Ti[0.105,0.11]; Als[0.03,0.035]
226 | 222 | 750L | 02 | 6 | 14 | 750L-2 | ok | 29.025926 | 27.027443 | -1.998483 | 439.795343 | 381.110865 | -58.684477 | 是 | 低碳锰铁, 硅铁合金, 硅锰, 钛铁, 铌铁, 铝块 | 中碳锰铁, 低碳锰铁, 硅锰, 钛铁, 铌铁, 铝块 | C<=0.08; Si[0.2,0.22]; Mn[1.75,1.77]; P<=0.015; S<=0.004; Nb[0.05,0.051]; Ti[0.115,0.12]; Als[0.03,0.035]
227 | 223 | 800L | 01 | 3 | 10 | 800L-AC | ok | 31.661251 | 29.372617 | -2.288633 | 519.305225 | 464.030867 | -55.274358 | 是 | 中碳锰铁, 硅铁合金, 硅锰, 钛铁, 铌铁, 铝块 | 中碳锰铁, 硅锰, 钛铁, 铌铁, 铝块, 高碳锰铁 | C<=0.08; Si[0.2,0.22]; Mn[1.85,1.87]; P<=0.01; S<=0.002; Nb[0.07,0.071]; Ti[0.125,0.13]; Als[0.03,0.035]
228 | 224 | 800L | 02 | 10.01 | 14 | 800L-ACH | ok | 33.331655 | 30.769392 | -2.562264 | 500.232319 | 441.775367 | -58.456952 | 是 | 中碳锰铁, 低碳铬铁, 硅铁合金, 硅锰, 钛铁, 铌铁, 铝块 | 低碳铬铁, 低碳锰铁, 硅锰, 钛铁, 铌铁, 铝块, 高碳铬铁 | C<=0.08; Si[0.1,0.12]; Mn[1.85,1.87]; P<=0.01; S<=0.002; Nb[0.05,0.051]; Ti[0.105,0.11]; Als[0.03,0.035]; Cr[0.2,0.23]
229 | 225 | 800L-AC | 01 | 3 | 10 | 800L-AC | ok | 31.661251 | 29.372617 | -2.288633 | 519.305225 | 464.030867 | -55.274358 | 是 | 中碳锰铁, 硅铁合金, 硅锰, 钛铁, 铌铁, 铝块 | 中碳锰铁, 硅锰, 钛铁, 铌铁, 铝块, 高碳锰铁 | C<=0.08; Si[0.2,0.22]; Mn[1.85,1.87]; P<=0.01; S<=0.002; Nb[0.07,0.071]; Ti[0.125,0.13]; Als[0.03,0.035]
230 | 226 | 800L-AC | 02 | 10.01 | 14 | 800L-ACH | ok | 33.331655 | 30.769392 | -2.562264 | 500.232319 | 441.775367 | -58.456952 | 是 | 中碳锰铁, 低碳铬铁, 硅铁合金, 硅锰, 钛铁, 铌铁, 铝块 | 低碳铬铁, 低碳锰铁, 硅锰, 钛铁, 铌铁, 铝块, 高碳铬铁 | C<=0.08; Si[0.1,0.12]; Mn[1.85,1.87]; P<=0.01; S<=0.002; Nb[0.05,0.051]; Ti[0.105,0.11]; Als[0.03,0.035]; Cr[0.2,0.23]
231 | 227 | L245 | 01 | 3 | 12 | L245-1 | ok | 10.433955 | 9.505639 | -0.928316 | 78.338356 | 57.464017 | -20.874339 | 否 | 硅铁合金, 硅锰, 钛铁, 铝块 | 硅铁合金, 硅锰, 钛铁, 铝块 | C<=0.15; Si[0.2,0.22]; Mn[0.6,0.62]; P<=0.015; S<=0.005; Ti[0.01,0.015]; Als[0.015,0.02]
232 | 228 | L245 | 02 | 12.01 | 28 | L245-2 | ok | 11.22071 | 10.323772 | -0.896938 | 102.423477 | 88.307181 | -14.116296 | 否 | 硅铁合金, 硅锰, 钛铁, 铌铁, 铝块 | 硅铁合金, 硅锰, 钛铁, 铌铁, 铝块 | C<=0.15; Si[0.2,0.22]; Mn[0.65,0.67]; P<=0.015; S<=0.005; Nb[0.008,0.009]; Ti[0.01,0.015]; Als[0.015,0.02]
233 | 229 | L245M | 01 | 3 | 12 | L245M-1 | ok | 9.84644 | 8.949502 | -0.896938 | 88.550279 | 74.433983 | -14.116296 | 否 | 硅铁合金, 硅锰, 钛铁, 铌铁, 铝块 | 硅铁合金, 硅锰, 钛铁, 铌铁, 铝块 | C<=0.15; Si[0.15,0.17]; Mn[0.6,0.62]; P<=0.015; S<=0.004; Nb[0.006,0.007]; Ti[0.01,0.015]; Als[0.015,0.02]
234 | 230 | L245M | 02 | 12.01 | 28 | L245M-2 | ok | 11.057195 | 10.160257 | -0.896938 | 103.650507 | 89.534211 | -14.116296 | 否 | 硅铁合金, 硅锰, 钛铁, 铌铁, 铝块 | 硅铁合金, 硅锰, 钛铁, 铌铁, 铝块 | C<=0.15; Si[0.15,0.17]; Mn[0.7,0.72]; P<=0.015; S<=0.004; Nb[0.008,0.009]; Ti[0.015,0.02]; Als[0.015,0.02]
235 | 231 | L290 | 01 | 3 | 12 | L290-1 | ok | 12.614423 | 10.787117 | -1.827306 | 113.003367 | 72.04814 | -40.955227 | 否 | 硅铁合金, 硅锰, 钛铁, 铝块 | 硅铁合金, 硅锰, 钛铁, 铝块 | C<=0.15; Si[0.15,0.17]; Mn[0.75,0.77]; P<=0.015; S<=0.005; Ti[0.025,0.03]; Als[0.025,0.03]
236 | 232 | L290 | 02 | 12.01 | 28 | L290-2 | ok | 13.983048 | 12.18712 | -1.795928 | 140.675404 | 106.478219 | -34.197185 | 否 | 硅锰, 钛铁, 铌铁, 铝块, 高碳锰铁 | 硅锰, 钛铁, 铌铁, 铝块, 高碳锰铁 | C<=0.15; Si[0.15,0.17]; Mn[0.85,0.87]; P<=0.015; S<=0.005; Nb[0.008,0.009]; Ti[0.025,0.03]; Als[0.025,0.03]
237 | 233 | L360 | 01 | 4 | 25.4 | L360 | ok | 21.026693 | 18.610786 | -2.415907 | 278.800361 | 216.447486 | -62.352875 | 是 | 中碳锰铁, 硅铁合金, 钛铁, 铌铁, 铝块 | 中碳锰铁, 硅锰, 钛铁, 铌铁, 铝块, 高碳锰铁 | C<=0.07; Si[0.2,0.22]; Mn[1.25,1.27]; P<=0.015; S<=0.005; Nb[0.03,0.031]; Ti[0.025,0.03]; Als[0.02,0.025]
238 | 234 | L360M | 01 | 4 | 25.4 | L360M | ok | 21.17472 | 18.610786 | -2.563934 | 279.944618 | 216.447486 | -63.497132 | 是 | 中碳锰铁, 硅铁合金, 钛铁, 铌铁, 铝块 | 中碳锰铁, 硅锰, 钛铁, 铌铁, 铝块, 高碳锰铁 | C<=0.07; Si[0.2,0.22]; Mn[1.25,1.27]; P<=0.012; S<=0.003; Nb[0.03,0.031]; Ti[0.025,0.03]; Als[0.02,0.025]; Ca<=0.0; Cr[0.0,0.03]; Ni[0.0,0.01]; Cu[0.0,0.01]; B[0.0,0.0002]
239 | 235 | L485 | 01 | 6 | 16 | L485-1 | ok | 22.978326 | 21.509249 | -1.469077 | 260.28062 | 221.583583 | -38.697037 | 是 | 中碳锰铁, 硅锰, 钛铁, 铌铁, 铝块 | 硅锰, 钛铁, 铌铁, 铝块, 高碳锰铁 | C<=0.08; Si[0.23,0.25]; Mn[1.4,1.42]; P<=0.015; S<=0.005; Nb[0.025,0.026]; Ti[0.045,0.05]; Als[0.025,0.03]
240 | 236 | L485 | 02 | 16.01 | 22 | L485-2 | ok | 24.477124 | 23.017993 | -1.459131 | 275.127688 | 236.746196 | -38.381492 | 是 | 中碳锰铁, 硅锰, 钛铁, 铌铁, 铝块 | 中碳锰铁, 硅锰, 钛铁, 铌铁, 铝块, 高碳锰铁 | C<=0.08; Si[0.23,0.25]; Mn[1.5,1.52]; P<=0.015; S<=0.005; Nb[0.025,0.026]; Ti[0.055,0.06]; Als[0.025,0.03]
241 | 237 | X42 | 01 | 3 | 12 | X42-1 | ok | 12.614423 | 10.787117 | -1.827306 | 113.003367 | 72.04814 | -40.955227 | 否 | 硅铁合金, 硅锰, 钛铁, 铝块 | 硅铁合金, 硅锰, 钛铁, 铝块 | C<=0.15; Si[0.15,0.17]; Mn[0.75,0.77]; P<=0.015; S<=0.005; Ti[0.025,0.03]; Als[0.025,0.03]
242 | 238 | X42 | 02 | 12.01 | 28 | X42-2 | ok | 13.983048 | 12.18712 | -1.795928 | 140.675404 | 106.478219 | -34.197185 | 否 | 硅锰, 钛铁, 铌铁, 铝块, 高碳锰铁 | 硅锰, 钛铁, 铌铁, 铝块, 高碳锰铁 | C<=0.15; Si[0.15,0.17]; Mn[0.85,0.87]; P<=0.015; S<=0.005; Nb[0.008,0.009]; Ti[0.025,0.03]; Als[0.025,0.03]
243 | 239 | X60M | 01 | 6 | 16 | X60M-1 | ok | 23.275031 | 21.33286 | -1.942171 | 315.387942 | 273.980448 | -41.407495 | 是 | 低碳锰铁, 硅铁合金, 钛铁, 铌铁, 铝块 | 低碳锰铁, 硅铁合金, 硅锰, 钛铁, 铌铁, 铝块 | C<=0.06; Si[0.23,0.25]; Mn[1.35,1.37]; P<=0.01; S<=0.003; Nb[0.03,0.031]; Ti[0.04,0.045]; Als[0.025,0.03]
244 | 240 | X60M | 02 | 16.01 | 25.4 | X60M-2 | ok | 24.61029 | 22.705521 | -1.904769 | 342.849193 | 303.28571 | -39.563483 | 是 | 低碳锰铁, 硅铁合金, 钛铁, 铌铁, 铝块 | 低碳锰铁, 硅铁合金, 硅锰, 钛铁, 铌铁, 铝块 | C<=0.06; Si[0.23,0.25]; Mn[1.45,1.47]; P<=0.01; S<=0.003; Nb[0.035,0.036]; Ti[0.04,0.045]; Als[0.025,0.03]
245 | 241 | PSL1 X65 | 01 | 6 | 16 | X65-1 | ok | 23.453264 | 21.511093 | -1.942171 | 334.685036 | 293.277541 | -41.407495 | 是 | 低碳锰铁, 硅铁合金, 钛铁, 铌铁, 铝块 | 低碳锰铁, 硅铁合金, 硅锰, 钛铁, 铌铁, 铝块 | C<=0.06; Si[0.23,0.25]; Mn[1.35,1.37]; P<=0.01; S<=0.003; Nb[0.035,0.036]; Ti[0.045,0.05]; Als[0.025,0.03]
246 | 242 | PSL1 X65 | 02 | 16.01 | 25 | X65-2 | ok | 24.588481 | 22.643315 | -1.945165 | 360.464508 | 318.90936 | -41.555148 | 是 | 低碳锰铁, 硅铁合金, 钛铁, 铌铁, 铝块 | 低碳锰铁, 硅铁合金, 硅锰, 钛铁, 铌铁, 铝块 | C<=0.06; Si[0.23,0.25]; Mn[1.45,1.47]; P<=0.01; S<=0.003; Nb[0.04,0.041]; Ti[0.045,0.05]; Als[0.025,0.03]
247 | 243 | X70 | 01 | 6 | 14 | X70-1 | ok | 30.942775 | 28.774961 | -2.167813 | 495.736693 | 443.204176 | -52.532517 | 是 | 低碳铬铁, 低碳锰铁, 硅铁合金, 钛铁, 铌铁, 铝块 | 低碳铬铁, 低碳锰铁, 硅铁合金, 硅锰, 钛铁, 铌铁, 铝块 | C<=0.06; Si[0.23,0.25]; Mn[1.6,1.62]; P<=0.01; S<=0.002; Nb[0.06,0.061]; Ti[0.015,0.02]; Als[0.025,0.03]; Cr[0.25,0.28]
248 | 244 | X70 | 02 | 14.01 | 19 | X70-2 | ok | 31.649627 | 29.500514 | -2.149113 | 517.914871 | 466.30436 | -51.610511 | 是 | 低碳铬铁, 低碳锰铁, 硅铁合金, 钛铁, 铌铁, 铝块 | 低碳铬铁, 低碳锰铁, 硅铁合金, 硅锰, 钛铁, 铌铁, 铝块 | C<=0.06; Si[0.23,0.25]; Mn[1.65,1.67]; P<=0.01; S<=0.002; Nb[0.065,0.066]; Ti[0.015,0.02]; Als[0.025,0.03]; Cr[0.25,0.28]
249 | 245 | X70M | 01 | 6 | 14 | X70M-1 | ok | 30.942775 | 28.774961 | -2.167813 | 495.736693 | 443.204176 | -52.532517 | 是 | 低碳铬铁, 低碳锰铁, 硅铁合金, 钛铁, 铌铁, 铝块 | 低碳铬铁, 低碳锰铁, 硅铁合金, 硅锰, 钛铁, 铌铁, 铝块 | C<=0.06; Si[0.23,0.25]; Mn[1.6,1.62]; P<=0.01; S<=0.002; Nb[0.06,0.061]; Ti[0.015,0.02]; Als[0.025,0.03]; Cr[0.25,0.28]
250 | 246 | X70M | 02 | 14.01 | 24 | X70M-2 | ok | 31.649627 | 29.500514 | -2.149113 | 517.914871 | 466.30436 | -51.610511 | 是 | 低碳铬铁, 低碳锰铁, 硅铁合金, 钛铁, 铌铁, 铝块 | 低碳铬铁, 低碳锰铁, 硅铁合金, 硅锰, 钛铁, 铌铁, 铝块 | C<=0.06; Si[0.23,0.25]; Mn[1.65,1.67]; P<=0.01; S<=0.002; Nb[0.065,0.066]; Ti[0.015,0.02]; Als[0.025,0.03]; Cr[0.25,0.28]
251 | 247 | X80M | 01 | 6 | 16 | X80M-1 | ok | 37.170059 | 34.709813 | -2.460246 | 1452.979404 | 1464.12475 | 11.145346 | 是 | 低碳铬铁, 低碳锰铁, 硅铁合金, 钛铁, 钼铁, 铌铁, 铝块 | 低碳铬铁, 低碳锰铁, 硅铁合金, 金属锰, 钛铁, 钼铁, 铌铁, 铝块 | C<=0.04; Si[0.23,0.25]; Mn[1.8,1.82]; P<=0.01; S<=0.002; Nb[0.08,0.081]; Ti[0.012,0.017]; Als[0.025,0.03]; Cr[0.25,0.28]; Mo[0.18,0.19]
252 | 248 | X80M | 02 | 16.01 | 19 | X80M-2 | ok | 39.680305 | 37.877673 | -1.802632 | 1542.940259 | 1509.852081 | -33.088178 | 是 | 低碳铬铁, 低碳锰铁, 硅铁合金, 钒铁, 钛铁, 钼铁, 铌铁, 铝块 | 低碳铬铁, 低碳锰铁, 硅铁合金, 硅锰, 钒铁, 钛铁, 钼铁, 铌铁, 铝块 | C<=0.045; Si[0.23,0.25]; Mn[1.8,1.82]; P<=0.01; S<=0.002; V[0.04,0.041]; Nb[0.08,0.081]; Ti[0.012,0.017]; Als[0.025,0.03]; Cr[0.35,0.38]; Mo[0.18,0.19]
253 | 249 | Gr.B | 01 | 1.2 | 12 | Gr.B-1 | ok | 6.895165 | 6.626468 | -0.268697 | 65.505761 | 39.314035 | -26.191726 | 否 | 硅铁合金, 硅锰, 铝块 | 硅铁合金, 硅锰, 铝块 | C<=0.16; Si[0.1,0.12]; Mn[0.4,0.42]; P<=0.015; S<=0.01; Als[0.02,0.025]; Cr[0.0,0.03]; Ni[0.0,0.01]; Cu[0.0,0.01]; Mo[0.0,0.01]; B[0.0,0.0002]
254 | 250 | Gr.B | 02 | 12.01 | 25.4 | Gr.B-2 | ok | 7.481898 | 7.213201 | -0.268697 | 68.734129 | 42.542403 | -26.191726 | 否 | 硅铁合金, 硅锰, 铝块 | 硅铁合金, 硅锰, 铝块 | C<=0.16; Si[0.1,0.12]; Mn[0.45,0.47]; P<=0.015; S<=0.01; Als[0.02,0.025]; Cr[0.0,0.03]; Ni[0.0,0.01]; Cu[0.0,0.01]; Mo[0.0,0.01]; B[0.0,0.0002]
255 | 251 | JF-RS | 01 | 2.5 | 10 | JF-RS | ok | 18.795633 | 17.247823 | -1.547811 | 146.870667 | 112.158565 | -34.712102 | 否 | 硅锰, 钛铁, 铝块, 高碳锰铁 | 硅锰, 钛铁, 铝块, 高碳锰铁 | C<=0.18; Si[0.1,0.12]; Mn[1.25,1.27]; P<=0.02; S<=0.01; Ti[0.025,0.03]; Als[0.02,0.025]
256 | 252 | F520JJ | 01 | 3 | 10 | F520JJ | ok | 24.861409 | 22.754609 | -2.1068 | 424.335406 | 377.137054 | -47.198353 | 否 | 硅锰, 钛铁, 铜板, 铝块, 高碳锰铁 | 硅锰, 钛铁, 铜板, 铝块, 高碳锰铁 | C<=0.16; Si[0.18,0.2]; Mn[1.4,1.42]; P<=0.015; S<=0.005; Ti[0.03,0.035]; Als[0.03,0.035]; Cu[0.25,0.26]
257 | 253 | 09CrCuSb | 01 | 3 | 10 | 09CrCuSb | ok | 28.293353 | 27.202029 | -1.091323 | 749.644603 | 702.33466 | -47.309943 | 是 | 低碳铬铁, 硅铁合金, 硅锰, 铜板, 铝块, 锑锭, 镍板 | 低碳铬铁, 硅铁合金, 硅锰, 铜板, 铝块, 锑锭, 镍板, 高碳铬铁 | C<=0.07; Si[0.25,0.27]; Mn[0.5,0.52]; P<=0.015; S<=0.005; Als[0.02,0.025]; Cr[0.75,0.78]; Ni[0.08,0.09]; Cu[0.27,0.28]; Sb[0.05,0.06]
258 | 254 | Q235NH | 01 | 3 | 9.99 | Q235NH-1 | ok | 20.766894 | 19.248124 | -1.51877 | 578.915224 | 514.048287 | -64.866937 | 是 | 低碳铬铁, 硅铁合金, 硅锰, 铜板, 铝块, 镍板 | 低碳铬铁, 硅铁合金, 硅锰, 铜板, 铝块, 镍板, 高碳铬铁 | C<=0.08; Si[0.25,0.27]; Mn[0.3,0.32]; P<=0.02; S<=0.004; Alt[0.03,0.035]; Cr[0.45,0.48]; Ni[0.07,0.08]; Cu[0.28,0.29]
259 | 255 | Q235NH | 02 | 10 | 20 | Q235NH-2 | ok | 22.816594 | 21.263644 | -1.55295 | 597.99593 | 534.446563 | -63.549368 | 是 | 低碳铬铁, 硅铁合金, 硅锰, 铜板, 铝块, 镍板 | 低碳铬铁, 硅铁合金, 硅锰, 铜板, 铝块, 镍板, 高碳铬铁 | C<=0.08; Si[0.25,0.27]; Mn[0.4,0.42]; P<=0.02; S<=0.004; Alt[0.03,0.035]; Cr[0.5,0.53]; Ni[0.07,0.08]; Cu[0.28,0.29]
260 | 256 | A709-50W | 01 | 3 | 10 | A709-50W-1 | ok | 32.729733 | 31.474103 | -1.255631 | 810.888428 | 774.855606 | -36.032822 | 是 | 低碳铬铁, 硅铁合金, 硅锰, 钒铁, 铜板, 铝块, 镍板 | 低碳铬铁, 硅铁合金, 硅锰, 钒铁, 铜板, 铝块, 镍板, 高碳铬铁 | C<=0.075; Si[0.25,0.27]; Mn[1.1,1.12]; P<=0.02; S<=0.005; V[0.035,0.036]; Als[0.02,0.025]; Cr[0.55,0.58]; Ni[0.15,0.16]; Cu[0.28,0.29]
261 | 257 | A709-50W | 02 | 10.01 | 20 | A709-50W-2 | ok | 34.102615 | 32.814134 | -1.28848 | 834.37488 | 799.608355 | -34.766525 | 是 | 低碳铬铁, 硅铁合金, 硅锰, 钒铁, 铜板, 铝块, 镍板 | 低碳铬铁, 硅铁合金, 硅锰, 钒铁, 铜板, 铝块, 镍板, 高碳铬铁 | C<=0.075; Si[0.25,0.27]; Mn[1.2,1.22]; P<=0.02; S<=0.005; V[0.045,0.046]; Als[0.02,0.025]; Cr[0.55,0.58]; Ni[0.15,0.16]; Cu[0.28,0.29]
262 | 258 | A588GR.A | 01 | 3 | 9.99 | A588GR.A-1 | ok | 32.73158 | 31.603885 | -1.127695 | 631.89595 | 598.899033 | -32.996917 | 是 | 低碳铬铁, 硅铁合金, 硅锰, 钒铁, 铌铁, 铜板, 铝块 | 低碳铬铁, 硅铁合金, 硅锰, 钒铁, 铌铁, 铜板, 铝块, 高碳铬铁 | C<=0.08; Si[0.4,0.42]; Mn[1.0,1.02]; P<=0.02; S<=0.006; V[0.035,0.036]; Nb[0.01,0.011]; Als[0.02,0.025]; Cr[0.55,0.58]; Cu[0.28,0.29]
263 | 259 | A588GR.A | 02 | 10 | 20 | A588GR.A-2 | ok | 34.669931 | 33.492962 | -1.176969 | 666.991019 | 635.893548 | -31.097471 | 是 | 低碳铬铁, 硅铁合金, 硅锰, 钒铁, 铌铁, 铜板, 铝块 | 低碳铬铁, 硅铁合金, 硅锰, 钒铁, 铌铁, 铜板, 铝块, 高碳铬铁 | C<=0.08; Si[0.4,0.42]; Mn[1.15,1.17]; P<=0.02; S<=0.006; V[0.04,0.041]; Nb[0.015,0.016]; Als[0.02,0.025]; Cr[0.55,0.58]; Cu[0.28,0.29]
264 | 260 | Q450NQR1 | 01 | 4 | 14 | Q450NQR1 | ok | 30.79682 | 29.309908 | -1.486912 | 812.8546 | 774.038438 | -38.816162 | 是 | 中碳锰铁, 低碳铬铁, 硅锰, 钛铁, 铌铁, 铜板, 铝块, 镍板 | 低碳铬铁, 低碳锰铁, 硅锰, 钛铁, 铌铁, 铜板, 铝块, 镍板, 高碳铬铁 | C<=0.075; Si[0.2,0.22]; Mn[1.1,1.12]; P<=0.015; S<=0.003; Nb[0.02,0.021]; Ti[0.03,0.035]; Als[0.025,0.03]; Cr[0.45,0.48]; Ni[0.15,0.16]; Cu[0.28,0.29]
265 | 261 | HXN-1 | 01 | 2 | 9.99 | HXN-11 | ok | 35.97625 | 33.993446 | -1.982804 | 241.359158 | 198.955272 | -42.403886 | 是 | 硅铁合金, 硅锰, 硼铁, 钛铁, 铝块, 高碳锰铁 | 硅铁合金, 硅锰, 硼铁, 钛铁, 铝块 | C<=0.19; Si[0.9,0.92]; Mn[1.6,1.62]; P<=0.01; S<=0.002; Ti[0.03,0.035]; Als[0.025,0.03]; B[0.001,0.0012]
266 | 262 | HXN-1 | 02 | 10 | 20 | HXN-12 | ok | 37.249505 | 35.266701 | -1.982804 | 250.217882 | 207.813997 | -42.403886 | 是 | 硅铁合金, 硅锰, 硼铁, 钛铁, 铝块, 高碳锰铁 | 硅铁合金, 硅锰, 硼铁, 钛铁, 铝块 | C<=0.19; Si[0.9,0.92]; Mn[1.7,1.72]; P<=0.01; S<=0.002; Ti[0.035,0.04]; Als[0.025,0.03]; B[0.001,0.0012]
267 | 263 | HXN-2 | 01 | 3 | 16 | HXN-2 | ok | 38.222024 | 36.951953 | -1.270071 | 333.602679 | 293.127587 | -40.475091 | 否 | 低碳铬铁, 硅铁合金, 硅锰, 硼铁, 钒铁, 钛铁, 铝块, 高碳铬铁 | 低碳铬铁, 硅铁合金, 硅锰, 硼铁, 钒铁, 钛铁, 铝块, 高碳铬铁 | C<=0.17; Si[0.5,0.52]; Mn[1.45,1.47]; P<=0.012; S<=0.003; V[0.03,0.031]; Ti[0.03,0.035]; Als[0.02,0.025]; Cr[0.55,0.58]; B[0.0015,0.0017]
268 | 264 | HXN-3 | 01 | 3 | 16 | HXN-3 | ok | 39.390694 | 37.100607 | -2.290087 | 369.672295 | 313.243104 | -56.429191 | 是 | 低碳铬铁, 硅铁合金, 硅锰, 硼铁, 金属锰, 钒铁, 钛铁, 铝块, 高碳铬铁 | 低碳铬铁, 硅铁合金, 硅锰, 硼铁, 钒铁, 钛铁, 铝块, 高碳铬铁 | C<=0.14; Si[0.5,0.52]; Mn[1.5,1.52]; P<=0.01; S<=0.003; V[0.03,0.031]; Ti[0.03,0.035]; Als[0.02,0.025]; Cr[0.55,0.58]; Ni[0.0,0.01]; Cu[0.0,0.01]; B[0.0015,0.0017]
269 | 265 | HXN-4 | 01 | 3 | 16 | HXN-4 | ok | 40.947889 | 37.605378 | -3.34251 | 364.919105 | 293.785084 | -71.134021 | 是 | 低碳铬铁, 硅铁合金, 硅锰, 硼铁, 金属锰, 钒铁, 钛铁, 铝块, 高碳铬铁 | 硅铁合金, 硅锰, 硼铁, 钒铁, 钛铁, 铝块, 高碳铬铁 | C<=0.18; Si[0.5,0.52]; Mn[1.5,1.52]; P<=0.01; S<=0.003; V[0.03,0.031]; Ti[0.03,0.035]; Als[0.02,0.025]; Cr[0.55,0.58]; Ni[0.0,0.01]; Cu[0.0,0.01]; B[0.0015,0.0017]
270 | 266 | HX750 | 01 | 3 | 5.99 | HX750-1 | ok | 33.826169 | 31.588723 | -2.237445 | 500.037585 | 451.608966 | -48.428619 | 否 | 低碳铬铁, 低碳锰铁, 硅铁合金, 硅锰, 钛铁, 铌铁, 铝块 | 低碳铬铁, 低碳锰铁, 硅铁合金, 硅锰, 钛铁, 铌铁, 铝块 | C<=0.075; Si[0.3,0.32]; Mn[1.65,1.67]; P<=0.01; S<=0.002; Nb[0.055,0.056]; Ti[0.11,0.115]; Als[0.03,0.035]; Cr[0.25,0.28]
271 | 267 | HX750 | 02 | 6 | 12 | HX750-2 | ok | 35.361005 | 33.160961 | -2.200044 | 532.30281 | 485.718203 | -46.584607 | 否 | 低碳铬铁, 低碳锰铁, 硅铁合金, 硅锰, 钛铁, 铌铁, 铝块 | 低碳铬铁, 低碳锰铁, 硅铁合金, 硅锰, 钛铁, 铌铁, 铝块 | C<=0.075; Si[0.3,0.32]; Mn[1.75,1.77]; P<=0.01; S<=0.003; Nb[0.06,0.061]; Ti[0.12,0.125]; Als[0.03,0.035]; Cr[0.25,0.28]
272 | 268 | NM400 | 01 | 6 | 15.99 | NM400-1 | ok | 28.180415 | 26.429123 | -1.751292 | 292.351763 | 244.997765 | -47.353999 | 是 | 低碳铬铁, 硅锰, 硼铁, 钛铁, 铌铁, 铝块, 高碳铬铁, 高碳锰铁 | 中碳锰铁, 硅锰, 硼铁, 钛铁, 铌铁, 铝块, 高碳铬铁, 高碳锰铁 | C<=0.16; Si[0.2,0.22]; Mn[1.3,1.32]; P<=0.012; S<=0.003; Nb[0.02,0.021]; Ti[0.02,0.025]; Als[0.03,0.035]; Cr[0.35,0.38]; B[0.0015,0.0017]
273 | 269 | NM400 | 02 | 16 | 28 | NM400-2 | ok | 30.258443 | 28.474767 | -1.783676 | 344.080882 | 295.220267 | -48.860615 | 是 | 低碳铬铁, 硅锰, 硼铁, 钛铁, 铌铁, 铝块, 高碳铬铁, 高碳锰铁 | 低碳铬铁, 低碳锰铁, 硅锰, 硼铁, 钛铁, 铌铁, 铝块, 高碳铬铁 | C<=0.16; Si[0.2,0.22]; Mn[1.3,1.32]; P<=0.012; S<=0.003; Nb[0.02,0.021]; Ti[0.02,0.025]; Als[0.03,0.035]; Cr[0.5,0.53]; B[0.0015,0.0017]
274 | 270 | NM450 | 01 | 6 | 15.99 | NM450-1 | ok | 28.470147 | 26.394724 | -2.075423 | 285.144447 | 244.704137 | -40.440311 | 否 | 硅锰, 硼铁, 钛铁, 铌铁, 铝块, 高碳铬铁, 高碳锰铁 | 硅锰, 硼铁, 钛铁, 铌铁, 铝块, 高碳铬铁, 高碳锰铁 | C<=0.2; Si[0.2,0.22]; Mn[1.3,1.32]; P<=0.012; S<=0.003; Nb[0.02,0.021]; Ti[0.025,0.03]; Als[0.03,0.035]; Cr[0.35,0.38]; B[0.0015,0.0017]
275 | 271 | NM450 | 02 | 16 | 28 | NM450-2 | ok | 30.640265 | 28.87737 | -1.762895 | 327.274934 | 277.88401 | -49.390923 | 是 | 低碳铬铁, 硅锰, 硼铁, 钛铁, 铌铁, 铝块, 高碳铬铁, 高碳锰铁 | 低碳铬铁, 低碳锰铁, 硅锰, 硼铁, 钛铁, 铌铁, 铝块, 高碳铬铁 | C<=0.2; Si[0.2,0.22]; Mn[1.3,1.32]; P<=0.012; S<=0.003; Nb[0.02,0.021]; Ti[0.025,0.03]; Als[0.03,0.035]; Cr[0.5,0.53]; B[0.0015,0.0017]
276 | 272 | NM500 | 01 | 6 | 15.99 | NM500-1 | ok | 24.414066 | 21.769653 | -2.644412 | 288.355498 | 235.205564 | -53.149934 | 否 | 硅锰, 硼铁, 钛铁, 铌铁, 铝块, 高碳铬铁, 高碳锰铁 | 硅锰, 硼铁, 钛铁, 铌铁, 铝块, 高碳铬铁, 高碳锰铁 | C<=0.26; Si[0.15,0.17]; Mn[1.0,1.02]; P<=0.01; S<=0.002; Nb[0.025,0.026]; Ti[0.02,0.025]; Als[0.04,0.045]; Cr[0.35,0.38]; B[0.0015,0.0017]
277 | 273 | NM500 | 02 | 16 | 28 | NM500-2 | ok | 27.418874 | 24.774461 | -2.644412 | 311.729179 | 258.579245 | -53.149934 | 否 | 硅锰, 硼铁, 钛铁, 铌铁, 铝块, 高碳铬铁, 高碳锰铁 | 硅锰, 硼铁, 钛铁, 铌铁, 铝块, 高碳铬铁, 高碳锰铁 | C<=0.275; Si[0.15,0.17]; Mn[1.0,1.02]; P<=0.01; S<=0.002; Nb[0.025,0.026]; Ti[0.02,0.025]; Als[0.04,0.045]; Cr[0.5,0.53]; B[0.0015,0.0017]
278 | 274 | NM600 | 01 | 6 | 15.99 | NM600-1 | ok | 28.725588 | 26.121058 | -2.604529 | 1016.952204 | 967.208214 | -49.743991 | 否 | 硅铁合金, 硅锰, 硼铁, 钒铁, 钛铁, 铌铁, 铝块, 镍板, 高碳铬铁 | 硅铁合金, 硅锰, 硼铁, 钒铁, 钛铁, 铌铁, 铝块, 镍板, 高碳铬铁 | C<=0.4; Si[0.2,0.22]; Mn[0.85,0.87]; P<=0.01; S<=0.002; V[0.04,0.041]; Nb[0.015,0.016]; Ti[0.012,0.017]; Als[0.04,0.045]; Cr[0.35,0.38]; Ni[0.5,0.51]; Cu[0.0,0.01]; Mo[0.0,0.01]; B[0.0017,0.0019]
279 | 275 | NM600 | 02 | 16 | 25.4 | NM600-2 | ok | 31.730395 | 29.125866 | -2.604529 | 1040.325885 | 990.581895 | -49.743991 | 否 | 硅铁合金, 硅锰, 硼铁, 钒铁, 钛铁, 铌铁, 铝块, 镍板, 高碳铬铁 | 硅铁合金, 硅锰, 硼铁, 钒铁, 钛铁, 铌铁, 铝块, 镍板, 高碳铬铁 | C<=0.4; Si[0.2,0.22]; Mn[0.85,0.87]; P<=0.01; S<=0.002; V[0.04,0.041]; Nb[0.015,0.016]; Ti[0.012,0.017]; Als[0.04,0.045]; Cr[0.5,0.53]; Ni[0.5,0.51]; Cu[0.0,0.01]; Mo[0.0,0.01]; B[0.0017,0.0019]
280 | 276 | A | 01 | 3.5 | 25.4 | A | ok | 9.31411 | 7.566635 | -1.747475 | 84.505377 | 45.471739 | -39.033637 | 否 | 硅锰, 铝块, 高碳锰铁 | 硅锰, 铝块, 高碳锰铁 | C<=0.16; Si[0.1,0.12]; Mn[0.6,0.62]; P<=0.02; S<=0.015; Als[0.025,0.03]
281 | 277 | B | 01 | 4 | 25.4 | B | ok | 11.552179 | 9.804704 | -1.747475 | 97.157369 | 58.123731 | -39.033637 | 否 | 硅锰, 铝块, 高碳锰铁 | 硅锰, 铝块, 高碳锰铁 | C<=0.16; Si[0.12,0.14]; Mn[0.75,0.77]; P<=0.015; S<=0.006; Als[0.025,0.03]
282 | 278 | AH32 | 01 | 4 | 12.5 | AH32-1 | ok | 20.149723 | 17.254304 | -2.895419 | 180.987574 | 100.509185 | -80.47839 | 是 | 中碳锰铁, 硅铁合金, 铝块 | 中碳锰铁, 硅锰, 铝块, 高碳锰铁 | C<=0.07; Si[0.2,0.22]; Mn[1.2,1.22]; P<=0.015; S<=0.006; Als[0.03,0.035]; Ca<=0.01
283 | 279 | AH32 | 02 | 12.51 | 25 | AH32-2 | ok | 21.446779 | 18.439871 | -3.006908 | 191.013929 | 112.497896 | -78.516033 | 是 | 中碳锰铁, 硅铁合金, 铝块 | 中碳锰铁, 低碳锰铁, 硅锰, 铝块 | C<=0.07; Si[0.2,0.22]; Mn[1.3,1.32]; P<=0.015; S<=0.006; Als[0.03,0.035]; Ca<=0.01
284 | 280 | AH36 | 01 | 4 | 12.5 | AH36-1 | ok | 20.932684 | 18.420382 | -2.512302 | 302.633636 | 240.706082 | -61.927554 | 是 | 中碳锰铁, 硅铁合金, 钛铁, 铌铁, 铝块 | 中碳锰铁, 硅锰, 钛铁, 铌铁, 铝块, 高碳锰铁 | C<=0.07; Si[0.12,0.14]; Mn[1.3,1.32]; P<=0.015; S<=0.006; Nb[0.035,0.036]; Ti[0.01,0.015]; Als[0.03,0.035]
285 | 281 | AH36 | 02 | 12.51 | 25 | AH36-2 | ok | 22.752763 | 20.055403 | -2.69736 | 315.382103 | 248.912483 | -66.46962 | 是 | 中碳锰铁, 硅铁合金, 钛铁, 铌铁, 铝块 | 中碳锰铁, 硅锰, 钛铁, 铌铁, 铝块, 高碳锰铁 | C<=0.07; Si[0.15,0.17]; Mn[1.4,1.42]; P<=0.015; S<=0.006; Nb[0.035,0.036]; Ti[0.01,0.015]; Als[0.03,0.035]
286 | 282 | CCSA | 01 | 3.5 | 25.4 | CCSA | ok | 9.31411 | 7.566635 | -1.747475 | 84.505377 | 45.471739 | -39.033637 | 否 | 硅锰, 铝块, 高碳锰铁 | 硅锰, 铝块, 高碳锰铁 | C<=0.16; Si[0.1,0.12]; Mn[0.6,0.62]; P<=0.02; S<=0.015; Als[0.025,0.03]
287 | 283 | CCSB | 01 | 4 | 25.4 | CCSB | ok | 11.552179 | 9.804704 | -1.747475 | 97.157369 | 58.123731 | -39.033637 | 否 | 硅锰, 铝块, 高碳锰铁 | 硅锰, 铝块, 高碳锰铁 | C<=0.16; Si[0.12,0.14]; Mn[0.75,0.77]; P<=0.015; S<=0.006; Als[0.025,0.03]
288 | 284 | CCSAH32 | 01 | 4 | 12.5 | CCSAH32-1 | ok | 20.149723 | 17.254304 | -2.895419 | 180.987574 | 100.509185 | -80.47839 | 是 | 中碳锰铁, 硅铁合金, 铝块 | 中碳锰铁, 硅锰, 铝块, 高碳锰铁 | C<=0.07; Si[0.2,0.22]; Mn[1.2,1.22]; P<=0.015; S<=0.006; Als[0.03,0.035]; Ca<=0.01
289 | 285 | CCSAH32 | 02 | 12.51 | 25 | CCSAH32-2 | ok | 21.446779 | 18.439871 | -3.006908 | 191.013929 | 112.497896 | -78.516033 | 是 | 中碳锰铁, 硅铁合金, 铝块 | 中碳锰铁, 低碳锰铁, 硅锰, 铝块 | C<=0.07; Si[0.2,0.22]; Mn[1.3,1.32]; P<=0.015; S<=0.006; Als[0.03,0.035]; Ca<=0.01
290 | 286 | CCSAH36 | 01 | 4 | 12.5 | CCSAH36-1 | ok | 20.932684 | 18.420382 | -2.512302 | 302.633636 | 240.706082 | -61.927554 | 是 | 中碳锰铁, 硅铁合金, 钛铁, 铌铁, 铝块 | 中碳锰铁, 硅锰, 钛铁, 铌铁, 铝块, 高碳锰铁 | C<=0.07; Si[0.12,0.14]; Mn[1.3,1.32]; P<=0.015; S<=0.006; Nb[0.035,0.036]; Ti[0.01,0.015]; Als[0.03,0.035]
291 | 287 | CCSAH36 | 02 | 12.51 | 25 | CCSAH36-2 | ok | 22.752763 | 20.055403 | -2.69736 | 315.382103 | 248.912483 | -66.46962 | 是 | 中碳锰铁, 硅铁合金, 钛铁, 铌铁, 铝块 | 中碳锰铁, 硅锰, 钛铁, 铌铁, 铝块, 高碳锰铁 | C<=0.07; Si[0.15,0.17]; Mn[1.4,1.42]; P<=0.015; S<=0.006; Nb[0.035,0.036]; Ti[0.01,0.015]; Als[0.03,0.035]
292 | 288 | AB/A | 01 | 3.5 | 25.4 | AB/A | ok | 9.31411 | 7.566635 | -1.747475 | 84.505377 | 45.471739 | -39.033637 | 否 | 硅锰, 铝块, 高碳锰铁 | 硅锰, 铝块, 高碳锰铁 | C<=0.16; Si[0.1,0.12]; Mn[0.6,0.62]; P<=0.02; S<=0.015; Als[0.025,0.03]
293 | 289 | AB/B | 01 | 4 | 25.4 | AB/B | ok | 11.552179 | 9.804704 | -1.747475 | 97.157369 | 58.123731 | -39.033637 | 否 | 硅锰, 铝块, 高碳锰铁 | 硅锰, 铝块, 高碳锰铁 | C<=0.16; Si[0.12,0.14]; Mn[0.75,0.77]; P<=0.015; S<=0.006; Als[0.025,0.03]
294 | 290 | AB/AH32 | 01 | 4 | 12.5 | AB/AH32-1 | ok | 20.149723 | 17.254304 | -2.895419 | 180.987574 | 100.509185 | -80.47839 | 是 | 中碳锰铁, 硅铁合金, 铝块 | 中碳锰铁, 硅锰, 铝块, 高碳锰铁 | C<=0.07; Si[0.2,0.22]; Mn[1.2,1.22]; P<=0.015; S<=0.006; Als[0.03,0.035]; Ca<=0.01
295 | 291 | AB/AH32 | 02 | 12.51 | 25 | AB/AH32-2 | ok | 21.446779 | 18.439871 | -3.006908 | 191.013929 | 112.497896 | -78.516033 | 是 | 中碳锰铁, 硅铁合金, 铝块 | 中碳锰铁, 低碳锰铁, 硅锰, 铝块 | C<=0.07; Si[0.2,0.22]; Mn[1.3,1.32]; P<=0.015; S<=0.006; Als[0.03,0.035]; Ca<=0.01
296 | 292 | AB/AH36 | 01 | 4 | 12.5 | AB/AH36-1 | ok | 20.932684 | 18.420382 | -2.512302 | 302.633636 | 240.706082 | -61.927554 | 是 | 中碳锰铁, 硅铁合金, 钛铁, 铌铁, 铝块 | 中碳锰铁, 硅锰, 钛铁, 铌铁, 铝块, 高碳锰铁 | C<=0.07; Si[0.12,0.14]; Mn[1.3,1.32]; P<=0.015; S<=0.006; Nb[0.035,0.036]; Ti[0.01,0.015]; Als[0.03,0.035]
297 | 293 | AB/AH36 | 02 | 12.51 | 25 | AB/AH36-2 | ok | 22.752763 | 20.055403 | -2.69736 | 315.382103 | 248.912483 | -66.46962 | 是 | 中碳锰铁, 硅铁合金, 钛铁, 铌铁, 铝块 | 中碳锰铁, 硅锰, 钛铁, 铌铁, 铝块, 高碳锰铁 | C<=0.07; Si[0.15,0.17]; Mn[1.4,1.42]; P<=0.015; S<=0.006; Nb[0.035,0.036]; Ti[0.01,0.015]; Als[0.03,0.035]
298 | 294 | BVA | 01 | 3.5 | 25.4 | BVA | ok | 9.31411 | 7.566635 | -1.747475 | 84.505377 | 45.471739 | -39.033637 | 否 | 硅锰, 铝块, 高碳锰铁 | 硅锰, 铝块, 高碳锰铁 | C<=0.16; Si[0.1,0.12]; Mn[0.6,0.62]; P<=0.02; S<=0.015; Als[0.025,0.03]
299 | 295 | BVB | 01 | 4 | 25.4 | BVB | ok | 11.552179 | 9.804704 | -1.747475 | 97.157369 | 58.123731 | -39.033637 | 否 | 硅锰, 铝块, 高碳锰铁 | 硅锰, 铝块, 高碳锰铁 | C<=0.16; Si[0.12,0.14]; Mn[0.75,0.77]; P<=0.015; S<=0.006; Als[0.025,0.03]
300 | 296 | BVAH32 | 01 | 4 | 12.5 | BVAH32-1 | ok | 20.149723 | 17.254304 | -2.895419 | 180.987574 | 100.509185 | -80.47839 | 是 | 中碳锰铁, 硅铁合金, 铝块 | 中碳锰铁, 硅锰, 铝块, 高碳锰铁 | C<=0.07; Si[0.2,0.22]; Mn[1.2,1.22]; P<=0.015; S<=0.006; Als[0.03,0.035]; Ca<=0.01
301 | 297 | BVAH32 | 02 | 12.51 | 25 | BVAH32-2 | ok | 21.446779 | 18.439871 | -3.006908 | 191.013929 | 112.497896 | -78.516033 | 是 | 中碳锰铁, 硅铁合金, 铝块 | 中碳锰铁, 低碳锰铁, 硅锰, 铝块 | C<=0.07; Si[0.2,0.22]; Mn[1.3,1.32]; P<=0.015; S<=0.006; Als[0.03,0.035]; Ca<=0.01
302 | 298 | BVAH36 | 01 | 4 | 12.5 | BVAH36-1 | ok | 20.932684 | 18.420382 | -2.512302 | 302.633636 | 240.706082 | -61.927554 | 是 | 中碳锰铁, 硅铁合金, 钛铁, 铌铁, 铝块 | 中碳锰铁, 硅锰, 钛铁, 铌铁, 铝块, 高碳锰铁 | C<=0.07; Si[0.12,0.14]; Mn[1.3,1.32]; P<=0.015; S<=0.006; Nb[0.035,0.036]; Ti[0.01,0.015]; Als[0.03,0.035]
303 | 299 | BVAH36 | 02 | 12.51 | 25 | BVAH36-2 | ok | 22.752763 | 20.055403 | -2.69736 | 315.382103 | 248.912483 | -66.46962 | 是 | 中碳锰铁, 硅铁合金, 钛铁, 铌铁, 铝块 | 中碳锰铁, 硅锰, 钛铁, 铌铁, 铝块, 高碳锰铁 | C<=0.07; Si[0.15,0.17]; Mn[1.4,1.42]; P<=0.015; S<=0.006; Nb[0.035,0.036]; Ti[0.01,0.015]; Als[0.03,0.035]
304 | 300 | NV A | 01 | 3.5 | 25.4 | NV A | ok | 9.31411 | 7.566635 | -1.747475 | 84.505377 | 45.471739 | -39.033637 | 否 | 硅锰, 铝块, 高碳锰铁 | 硅锰, 铝块, 高碳锰铁 | C<=0.16; Si[0.1,0.12]; Mn[0.6,0.62]; P<=0.02; S<=0.015; Als[0.025,0.03]
305 | 301 | NV B | 01 | 4 | 25.4 | NV B | ok | 11.552179 | 9.804704 | -1.747475 | 97.157369 | 58.123731 | -39.033637 | 否 | 硅锰, 铝块, 高碳锰铁 | 硅锰, 铝块, 高碳锰铁 | C<=0.16; Si[0.12,0.14]; Mn[0.75,0.77]; P<=0.015; S<=0.006; Als[0.025,0.03]
306 | 302 | NV A32 | 01 | 4 | 12.5 | NV A32-1 | ok | 20.149723 | 17.254304 | -2.895419 | 180.987574 | 100.509185 | -80.47839 | 是 | 中碳锰铁, 硅铁合金, 铝块 | 中碳锰铁, 硅锰, 铝块, 高碳锰铁 | C<=0.07; Si[0.2,0.22]; Mn[1.2,1.22]; P<=0.015; S<=0.006; Als[0.03,0.035]; Ca<=0.01
307 | 303 | NV A32 | 02 | 12.51 | 25 | NV A32-2 | ok | 21.446779 | 18.439871 | -3.006908 | 191.013929 | 112.497896 | -78.516033 | 是 | 中碳锰铁, 硅铁合金, 铝块 | 中碳锰铁, 低碳锰铁, 硅锰, 铝块 | C<=0.07; Si[0.2,0.22]; Mn[1.3,1.32]; P<=0.015; S<=0.006; Als[0.03,0.035]; Ca<=0.01
308 | 304 | NV A36 | 01 | 4 | 12.5 | NV A36-1 | ok | 20.932684 | 18.420382 | -2.512302 | 302.633636 | 240.706082 | -61.927554 | 是 | 中碳锰铁, 硅铁合金, 钛铁, 铌铁, 铝块 | 中碳锰铁, 硅锰, 钛铁, 铌铁, 铝块, 高碳锰铁 | C<=0.07; Si[0.12,0.14]; Mn[1.3,1.32]; P<=0.015; S<=0.006; Nb[0.035,0.036]; Ti[0.01,0.015]; Als[0.03,0.035]
309 | 305 | NV A36 | 02 | 12.51 | 25 | NV A36-2 | ok | 22.752763 | 20.055403 | -2.69736 | 315.382103 | 248.912483 | -66.46962 | 是 | 中碳锰铁, 硅铁合金, 钛铁, 铌铁, 铝块 | 中碳锰铁, 硅锰, 钛铁, 铌铁, 铝块, 高碳锰铁 | C<=0.07; Si[0.15,0.17]; Mn[1.4,1.42]; P<=0.015; S<=0.006; Nb[0.035,0.036]; Ti[0.01,0.015]; Als[0.03,0.035]
310 | 306 | KA | 01 | 3.5 | 25.4 | KA | ok | 9.31411 | 7.566635 | -1.747475 | 84.505377 | 45.471739 | -39.033637 | 否 | 硅锰, 铝块, 高碳锰铁 | 硅锰, 铝块, 高碳锰铁 | C<=0.16; Si[0.1,0.12]; Mn[0.6,0.62]; P<=0.02; S<=0.015; Als[0.025,0.03]
311 | 307 | KB | 01 | 4 | 25.4 | KB | ok | 11.552179 | 9.804704 | -1.747475 | 97.157369 | 58.123731 | -39.033637 | 否 | 硅锰, 铝块, 高碳锰铁 | 硅锰, 铝块, 高碳锰铁 | C<=0.16; Si[0.12,0.14]; Mn[0.75,0.77]; P<=0.015; S<=0.006; Als[0.025,0.03]
312 | 308 | KA32 | 01 | 4 | 12.5 | KA32-1 | ok | 20.149723 | 17.254304 | -2.895419 | 180.987574 | 100.509185 | -80.47839 | 是 | 中碳锰铁, 硅铁合金, 铝块 | 中碳锰铁, 硅锰, 铝块, 高碳锰铁 | C<=0.07; Si[0.2,0.22]; Mn[1.2,1.22]; P<=0.015; S<=0.006; Als[0.03,0.035]; Ca<=0.01
313 | 309 | KA32 | 02 | 12.51 | 25 | KA32-2 | ok | 21.446779 | 18.439871 | -3.006908 | 191.013929 | 112.497896 | -78.516033 | 是 | 中碳锰铁, 硅铁合金, 铝块 | 中碳锰铁, 低碳锰铁, 硅锰, 铝块 | C<=0.07; Si[0.2,0.22]; Mn[1.3,1.32]; P<=0.015; S<=0.006; Als[0.03,0.035]; Ca<=0.01
314 | 310 | KA36 | 01 | 4 | 12.5 | KA36-1 | ok | 20.932684 | 18.420382 | -2.512302 | 302.633636 | 240.706082 | -61.927554 | 是 | 中碳锰铁, 硅铁合金, 钛铁, 铌铁, 铝块 | 中碳锰铁, 硅锰, 钛铁, 铌铁, 铝块, 高碳锰铁 | C<=0.07; Si[0.12,0.14]; Mn[1.3,1.32]; P<=0.015; S<=0.006; Nb[0.035,0.036]; Ti[0.01,0.015]; Als[0.03,0.035]
315 | 311 | KA36 | 02 | 12.51 | 25 | KA36-2 | ok | 22.752763 | 20.055403 | -2.69736 | 315.382103 | 248.912483 | -66.46962 | 是 | 中碳锰铁, 硅铁合金, 钛铁, 铌铁, 铝块 | 中碳锰铁, 硅锰, 钛铁, 铌铁, 铝块, 高碳锰铁 | C<=0.07; Si[0.15,0.17]; Mn[1.4,1.42]; P<=0.015; S<=0.006; Nb[0.035,0.036]; Ti[0.01,0.015]; Als[0.03,0.035]
316 | 312 | KRA | 01 | 3.5 | 25.4 | KRA | ok | 9.31411 | 7.566635 | -1.747475 | 84.505377 | 45.471739 | -39.033637 | 否 | 硅锰, 铝块, 高碳锰铁 | 硅锰, 铝块, 高碳锰铁 | C<=0.16; Si[0.1,0.12]; Mn[0.6,0.62]; P<=0.02; S<=0.015; Als[0.025,0.03]
317 | 313 | KRB | 01 | 4 | 25.4 | KRB | ok | 11.552179 | 9.804704 | -1.747475 | 97.157369 | 58.123731 | -39.033637 | 否 | 硅锰, 铝块, 高碳锰铁 | 硅锰, 铝块, 高碳锰铁 | C<=0.16; Si[0.12,0.14]; Mn[0.75,0.77]; P<=0.015; S<=0.006; Als[0.025,0.03]
318 | 314 | KRA32 | 01 | 4 | 12.5 | KRA32-1 | ok | 20.149723 | 17.254304 | -2.895419 | 180.987574 | 100.509185 | -80.47839 | 是 | 中碳锰铁, 硅铁合金, 铝块 | 中碳锰铁, 硅锰, 铝块, 高碳锰铁 | C<=0.07; Si[0.2,0.22]; Mn[1.2,1.22]; P<=0.015; S<=0.006; Als[0.03,0.035]; Ca<=0.01
319 | 315 | KRA32 | 02 | 12.51 | 25 | KRA32-2 | ok | 21.446779 | 18.439871 | -3.006908 | 191.013929 | 112.497896 | -78.516033 | 是 | 中碳锰铁, 硅铁合金, 铝块 | 中碳锰铁, 低碳锰铁, 硅锰, 铝块 | C<=0.07; Si[0.2,0.22]; Mn[1.3,1.32]; P<=0.015; S<=0.006; Als[0.03,0.035]; Ca<=0.01
320 | 316 | KRA36 | 01 | 4 | 12.5 | KRA36-1 | ok | 20.932684 | 18.420382 | -2.512302 | 302.633636 | 240.706082 | -61.927554 | 是 | 中碳锰铁, 硅铁合金, 钛铁, 铌铁, 铝块 | 中碳锰铁, 硅锰, 钛铁, 铌铁, 铝块, 高碳锰铁 | C<=0.07; Si[0.12,0.14]; Mn[1.3,1.32]; P<=0.015; S<=0.006; Nb[0.035,0.036]; Ti[0.01,0.015]; Als[0.03,0.035]
321 | 317 | KRA36 | 02 | 12.51 | 25 | KRA36-2 | ok | 22.752763 | 20.055403 | -2.69736 | 315.382103 | 248.912483 | -66.46962 | 是 | 中碳锰铁, 硅铁合金, 钛铁, 铌铁, 铝块 | 中碳锰铁, 硅锰, 钛铁, 铌铁, 铝块, 高碳锰铁 | C<=0.07; Si[0.15,0.17]; Mn[1.4,1.42]; P<=0.015; S<=0.006; Nb[0.035,0.036]; Ti[0.01,0.015]; Als[0.03,0.035]
322 | 318 | LRA | 01 | 3.5 | 25.4 | LRA | ok | 9.31411 | 7.566635 | -1.747475 | 84.505377 | 45.471739 | -39.033637 | 否 | 硅锰, 铝块, 高碳锰铁 | 硅锰, 铝块, 高碳锰铁 | C<=0.16; Si[0.1,0.12]; Mn[0.6,0.62]; P<=0.02; S<=0.015; Als[0.025,0.03]
323 | 319 | LRB | 01 | 4 | 25.4 | LRB | ok | 11.552179 | 9.804704 | -1.747475 | 97.157369 | 58.123731 | -39.033637 | 否 | 硅锰, 铝块, 高碳锰铁 | 硅锰, 铝块, 高碳锰铁 | C<=0.16; Si[0.12,0.14]; Mn[0.75,0.77]; P<=0.015; S<=0.006; Als[0.025,0.03]
324 | 320 | LRA32 | 01 | 4 | 12.5 | LRA32-1 | ok | 20.149723 | 17.254304 | -2.895419 | 180.987574 | 100.509185 | -80.47839 | 是 | 中碳锰铁, 硅铁合金, 铝块 | 中碳锰铁, 硅锰, 铝块, 高碳锰铁 | C<=0.07; Si[0.2,0.22]; Mn[1.2,1.22]; P<=0.015; S<=0.006; Als[0.03,0.035]; Ca<=0.01
325 | 321 | LRA32 | 02 | 12.51 | 25 | LRA32-2 | ok | 21.446779 | 18.439871 | -3.006908 | 191.013929 | 112.497896 | -78.516033 | 是 | 中碳锰铁, 硅铁合金, 铝块 | 中碳锰铁, 低碳锰铁, 硅锰, 铝块 | C<=0.07; Si[0.2,0.22]; Mn[1.3,1.32]; P<=0.015; S<=0.006; Als[0.03,0.035]; Ca<=0.01
326 | 322 | LRA36 | 01 | 4 | 12.5 | LRA36-1 | ok | 20.932684 | 18.420382 | -2.512302 | 302.633636 | 240.706082 | -61.927554 | 是 | 中碳锰铁, 硅铁合金, 钛铁, 铌铁, 铝块 | 中碳锰铁, 硅锰, 钛铁, 铌铁, 铝块, 高碳锰铁 | C<=0.07; Si[0.12,0.14]; Mn[1.3,1.32]; P<=0.015; S<=0.006; Nb[0.035,0.036]; Ti[0.01,0.015]; Als[0.03,0.035]
327 | 323 | LRA36 | 02 | 12.51 | 25 | LRA36-2 | ok | 22.752763 | 20.055403 | -2.69736 | 315.382103 | 248.912483 | -66.46962 | 是 | 中碳锰铁, 硅铁合金, 钛铁, 铌铁, 铝块 | 中碳锰铁, 硅锰, 钛铁, 铌铁, 铝块, 高碳锰铁 | C<=0.07; Si[0.15,0.17]; Mn[1.4,1.42]; P<=0.015; S<=0.006; Nb[0.035,0.036]; Ti[0.01,0.015]; Als[0.03,0.035]

## 差异明细_严格
Excel行号 | 序号 | 适用牌号 | 分类序号 | 最小厚度mm | 最大厚度mm | 炼钢牌号 | 合金 | Excel kg/t | LP kg/t | LP-Excel kg/t | Excel成本元/t | LP成本元/t | LP-Excel成本元/t | Excel是否投用 | LP是否投用
5 | 1 | Q195 | 01 | 1.5 | 12 | Q195-1 | 硅锰 | 0 | 2.284496 | 2.284496 | 0 | 12.392885 | 12.392885 | 否 | 是
5 | 1 | Q195 | 01 | 1.5 | 12 | Q195-1 | 高碳锰铁 | 2.010724 | 0 | -2.010724 | 12.153313 | 0 | -12.153313 | 是 | 否
5 | 1 | Q195 | 01 | 1.5 | 12 | Q195-1 | 硅铁合金 | 2.768933 | 2.209432 | -0.559501 | 14.359243 | 11.457762 | -2.901481 | 是 | 是
5 | 1 | Q195 | 01 | 1.5 | 12 | Q195-1 | 铝块 | 0.67 | 0.10101 | -0.56899 | 14.965903 | 2.25628 | -12.709623 | 是 | 是
5 | 1 | Q195 | 01 | 1.5 | 12 | Q195-1 | 钛铁 | 0.279408 | 0.199577 | -0.079831 | 6.725565 | 4.803975 | -1.92159 | 是 | 是
6 | 2 | Q195 | 02 | 12.01 | 28 | Q195-2 | 硅锰 | 0 | 3.372351 | 3.372351 | 0 | 18.294258 | 18.294258 | 否 | 是
6 | 2 | Q195 | 02 | 12.01 | 28 | Q195-2 | 高碳锰铁 | 2.968211 | 0 | -2.968211 | 17.940605 | 0 | -17.940605 | 是 | 否
6 | 2 | Q195 | 02 | 12.01 | 28 | Q195-2 | 硅铁合金 | 2.768933 | 1.943003 | -0.82593 | 14.359243 | 10.076104 | -4.283139 | 是 | 是
6 | 2 | Q195 | 02 | 12.01 | 28 | Q195-2 | 铝块 | 0.67 | 0.10101 | -0.56899 | 14.965903 | 2.25628 | -12.709623 | 是 | 是
7 | 3 | Q235B | 01 | 1.45 | 12 | Q235B-1 | 铝块 | 0.67 | 0.10101 | -0.56899 | 14.965903 | 2.25628 | -12.709623 | 是 | 是
8 | 4 | Q235B | 02 | 12.01 | 28 | Q235B-2 | 铝块 | 0.67 | 0.10101 | -0.56899 | 14.965903 | 2.25628 | -12.709623 | 是 | 是
9 | 5 | Q235C | 01 | 1.6 | 12 | Q235C-1 | 铝块 | 2 | 0.252525 | -1.747475 | 44.674336 | 5.640699 | -39.033637 | 是 | 是
10 | 6 | Q235C | 02 | 12.01 | 25.4 | Q235C-2 | 铝块 | 2 | 0.252525 | -1.747475 | 44.674336 | 5.640699 | -39.033637 | 是 | 是
11 | 7 | Q235B-WJ | 01 | 1.45 | 12 | Q235B-1 | 铝块 | 0.67 | 0.10101 | -0.56899 | 14.965903 | 2.25628 | -12.709623 | 是 | 是
12 | 8 | Q235B-WJ | 02 | 12.01 | 28 | Q235B-2 | 铝块 | 0.67 | 0.10101 | -0.56899 | 14.965903 | 2.25628 | -12.709623 | 是 | 是
13 | 9 | Q235B-LX | 01 | 1.45 | 12 | Q235B-1 | 铝块 | 0.67 | 0.10101 | -0.56899 | 14.965903 | 2.25628 | -12.709623 | 是 | 是
14 | 10 | Q235B-LX | 02 | 12.01 | 28 | Q235B-2 | 铝块 | 0.67 | 0.10101 | -0.56899 | 14.965903 | 2.25628 | -12.709623 | 是 | 是
15 | 11 | Q235B-HX | 01 | 1.45 | 12 | Q235B-1 | 铝块 | 0.67 | 0.10101 | -0.56899 | 14.965903 | 2.25628 | -12.709623 | 是 | 是
16 | 12 | Q235B-HX | 02 | 12.01 | 28 | Q235B-2 | 铝块 | 0.67 | 0.10101 | -0.56899 | 14.965903 | 2.25628 | -12.709623 | 是 | 是
17 | 13 | Q235B-GL | 01 | 1.6 | 5 | Q235B-GL1 | 铝块 | 1 | 0.151515 | -0.848485 | 22.337168 | 3.384419 | -18.952749 | 是 | 是
18 | 14 | Q235B-GL | 02 | 5.01 | 14 | Q235B-GL2 | 铝块 | 1 | 0.151515 | -0.848485 | 22.337168 | 3.384419 | -18.952749 | 是 | 是
19 | 15 | Q235B-GC | 01 | 3 | 12 | Q235B-GC1 | 硅锰 | 2.432133 | 0 | -2.432133 | 13.193785 | 0 | -13.193785 | 是 | 否
19 | 15 | Q235B-GC | 01 | 3 | 12 | Q235B-GC1 | 高碳锰铁 | 0 | 2.140669 | 2.140669 | 0 | 12.938731 | 12.938731 | 否 | 是
19 | 15 | Q235B-GC | 01 | 3 | 12 | Q235B-GC1 | 硅铁合金 | 0.327319 | 0 | -0.327319 | 1.697422 | 0 | -1.697422 | 是 | 否
19 | 15 | Q235B-GC | 01 | 3 | 12 | Q235B-GC1 | 铝块 | 0.67 | 0.10101 | -0.56899 | 14.965903 | 2.25628 | -12.709623 | 是 | 是
20 | 16 | Q235B-GC | 02 | 12.01 | 25.4 | Q235B-GC2 | 硅锰 | 3.768607 | 0 | -3.768607 | 20.443862 | 0 | -20.443862 | 是 | 否
20 | 16 | Q235B-GC | 02 | 12.01 | 25.4 | Q235B-GC2 | 高碳锰铁 | 0.601879 | 3.91886 | 3.316981 | 3.637906 | 23.686559 | 20.048654 | 是 | 是
20 | 16 | Q235B-GC | 02 | 12.01 | 25.4 | Q235B-GC2 | 铝块 | 0.67 | 0.10101 | -0.56899 | 14.965903 | 2.25628 | -12.709623 | 是 | 是
21 | 17 | Q235B-SD | 01 | 3 | 12 | Q235B-SD1 | 硅锰 | 1.980002 | 0 | -1.980002 | 10.741072 | 0 | -10.741072 | 是 | 否
21 | 17 | Q235B-SD | 01 | 3 | 12 | Q235B-SD1 | 高碳锰铁 | 0 | 1.74272 | 1.74272 | 0 | 10.533432 | 10.533432 | 否 | 是
21 | 17 | Q235B-SD | 01 | 3 | 12 | Q235B-SD1 | 硅铁合金 | 0.438051 | 0 | -0.438051 | 2.271664 | 0 | -2.271664 | 是 | 否
21 | 17 | Q235B-SD | 01 | 3 | 12 | Q235B-SD1 | 铝块 | 0.67 | 0.10101 | -0.56899 | 14.965903 | 2.25628 | -12.709623 | 是 | 是
22 | 18 | Q235B-SD | 02 | 12.01 | 25.4 | Q235B-SD2 | 硅锰 | 3.768607 | 0 | -3.768607 | 20.443862 | 0 | -20.443862 | 是 | 否
22 | 18 | Q235B-SD | 02 | 12.01 | 25.4 | Q235B-SD2 | 高碳锰铁 | 0.175984 | 3.492964 | 3.316981 | 1.063688 | 21.112342 | 20.048654 | 是 | 是
22 | 18 | Q235B-SD | 02 | 12.01 | 25.4 | Q235B-SD2 | 铝块 | 0.67 | 0.10101 | -0.56899 | 14.965903 | 2.25628 | -12.709623 | 是 | 是
23 | 19 | Q235B-HG | 01 | 1.5 | 28 | Q235B-HG | 铝块 | 0.67 | 0.10101 | -0.56899 | 14.965903 | 2.25628 | -12.709623 | 是 | 是
24 | 20 | A36 | 01 | 1.5 | 12 | A36-1 | 铝块 | 1.67 | 0.20202 | -1.46798 | 37.303071 | 4.512559 | -32.790512 | 是 | 是
25 | 21 | A36 | 02 | 12.01 | 25 | A36-2 | 铝块 | 1.67 | 0.20202 | -1.46798 | 37.303071 | 4.512559 | -32.790512 | 是 | 是
26 | 22 | A36-DX | 01 | 1.5 | 12 | A36-DX1 | 铝块 | 2 | 0.20202 | -1.79798 | 44.674336 | 4.512559 | -40.161777 | 是 | 是
27 | 23 | A36-DX | 02 | 12.01 | 20 | A36-DX2 | 铝块 | 2 | 0.20202 | -1.79798 | 44.674336 | 4.512559 | -40.161777 | 是 | 是
28 | 24 | SS400 | 01 | 1.6 | 12 | SS400-1 | 铝块 | 0.67 | 0.10101 | -0.56899 | 14.965903 | 2.25628 | -12.709623 | 是 | 是
29 | 25 | SS400 | 02 | 12.01 | 25.4 | SS400-2 | 铝块 | 2 | 0.252525 | -1.747475 | 44.674336 | 5.640699 | -39.033637 | 是 | 是
30 | 26 | A36-HW | 01 | 1.5 | 12 | A36-1 | 铝块 | 1.67 | 0.20202 | -1.46798 | 37.303071 | 4.512559 | -32.790512 | 是 | 是
32 | 28 | Q355-HW | 01 | 3 | 6 | Q355-HW1 | 铝块 | 1.67 | 0.20202 | -1.46798 | 37.303071 | 4.512559 | -32.790512 | 是 | 是
32 | 28 | Q355-HW | 01 | 3 | 6 | Q355-HW1 | 钛铁 | 0.878138 | 0.798308 | -0.079831 | 21.137489 | 19.215899 | -1.92159 | 是 | 是
33 | 29 | Q355-HW | 02 | 6.01 | 10 | Q355-HW2 | 铝块 | 1.67 | 0.20202 | -1.46798 | 37.303071 | 4.512559 | -32.790512 | 是 | 是
33 | 29 | Q355-HW | 02 | 6.01 | 10 | Q355-HW2 | 钛铁 | 0.878138 | 0.798308 | -0.079831 | 21.137489 | 19.215899 | -1.92159 | 是 | 是
34 | 30 | SPHC | 01 | 1.6 | 8 | SPHC-ZT | 硅锰 | 0 | 0.402591 | 0.402591 | 0 | 2.183967 | 2.183967 | 否 | 是
34 | 30 | SPHC | 01 | 1.6 | 8 | SPHC-ZT | 高碳锰铁 | 0 | 1.557347 | 1.557347 | 0 | 9.412994 | 9.412994 | 否 | 是
34 | 30 | SPHC | 01 | 1.6 | 8 | SPHC-ZT | 中碳锰铁 | 1.815791 | 0 | -1.815791 | 14.036227 | 0 | -14.036227 | 是 | 否
34 | 30 | SPHC | 01 | 1.6 | 8 | SPHC-ZT | 铝块 | 2.33 | 0.252525 | -2.077475 | 52.045602 | 5.640699 | -46.404903 | 是 | 是
35 | 31 | SPHC | 02 | 8.01 | 16 | SPHC-SX | 硅锰 | 0 | 0.402591 | 0.402591 | 0 | 2.183967 | 2.183967 | 否 | 是
35 | 31 | SPHC | 02 | 8.01 | 16 | SPHC-SX | 高碳锰铁 | 0 | 1.557347 | 1.557347 | 0 | 9.412994 | 9.412994 | 否 | 是
35 | 31 | SPHC | 02 | 8.01 | 16 | SPHC-SX | 中碳锰铁 | 1.815791 | 0 | -1.815791 | 14.036227 | 0 | -14.036227 | 是 | 否
35 | 31 | SPHC | 02 | 8.01 | 16 | SPHC-SX | 铝块 | 2.33 | 0.252525 | -2.077475 | 52.045602 | 5.640699 | -46.404903 | 是 | 是
36 | 32 | SPHC | 01 | 8.01 | 16 | SPHC-SX | 硅锰 | 0 | 0.402591 | 0.402591 | 0 | 2.183967 | 2.183967 | 否 | 是
36 | 32 | SPHC | 01 | 8.01 | 16 | SPHC-SX | 高碳锰铁 | 0 | 1.557347 | 1.557347 | 0 | 9.412994 | 9.412994 | 否 | 是
36 | 32 | SPHC | 01 | 8.01 | 16 | SPHC-SX | 中碳锰铁 | 1.815791 | 0 | -1.815791 | 14.036227 | 0 | -14.036227 | 是 | 否
36 | 32 | SPHC | 01 | 8.01 | 16 | SPHC-SX | 铝块 | 2.33 | 0.252525 | -2.077475 | 52.045602 | 5.640699 | -46.404903 | 是 | 是
37 | 33 | SPHC-M | 01 | 2.5 | 5 | SPHC-M | 硅锰 | 0 | 1.130582 | 1.130582 | 0 | 6.133159 | 6.133159 | 否 | 是
37 | 33 | SPHC-M | 01 | 2.5 | 5 | SPHC-M | 高碳锰铁 | 0 | 0.363756 | 0.363756 | 0 | 2.198629 | 2.198629 | 否 | 是
37 | 33 | SPHC-M | 01 | 2.5 | 5 | SPHC-M | 中碳锰铁 | 2.075635 | 0.784953 | -1.290682 | 16.044846 | 6.067757 | -9.977089 | 是 | 是
37 | 33 | SPHC-M | 01 | 2.5 | 5 | SPHC-M | 铝块 | 2.33 | 0.252525 | -2.077475 | 52.045602 | 5.640699 | -46.404903 | 是 | 是
38 | 34 | SPHC-M(B) | 01 | 2.5 | 6 | SPHC-M(B) | 硅锰 | 0 | 1.130582 | 1.130582 | 0 | 6.133159 | 6.133159 | 否 | 是
38 | 34 | SPHC-M(B) | 01 | 2.5 | 6 | SPHC-M(B) | 高碳锰铁 | 0 | 0.423013 | 0.423013 | 0 | 2.556798 | 2.556798 | 否 | 是
38 | 34 | SPHC-M(B) | 01 | 2.5 | 6 | SPHC-M(B) | 中碳锰铁 | 1.86763 | 0.520663 | -1.346968 | 14.436946 | 4.024768 | -10.412179 | 是 | 是
38 | 34 | SPHC-M(B) | 01 | 2.5 | 6 | SPHC-M(B) | 铝块 | 2.33 | 0.252525 | -2.077475 | 52.045602 | 5.640699 | -46.404903 | 是 | 是
39 | 35 | MRT2.5 | 01 | 2.5 | 6 | MRT2.5 | 铝块 | 2.66 | 0.30303 | -2.35697 | 59.416867 | 6.768839 | -52.648028 | 是 | 是
40 | 36 | YFMRT2.5 | 01 | 2.5 | 6 | YFMRT2.5 | 铝块 | 2.66 | 0.30303 | -2.35697 | 59.416867 | 6.768839 | -52.648028 | 是 | 是
41 | 37 | YLMRT3 | 01 | 2.5 | 3.5 | YLMRT3 | 铝块 | 2.66 | 0.30303 | -2.35697 | 59.416867 | 6.768839 | -52.648028 | 是 | 是
42 | 38 | Q355B | 02 | 0.1 | 5.99 | Q355B-1 | 铝块 | 1.67 | 0.20202 | -1.46798 | 37.303071 | 4.512559 | -32.790512 | 是 | 是
42 | 38 | Q355B | 02 | 0.1 | 5.99 | Q355B-1 | 钛铁 | 0.878138 | 0.798308 | -0.079831 | 21.137489 | 19.215899 | -1.92159 | 是 | 是
43 | 39 | Q355B | 01 | 6 | 15.99 | Q355B-2 | 铝块 | 1.67 | 0.20202 | -1.46798 | 37.303071 | 4.512559 | -32.790512 | 是 | 是
43 | 39 | Q355B | 01 | 6 | 15.99 | Q355B-2 | 钛铁 | 0.878138 | 0.798308 | -0.079831 | 21.137489 | 19.215899 | -1.92159 | 是 | 是
44 | 40 | Q355B | 03 | 16 | 28 | Q355B-3B | 铝块 | 1.67 | 0.20202 | -1.46798 | 37.303071 | 4.512559 | -32.790512 | 是 | 是
44 | 40 | Q355B | 03 | 16 | 28 | Q355B-3B | 铌铁 | 0.094134 | 0.125511 | 0.031378 | 20.274127 | 27.032169 | 6.758042 | 是 | 是
44 | 40 | Q355B | 03 | 16 | 28 | Q355B-3B | 钛铁 | 0.578773 | 0.498942 | -0.079831 | 13.931527 | 12.009937 | -1.92159 | 是 | 是
45 | 41 | Q355C | 01 | 2 | 12 | Q355C-1 | 铝块 | 2 | 0.252525 | -1.747475 | 44.674336 | 5.640699 | -39.033637 | 是 | 是
45 | 41 | Q355C | 01 | 2 | 12 | Q355C-1 | 钛铁 | 0.678561 | 0.598731 | -0.079831 | 16.333515 | 14.411925 | -1.92159 | 是 | 是
46 | 42 | Q355C | 02 | 12.01 | 19 | Q355C-2 | 铝块 | 2 | 0.252525 | -1.747475 | 44.674336 | 5.640699 | -39.033637 | 是 | 是
46 | 42 | Q355C | 02 | 12.01 | 19 | Q355C-2 | 铌铁 | 0.094134 | 0.125511 | 0.031378 | 20.274127 | 27.032169 | 6.758042 | 是 | 是
46 | 42 | Q355C | 02 | 12.01 | 19 | Q355C-2 | 钛铁 | 0.379196 | 0.299365 | -0.079831 | 9.127552 | 7.205962 | -1.92159 | 是 | 是
47 | 43 | Q355C | 03 | 19.01 | 29 | Q355C-3 | 铝块 | 2 | 0.252525 | -1.747475 | 44.674336 | 5.640699 | -39.033637 | 是 | 是
47 | 43 | Q355C | 03 | 19.01 | 29 | Q355C-3 | 铌铁 | 0.125511 | 0.156889 | 0.031378 | 27.032169 | 33.790212 | 6.758042 | 是 | 是
47 | 43 | Q355C | 03 | 19.01 | 29 | Q355C-3 | 钛铁 | 0.578773 | 0.498942 | -0.079831 | 13.931527 | 12.009937 | -1.92159 | 是 | 是
48 | 44 | Q355D | 01 | 2 | 12 | Q355D-1 | 铝块 | 2 | 0.252525 | -1.747475 | 44.674336 | 5.640699 | -39.033637 | 是 | 是
48 | 44 | Q355D | 01 | 2 | 12 | Q355D-1 | 钛铁 | 0.678561 | 0.598731 | -0.079831 | 16.333515 | 14.411925 | -1.92159 | 是 | 是
49 | 45 | Q355D | 02 | 12.01 | 19 | Q355D-2 | 铝块 | 2 | 0.252525 | -1.747475 | 44.674336 | 5.640699 | -39.033637 | 是 | 是
49 | 45 | Q355D | 02 | 12.01 | 19 | Q355D-2 | 铌铁 | 0.156889 | 0.188267 | 0.031378 | 33.790212 | 40.548254 | 6.758042 | 是 | 是
49 | 45 | Q355D | 02 | 12.01 | 19 | Q355D-2 | 钛铁 | 0.379196 | 0.299365 | -0.079831 | 9.127552 | 7.205962 | -1.92159 | 是 | 是
50 | 46 | Q355D | 03 | 19.01 | 29 | Q355D-3 | 铝块 | 2 | 0.252525 | -1.747475 | 44.674336 | 5.640699 | -39.033637 | 是 | 是
50 | 46 | Q355D | 03 | 19.01 | 29 | Q355D-3 | 铌铁 | 0.203956 | 0.235334 | 0.031378 | 43.927275 | 50.685318 | 6.758042 | 是 | 是
50 | 46 | Q355D | 03 | 19.01 | 29 | Q355D-3 | 钛铁 | 0.379196 | 0.299365 | -0.079831 | 9.127552 | 7.205962 | -1.92159 | 是 | 是
51 | 47 | Q355B-T | 01 | 2 | 7.55 | Q355B-T1 | 铝块 | 1.67 | 0.20202 | -1.46798 | 37.303071 | 4.512559 | -32.790512 | 是 | 是
51 | 47 | Q355B-T | 01 | 2 | 7.55 | Q355B-T1 | 钛铁 | 0.578773 | 0.498942 | -0.079831 | 13.931527 | 12.009937 | -1.92159 | 是 | 是
52 | 48 | Q355B-T | 02 | 7.56 | 16 | Q355B-T2 | 铝块 | 1.67 | 0.20202 | -1.46798 | 37.303071 | 4.512559 | -32.790512 | 是 | 是
52 | 48 | Q355B-T | 02 | 7.56 | 16 | Q355B-T2 | 钛铁 | 0.77835 | 0.698519 | -0.079831 | 18.735502 | 16.813912 | -1.92159 | 是 | 是
53 | 49 | Q355B-T | 03 | 16.01 | 28 | Q355B-T3 | 铝块 | 1.67 | 0.20202 | -1.46798 | 37.303071 | 4.512559 | -32.790512 | 是 | 是
53 | 49 | Q355B-T | 03 | 16.01 | 28 | Q355B-T3 | 铌铁 | 0.203956 | 0.235334 | 0.031378 | 43.927275 | 50.685318 | 6.758042 | 是 | 是
53 | 49 | Q355B-T | 03 | 16.01 | 28 | Q355B-T3 | 钛铁 | 0.578773 | 0.498942 | -0.079831 | 13.931527 | 12.009937 | -1.92159 | 是 | 是
54 | 50 | Q355ME | 02 | 2 | 5 | Q355ME-1 | 硅锰 | 10.599209 | 12.012436 | 1.413228 | 57.498362 | 65.16481 | 7.666448 | 是 | 是
54 | 50 | Q355ME | 02 | 2 | 5 | Q355ME-1 | 高碳锰铁 | 0 | 2.052353 | 2.052353 | 0 | 12.404928 | 12.404928 | 否 | 是
54 | 50 | Q355ME | 02 | 2 | 5 | Q355ME-1 | 中碳锰铁 | 4.104345 | 0.973482 | -3.130864 | 31.726953 | 7.525099 | -24.201854 | 是 | 是
54 | 50 | Q355ME | 02 | 2 | 5 | Q355ME-1 | 铝块 | 2 | 0.252525 | -1.747475 | 44.674336 | 5.640699 | -39.033637 | 是 | 是
54 | 50 | Q355ME | 02 | 2 | 5 | Q355ME-1 | 铌铁 | 0.125511 | 0.156889 | 0.031378 | 27.032169 | 33.790212 | 6.758042 | 是 | 是
54 | 50 | Q355ME | 02 | 2 | 5 | Q355ME-1 | 钛铁 | 0.478985 | 0.399154 | -0.079831 | 11.52954 | 9.60795 | -1.92159 | 是 | 是
55 | 51 | Q355ME | 01 | 5.01 | 12 | Q355ME-2 | 硅锰 | 10.599209 | 12.012436 | 1.413228 | 57.498362 | 65.16481 | 7.666448 | 是 | 是
55 | 51 | Q355ME | 01 | 5.01 | 12 | Q355ME-2 | 高碳锰铁 | 0 | 1.497156 | 1.497156 | 0 | 9.049183 | 9.049183 | 否 | 是
55 | 51 | Q355ME | 01 | 5.01 | 12 | Q355ME-2 | 中碳锰铁 | 6.053177 | 3.449658 | -2.603519 | 46.791593 | 26.66616 | -20.125433 | 是 | 是
55 | 51 | Q355ME | 01 | 5.01 | 12 | Q355ME-2 | 铝块 | 2 | 0.252525 | -1.747475 | 44.674336 | 5.640699 | -39.033637 | 是 | 是
55 | 51 | Q355ME | 01 | 5.01 | 12 | Q355ME-2 | 铌铁 | 0.203956 | 0.235334 | 0.031378 | 43.927275 | 50.685318 | 6.758042 | 是 | 是
55 | 51 | Q355ME | 01 | 5.01 | 12 | Q355ME-2 | 钛铁 | 0.478985 | 0.399154 | -0.079831 | 11.52954 | 9.60795 | -1.92159 | 是 | 是
56 | 52 | Q355ME | 03 | 12.01 | 25.4 | Q355ME-3 | 硅锰 | 10.599209 | 12.012436 | 1.413228 | 57.498362 | 65.16481 | 7.666448 | 是 | 是
56 | 52 | Q355ME | 03 | 12.01 | 25.4 | Q355ME-3 | 高碳锰铁 | 0 | 1.127025 | 1.127025 | 0 | 6.812019 | 6.812019 | 否 | 是
56 | 52 | Q355ME | 03 | 12.01 | 25.4 | Q355ME-3 | 中碳锰铁 | 7.352398 | 5.100442 | -2.251956 | 56.834686 | 39.426867 | -17.407818 | 是 | 是
56 | 52 | Q355ME | 03 | 12.01 | 25.4 | Q355ME-3 | 铝块 | 2 | 0.252525 | -1.747475 | 44.674336 | 5.640699 | -39.033637 | 是 | 是
56 | 52 | Q355ME | 03 | 12.01 | 25.4 | Q355ME-3 | 铌铁 | 0.203956 | 0.235334 | 0.031378 | 43.927275 | 50.685318 | 6.758042 | 是 | 是
56 | 52 | Q355ME | 03 | 12.01 | 25.4 | Q355ME-3 | 钛铁 | 0.478985 | 0.399154 | -0.079831 | 11.52954 | 9.60795 | -1.92159 | 是 | 是
57 | 53 | Q355B-S | 01 | 1.8 | 5.99 | Q355B-S | 硅锰 | 0 | 8.479367 | 8.479367 | 0 | 45.998689 | 45.998689 | 否 | 是
57 | 53 | Q355B-S | 01 | 1.8 | 5.99 | Q355B-S | 高碳锰铁 | 0 | 1.609889 | 1.609889 | 0 | 9.730567 | 9.730567 | 否 | 是
57 | 53 | Q355B-S | 01 | 1.8 | 5.99 | Q355B-S | 中碳锰铁 | 10.974087 | 2.356147 | -8.617939 | 84.830661 | 18.213228 | -66.617432 | 是 | 是
57 | 53 | Q355B-S | 01 | 1.8 | 5.99 | Q355B-S | 硅铁合金 | 1.730583 | 0 | -1.730583 | 8.974527 | 0 | -8.974527 | 是 | 否
57 | 53 | Q355B-S | 01 | 1.8 | 5.99 | Q355B-S | 铝块 | 2 | 0.252525 | -1.747475 | 44.674336 | 5.640699 | -39.033637 | 是 | 是
57 | 53 | Q355B-S | 01 | 1.8 | 5.99 | Q355B-S | 铌铁 | 0.125511 | 0.156889 | 0.031378 | 27.032169 | 33.790212 | 6.758042 | 是 | 是
57 | 53 | Q355B-S | 01 | 1.8 | 5.99 | Q355B-S | 钛铁 | 0.678561 | 0.598731 | -0.079831 | 16.333515 | 14.411925 | -1.92159 | 是 | 是
58 | 54 | Q355B-SS | 02 | 0.1 | 5.99 | Q355B-1 | 铝块 | 1.67 | 0.20202 | -1.46798 | 37.303071 | 4.512559 | -32.790512 | 是 | 是
58 | 54 | Q355B-SS | 02 | 0.1 | 5.99 | Q355B-1 | 钛铁 | 0.878138 | 0.798308 | -0.079831 | 21.137489 | 19.215899 | -1.92159 | 是 | 是
59 | 55 | Q355B-SS | 01 | 6 | 15.99 | Q355B-2 | 铝块 | 1.67 | 0.20202 | -1.46798 | 37.303071 | 4.512559 | -32.790512 | 是 | 是
59 | 55 | Q355B-SS | 01 | 6 | 15.99 | Q355B-2 | 钛铁 | 0.878138 | 0.798308 | -0.079831 | 21.137489 | 19.215899 | -1.92159 | 是 | 是
60 | 56 | Q355B-SS | 03 | 16 | 28 | Q355B-3B | 铝块 | 1.67 | 0.20202 | -1.46798 | 37.303071 | 4.512559 | -32.790512 | 是 | 是
60 | 56 | Q355B-SS | 03 | 16 | 28 | Q355B-3B | 铌铁 | 0.094134 | 0.125511 | 0.031378 | 20.274127 | 27.032169 | 6.758042 | 是 | 是
60 | 56 | Q355B-SS | 03 | 16 | 28 | Q355B-3B | 钛铁 | 0.578773 | 0.498942 | -0.079831 | 13.931527 | 12.009937 | -1.92159 | 是 | 是
61 | 57 | Q355B-SD | 01 | 1.5 | 5.99 | Q355B-SD1 | 铝块 | 1.67 | 0.20202 | -1.46798 | 37.303071 | 4.512559 | -32.790512 | 是 | 是
61 | 57 | Q355B-SD | 01 | 1.5 | 5.99 | Q355B-SD1 | 钛铁 | 0.878138 | 0.798308 | -0.079831 | 21.137489 | 19.215899 | -1.92159 | 是 | 是
62 | 58 | Q355B-SD | 02 | 6 | 15.99 | Q355B-SD2 | 铝块 | 1.67 | 0.20202 | -1.46798 | 37.303071 | 4.512559 | -32.790512 | 是 | 是
62 | 58 | Q355B-SD | 02 | 6 | 15.99 | Q355B-SD2 | 钛铁 | 0.878138 | 0.798308 | -0.079831 | 21.137489 | 19.215899 | -1.92159 | 是 | 是
63 | 59 | Q355B-SD | 03 | 16 | 28 | Q355B-SD3 | 铝块 | 1.67 | 0.20202 | -1.46798 | 37.303071 | 4.512559 | -32.790512 | 是 | 是
63 | 59 | Q355B-SD | 03 | 16 | 28 | Q355B-SD3 | 铌铁 | 0.094134 | 0.125511 | 0.031378 | 20.274127 | 27.032169 | 6.758042 | 是 | 是
63 | 59 | Q355B-SD | 03 | 16 | 28 | Q355B-SD3 | 钛铁 | 0.578773 | 0.498942 | -0.079831 | 13.931527 | 12.009937 | -1.92159 | 是 | 是
64 | 60 | Q355B-DX | 01 | 1.5 | 8 | Q355B-DX1 | 铝块 | 2 | 0.20202 | -1.79798 | 44.674336 | 4.512559 | -40.161777 | 是 | 是
64 | 60 | Q355B-DX | 01 | 1.5 | 8 | Q355B-DX1 | 钛铁 | 0.878138 | 0.798308 | -0.079831 | 21.137489 | 19.215899 | -1.92159 | 是 | 是
65 | 61 | Q355B-ZW | 01 | 12 | 19 | Q355B-ZW3 | 铝块 | 1.67 | 0.20202 | -1.46798 | 37.303071 | 4.512559 | -32.790512 | 是 | 是
65 | 61 | Q355B-ZW | 01 | 12 | 19 | Q355B-ZW3 | 铌铁 | 0.094134 | 0.125511 | 0.031378 | 20.274127 | 27.032169 | 6.758042 | 是 | 是
65 | 61 | Q355B-ZW | 01 | 12 | 19 | Q355B-ZW3 | 钛铁 | 0.678561 | 0.598731 | -0.079831 | 16.333515 | 14.411925 | -1.92159 | 是 | 是
66 | 62 | Q355B-ZW | 02 | 19.01 | 28 | Q355B-ZW4 | 铝块 | 1.67 | 0.20202 | -1.46798 | 37.303071 | 4.512559 | -32.790512 | 是 | 是
66 | 62 | Q355B-ZW | 02 | 19.01 | 28 | Q355B-ZW4 | 铌铁 | 0.094134 | 0.125511 | 0.031378 | 20.274127 | 27.032169 | 6.758042 | 是 | 是
66 | 62 | Q355B-ZW | 02 | 19.01 | 28 | Q355B-ZW4 | 钛铁 | 0.678561 | 0.598731 | -0.079831 | 16.333515 | 14.411925 | -1.92159 | 是 | 是
67 | 63 | Q355B-HL1 | 03 | 0.1 | 6 | Q355B-1 | 铝块 | 1.67 | 0.20202 | -1.46798 | 37.303071 | 4.512559 | -32.790512 | 是 | 是
67 | 63 | Q355B-HL1 | 03 | 0.1 | 6 | Q355B-1 | 钛铁 | 0.878138 | 0.798308 | -0.079831 | 21.137489 | 19.215899 | -1.92159 | 是 | 是
68 | 64 | Q355B-HL1 | 01 | 6.01 | 16.44 | Q355B-2 | 铝块 | 1.67 | 0.20202 | -1.46798 | 37.303071 | 4.512559 | -32.790512 | 是 | 是
68 | 64 | Q355B-HL1 | 01 | 6.01 | 16.44 | Q355B-2 | 钛铁 | 0.878138 | 0.798308 | -0.079831 | 21.137489 | 19.215899 | -1.92159 | 是 | 是
69 | 65 | Q355B-HL1 | 02 | 16.45 | 30 | Q355B-3A | 铝块 | 1.67 | 0.20202 | -1.46798 | 37.303071 | 4.512559 | -32.790512 | 是 | 是
69 | 65 | Q355B-HL1 | 02 | 16.45 | 30 | Q355B-3A | 钛铁 | 0.77835 | 0.698519 | -0.079831 | 18.735502 | 16.813912 | -1.92159 | 是 | 是
70 | 66 | Q355B-HL2 | 01 | 0.1 | 6 | Q355B-1 | 铝块 | 1.67 | 0.20202 | -1.46798 | 37.303071 | 4.512559 | -32.790512 | 是 | 是
70 | 66 | Q355B-HL2 | 01 | 0.1 | 6 | Q355B-1 | 钛铁 | 0.878138 | 0.798308 | -0.079831 | 21.137489 | 19.215899 | -1.92159 | 是 | 是
71 | 67 | Q355B-HL2 | 02 | 6.01 | 16.29 | Q355B-2 | 铝块 | 1.67 | 0.20202 | -1.46798 | 37.303071 | 4.512559 | -32.790512 | 是 | 是
71 | 67 | Q355B-HL2 | 02 | 6.01 | 16.29 | Q355B-2 | 钛铁 | 0.878138 | 0.798308 | -0.079831 | 21.137489 | 19.215899 | -1.92159 | 是 | 是
72 | 68 | Q355B-HL2 | 03 | 16.3 | 30 | Q355B-3A | 铝块 | 1.67 | 0.20202 | -1.46798 | 37.303071 | 4.512559 | -32.790512 | 是 | 是
72 | 68 | Q355B-HL2 | 03 | 16.3 | 30 | Q355B-3A | 钛铁 | 0.77835 | 0.698519 | -0.079831 | 18.735502 | 16.813912 | -1.92159 | 是 | 是
73 | 69 | Q355B-HL3 | 03 | 0.1 | 6 | Q355B-1 | 铝块 | 1.67 | 0.20202 | -1.46798 | 37.303071 | 4.512559 | -32.790512 | 是 | 是
73 | 69 | Q355B-HL3 | 03 | 0.1 | 6 | Q355B-1 | 钛铁 | 0.878138 | 0.798308 | -0.079831 | 21.137489 | 19.215899 | -1.92159 | 是 | 是
74 | 70 | Q355B-HL3 | 02 | 6.01 | 16.24 | Q355B-2 | 铝块 | 1.67 | 0.20202 | -1.46798 | 37.303071 | 4.512559 | -32.790512 | 是 | 是
74 | 70 | Q355B-HL3 | 02 | 6.01 | 16.24 | Q355B-2 | 钛铁 | 0.878138 | 0.798308 | -0.079831 | 21.137489 | 19.215899 | -1.92159 | 是 | 是
75 | 71 | Q355B-HL3 | 01 | 16.25 | 30 | Q355B-3A | 铝块 | 1.67 | 0.20202 | -1.46798 | 37.303071 | 4.512559 | -32.790512 | 是 | 是
75 | 71 | Q355B-HL3 | 01 | 16.25 | 30 | Q355B-3A | 钛铁 | 0.77835 | 0.698519 | -0.079831 | 18.735502 | 16.813912 | -1.92159 | 是 | 是
76 | 72 | Q355B-HL4 | 01 | 0.1 | 6 | Q355B-1 | 铝块 | 1.67 | 0.20202 | -1.46798 | 37.303071 | 4.512559 | -32.790512 | 是 | 是
76 | 72 | Q355B-HL4 | 01 | 0.1 | 6 | Q355B-1 | 钛铁 | 0.878138 | 0.798308 | -0.079831 | 21.137489 | 19.215899 | -1.92159 | 是 | 是
77 | 73 | Q355B-HL4 | 03 | 6.01 | 15.99 | Q355B-2 | 铝块 | 1.67 | 0.20202 | -1.46798 | 37.303071 | 4.512559 | -32.790512 | 是 | 是
77 | 73 | Q355B-HL4 | 03 | 6.01 | 15.99 | Q355B-2 | 钛铁 | 0.878138 | 0.798308 | -0.079831 | 21.137489 | 19.215899 | -1.92159 | 是 | 是
78 | 74 | Q355B-HL4 | 02 | 16 | 30 | Q355B-3A | 铝块 | 1.67 | 0.20202 | -1.46798 | 37.303071 | 4.512559 | -32.790512 | 是 | 是
78 | 74 | Q355B-HL4 | 02 | 16 | 30 | Q355B-3A | 钛铁 | 0.77835 | 0.698519 | -0.079831 | 18.735502 | 16.813912 | -1.92159 | 是 | 是
79 | 75 | Q355C-HL3 | 01 | 2 | 12 | Q355C-1 | 铝块 | 2 | 0.252525 | -1.747475 | 44.674336 | 5.640699 | -39.033637 | 是 | 是
79 | 75 | Q355C-HL3 | 01 | 2 | 12 | Q355C-1 | 钛铁 | 0.678561 | 0.598731 | -0.079831 | 16.333515 | 14.411925 | -1.92159 | 是 | 是
80 | 76 | Q355C-HL3 | 02 | 12.01 | 19 | Q355C-2 | 铝块 | 2 | 0.252525 | -1.747475 | 44.674336 | 5.640699 | -39.033637 | 是 | 是
80 | 76 | Q355C-HL3 | 02 | 12.01 | 19 | Q355C-2 | 铌铁 | 0.094134 | 0.125511 | 0.031378 | 20.274127 | 27.032169 | 6.758042 | 是 | 是
80 | 76 | Q355C-HL3 | 02 | 12.01 | 19 | Q355C-2 | 钛铁 | 0.379196 | 0.299365 | -0.079831 | 9.127552 | 7.205962 | -1.92159 | 是 | 是
81 | 77 | Q355C-HL3 | 03 | 19.01 | 29 | Q355C-3 | 铝块 | 2 | 0.252525 | -1.747475 | 44.674336 | 5.640699 | -39.033637 | 是 | 是
81 | 77 | Q355C-HL3 | 03 | 19.01 | 29 | Q355C-3 | 铌铁 | 0.125511 | 0.156889 | 0.031378 | 27.032169 | 33.790212 | 6.758042 | 是 | 是
81 | 77 | Q355C-HL3 | 03 | 19.01 | 29 | Q355C-3 | 钛铁 | 0.578773 | 0.498942 | -0.079831 | 13.931527 | 12.009937 | -1.92159 | 是 | 是
82 | 78 | SS400-M | 01 | 3 | 5 | SS400-M | 硅锰 | 9.174245 | 0 | -9.174245 | 49.768252 | 0 | -49.768252 | 是 | 否
82 | 78 | SS400-M | 01 | 3 | 5 | SS400-M | 金属锰 | 1 | 0 | -1 | 16.725664 | 0 | -16.725664 | 是 | 否
82 | 78 | SS400-M | 01 | 3 | 5 | SS400-M | 硅铁合金 | 0.348991 | 0 | -0.348991 | 1.80981 | 0 | -1.80981 | 是 | 否
82 | 78 | SS400-M | 01 | 3 | 5 | SS400-M | 铝块 | 1.67 | 0 | -1.67 | 37.303071 | 0 | -37.303071 | 是 | 否
82 | 78 | SS400-M | 01 | 3 | 5 | SS400-M | 钛铁 | 0.678561 | 0 | -0.678561 | 16.333515 | 0 | -16.333515 | 是 | 否
83 | 79 | Q390B | 02 | 3 | 10 | Q390B-1 | 铝块 | 1.67 | 0.20202 | -1.46798 | 37.303071 | 4.512559 | -32.790512 | 是 | 是
83 | 79 | Q390B | 02 | 3 | 10 | Q390B-1 | 钛铁 | 0.977927 | 0.898096 | -0.079831 | 23.539477 | 21.617887 | -1.92159 | 是 | 是
84 | 80 | Q390B | 03 | 10.01 | 16.5 | Q390B-2 | 铝块 | 1.67 | 0.20202 | -1.46798 | 37.303071 | 4.512559 | -32.790512 | 是 | 是
84 | 80 | Q390B | 03 | 10.01 | 16.5 | Q390B-2 | 钛铁 | 0.977927 | 0.898096 | -0.079831 | 23.539477 | 21.617887 | -1.92159 | 是 | 是
85 | 81 | Q390B | 01 | 16.51 | 28 | Q390B-3 | 铝块 | 1.67 | 0.20202 | -1.46798 | 37.303071 | 4.512559 | -32.790512 | 是 | 是
85 | 81 | Q390B | 01 | 16.51 | 28 | Q390B-3 | 铌铁 | 0.203956 | 0.235334 | 0.031378 | 43.927275 | 50.685318 | 6.758042 | 是 | 是
85 | 81 | Q390B | 01 | 16.51 | 28 | Q390B-3 | 钛铁 | 0.878138 | 0.798308 | -0.079831 | 21.137489 | 19.215899 | -1.92159 | 是 | 是
86 | 82 | Q420B | 01 | 3 | 10 | Q420B-1 | 铝块 | 1.67 | 0.20202 | -1.46798 | 37.303071 | 4.512559 | -32.790512 | 是 | 是
86 | 82 | Q420B | 01 | 3 | 10 | Q420B-1 | 铌铁 | 0.156889 | 0.188267 | 0.031378 | 33.790212 | 40.548254 | 6.758042 | 是 | 是
86 | 82 | Q420B | 01 | 3 | 10 | Q420B-1 | 钛铁 | 0.878138 | 0.798308 | -0.079831 | 21.137489 | 19.215899 | -1.92159 | 是 | 是
87 | 83 | Q420B | 02 | 10.01 | 25 | Q420B-2 | 铝块 | 1.67 | 0.20202 | -1.46798 | 37.303071 | 4.512559 | -32.790512 | 是 | 是
87 | 83 | Q420B | 02 | 10.01 | 25 | Q420B-2 | 铌铁 | 0.156889 | 0.188267 | 0.031378 | 33.790212 | 40.548254 | 6.758042 | 是 | 是
87 | 83 | Q420B | 02 | 10.01 | 25 | Q420B-2 | 钛铁 | 0.878138 | 0.798308 | -0.079831 | 21.137489 | 19.215899 | -1.92159 | 是 | 是
88 | 84 | Q420MB | 01 | 3 | 10 | Q420B-1 | 铝块 | 1.67 | 0.20202 | -1.46798 | 37.303071 | 4.512559 | -32.790512 | 是 | 是
88 | 84 | Q420MB | 01 | 3 | 10 | Q420B-1 | 铌铁 | 0.156889 | 0.188267 | 0.031378 | 33.790212 | 40.548254 | 6.758042 | 是 | 是
88 | 84 | Q420MB | 01 | 3 | 10 | Q420B-1 | 钛铁 | 0.878138 | 0.798308 | -0.079831 | 21.137489 | 19.215899 | -1.92159 | 是 | 是
89 | 85 | Q420MB | 02 | 10.01 | 25 | Q420B-2 | 铝块 | 1.67 | 0.20202 | -1.46798 | 37.303071 | 4.512559 | -32.790512 | 是 | 是
89 | 85 | Q420MB | 02 | 10.01 | 25 | Q420B-2 | 铌铁 | 0.156889 | 0.188267 | 0.031378 | 33.790212 | 40.548254 | 6.758042 | 是 | 是
89 | 85 | Q420MB | 02 | 10.01 | 25 | Q420B-2 | 钛铁 | 0.878138 | 0.798308 | -0.079831 | 21.137489 | 19.215899 | -1.92159 | 是 | 是
90 | 86 | Q420B-HL1 | 01 | 3 | 10 | Q420B-1 | 铝块 | 1.67 | 0.20202 | -1.46798 | 37.303071 | 4.512559 | -32.790512 | 是 | 是
90 | 86 | Q420B-HL1 | 01 | 3 | 10 | Q420B-1 | 铌铁 | 0.156889 | 0.188267 | 0.031378 | 33.790212 | 40.548254 | 6.758042 | 是 | 是
90 | 86 | Q420B-HL1 | 01 | 3 | 10 | Q420B-1 | 钛铁 | 0.878138 | 0.798308 | -0.079831 | 21.137489 | 19.215899 | -1.92159 | 是 | 是
91 | 87 | Q420B-HL1 | 02 | 10.01 | 25 | Q420B-2 | 铝块 | 1.67 | 0.20202 | -1.46798 | 37.303071 | 4.512559 | -32.790512 | 是 | 是
91 | 87 | Q420B-HL1 | 02 | 10.01 | 25 | Q420B-2 | 铌铁 | 0.156889 | 0.188267 | 0.031378 | 33.790212 | 40.548254 | 6.758042 | 是 | 是
91 | 87 | Q420B-HL1 | 02 | 10.01 | 25 | Q420B-2 | 钛铁 | 0.878138 | 0.798308 | -0.079831 | 21.137489 | 19.215899 | -1.92159 | 是 | 是
92 | 88 | Q420B-HL2 | 01 | 3 | 10 | Q420B-1 | 铝块 | 1.67 | 0.20202 | -1.46798 | 37.303071 | 4.512559 | -32.790512 | 是 | 是
92 | 88 | Q420B-HL2 | 01 | 3 | 10 | Q420B-1 | 铌铁 | 0.156889 | 0.188267 | 0.031378 | 33.790212 | 40.548254 | 6.758042 | 是 | 是
92 | 88 | Q420B-HL2 | 01 | 3 | 10 | Q420B-1 | 钛铁 | 0.878138 | 0.798308 | -0.079831 | 21.137489 | 19.215899 | -1.92159 | 是 | 是
93 | 89 | Q420B-HL2 | 02 | 10.01 | 25 | Q420B-2 | 铝块 | 1.67 | 0.20202 | -1.46798 | 37.303071 | 4.512559 | -32.790512 | 是 | 是
93 | 89 | Q420B-HL2 | 02 | 10.01 | 25 | Q420B-2 | 铌铁 | 0.156889 | 0.188267 | 0.031378 | 33.790212 | 40.548254 | 6.758042 | 是 | 是
93 | 89 | Q420B-HL2 | 02 | 10.01 | 25 | Q420B-2 | 钛铁 | 0.878138 | 0.798308 | -0.079831 | 21.137489 | 19.215899 | -1.92159 | 是 | 是
94 | 90 | Q420C | 01 | 3 | 10 | Q420C-1 | 铝块 | 1.67 | 0.20202 | -1.46798 | 37.303071 | 4.512559 | -32.790512 | 是 | 是
94 | 90 | Q420C | 01 | 3 | 10 | Q420C-1 | 铌铁 | 0.282401 | 0.313779 | 0.031378 | 60.822381 | 67.580423 | 6.758042 | 是 | 是
94 | 90 | Q420C | 01 | 3 | 10 | Q420C-1 | 钛铁 | 0.77835 | 0.698519 | -0.079831 | 18.735502 | 16.813912 | -1.92159 | 是 | 是
95 | 91 | Q420C | 02 | 10.01 | 24 | Q420C-2 | 铝块 | 1.67 | 0.20202 | -1.46798 | 37.303071 | 4.512559 | -32.790512 | 是 | 是
95 | 91 | Q420C | 02 | 10.01 | 24 | Q420C-2 | 铌铁 | 0.282401 | 0.313779 | 0.031378 | 60.822381 | 67.580423 | 6.758042 | 是 | 是
95 | 91 | Q420C | 02 | 10.01 | 24 | Q420C-2 | 钛铁 | 0.77835 | 0.698519 | -0.079831 | 18.735502 | 16.813912 | -1.92159 | 是 | 是
96 | 92 | Q420C-HL2 | 01 | 3 | 10 | Q420C-1 | 金属锰 | 1 | 0 | -1 | 16.725664 | 0 | -16.725664 | 是 | 否
96 | 92 | Q420C-HL2 | 01 | 3 | 10 | Q420C-1 | 铝块 | 1.67 | 0.20202 | -1.46798 | 37.303071 | 4.512559 | -32.790512 | 是 | 是
96 | 92 | Q420C-HL2 | 01 | 3 | 10 | Q420C-1 | 铌铁 | 0.282401 | 0.313779 | 0.031378 | 60.822381 | 67.580423 | 6.758042 | 是 | 是
96 | 92 | Q420C-HL2 | 01 | 3 | 10 | Q420C-1 | 钛铁 | 0.77835 | 0.698519 | -0.079831 | 18.735502 | 16.813912 | -1.92159 | 是 | 是
97 | 93 | Q420C-HL2 | 02 | 10.01 | 24 | Q420C-2 | 金属锰 | 2 | 0 | -2 | 33.451327 | 0 | -33.451327 | 是 | 否
97 | 93 | Q420C-HL2 | 02 | 10.01 | 24 | Q420C-2 | 铝块 | 1.67 | 0.20202 | -1.46798 | 37.303071 | 4.512559 | -32.790512 | 是 | 是
97 | 93 | Q420C-HL2 | 02 | 10.01 | 24 | Q420C-2 | 铌铁 | 0.282401 | 0.313779 | 0.031378 | 60.822381 | 67.580423 | 6.758042 | 是 | 是
97 | 93 | Q420C-HL2 | 02 | 10.01 | 24 | Q420C-2 | 钛铁 | 0.77835 | 0.698519 | -0.079831 | 18.735502 | 16.813912 | -1.92159 | 是 | 是
98 | 94 | Q420MD | 01 | 3 | 10 | Q420MD-1 | 铝块 | 1.67 | 0.20202 | -1.46798 | 37.303071 | 4.512559 | -32.790512 | 是 | 是
98 | 94 | Q420MD | 01 | 3 | 10 | Q420MD-1 | 铌铁 | 0.282401 | 0.313779 | 0.031378 | 60.822381 | 67.580423 | 6.758042 | 是 | 是
98 | 94 | Q420MD | 01 | 3 | 10 | Q420MD-1 | 钛铁 | 0.77835 | 0.698519 | -0.079831 | 18.735502 | 16.813912 | -1.92159 | 是 | 是
99 | 95 | Q420MD | 02 | 10.01 | 25 | Q420MD-2 | 铝块 | 1.67 | 0.20202 | -1.46798 | 37.303071 | 4.512559 | -32.790512 | 是 | 是
99 | 95 | Q420MD | 02 | 10.01 | 25 | Q420MD-2 | 铌铁 | 0.282401 | 0.313779 | 0.031378 | 60.822381 | 67.580423 | 6.758042 | 是 | 是
99 | 95 | Q420MD | 02 | 10.01 | 25 | Q420MD-2 | 钛铁 | 0.77835 | 0.698519 | -0.079831 | 18.735502 | 16.813912 | -1.92159 | 是 | 是
100 | 96 | Q420MD-HL1 | 01 | 3 | 10 | Q420MD-1 | 铝块 | 1.67 | 0.20202 | -1.46798 | 37.303071 | 4.512559 | -32.790512 | 是 | 是
100 | 96 | Q420MD-HL1 | 01 | 3 | 10 | Q420MD-1 | 铌铁 | 0.282401 | 0.313779 | 0.031378 | 60.822381 | 67.580423 | 6.758042 | 是 | 是
100 | 96 | Q420MD-HL1 | 01 | 3 | 10 | Q420MD-1 | 钛铁 | 0.77835 | 0.698519 | -0.079831 | 18.735502 | 16.813912 | -1.92159 | 是 | 是
101 | 97 | Q420MD-HL1 | 02 | 10.01 | 25 | Q420MD-2 | 铝块 | 1.67 | 0.20202 | -1.46798 | 37.303071 | 4.512559 | -32.790512 | 是 | 是
101 | 97 | Q420MD-HL1 | 02 | 10.01 | 25 | Q420MD-2 | 铌铁 | 0.282401 | 0.313779 | 0.031378 | 60.822381 | 67.580423 | 6.758042 | 是 | 是
101 | 97 | Q420MD-HL1 | 02 | 10.01 | 25 | Q420MD-2 | 钛铁 | 0.77835 | 0.698519 | -0.079831 | 18.735502 | 16.813912 | -1.92159 | 是 | 是
102 | 98 | Q420MD-HL2 | 01 | 3 | 10 | Q420MD-1 | 铝块 | 1.67 | 0.20202 | -1.46798 | 37.303071 | 4.512559 | -32.790512 | 是 | 是
102 | 98 | Q420MD-HL2 | 01 | 3 | 10 | Q420MD-1 | 铌铁 | 0.282401 | 0.313779 | 0.031378 | 60.822381 | 67.580423 | 6.758042 | 是 | 是
102 | 98 | Q420MD-HL2 | 01 | 3 | 10 | Q420MD-1 | 钛铁 | 0.77835 | 0.698519 | -0.079831 | 18.735502 | 16.813912 | -1.92159 | 是 | 是
103 | 99 | Q420MD-HL2 | 02 | 10.01 | 25 | Q420MD-2 | 铝块 | 1.67 | 0.20202 | -1.46798 | 37.303071 | 4.512559 | -32.790512 | 是 | 是
103 | 99 | Q420MD-HL2 | 02 | 10.01 | 25 | Q420MD-2 | 铌铁 | 0.282401 | 0.313779 | 0.031378 | 60.822381 | 67.580423 | 6.758042 | 是 | 是
103 | 99 | Q420MD-HL2 | 02 | 10.01 | 25 | Q420MD-2 | 钛铁 | 0.77835 | 0.698519 | -0.079831 | 18.735502 | 16.813912 | -1.92159 | 是 | 是
104 | 100 | Q420ME | 01 | 3 | 10.49 | Q420ME-1 | 铝块 | 1.67 | 0.20202 | -1.46798 | 37.303071 | 4.512559 | -32.790512 | 是 | 是
104 | 100 | Q420ME | 01 | 3 | 10.49 | Q420ME-1 | 铌铁 | 0.360845 | 0.392223 | 0.031378 | 77.717487 | 84.475529 | 6.758042 | 是 | 是
104 | 100 | Q420ME | 01 | 3 | 10.49 | Q420ME-1 | 钛铁 | 0.379196 | 0.299365 | -0.079831 | 9.127552 | 7.205962 | -1.92159 | 是 | 是
105 | 101 | Q420ME | 02 | 10.5 | 20 | Q420ME-2 | 硅锰 | 10.599209 | 12.012436 | 1.413228 | 57.498362 | 65.16481 | 7.666448 | 是 | 是
105 | 101 | Q420ME | 02 | 10.5 | 20 | Q420ME-2 | 高碳锰铁 | 0 | 7.630962 | 7.630962 | 0 | 46.123428 | 46.123428 | 否 | 是
105 | 101 | Q420ME | 02 | 10.5 | 20 | Q420ME-2 | 中碳锰铁 | 8.769415 | 0.339795 | -8.42962 | 67.788353 | 2.626646 | -65.161707 | 是 | 是
105 | 101 | Q420ME | 02 | 10.5 | 20 | Q420ME-2 | 铝块 | 1.67 | 0.20202 | -1.46798 | 37.303071 | 4.512559 | -32.790512 | 是 | 是
105 | 101 | Q420ME | 02 | 10.5 | 20 | Q420ME-2 | 铌铁 | 0.43929 | 0.470668 | 0.031378 | 94.612593 | 101.370635 | 6.758042 | 是 | 是
105 | 101 | Q420ME | 02 | 10.5 | 20 | Q420ME-2 | 钛铁 | 0.379196 | 0.299365 | -0.079831 | 9.127552 | 7.205962 | -1.92159 | 是 | 是
106 | 102 | Q460C | 01 | 3 | 10.3 | Q460C-1 | 硅锰 | 0 | 10.523629 | 10.523629 | 0 | 57.088361 | 57.088361 | 否 | 是
106 | 102 | Q460C | 01 | 3 | 10.3 | Q460C-1 | 低碳锰铁 | 13.154665 | 4.643992 | -8.510673 | 110.592312 | 39.04241 | -71.549902 | 是 | 是
106 | 102 | Q460C | 01 | 3 | 10.3 | Q460C-1 | 硅铁合金 | 2.768933 | 0.191569 | -2.577364 | 14.359243 | 0.993444 | -13.365799 | 是 | 是
106 | 102 | Q460C | 01 | 3 | 10.3 | Q460C-1 | 铝块 | 2 | 0.252525 | -1.747475 | 44.674336 | 5.640699 | -39.033637 | 是 | 是
106 | 102 | Q460C | 01 | 3 | 10.3 | Q460C-1 | 铌铁 | 0.203956 | 0.235334 | 0.031378 | 43.927275 | 50.685318 | 6.758042 | 是 | 是
106 | 102 | Q460C | 01 | 3 | 10.3 | Q460C-1 | 钛铁 | 1.077715 | 0.997884 | -0.079831 | 25.941464 | 24.019874 | -1.92159 | 是 | 是
107 | 103 | Q460C | 02 | 10.31 | 16.5 | Q460C-2 | 硅锰 | 0 | 10.523629 | 10.523629 | 0 | 57.088361 | 57.088361 | 否 | 是
107 | 103 | Q460C | 02 | 10.31 | 16.5 | Q460C-2 | 低碳锰铁 | 13.154665 | 4.643992 | -8.510673 | 110.592312 | 39.04241 | -71.549902 | 是 | 是
107 | 103 | Q460C | 02 | 10.31 | 16.5 | Q460C-2 | 硅铁合金 | 2.768933 | 0.191569 | -2.577364 | 14.359243 | 0.993444 | -13.365799 | 是 | 是
107 | 103 | Q460C | 02 | 10.31 | 16.5 | Q460C-2 | 铝块 | 2 | 0.252525 | -1.747475 | 44.674336 | 5.640699 | -39.033637 | 是 | 是
107 | 103 | Q460C | 02 | 10.31 | 16.5 | Q460C-2 | 铌铁 | 0.282401 | 0.313779 | 0.031378 | 60.822381 | 67.580423 | 6.758042 | 是 | 是
107 | 103 | Q460C | 02 | 10.31 | 16.5 | Q460C-2 | 钛铁 | 1.177504 | 1.097673 | -0.079831 | 28.343452 | 26.421862 | -1.92159 | 是 | 是
108 | 104 | Q460MC | 01 | 1.5 | 10.3 | Q460MC-1 | 硅锰 | 0 | 10.523629 | 10.523629 | 0 | 57.088361 | 57.088361 | 否 | 是
108 | 104 | Q460MC | 01 | 1.5 | 10.3 | Q460MC-1 | 低碳锰铁 | 13.154665 | 4.643992 | -8.510673 | 110.592312 | 39.04241 | -71.549902 | 是 | 是
108 | 104 | Q460MC | 01 | 1.5 | 10.3 | Q460MC-1 | 硅铁合金 | 2.768933 | 0.191569 | -2.577364 | 14.359243 | 0.993444 | -13.365799 | 是 | 是
108 | 104 | Q460MC | 01 | 1.5 | 10.3 | Q460MC-1 | 铝块 | 2 | 0.252525 | -1.747475 | 44.674336 | 5.640699 | -39.033637 | 是 | 是
108 | 104 | Q460MC | 01 | 1.5 | 10.3 | Q460MC-1 | 铌铁 | 0.203956 | 0.235334 | 0.031378 | 43.927275 | 50.685318 | 6.758042 | 是 | 是
108 | 104 | Q460MC | 01 | 1.5 | 10.3 | Q460MC-1 | 钛铁 | 1.077715 | 0.997884 | -0.079831 | 25.941464 | 24.019874 | -1.92159 | 是 | 是
109 | 105 | Q460MC | 02 | 10.31 | 16.5 | Q460MC-2 | 硅锰 | 0 | 10.523629 | 10.523629 | 0 | 57.088361 | 57.088361 | 否 | 是
109 | 105 | Q460MC | 02 | 10.31 | 16.5 | Q460MC-2 | 低碳锰铁 | 13.154665 | 4.643992 | -8.510673 | 110.592312 | 39.04241 | -71.549902 | 是 | 是
109 | 105 | Q460MC | 02 | 10.31 | 16.5 | Q460MC-2 | 硅铁合金 | 2.768933 | 0.191569 | -2.577364 | 14.359243 | 0.993444 | -13.365799 | 是 | 是
109 | 105 | Q460MC | 02 | 10.31 | 16.5 | Q460MC-2 | 铝块 | 2 | 0.252525 | -1.747475 | 44.674336 | 5.640699 | -39.033637 | 是 | 是
109 | 105 | Q460MC | 02 | 10.31 | 16.5 | Q460MC-2 | 铌铁 | 0.282401 | 0.313779 | 0.031378 | 60.822381 | 67.580423 | 6.758042 | 是 | 是
109 | 105 | Q460MC | 02 | 10.31 | 16.5 | Q460MC-2 | 钛铁 | 1.177504 | 1.097673 | -0.079831 | 28.343452 | 26.421862 | -1.92159 | 是 | 是
110 | 106 | Q460MC(YZ) | 01 | 16.01 | 25.4 | Q460MC(YZ)-2 | 铝块 | 2 | 0.252525 | -1.747475 | 44.674336 | 5.640699 | -39.033637 | 是 | 是
110 | 106 | Q460MC(YZ) | 01 | 16.01 | 25.4 | Q460MC(YZ)-2 | 铌铁 | 0.43929 | 0.470668 | 0.031378 | 94.612593 | 101.370635 | 6.758042 | 是 | 是
110 | 106 | Q460MC(YZ) | 01 | 16.01 | 25.4 | Q460MC(YZ)-2 | 钛铁 | 0.678561 | 0.598731 | -0.079831 | 16.333515 | 14.411925 | -1.92159 | 是 | 是
111 | 107 | Q460MD | 01 | 3 | 10.3 | Q460MD-1 | 硅锰 | 0 | 9.477588 | 9.477588 | 0 | 51.413818 | 51.413818 | 否 | 是
111 | 107 | Q460MD | 01 | 3 | 10.3 | Q460MD-1 | 低碳锰铁 | 15.039887 | 7.375169 | -7.664718 | 126.441529 | 62.003637 | -64.437892 | 是 | 是
111 | 107 | Q460MD | 01 | 3 | 10.3 | Q460MD-1 | 硅铁合金 | 2.768933 | 0.447757 | -2.321176 | 14.359243 | 2.321995 | -12.037248 | 是 | 是
111 | 107 | Q460MD | 01 | 3 | 10.3 | Q460MD-1 | 铝块 | 2 | 0.252525 | -1.747475 | 44.674336 | 5.640699 | -39.033637 | 是 | 是
111 | 107 | Q460MD | 01 | 3 | 10.3 | Q460MD-1 | 铌铁 | 0.203956 | 0.235334 | 0.031378 | 43.927275 | 50.685318 | 6.758042 | 是 | 是
111 | 107 | Q460MD | 01 | 3 | 10.3 | Q460MD-1 | 钛铁 | 1.177504 | 1.097673 | -0.079831 | 28.343452 | 26.421862 | -1.92159 | 是 | 是
112 | 108 | Q460MD | 02 | 10.31 | 16.5 | Q460MD-2 | 硅锰 | 0 | 9.128907 | 9.128907 | 0 | 49.522303 | 49.522303 | 否 | 是
112 | 108 | Q460MD | 02 | 10.31 | 16.5 | Q460MD-2 | 低碳锰铁 | 15.668295 | 8.285562 | -7.382733 | 131.724601 | 69.65738 | -62.067222 | 是 | 是
112 | 108 | Q460MD | 02 | 10.31 | 16.5 | Q460MD-2 | 硅铁合金 | 2.768933 | 0.533153 | -2.23578 | 14.359243 | 2.764845 | -11.594398 | 是 | 是
112 | 108 | Q460MD | 02 | 10.31 | 16.5 | Q460MD-2 | 铝块 | 2 | 0.252525 | -1.747475 | 44.674336 | 5.640699 | -39.033637 | 是 | 是
112 | 108 | Q460MD | 02 | 10.31 | 16.5 | Q460MD-2 | 铌铁 | 0.203956 | 0.235334 | 0.031378 | 43.927275 | 50.685318 | 6.758042 | 是 | 是
112 | 108 | Q460MD | 02 | 10.31 | 16.5 | Q460MD-2 | 钛铁 | 1.377081 | 1.29725 | -0.079831 | 33.147427 | 31.225837 | -1.92159 | 是 | 是
113 | 109 | Q500MC | 01 | 3 | 10.3 | Q500MC-1 | 硅锰 | 10.599209 | 12.012436 | 1.413228 | 57.498362 | 65.16481 | 7.666448 | 是 | 是
113 | 109 | Q500MC | 01 | 3 | 10.3 | Q500MC-1 | 高碳锰铁 | 0 | 1.475956 | 1.475956 | 0 | 8.921043 | 8.921043 | 否 | 是
113 | 109 | Q500MC | 01 | 3 | 10.3 | Q500MC-1 | 中碳锰铁 | 8.152285 | 5.568903 | -2.583382 | 63.017883 | 43.04811 | -19.969773 | 是 | 是
113 | 109 | Q500MC | 01 | 3 | 10.3 | Q500MC-1 | 铝块 | 2 | 0.252525 | -1.747475 | 44.674336 | 5.640699 | -39.033637 | 是 | 是
113 | 109 | Q500MC | 01 | 3 | 10.3 | Q500MC-1 | 铌铁 | 0.282401 | 0.313779 | 0.031378 | 60.822381 | 67.580423 | 6.758042 | 是 | 是
113 | 109 | Q500MC | 01 | 3 | 10.3 | Q500MC-1 | 钛铁 | 1.177504 | 1.097673 | -0.079831 | 28.343452 | 26.421862 | -1.92159 | 是 | 是
114 | 110 | Q500MC | 02 | 10.31 | 16.5 | Q500MC-2 | 硅锰 | 10.599209 | 12.012436 | 1.413228 | 57.498362 | 65.16481 | 7.666448 | 是 | 是
114 | 110 | Q500MC | 02 | 10.31 | 16.5 | Q500MC-2 | 高碳锰铁 | 0 | 1.105825 | 1.105825 | 0 | 6.683879 | 6.683879 | 否 | 是
114 | 110 | Q500MC | 02 | 10.31 | 16.5 | Q500MC-2 | 中碳锰铁 | 9.451506 | 7.219687 | -2.231819 | 73.060977 | 55.808818 | -17.252159 | 是 | 是
114 | 110 | Q500MC | 02 | 10.31 | 16.5 | Q500MC-2 | 铝块 | 2 | 0.252525 | -1.747475 | 44.674336 | 5.640699 | -39.033637 | 是 | 是
114 | 110 | Q500MC | 02 | 10.31 | 16.5 | Q500MC-2 | 铌铁 | 0.282401 | 0.313779 | 0.031378 | 60.822381 | 67.580423 | 6.758042 | 是 | 是
114 | 110 | Q500MC | 02 | 10.31 | 16.5 | Q500MC-2 | 钛铁 | 1.177504 | 1.097673 | -0.079831 | 28.343452 | 26.421862 | -1.92159 | 是 | 是
115 | 111 | Q500MD | 01 | 3 | 10.3 | Q500MD-1 | 硅锰 | 10.599209 | 12.012436 | 1.413228 | 57.498362 | 65.16481 | 7.666448 | 是 | 是
115 | 111 | Q500MD | 01 | 3 | 10.3 | Q500MD-1 | 高碳锰铁 | 0 | 2.216218 | 2.216218 | 0 | 13.395369 | 13.395369 | 否 | 是
115 | 111 | Q500MD | 01 | 3 | 10.3 | Q500MD-1 | 中碳锰铁 | 5.553843 | 2.267334 | -3.286509 | 42.931697 | 17.526695 | -25.405002 | 是 | 是
115 | 111 | Q500MD | 01 | 3 | 10.3 | Q500MD-1 | 铝块 | 2 | 0.252525 | -1.747475 | 44.674336 | 5.640699 | -39.033637 | 是 | 是
115 | 111 | Q500MD | 01 | 3 | 10.3 | Q500MD-1 | 铌铁 | 0.43929 | 0.470668 | 0.031378 | 94.612593 | 101.370635 | 6.758042 | 是 | 是
115 | 111 | Q500MD | 01 | 3 | 10.3 | Q500MD-1 | 钛铁 | 0.878138 | 0.798308 | -0.079831 | 21.137489 | 19.215899 | -1.92159 | 是 | 是
116 | 112 | Q500MD | 02 | 10.31 | 16.5 | Q500MD-2 | 硅锰 | 10.599209 | 12.012436 | 1.413228 | 57.498362 | 65.16481 | 7.666448 | 是 | 是
116 | 112 | Q500MD | 02 | 10.31 | 16.5 | Q500MD-2 | 高碳锰铁 | 0 | 1.846087 | 1.846087 | 0 | 11.158206 | 11.158206 | 否 | 是
116 | 112 | Q500MD | 02 | 10.31 | 16.5 | Q500MD-2 | 中碳锰铁 | 6.853064 | 3.918118 | -2.934945 | 52.97479 | 30.287403 | -22.687388 | 是 | 是
116 | 112 | Q500MD | 02 | 10.31 | 16.5 | Q500MD-2 | 铝块 | 2 | 0.252525 | -1.747475 | 44.674336 | 5.640699 | -39.033637 | 是 | 是
116 | 112 | Q500MD | 02 | 10.31 | 16.5 | Q500MD-2 | 铌铁 | 0.43929 | 0.470668 | 0.031378 | 94.612593 | 101.370635 | 6.758042 | 是 | 是
116 | 112 | Q500MD | 02 | 10.31 | 16.5 | Q500MD-2 | 钛铁 | 0.878138 | 0.798308 | -0.079831 | 21.137489 | 19.215899 | -1.92159 | 是 | 是
117 | 113 | Q550MD | 01 | 3 | 12 | Q550MD | 硅锰 | 10.599209 | 12.012436 | 1.413228 | 57.498362 | 65.16481 | 7.666448 | 是 | 是
117 | 113 | Q550MD | 01 | 3 | 12 | Q550MD | 高碳锰铁 | 0 | 1.29089 | 1.29089 | 0 | 7.802461 | 7.802461 | 否 | 是
117 | 113 | Q550MD | 01 | 3 | 12 | Q550MD | 中碳锰铁 | 8.801895 | 6.394295 | -2.407601 | 68.03943 | 49.428464 | -18.610966 | 是 | 是
117 | 113 | Q550MD | 01 | 3 | 12 | Q550MD | 铝块 | 2 | 0.252525 | -1.747475 | 44.674336 | 5.640699 | -39.033637 | 是 | 是
117 | 113 | Q550MD | 01 | 3 | 12 | Q550MD | 铌铁 | 0.282401 | 0.313779 | 0.031378 | 60.822381 | 67.580423 | 6.758042 | 是 | 是
117 | 113 | Q550MD | 01 | 3 | 12 | Q550MD | 钛铁 | 1.676446 | 1.596615 | -0.079831 | 40.353389 | 38.431799 | -1.92159 | 是 | 是
118 | 114 | Q390GJB | 01 | 3 | 10 | Q390GJB-1 | 铝块 | 2 | 0.252525 | -1.747475 | 44.674336 | 5.640699 | -39.033637 | 是 | 是
118 | 114 | Q390GJB | 01 | 3 | 10 | Q390GJB-1 | 铌铁 | 0.203956 | 0.235334 | 0.031378 | 43.927275 | 50.685318 | 6.758042 | 是 | 是
118 | 114 | Q390GJB | 01 | 3 | 10 | Q390GJB-1 | 钛铁 | 0.379196 | 0.299365 | -0.079831 | 9.127552 | 7.205962 | -1.92159 | 是 | 是
119 | 115 | Q390GJB | 02 | 10.01 | 25.4 | Q390GJB-2 | 铝块 | 2 | 0.252525 | -1.747475 | 44.674336 | 5.640699 | -39.033637 | 是 | 是
119 | 115 | Q390GJB | 02 | 10.01 | 25.4 | Q390GJB-2 | 铌铁 | 0.251023 | 0.282401 | 0.031378 | 54.064339 | 60.822381 | 6.758042 | 是 | 是
119 | 115 | Q390GJB | 02 | 10.01 | 25.4 | Q390GJB-2 | 钛铁 | 0.379196 | 0.299365 | -0.079831 | 9.127552 | 7.205962 | -1.92159 | 是 | 是
120 | 116 | A572Gr50 | 02 | 2 | 9.99 | A572Gr50-1 | 铝块 | 1.67 | 0.20202 | -1.46798 | 37.303071 | 4.512559 | -32.790512 | 是 | 是
120 | 116 | A572Gr50 | 02 | 2 | 9.99 | A572Gr50-1 | 铌铁 | 0.062756 | 0.094134 | 0.031378 | 13.516085 | 20.274127 | 6.758042 | 是 | 是
120 | 116 | A572Gr50 | 02 | 2 | 9.99 | A572Gr50-1 | 钛铁 | 0.678561 | 0.598731 | -0.079831 | 16.333515 | 14.411925 | -1.92159 | 是 | 是
121 | 117 | A572Gr50 | 01 | 10 | 15.99 | A572Gr50-2 | 铝块 | 1.67 | 0.20202 | -1.46798 | 37.303071 | 4.512559 | -32.790512 | 是 | 是
121 | 117 | A572Gr50 | 01 | 10 | 15.99 | A572Gr50-2 | 铌铁 | 0.062756 | 0.094134 | 0.031378 | 13.516085 | 20.274127 | 6.758042 | 是 | 是
121 | 117 | A572Gr50 | 01 | 10 | 15.99 | A572Gr50-2 | 钛铁 | 0.678561 | 0.598731 | -0.079831 | 16.333515 | 14.411925 | -1.92159 | 是 | 是
122 | 118 | A572Gr50 | 03 | 16 | 28 | A572Gr50-3 | 铝块 | 1.67 | 0.20202 | -1.46798 | 37.303071 | 4.512559 | -32.790512 | 是 | 是
122 | 118 | A572Gr50 | 03 | 16 | 28 | A572Gr50-3 | 铌铁 | 0.203956 | 0.235334 | 0.031378 | 43.927275 | 50.685318 | 6.758042 | 是 | 是
122 | 118 | A572Gr50 | 03 | 16 | 28 | A572Gr50-3 | 钛铁 | 0.578773 | 0.498942 | -0.079831 | 13.931527 | 12.009937 | -1.92159 | 是 | 是
123 | 119 | A572Gr50-DX | 02 | 2 | 9.99 | A572Gr50-DX1 | 铝块 | 2 | 0.20202 | -1.79798 | 44.674336 | 4.512559 | -40.161777 | 是 | 是
123 | 119 | A572Gr50-DX | 02 | 2 | 9.99 | A572Gr50-DX1 | 铌铁 | 0.062756 | 0.094134 | 0.031378 | 13.516085 | 20.274127 | 6.758042 | 是 | 是
123 | 119 | A572Gr50-DX | 02 | 2 | 9.99 | A572Gr50-DX1 | 钛铁 | 0.678561 | 0.598731 | -0.079831 | 16.333515 | 14.411925 | -1.92159 | 是 | 是
124 | 120 | A572Gr50-DX | 01 | 10 | 15.99 | A572Gr50-DX2 | 铝块 | 2 | 0.20202 | -1.79798 | 44.674336 | 4.512559 | -40.161777 | 是 | 是
124 | 120 | A572Gr50-DX | 01 | 10 | 15.99 | A572Gr50-DX2 | 铌铁 | 0.062756 | 0.094134 | 0.031378 | 13.516085 | 20.274127 | 6.758042 | 是 | 是
124 | 120 | A572Gr50-DX | 01 | 10 | 15.99 | A572Gr50-DX2 | 钛铁 | 0.678561 | 0.598731 | -0.079831 | 16.333515 | 14.411925 | -1.92159 | 是 | 是
125 | 121 | A572Gr50-DX | 03 | 16 | 28 | A572Gr50-DX3 | 铝块 | 2 | 0.20202 | -1.79798 | 44.674336 | 4.512559 | -40.161777 | 是 | 是
125 | 121 | A572Gr50-DX | 03 | 16 | 28 | A572Gr50-DX3 | 铌铁 | 0.203956 | 0.235334 | 0.031378 | 43.927275 | 50.685318 | 6.758042 | 是 | 是
125 | 121 | A572Gr50-DX | 03 | 16 | 28 | A572Gr50-DX3 | 钛铁 | 0.578773 | 0.498942 | -0.079831 | 13.931527 | 12.009937 | -1.92159 | 是 | 是
126 | 122 | A572GR60 | 01 | 2 | 9.99 | A572GR60-1 | 铝块 | 1.67 | 0.20202 | -1.46798 | 37.303071 | 4.512559 | -32.790512 | 是 | 是
126 | 122 | A572GR60 | 01 | 2 | 9.99 | A572GR60-1 | 铌铁 | 0.203956 | 0.235334 | 0.031378 | 43.927275 | 50.685318 | 6.758042 | 是 | 是
126 | 122 | A572GR60 | 01 | 2 | 9.99 | A572GR60-1 | 钛铁 | 0.678561 | 0.598731 | -0.079831 | 16.333515 | 14.411925 | -1.92159 | 是 | 是
127 | 123 | A572GR60 | 02 | 10 | 15.99 | A572GR60-2 | 铝块 | 1.67 | 0.20202 | -1.46798 | 37.303071 | 4.512559 | -32.790512 | 是 | 是
127 | 123 | A572GR60 | 02 | 10 | 15.99 | A572GR60-2 | 铌铁 | 0.282401 | 0.313779 | 0.031378 | 60.822381 | 67.580423 | 6.758042 | 是 | 是
127 | 123 | A572GR60 | 02 | 10 | 15.99 | A572GR60-2 | 钛铁 | 0.678561 | 0.598731 | -0.079831 | 16.333515 | 14.411925 | -1.92159 | 是 | 是
128 | 124 | A572GR60 | 03 | 16 | 28 | A572GR60-3 | 铝块 | 1.67 | 0.20202 | -1.46798 | 37.303071 | 4.512559 | -32.790512 | 是 | 是
128 | 124 | A572GR60 | 03 | 16 | 28 | A572GR60-3 | 铌铁 | 0.282401 | 0.313779 | 0.031378 | 60.822381 | 67.580423 | 6.758042 | 是 | 是
128 | 124 | A572GR60 | 03 | 16 | 28 | A572GR60-3 | 钛铁 | 0.678561 | 0.598731 | -0.079831 | 16.333515 | 14.411925 | -1.92159 | 是 | 是
129 | 125 | A572GR65 | 01 | 3 | 9.99 | A572GR65-1 | 铝块 | 1.67 | 0.20202 | -1.46798 | 37.303071 | 4.512559 | -32.790512 | 是 | 是
129 | 125 | A572GR65 | 01 | 3 | 9.99 | A572GR65-1 | 铌铁 | 0.360845 | 0.392223 | 0.031378 | 77.717487 | 84.475529 | 6.758042 | 是 | 是
129 | 125 | A572GR65 | 01 | 3 | 9.99 | A572GR65-1 | 钛铁 | 0.578773 | 0.498942 | -0.079831 | 13.931527 | 12.009937 | -1.92159 | 是 | 是
130 | 126 | A572GR65 | 02 | 10 | 20 | A572GR65-2 | 铝块 | 1.67 | 0.20202 | -1.46798 | 37.303071 | 4.512559 | -32.790512 | 是 | 是
130 | 126 | A572GR65 | 02 | 10 | 20 | A572GR65-2 | 铌铁 | 0.43929 | 0.470668 | 0.031378 | 94.612593 | 101.370635 | 6.758042 | 是 | 是
130 | 126 | A572GR65 | 02 | 10 | 20 | A572GR65-2 | 钛铁 | 0.578773 | 0.498942 | -0.079831 | 13.931527 | 12.009937 | -1.92159 | 是 | 是
131 | 127 | A572GR65-T | 01 | 3 | 9.99 | A572GR65-T1 | 铝块 | 2 | 0.20202 | -1.79798 | 44.674336 | 4.512559 | -40.161777 | 是 | 是
131 | 127 | A572GR65-T | 01 | 3 | 9.99 | A572GR65-T1 | 铌铁 | 0.360845 | 0.392223 | 0.031378 | 77.717487 | 84.475529 | 6.758042 | 是 | 是
131 | 127 | A572GR65-T | 01 | 3 | 9.99 | A572GR65-T1 | 钛铁 | 0.578773 | 0.498942 | -0.079831 | 13.931527 | 12.009937 | -1.92159 | 是 | 是
132 | 128 | A572GR65-T | 02 | 10 | 20 | A572GR65-T2 | 硅锰 | 0 | 1.130582 | 1.130582 | 0 | 6.133159 | 6.133159 | 否 | 是
132 | 128 | A572GR65-T | 02 | 10 | 20 | A572GR65-T2 | 高碳锰铁 | 0 | 14.53043 | 14.53043 | 0 | 87.825518 | 87.825518 | 否 | 是
132 | 128 | A572GR65-T | 02 | 10 | 20 | A572GR65-T2 | 中碳锰铁 | 15.681597 | 0.934919 | -14.746678 | 121.220135 | 7.227009 | -113.993126 | 是 | 是
132 | 128 | A572GR65-T | 02 | 10 | 20 | A572GR65-T2 | 铝块 | 2 | 0.20202 | -1.79798 | 44.674336 | 4.512559 | -40.161777 | 是 | 是
132 | 128 | A572GR65-T | 02 | 10 | 20 | A572GR65-T2 | 铌铁 | 0.43929 | 0.470668 | 0.031378 | 94.612593 | 101.370635 | 6.758042 | 是 | 是
132 | 128 | A572GR65-T | 02 | 10 | 20 | A572GR65-T2 | 钛铁 | 0.578773 | 0.498942 | -0.079831 | 13.931527 | 12.009937 | -1.92159 | 是 | 是
133 | 129 | 26MnB5 | 01 | 3 | 10 | 26MnB5 | 铝块 | 2.33 | 0 | -2.33 | 52.045602 | 0 | -52.045602 | 是 | 否
133 | 129 | 26MnB5 | 01 | 3 | 10 | 26MnB5 | 钛铁 | 0.578773 | 0 | -0.578773 | 13.931527 | 0 | -13.931527 | 是 | 否
133 | 129 | 26MnB5 | 01 | 3 | 10 | 26MnB5 | 高碳铬铁 | 3.205128 | 0 | -3.205128 | 24.931926 | 0 | -24.931926 | 是 | 否
133 | 129 | 26MnB5 | 01 | 3 | 10 | 26MnB5 | 硼铁 | 0.18254 | 0 | -0.18254 | 4.393876 | 0 | -4.393876 | 是 | 否
134 | 130 | SA516 Gr70 | 01 | 3 | 12.5 | SA516 Gr70-1 | 硅锰 | 16.030323 | 16.178446 | 0.148123 | 86.960957 | 87.764492 | 0.803535 | 是 | 是
134 | 130 | SA516 Gr70 | 01 | 3 | 12.5 | SA516 Gr70-1 | 硅铁合金 | 0.054321 | 0.018044 | -0.036277 | 0.281698 | 0.093571 | -0.188128 | 是 | 是
134 | 130 | SA516 Gr70 | 01 | 3 | 12.5 | SA516 Gr70-1 | 铝块 | 2.33 | 0.30303 | -2.02697 | 52.045602 | 6.768839 | -45.276763 | 是 | 是
134 | 130 | SA516 Gr70 | 01 | 3 | 12.5 | SA516 Gr70-1 | 铌铁 | 0.125511 | 0.156889 | 0.031378 | 27.032169 | 33.790212 | 6.758042 | 是 | 是
134 | 130 | SA516 Gr70 | 01 | 3 | 12.5 | SA516 Gr70-1 | 钛铁 | 0.379196 | 0.299365 | -0.079831 | 9.127552 | 7.205962 | -1.92159 | 是 | 是
135 | 131 | S235JR | 01 | 1.5 | 12 | S235JR-1 | 铝块 | 1 | 0.151515 | -0.848485 | 22.337168 | 3.384419 | -18.952749 | 是 | 是
136 | 132 | S235JR | 02 | 12.01 | 25.4 | S235JR-2 | 铝块 | 1 | 0.151515 | -0.848485 | 22.337168 | 3.384419 | -18.952749 | 是 | 是
137 | 133 | S235JR-DX | 01 | 1.5 | 12 | S235JR-DX1 | 铝块 | 1.33 | 0.151515 | -1.178485 | 29.708434 | 3.384419 | -26.324014 | 是 | 是
138 | 134 | S235JR-DX | 02 | 12.01 | 25.4 | S235JR-DX2 | 铝块 | 1.33 | 0.151515 | -1.178485 | 29.708434 | 3.384419 | -26.324014 | 是 | 是
139 | 135 | S235J0 | 01 | 1.5 | 12 | S235J0-1 | 铝块 | 2 | 0.252525 | -1.747475 | 44.674336 | 5.640699 | -39.033637 | 是 | 是
140 | 136 | S235J0 | 02 | 12.01 | 25.4 | S235J0-2 | 铝块 | 2 | 0.252525 | -1.747475 | 44.674336 | 5.640699 | -39.033637 | 是 | 是
141 | 137 | S235J2 | 01 | 1.5 | 12 | S235J2-1 | 铝块 | 2 | 0.252525 | -1.747475 | 44.674336 | 5.640699 | -39.033637 | 是 | 是
142 | 138 | S235J2 | 02 | 12.01 | 25.4 | S235J2-2 | 铝块 | 2 | 0.252525 | -1.747475 | 44.674336 | 5.640699 | -39.033637 | 是 | 是
143 | 139 | S275JR | 01 | 1.5 | 12 | S275JR-1 | 铝块 | 1.67 | 0.20202 | -1.46798 | 37.303071 | 4.512559 | -32.790512 | 是 | 是
144 | 140 | S275JR | 02 | 12.01 | 16 | S275JR-2 | 铝块 | 1.67 | 0.20202 | -1.46798 | 37.303071 | 4.512559 | -32.790512 | 是 | 是
144 | 140 | S275JR | 02 | 12.01 | 16 | S275JR-2 | 钛铁 | 0.279408 | 0.199577 | -0.079831 | 6.725565 | 4.803975 | -1.92159 | 是 | 是
145 | 141 | S275JR | 03 | 16.01 | 25.4 | S275JR-3 | 铝块 | 1.67 | 0.20202 | -1.46798 | 37.303071 | 4.512559 | -32.790512 | 是 | 是
145 | 141 | S275JR | 03 | 16.01 | 25.4 | S275JR-3 | 钛铁 | 0.279408 | 0.199577 | -0.079831 | 6.725565 | 4.803975 | -1.92159 | 是 | 是
146 | 142 | S275JR-DX | 01 | 1.5 | 12 | S275JR-DX1 | 铝块 | 2 | 0.20202 | -1.79798 | 44.674336 | 4.512559 | -40.161777 | 是 | 是
147 | 143 | S275JR-DX | 02 | 12.01 | 25.4 | S275JR-DX2 | 铝块 | 2 | 0.20202 | -1.79798 | 44.674336 | 4.512559 | -40.161777 | 是 | 是
147 | 143 | S275JR-DX | 02 | 12.01 | 25.4 | S275JR-DX2 | 钛铁 | 0.279408 | 0.199577 | -0.079831 | 6.725565 | 4.803975 | -1.92159 | 是 | 是
148 | 144 | S275J0 | 01 | 2 | 12 | S275J0-1 | 铝块 | 1.67 | 0.20202 | -1.46798 | 37.303071 | 4.512559 | -32.790512 | 是 | 是
149 | 145 | S275J0 | 02 | 12.01 | 25.4 | S275J0-2 | 铝块 | 1.67 | 0.20202 | -1.46798 | 37.303071 | 4.512559 | -32.790512 | 是 | 是
149 | 145 | S275J0 | 02 | 12.01 | 25.4 | S275J0-2 | 钛铁 | 0.279408 | 0.199577 | -0.079831 | 6.725565 | 4.803975 | -1.92159 | 是 | 是
150 | 146 | S275J2 | 01 | 1.5 | 12 | S275J2-1 | 铝块 | 1.67 | 0.20202 | -1.46798 | 37.303071 | 4.512559 | -32.790512 | 是 | 是
151 | 147 | S275J2 | 02 | 12.01 | 25.4 | S275J2-2 | 铝块 | 1.67 | 0.20202 | -1.46798 | 37.303071 | 4.512559 | -32.790512 | 是 | 是
151 | 147 | S275J2 | 02 | 12.01 | 25.4 | S275J2-2 | 钛铁 | 0.279408 | 0.199577 | -0.079831 | 6.725565 | 4.803975 | -1.92159 | 是 | 是
152 | 148 | S355JR | 02 | 1.5 | 12 | S355JR-1 | 铝块 | 1.67 | 0.20202 | -1.46798 | 37.303071 | 4.512559 | -32.790512 | 是 | 是
152 | 148 | S355JR | 02 | 1.5 | 12 | S355JR-1 | 铌铁 | 0.094134 | 0.125511 | 0.031378 | 20.274127 | 27.032169 | 6.758042 | 是 | 是
152 | 148 | S355JR | 02 | 1.5 | 12 | S355JR-1 | 钛铁 | 0.678561 | 0.598731 | -0.079831 | 16.333515 | 14.411925 | -1.92159 | 是 | 是
153 | 149 | S355JR | 01 | 12.01 | 19 | S355JR-2 | 铝块 | 1.67 | 0.20202 | -1.46798 | 37.303071 | 4.512559 | -32.790512 | 是 | 是
153 | 149 | S355JR | 01 | 12.01 | 19 | S355JR-2 | 铌铁 | 0.094134 | 0.125511 | 0.031378 | 20.274127 | 27.032169 | 6.758042 | 是 | 是
153 | 149 | S355JR | 01 | 12.01 | 19 | S355JR-2 | 钛铁 | 0.678561 | 0.598731 | -0.079831 | 16.333515 | 14.411925 | -1.92159 | 是 | 是
154 | 150 | S355JR | 03 | 19.01 | 25.4 | S355JR-3 | 铝块 | 1.67 | 0.20202 | -1.46798 | 37.303071 | 4.512559 | -32.790512 | 是 | 是
154 | 150 | S355JR | 03 | 19.01 | 25.4 | S355JR-3 | 铌铁 | 0.203956 | 0.235334 | 0.031378 | 43.927275 | 50.685318 | 6.758042 | 是 | 是
154 | 150 | S355JR | 03 | 19.01 | 25.4 | S355JR-3 | 钛铁 | 0.578773 | 0.498942 | -0.079831 | 13.931527 | 12.009937 | -1.92159 | 是 | 是
155 | 151 | S355JR-DX | 01 | 2 | 12 | S355JR-DX1 | 铝块 | 2 | 0.20202 | -1.79798 | 44.674336 | 4.512559 | -40.161777 | 是 | 是
155 | 151 | S355JR-DX | 01 | 2 | 12 | S355JR-DX1 | 钛铁 | 0.77835 | 0.698519 | -0.079831 | 18.735502 | 16.813912 | -1.92159 | 是 | 是
156 | 152 | S355JR-DX | 02 | 12.01 | 25.4 | S355JR-DX2 | 铝块 | 2 | 0.20202 | -1.79798 | 44.674336 | 4.512559 | -40.161777 | 是 | 是
156 | 152 | S355JR-DX | 02 | 12.01 | 25.4 | S355JR-DX2 | 铌铁 | 0.047067 | 0.078445 | 0.031378 | 10.137064 | 16.895106 | 6.758042 | 是 | 是
156 | 152 | S355JR-DX | 02 | 12.01 | 25.4 | S355JR-DX2 | 钛铁 | 0.77835 | 0.698519 | -0.079831 | 18.735502 | 16.813912 | -1.92159 | 是 | 是
157 | 153 | S355J0 | 02 | 1.5 | 12 | S355J0-1 | 铝块 | 1.67 | 0.20202 | -1.46798 | 37.303071 | 4.512559 | -32.790512 | 是 | 是
157 | 153 | S355J0 | 02 | 1.5 | 12 | S355J0-1 | 铌铁 | 0.203956 | 0.235334 | 0.031378 | 43.927275 | 50.685318 | 6.758042 | 是 | 是
157 | 153 | S355J0 | 02 | 1.5 | 12 | S355J0-1 | 钛铁 | 0.578773 | 0.498942 | -0.079831 | 13.931527 | 12.009937 | -1.92159 | 是 | 是
158 | 154 | S355J0 | 01 | 12.01 | 19 | S355J0-2 | 铝块 | 1.67 | 0.20202 | -1.46798 | 37.303071 | 4.512559 | -32.790512 | 是 | 是
158 | 154 | S355J0 | 01 | 12.01 | 19 | S355J0-2 | 铌铁 | 0.203956 | 0.235334 | 0.031378 | 43.927275 | 50.685318 | 6.758042 | 是 | 是
158 | 154 | S355J0 | 01 | 12.01 | 19 | S355J0-2 | 钛铁 | 0.578773 | 0.498942 | -0.079831 | 13.931527 | 12.009937 | -1.92159 | 是 | 是
159 | 155 | S355J0 | 03 | 19.01 | 25.4 | S355J0-3 | 铝块 | 1.67 | 0.20202 | -1.46798 | 37.303071 | 4.512559 | -32.790512 | 是 | 是
159 | 155 | S355J0 | 03 | 19.01 | 25.4 | S355J0-3 | 铌铁 | 0.203956 | 0.235334 | 0.031378 | 43.927275 | 50.685318 | 6.758042 | 是 | 是
159 | 155 | S355J0 | 03 | 19.01 | 25.4 | S355J0-3 | 钛铁 | 0.578773 | 0.498942 | -0.079831 | 13.931527 | 12.009937 | -1.92159 | 是 | 是
160 | 156 | S355J0-DX | 01 | 1.2 | 12 | S355J0-DX1 | 铝块 | 2 | 0.20202 | -1.79798 | 44.674336 | 4.512559 | -40.161777 | 是 | 是
160 | 156 | S355J0-DX | 01 | 1.2 | 12 | S355J0-DX1 | 铌铁 | 0.047067 | 0.078445 | 0.031378 | 10.137064 | 16.895106 | 6.758042 | 是 | 是
160 | 156 | S355J0-DX | 01 | 1.2 | 12 | S355J0-DX1 | 钛铁 | 0.678561 | 0.598731 | -0.079831 | 16.333515 | 14.411925 | -1.92159 | 是 | 是
161 | 157 | S355J0-DX | 02 | 12.01 | 25.4 | S355J0-DX2 | 铝块 | 2 | 0.20202 | -1.79798 | 44.674336 | 4.512559 | -40.161777 | 是 | 是
161 | 157 | S355J0-DX | 02 | 12.01 | 25.4 | S355J0-DX2 | 铌铁 | 0.047067 | 0.078445 | 0.031378 | 10.137064 | 16.895106 | 6.758042 | 是 | 是
161 | 157 | S355J0-DX | 02 | 12.01 | 25.4 | S355J0-DX2 | 钛铁 | 0.77835 | 0.698519 | -0.079831 | 18.735502 | 16.813912 | -1.92159 | 是 | 是
162 | 158 | S355J2 | 01 | 1.5 | 12 | S355J2-1 | 铝块 | 1.67 | 0.20202 | -1.46798 | 37.303071 | 4.512559 | -32.790512 | 是 | 是
162 | 158 | S355J2 | 01 | 1.5 | 12 | S355J2-1 | 铌铁 | 0.125511 | 0.156889 | 0.031378 | 27.032169 | 33.790212 | 6.758042 | 是 | 是
162 | 158 | S355J2 | 01 | 1.5 | 12 | S355J2-1 | 钛铁 | 0.578773 | 0.498942 | -0.079831 | 13.931527 | 12.009937 | -1.92159 | 是 | 是
163 | 159 | S355J2 | 02 | 12.01 | 19 | S355J2-2 | 铝块 | 1.67 | 0.20202 | -1.46798 | 37.303071 | 4.512559 | -32.790512 | 是 | 是
163 | 159 | S355J2 | 02 | 12.01 | 19 | S355J2-2 | 铌铁 | 0.203956 | 0.235334 | 0.031378 | 43.927275 | 50.685318 | 6.758042 | 是 | 是
163 | 159 | S355J2 | 02 | 12.01 | 19 | S355J2-2 | 钛铁 | 0.578773 | 0.498942 | -0.079831 | 13.931527 | 12.009937 | -1.92159 | 是 | 是
164 | 160 | S355J2 | 03 | 19.01 | 25.4 | S355J2-3 | 铝块 | 1.67 | 0.20202 | -1.46798 | 37.303071 | 4.512559 | -32.790512 | 是 | 是
164 | 160 | S355J2 | 03 | 19.01 | 25.4 | S355J2-3 | 铌铁 | 0.282401 | 0.313779 | 0.031378 | 60.822381 | 67.580423 | 6.758042 | 是 | 是
164 | 160 | S355J2 | 03 | 19.01 | 25.4 | S355J2-3 | 钛铁 | 0.478985 | 0.399154 | -0.079831 | 11.52954 | 9.60795 | -1.92159 | 是 | 是
165 | 161 | S355M | 02 | 4 | 12 | S355M-1 | 硅锰 | 0 | 10.599209 | 10.599209 | 0 | 57.498362 | 57.498362 | 否 | 是
165 | 161 | S355M | 02 | 4 | 12 | S355M-1 | 高碳锰铁 | 0 | 0.519435 | 0.519435 | 0 | 3.139593 | 3.139593 | 否 | 是
165 | 161 | S355M | 02 | 4 | 12 | S355M-1 | 中碳锰铁 | 9.354391 | 0 | -9.354391 | 72.310271 | 0 | -72.310271 | 是 | 否
165 | 161 | S355M | 02 | 4 | 12 | S355M-1 | 硅铁合金 | 2.595874 | 0 | -2.595874 | 13.461791 | 0 | -13.461791 | 是 | 否
165 | 161 | S355M | 02 | 4 | 12 | S355M-1 | 铝块 | 2.33 | 0.30303 | -2.02697 | 52.045602 | 6.768839 | -45.276763 | 是 | 是
165 | 161 | S355M | 02 | 4 | 12 | S355M-1 | 铌铁 | 0.094134 | 0.125511 | 0.031378 | 20.274127 | 27.032169 | 6.758042 | 是 | 是
165 | 161 | S355M | 02 | 4 | 12 | S355M-1 | 钛铁 | 0.77835 | 0.698519 | -0.079831 | 18.735502 | 16.813912 | -1.92159 | 是 | 是
166 | 162 | S355M | 01 | 12.01 | 19 | S355M-2 | 硅锰 | 0 | 12.012436 | 12.012436 | 0 | 65.16481 | 65.16481 | 否 | 是
166 | 162 | S355M | 01 | 12.01 | 19 | S355M-2 | 中碳锰铁 | 11.952833 | 0.42924 | -11.523593 | 92.396457 | 3.318064 | -89.078393 | 是 | 是
166 | 162 | S355M | 01 | 12.01 | 19 | S355M-2 | 低碳锰铁 | 0 | 1.432768 | 1.432768 | 0 | 12.045393 | 12.045393 | 否 | 是
166 | 162 | S355M | 01 | 12.01 | 19 | S355M-2 | 硅铁合金 | 2.595874 | 0 | -2.595874 | 13.461791 | 0 | -13.461791 | 是 | 否
166 | 162 | S355M | 01 | 12.01 | 19 | S355M-2 | 铝块 | 2.33 | 0.30303 | -2.02697 | 52.045602 | 6.768839 | -45.276763 | 是 | 是
166 | 162 | S355M | 01 | 12.01 | 19 | S355M-2 | 铌铁 | 0.094134 | 0.125511 | 0.031378 | 20.274127 | 27.032169 | 6.758042 | 是 | 是
166 | 162 | S355M | 01 | 12.01 | 19 | S355M-2 | 钛铁 | 0.77835 | 0.698519 | -0.079831 | 18.735502 | 16.813912 | -1.92159 | 是 | 是
167 | 163 | S460M | 02 | 5 | 12 | S460M-1 | 硅锰 | 0 | 10.278175 | 10.278175 | 0 | 55.756827 | 55.756827 | 否 | 是
167 | 163 | S460M | 02 | 5 | 12 | S460M-1 | 低碳锰铁 | 15.333144 | 7.020975 | -8.312169 | 128.906963 | 59.025897 | -69.881066 | 是 | 是
167 | 163 | S460M | 02 | 5 | 12 | S460M-1 | 硅铁合金 | 2.768933 | 0.251683 | -2.517249 | 14.359243 | 1.305189 | -13.054054 | 是 | 是
167 | 163 | S460M | 02 | 5 | 12 | S460M-1 | 铝块 | 2.33 | 0.30303 | -2.02697 | 52.045602 | 6.768839 | -45.276763 | 是 | 是
167 | 163 | S460M | 02 | 5 | 12 | S460M-1 | 铌铁 | 0.360845 | 0.392223 | 0.031378 | 77.717487 | 84.475529 | 6.758042 | 是 | 是
167 | 163 | S460M | 02 | 5 | 12 | S460M-1 | 钛铁 | 0.678561 | 0.598731 | -0.079831 | 16.333515 | 14.411925 | -1.92159 | 是 | 是
168 | 164 | S460M | 01 | 12.01 | 20 | S460M-2 | 硅锰 | 0 | 9.232134 | 9.232134 | 0 | 50.082284 | 50.082284 | 否 | 是
168 | 164 | S460M | 01 | 12.01 | 20 | S460M-2 | 低碳锰铁 | 17.218367 | 9.752153 | -7.466214 | 144.756179 | 81.987124 | -62.769055 | 是 | 是
168 | 164 | S460M | 01 | 12.01 | 20 | S460M-2 | 硅铁合金 | 2.768933 | 0.507871 | -2.261061 | 14.359243 | 2.63374 | -11.725503 | 是 | 是
168 | 164 | S460M | 01 | 12.01 | 20 | S460M-2 | 铝块 | 2.33 | 0.30303 | -2.02697 | 52.045602 | 6.768839 | -45.276763 | 是 | 是
168 | 164 | S460M | 01 | 12.01 | 20 | S460M-2 | 铌铁 | 0.43929 | 0.470668 | 0.031378 | 94.612593 | 101.370635 | 6.758042 | 是 | 是
168 | 164 | S460M | 01 | 12.01 | 20 | S460M-2 | 钛铁 | 0.678561 | 0.598731 | -0.079831 | 16.333515 | 14.411925 | -1.92159 | 是 | 是
169 | 165 | S420MC | 01 | 2 | 5.99 | S420MC-1 | 硅锰 | 5.652911 | 7.066139 | 1.413228 | 30.665793 | 38.332241 | 7.666448 | 是 | 是
169 | 165 | S420MC | 01 | 2 | 5.99 | S420MC-1 | 高碳锰铁 | 0 | 3.418277 | 3.418277 | 0 | 20.660913 | 20.660913 | 否 | 是
169 | 165 | S420MC | 01 | 2 | 5.99 | S420MC-1 | 中碳锰铁 | 6.68871 | 2.260444 | -4.428266 | 51.704322 | 17.473436 | -34.230886 | 是 | 是
169 | 165 | S420MC | 01 | 2 | 5.99 | S420MC-1 | 铝块 | 2 | 0.252525 | -1.747475 | 44.674336 | 5.640699 | -39.033637 | 是 | 是
169 | 165 | S420MC | 01 | 2 | 5.99 | S420MC-1 | 铌铁 | 0.125511 | 0.156889 | 0.031378 | 27.032169 | 33.790212 | 6.758042 | 是 | 是
169 | 165 | S420MC | 01 | 2 | 5.99 | S420MC-1 | 钛铁 | 0.878138 | 0.798308 | -0.079831 | 21.137489 | 19.215899 | -1.92159 | 是 | 是
170 | 166 | S420MC | 02 | 6 | 16 | S420MC-2 | 硅锰 | 5.652911 | 7.066139 | 1.413228 | 30.665793 | 38.332241 | 7.666448 | 是 | 是
170 | 166 | S420MC | 02 | 6 | 16 | S420MC-2 | 高碳锰铁 | 0 | 3.233211 | 3.233211 | 0 | 19.542331 | 19.542331 | 否 | 是
170 | 166 | S420MC | 02 | 6 | 16 | S420MC-2 | 中碳锰铁 | 7.338321 | 3.085837 | -4.252484 | 56.725869 | 23.85379 | -32.872079 | 是 | 是
170 | 166 | S420MC | 02 | 6 | 16 | S420MC-2 | 铝块 | 2 | 0.252525 | -1.747475 | 44.674336 | 5.640699 | -39.033637 | 是 | 是
170 | 166 | S420MC | 02 | 6 | 16 | S420MC-2 | 铌铁 | 0.203956 | 0.235334 | 0.031378 | 43.927275 | 50.685318 | 6.758042 | 是 | 是
170 | 166 | S420MC | 02 | 6 | 16 | S420MC-2 | 钛铁 | 0.878138 | 0.798308 | -0.079831 | 21.137489 | 19.215899 | -1.92159 | 是 | 是
171 | 167 | S460MC | 01 | 2 | 5.99 | S460MC-1 | 硅锰 | 0 | 7.066139 | 7.066139 | 0 | 38.332241 | 38.332241 | 否 | 是
171 | 167 | S460MC | 01 | 2 | 5.99 | S460MC-1 | 高碳锰铁 | 0 | 0.0143 | 0.0143 | 0 | 0.086435 | 0.086435 | 否 | 是
171 | 167 | S460MC | 01 | 2 | 5.99 | S460MC-1 | 中碳锰铁 | 14.606492 | 8.685566 | -5.920926 | 112.909475 | 67.140197 | -45.769279 | 是 | 是
171 | 167 | S460MC | 01 | 2 | 5.99 | S460MC-1 | 硅铁合金 | 1.384466 | 0 | -1.384466 | 7.179622 | 0 | -7.179622 | 是 | 否
171 | 167 | S460MC | 01 | 2 | 5.99 | S460MC-1 | 铝块 | 2 | 0.252525 | -1.747475 | 44.674336 | 5.640699 | -39.033637 | 是 | 是
171 | 167 | S460MC | 01 | 2 | 5.99 | S460MC-1 | 铌铁 | 0.203956 | 0.235334 | 0.031378 | 43.927275 | 50.685318 | 6.758042 | 是 | 是
171 | 167 | S460MC | 01 | 2 | 5.99 | S460MC-1 | 钛铁 | 1.177504 | 1.097673 | -0.079831 | 28.343452 | 26.421862 | -1.92159 | 是 | 是
172 | 168 | S460MC | 02 | 6 | 20 | S460MC-2 | 硅锰 | 0 | 7.066139 | 7.066139 | 0 | 38.332241 | 38.332241 | 否 | 是
172 | 168 | S460MC | 02 | 6 | 20 | S460MC-2 | 中碳锰铁 | 0 | 7.414938 | 7.414938 | 0 | 57.318128 | 57.318128 | 否 | 是
172 | 168 | S460MC | 02 | 6 | 20 | S460MC-2 | 低碳锰铁 | 16.014966 | 3.127518 | -12.887448 | 134.639096 | 26.293291 | -108.345805 | 是 | 是
172 | 168 | S460MC | 02 | 6 | 20 | S460MC-2 | 硅铁合金 | 1.384466 | 0 | -1.384466 | 7.179622 | 0 | -7.179622 | 是 | 否
172 | 168 | S460MC | 02 | 6 | 20 | S460MC-2 | 铝块 | 2 | 0.252525 | -1.747475 | 44.674336 | 5.640699 | -39.033637 | 是 | 是
172 | 168 | S460MC | 02 | 6 | 20 | S460MC-2 | 铌铁 | 0.43929 | 0.470668 | 0.031378 | 94.612593 | 101.370635 | 6.758042 | 是 | 是
172 | 168 | S460MC | 02 | 6 | 20 | S460MC-2 | 钛铁 | 0.878138 | 0.798308 | -0.079831 | 21.137489 | 19.215899 | -1.92159 | 是 | 是
173 | 169 | S500MC | 01 | 2 | 5.99 | S500MC-1 | 硅锰 | 7.066139 | 8.479367 | 1.413228 | 38.332241 | 45.998689 | 7.666448 | 是 | 是
173 | 169 | S500MC | 01 | 2 | 5.99 | S500MC-1 | 高碳锰铁 | 0 | 2.792909 | 2.792909 | 0 | 16.881034 | 16.881034 | 否 | 是
173 | 169 | S500MC | 01 | 2 | 5.99 | S500MC-1 | 中碳锰铁 | 6.028786 | 2.194516 | -3.83427 | 46.603051 | 16.963806 | -29.639244 | 是 | 是
173 | 169 | S500MC | 01 | 2 | 5.99 | S500MC-1 | 铝块 | 2.33 | 0.30303 | -2.02697 | 52.045602 | 6.768839 | -45.276763 | 是 | 是
173 | 169 | S500MC | 01 | 2 | 5.99 | S500MC-1 | 铌铁 | 0.125511 | 0.156889 | 0.031378 | 27.032169 | 33.790212 | 6.758042 | 是 | 是
173 | 169 | S500MC | 01 | 2 | 5.99 | S500MC-1 | 钛铁 | 1.277292 | 1.197461 | -0.079831 | 30.745439 | 28.823849 | -1.92159 | 是 | 是
174 | 170 | S500MC | 02 | 6 | 14 | S500MC-2 | 硅锰 | 7.066139 | 8.479367 | 1.413228 | 38.332241 | 45.998689 | 7.666448 | 是 | 是
174 | 170 | S500MC | 02 | 6 | 14 | S500MC-2 | 高碳锰铁 | 0 | 2.422778 | 2.422778 | 0 | 14.64387 | 14.64387 | 否 | 是
174 | 170 | S500MC | 02 | 6 | 14 | S500MC-2 | 中碳锰铁 | 7.328007 | 3.845301 | -3.482707 | 56.646144 | 29.724514 | -26.92163 | 是 | 是
174 | 170 | S500MC | 02 | 6 | 14 | S500MC-2 | 铝块 | 2.33 | 0.30303 | -2.02697 | 52.045602 | 6.768839 | -45.276763 | 是 | 是
174 | 170 | S500MC | 02 | 6 | 14 | S500MC-2 | 铌铁 | 0.125511 | 0.156889 | 0.031378 | 27.032169 | 33.790212 | 6.758042 | 是 | 是
174 | 170 | S500MC | 02 | 6 | 14 | S500MC-2 | 钛铁 | 1.476869 | 1.397038 | -0.079831 | 35.549414 | 33.627824 | -1.92159 | 是 | 是
175 | 171 | QStE420TM | 01 | 2 | 5.99 | QStE420TM-1 | 硅锰 | 0 | 7.066139 | 7.066139 | 0 | 38.332241 | 38.332241 | 否 | 是
175 | 171 | QStE420TM | 01 | 2 | 5.99 | QStE420TM-1 | 高碳锰铁 | 0 | 0.767477 | 0.767477 | 0 | 4.638823 | 4.638823 | 否 | 是
175 | 171 | QStE420TM | 01 | 2 | 5.99 | QStE420TM-1 | 中碳锰铁 | 11.40716 | 4.770841 | -6.636319 | 88.178358 | 36.879024 | -51.299334 | 是 | 是
175 | 171 | QStE420TM | 01 | 2 | 5.99 | QStE420TM-1 | 硅铁合金 | 1.384466 | 0 | -1.384466 | 7.179622 | 0 | -7.179622 | 是 | 否
175 | 171 | QStE420TM | 01 | 2 | 5.99 | QStE420TM-1 | 铝块 | 2 | 0.252525 | -1.747475 | 44.674336 | 5.640699 | -39.033637 | 是 | 是
175 | 171 | QStE420TM | 01 | 2 | 5.99 | QStE420TM-1 | 铌铁 | 0.125511 | 0.156889 | 0.031378 | 27.032169 | 33.790212 | 6.758042 | 是 | 是
175 | 171 | QStE420TM | 01 | 2 | 5.99 | QStE420TM-1 | 钛铁 | 0.878138 | 0.798308 | -0.079831 | 21.137489 | 19.215899 | -1.92159 | 是 | 是
176 | 172 | QStE420TM | 02 | 6 | 12 | QStE420TM-2 | 硅锰 | 0 | 7.066139 | 7.066139 | 0 | 38.332241 | 38.332241 | 否 | 是
176 | 172 | QStE420TM | 02 | 6 | 12 | QStE420TM-2 | 高碳锰铁 | 0 | 0.582412 | 0.582412 | 0 | 3.520242 | 3.520242 | 否 | 是
176 | 172 | QStE420TM | 02 | 6 | 12 | QStE420TM-2 | 中碳锰铁 | 12.056771 | 5.596233 | -6.460538 | 93.199905 | 43.259378 | -49.940527 | 是 | 是
176 | 172 | QStE420TM | 02 | 6 | 12 | QStE420TM-2 | 硅铁合金 | 1.384466 | 0 | -1.384466 | 7.179622 | 0 | -7.179622 | 是 | 否
176 | 172 | QStE420TM | 02 | 6 | 12 | QStE420TM-2 | 铝块 | 2 | 0.252525 | -1.747475 | 44.674336 | 5.640699 | -39.033637 | 是 | 是
176 | 172 | QStE420TM | 02 | 6 | 12 | QStE420TM-2 | 铌铁 | 0.203956 | 0.235334 | 0.031378 | 43.927275 | 50.685318 | 6.758042 | 是 | 是
176 | 172 | QStE420TM | 02 | 6 | 12 | QStE420TM-2 | 钛铁 | 0.878138 | 0.798308 | -0.079831 | 21.137489 | 19.215899 | -1.92159 | 是 | 是
177 | 173 | QStE500TM | 01 | 2 | 5.99 | QStE500TM-1 | 硅锰 | 7.066139 | 8.479367 | 1.413228 | 38.332241 | 45.998689 | 7.666448 | 是 | 是
177 | 173 | QStE500TM | 01 | 2 | 5.99 | QStE500TM-1 | 高碳锰铁 | 0 | 2.792909 | 2.792909 | 0 | 16.881034 | 16.881034 | 否 | 是
177 | 173 | QStE500TM | 01 | 2 | 5.99 | QStE500TM-1 | 中碳锰铁 | 6.028786 | 2.194516 | -3.83427 | 46.603051 | 16.963806 | -29.639244 | 是 | 是
177 | 173 | QStE500TM | 01 | 2 | 5.99 | QStE500TM-1 | 铝块 | 2.33 | 0.30303 | -2.02697 | 52.045602 | 6.768839 | -45.276763 | 是 | 是
177 | 173 | QStE500TM | 01 | 2 | 5.99 | QStE500TM-1 | 铌铁 | 0.125511 | 0.156889 | 0.031378 | 27.032169 | 33.790212 | 6.758042 | 是 | 是
177 | 173 | QStE500TM | 01 | 2 | 5.99 | QStE500TM-1 | 钛铁 | 1.277292 | 1.197461 | -0.079831 | 30.745439 | 28.823849 | -1.92159 | 是 | 是
178 | 174 | QStE500TM | 02 | 6 | 14 | QStE500TM-2 | 硅锰 | 7.066139 | 8.479367 | 1.413228 | 38.332241 | 45.998689 | 7.666448 | 是 | 是
178 | 174 | QStE500TM | 02 | 6 | 14 | QStE500TM-2 | 高碳锰铁 | 0 | 2.422778 | 2.422778 | 0 | 14.64387 | 14.64387 | 否 | 是
178 | 174 | QStE500TM | 02 | 6 | 14 | QStE500TM-2 | 中碳锰铁 | 7.328007 | 3.845301 | -3.482707 | 56.646144 | 29.724514 | -26.92163 | 是 | 是
178 | 174 | QStE500TM | 02 | 6 | 14 | QStE500TM-2 | 铝块 | 2.33 | 0.30303 | -2.02697 | 52.045602 | 6.768839 | -45.276763 | 是 | 是
178 | 174 | QStE500TM | 02 | 6 | 14 | QStE500TM-2 | 铌铁 | 0.125511 | 0.156889 | 0.031378 | 27.032169 | 33.790212 | 6.758042 | 是 | 是
178 | 174 | QStE500TM | 02 | 6 | 14 | QStE500TM-2 | 钛铁 | 1.476869 | 1.397038 | -0.079831 | 35.549414 | 33.627824 | -1.92159 | 是 | 是
179 | 175 | QStE700TM | 01 | 2.5 | 5.99 | QStE700TM-1 | 硅锰 | 8.479367 | 15.545506 | 7.066139 | 45.998689 | 84.33093 | 38.332241 | 是 | 是
179 | 175 | QStE700TM | 01 | 2.5 | 5.99 | QStE700TM-1 | 中碳锰铁 | 0 | 5.14036 | 5.14036 | 0 | 39.735436 | 39.735436 | 否 | 是
179 | 175 | QStE700TM | 01 | 2.5 | 5.99 | QStE700TM-1 | 低碳锰铁 | 13.959611 | 3.2725 | -10.687111 | 117.359562 | 27.512169 | -89.847394 | 是 | 是
179 | 175 | QStE700TM | 01 | 2.5 | 5.99 | QStE700TM-1 | 硅铁合金 | 1.384466 | 0 | -1.384466 | 7.179622 | 0 | -7.179622 | 是 | 否
179 | 175 | QStE700TM | 01 | 2.5 | 5.99 | QStE700TM-1 | 铝块 | 2.33 | 0.30303 | -2.02697 | 52.045602 | 6.768839 | -45.276763 | 是 | 是
179 | 175 | QStE700TM | 01 | 2.5 | 5.99 | QStE700TM-1 | 铌铁 | 1.066847 | 1.098225 | 0.031378 | 229.77344 | 236.531482 | 6.758042 | 是 | 是
179 | 175 | QStE700TM | 01 | 2.5 | 5.99 | QStE700TM-1 | 钛铁 | 2.374965 | 2.295134 | -0.079831 | 57.167301 | 55.245711 | -1.92159 | 是 | 是
180 | 176 | QStE700TM | 02 | 6 | 14 | QStE700TM-2 | 硅锰 | 8.479367 | 15.545506 | 7.066139 | 45.998689 | 84.33093 | 38.332241 | 是 | 是
180 | 176 | QStE700TM | 02 | 6 | 14 | QStE700TM-2 | 中碳锰铁 | 0 | 3.664421 | 3.664421 | 0 | 28.326295 | 28.326295 | 否 | 是
180 | 176 | QStE700TM | 02 | 6 | 14 | QStE700TM-2 | 低碳锰铁 | 15.315924 | 6.056578 | -9.259346 | 128.762193 | 50.918136 | -77.844057 | 是 | 是
180 | 176 | QStE700TM | 02 | 6 | 14 | QStE700TM-2 | 硅铁合金 | 1.384466 | 0 | -1.384466 | 7.179622 | 0 | -7.179622 | 是 | 否
180 | 176 | QStE700TM | 02 | 6 | 14 | QStE700TM-2 | 铝块 | 2.33 | 0.30303 | -2.02697 | 52.045602 | 6.768839 | -45.276763 | 是 | 是
180 | 176 | QStE700TM | 02 | 6 | 14 | QStE700TM-2 | 铌铁 | 1.145292 | 1.17667 | 0.031378 | 246.668545 | 253.426588 | 6.758042 | 是 | 是
180 | 176 | QStE700TM | 02 | 6 | 14 | QStE700TM-2 | 钛铁 | 2.374965 | 2.295134 | -0.079831 | 57.167301 | 55.245711 | -1.92159 | 是 | 是
181 | 177 | BX700 | 01 | 8 | 14 | BX700 | 硅锰 | 12.012436 | 19.078575 | 7.066139 | 65.16481 | 103.497051 | 38.332241 | 是 | 是
181 | 177 | BX700 | 01 | 8 | 14 | BX700 | 中碳锰铁 | 12.174196 | 5.643888 | -6.530308 | 94.107615 | 43.627754 | -50.479861 | 是 | 是
181 | 177 | BX700 | 01 | 8 | 14 | BX700 | 低碳锰铁 | 0 | 0.602632 | 0.602632 | 0 | 5.066378 | 5.066378 | 否 | 是
181 | 177 | BX700 | 01 | 8 | 14 | BX700 | 硅铁合金 | 1.384466 | 0 | -1.384466 | 7.179622 | 0 | -7.179622 | 是 | 否
181 | 177 | BX700 | 01 | 8 | 14 | BX700 | 铝块 | 2.33 | 0.30303 | -2.02697 | 52.045602 | 6.768839 | -45.276763 | 是 | 是
181 | 177 | BX700 | 01 | 8 | 14 | BX700 | 铌铁 | 0.125511 | 0.156889 | 0.031378 | 27.032169 | 33.790212 | 6.758042 | 是 | 是
181 | 177 | BX700 | 01 | 8 | 14 | BX700 | 钛铁 | 1.975811 | 1.895981 | -0.079831 | 47.559351 | 45.637761 | -1.92159 | 是 | 是
182 | 178 | SR700 | 01 | 8 | 14 | SR700 | 硅锰 | 12.012436 | 19.078575 | 7.066139 | 65.16481 | 103.497051 | 38.332241 | 是 | 是
182 | 178 | SR700 | 01 | 8 | 14 | SR700 | 中碳锰铁 | 12.174196 | 5.643888 | -6.530308 | 94.107615 | 43.627754 | -50.479861 | 是 | 是
182 | 178 | SR700 | 01 | 8 | 14 | SR700 | 低碳锰铁 | 0 | 0.602632 | 0.602632 | 0 | 5.066378 | 5.066378 | 否 | 是
182 | 178 | SR700 | 01 | 8 | 14 | SR700 | 金属锰 | 1 | 0 | -1 | 16.725664 | 0 | -16.725664 | 是 | 否
182 | 178 | SR700 | 01 | 8 | 14 | SR700 | 硅铁合金 | 1.384466 | 0 | -1.384466 | 7.179622 | 0 | -7.179622 | 是 | 否
182 | 178 | SR700 | 01 | 8 | 14 | SR700 | 铝块 | 2.33 | 0.30303 | -2.02697 | 52.045602 | 6.768839 | -45.276763 | 是 | 是
182 | 178 | SR700 | 01 | 8 | 14 | SR700 | 铌铁 | 0.125511 | 0.156889 | 0.031378 | 27.032169 | 33.790212 | 6.758042 | 是 | 是
182 | 178 | SR700 | 01 | 8 | 14 | SR700 | 钛铁 | 1.975811 | 1.895981 | -0.079831 | 47.559351 | 45.637761 | -1.92159 | 是 | 是
183 | 179 | C355-5 | 01 | 3 | 12 | C355-5 | 硅锰 | 0 | 14.770853 | 14.770853 | 0 | 80.12861 | 80.12861 | 否 | 是
183 | 179 | C355-5 | 01 | 3 | 12 | C355-5 | 中碳锰铁 | 15.352461 | 0 | -15.352461 | 118.675885 | 0 | -118.675885 | 是 | 否
183 | 179 | C355-5 | 01 | 3 | 12 | C355-5 | 低碳锰铁 | 0 | 2.905876 | 2.905876 | 0 | 24.429934 | 24.429934 | 否 | 是
183 | 179 | C355-5 | 01 | 3 | 12 | C355-5 | 硅铁合金 | 4.326457 | 0.708897 | -3.61756 | 22.436318 | 3.676225 | -18.760092 | 是 | 是
183 | 179 | C355-5 | 01 | 3 | 12 | C355-5 | 铝块 | 2.33 | 0.30303 | -2.02697 | 52.045602 | 6.768839 | -45.276763 | 是 | 是
183 | 179 | C355-5 | 01 | 3 | 12 | C355-5 | 铌铁 | 0.125511 | 0.156889 | 0.031378 | 27.032169 | 33.790212 | 6.758042 | 是 | 是
183 | 179 | C355-5 | 01 | 3 | 12 | C355-5 | 钛铁 | 0.478985 | 0.399154 | -0.079831 | 11.52954 | 9.60795 | -1.92159 | 是 | 是
184 | 180 | YFA-1 | 01 | 2.5 | 8 | YFA-1 | 铝块 | 2.33 | 0.30303 | -2.02697 | 52.045602 | 6.768839 | -45.276763 | 是 | 是
184 | 180 | YFA-1 | 01 | 2.5 | 8 | YFA-1 | 铌铁 | 0.203956 | 0.235334 | 0.031378 | 43.927275 | 50.685318 | 6.758042 | 是 | 是
184 | 180 | YFA-1 | 01 | 2.5 | 8 | YFA-1 | 钛铁 | 2.175388 | 2.095557 | -0.079831 | 52.363326 | 50.441736 | -1.92159 | 是 | 是
185 | 181 | Q245R | 01 | 3 | 14 | Q245R-1 | 铝块 | 1.67 | 0.20202 | -1.46798 | 37.303071 | 4.512559 | -32.790512 | 是 | 是
185 | 181 | Q245R | 01 | 3 | 14 | Q245R-1 | 钛铁 | 0.279408 | 0.199577 | -0.079831 | 6.725565 | 4.803975 | -1.92159 | 是 | 是
186 | 182 | Q245R | 02 | 14.01 | 25.4 | Q245R-2 | 铝块 | 1.67 | 0.20202 | -1.46798 | 37.303071 | 4.512559 | -32.790512 | 是 | 是
186 | 182 | Q245R | 02 | 14.01 | 25.4 | Q245R-2 | 铌铁 | 0.062756 | 0.094134 | 0.031378 | 13.516085 | 20.274127 | 6.758042 | 是 | 是
186 | 182 | Q245R | 02 | 14.01 | 25.4 | Q245R-2 | 钛铁 | 0.319323 | 0.239492 | -0.079831 | 7.68636 | 5.76477 | -1.92159 | 是 | 是
187 | 183 | Q345R | 01 | 3 | 14 | Q345R | 铝块 | 2 | 0.252525 | -1.747475 | 44.674336 | 5.640699 | -39.033637 | 是 | 是
187 | 183 | Q345R | 01 | 3 | 14 | Q345R | 铌铁 | 0.062756 | 0.094134 | 0.031378 | 13.516085 | 20.274127 | 6.758042 | 是 | 是
187 | 183 | Q345R | 01 | 3 | 14 | Q345R | 钛铁 | 0.578773 | 0.498942 | -0.079831 | 13.931527 | 12.009937 | -1.92159 | 是 | 是
188 | 184 | Q345R | 02 | 14.01 | 28 | Q345R-1 | 铝块 | 2 | 0.252525 | -1.747475 | 44.674336 | 5.640699 | -39.033637 | 是 | 是
188 | 184 | Q345R | 02 | 14.01 | 28 | Q345R-1 | 铌铁 | 0.203956 | 0.235334 | 0.031378 | 43.927275 | 50.685318 | 6.758042 | 是 | 是
188 | 184 | Q345R | 02 | 14.01 | 28 | Q345R-1 | 钛铁 | 0.478985 | 0.399154 | -0.079831 | 11.52954 | 9.60795 | -1.92159 | 是 | 是
189 | 185 | Q345R-E | 01 | 3 | 14 | Q345R-E1 | 铝块 | 2 | 0.252525 | -1.747475 | 44.674336 | 5.640699 | -39.033637 | 是 | 是
189 | 185 | Q345R-E | 01 | 3 | 14 | Q345R-E1 | 铌铁 | 0.282401 | 0.313779 | 0.031378 | 60.822381 | 67.580423 | 6.758042 | 是 | 是
189 | 185 | Q345R-E | 01 | 3 | 14 | Q345R-E1 | 钛铁 | 0.379196 | 0.299365 | -0.079831 | 9.127552 | 7.205962 | -1.92159 | 是 | 是
190 | 186 | Q345R-E | 02 | 14.01 | 25 | Q345R-E2 | 铝块 | 2 | 0.252525 | -1.747475 | 44.674336 | 5.640699 | -39.033637 | 是 | 是
190 | 186 | Q345R-E | 02 | 14.01 | 25 | Q345R-E2 | 铌铁 | 0.360845 | 0.392223 | 0.031378 | 77.717487 | 84.475529 | 6.758042 | 是 | 是
190 | 186 | Q345R-E | 02 | 14.01 | 25 | Q345R-E2 | 钛铁 | 0.379196 | 0.299365 | -0.079831 | 9.127552 | 7.205962 | -1.92159 | 是 | 是
191 | 187 | SA516 Gr70 | 01 | 3 | 12.5 | SA516 Gr70-1 | 硅锰 | 16.178446 | 0 | -16.178446 | 87.764492 | 0 | -87.764492 | 是 | 否
191 | 187 | SA516 Gr70 | 01 | 3 | 12.5 | SA516 Gr70-1 | 硅铁合金 | 0.018044 | 0 | -0.018044 | 0.093571 | 0 | -0.093571 | 是 | 否
191 | 187 | SA516 Gr70 | 01 | 3 | 12.5 | SA516 Gr70-1 | 铝块 | 2.33 | 0 | -2.33 | 52.045602 | 0 | -52.045602 | 是 | 否
191 | 187 | SA516 Gr70 | 01 | 3 | 12.5 | SA516 Gr70-1 | 铌铁 | 0.125511 | 0 | -0.125511 | 27.032169 | 0 | -27.032169 | 是 | 否
191 | 187 | SA516 Gr70 | 01 | 3 | 12.5 | SA516 Gr70-1 | 钛铁 | 0.379196 | 0 | -0.379196 | 9.127552 | 0 | -9.127552 | 是 | 否
192 | 188 | Q345qC | 01 | 4 | 16 | Q345qC | 硅锰 | 0 | 12.918023 | 12.918023 | 0 | 70.077416 | 70.077416 | 否 | 是
192 | 188 | Q345qC | 01 | 4 | 16 | Q345qC | 中碳锰铁 | 14.148517 | 0 | -14.148517 | 109.369285 | 0 | -109.369285 | 是 | 否
192 | 188 | Q345qC | 01 | 4 | 16 | Q345qC | 低碳锰铁 | 0 | 3.239649 | 3.239649 | 0 | 27.235988 | 27.235988 | 否 | 是
192 | 188 | Q345qC | 01 | 4 | 16 | Q345qC | 硅铁合金 | 3.461166 | 0.297386 | -3.16378 | 17.949054 | 1.542195 | -16.406859 | 是 | 是
192 | 188 | Q345qC | 01 | 4 | 16 | Q345qC | 铝块 | 1.67 | 0.20202 | -1.46798 | 37.303071 | 4.512559 | -32.790512 | 是 | 是
192 | 188 | Q345qC | 01 | 4 | 16 | Q345qC | 铌铁 | 0.203956 | 0.235334 | 0.031378 | 43.927275 | 50.685318 | 6.758042 | 是 | 是
192 | 188 | Q345qC | 01 | 4 | 16 | Q345qC | 钛铁 | 0.379196 | 0.299365 | -0.079831 | 9.127552 | 7.205962 | -1.92159 | 是 | 是
193 | 189 | Q345qD | 01 | 4 | 16 | Q345qD | 硅锰 | 14.132278 | 15.545506 | 1.413228 | 76.664482 | 84.33093 | 7.666448 | 是 | 是
193 | 189 | Q345qD | 01 | 4 | 16 | Q345qD | 高碳锰铁 | 0 | 0.588479 | 0.588479 | 0 | 3.55691 | 3.55691 | 否 | 是
193 | 189 | Q345qD | 01 | 4 | 16 | Q345qD | 中碳锰铁 | 4.932273 | 3.191848 | -1.740426 | 38.126909 | 24.673264 | -13.453645 | 是 | 是
193 | 189 | Q345qD | 01 | 4 | 16 | Q345qD | 铝块 | 1.67 | 0.20202 | -1.46798 | 37.303071 | 4.512559 | -32.790512 | 是 | 是
193 | 189 | Q345qD | 01 | 4 | 16 | Q345qD | 铌铁 | 0.282401 | 0.313779 | 0.031378 | 60.822381 | 67.580423 | 6.758042 | 是 | 是
193 | 189 | Q345qD | 01 | 4 | 16 | Q345qD | 钛铁 | 0.379196 | 0.299365 | -0.079831 | 9.127552 | 7.205962 | -1.92159 | 是 | 是
194 | 190 | HP295 | 01 | 2 | 6 | HP295 | 铝块 | 2.33 | 0.30303 | -2.02697 | 52.045602 | 6.768839 | -45.276763 | 是 | 是
194 | 190 | HP295 | 01 | 2 | 6 | HP295 | 钛铁 | 0.379196 | 0.299365 | -0.079831 | 9.127552 | 7.205962 | -1.92159 | 是 | 是
195 | 191 | Q235PL | 01 | 2 | 7.55 | Q235PL-1 | 硅锰 | 3.524024 | 0 | -3.524024 | 19.117052 | 0 | -19.117052 | 是 | 否
195 | 191 | Q235PL | 01 | 2 | 7.55 | Q235PL-1 | 高碳锰铁 | 0 | 3.101708 | 3.101708 | 0 | 18.747493 | 18.747493 | 否 | 是
195 | 191 | Q235PL | 01 | 2 | 7.55 | Q235PL-1 | 硅铁合金 | 0.059901 | 0 | -0.059901 | 0.310639 | 0 | -0.310639 | 是 | 否
195 | 191 | Q235PL | 01 | 2 | 7.55 | Q235PL-1 | 铝块 | 2 | 0.252525 | -1.747475 | 44.674336 | 5.640699 | -39.033637 | 是 | 是
196 | 192 | Q235PL | 02 | 7.56 | 18 | Q235PL-2 | 硅锰 | 3.768607 | 0 | -3.768607 | 20.443862 | 0 | -20.443862 | 是 | 否
196 | 192 | Q235PL | 02 | 7.56 | 18 | Q235PL-2 | 高碳锰铁 | 1.143687 | 4.460668 | 3.316981 | 6.91273 | 26.961384 | 20.048654 | 是 | 是
196 | 192 | Q235PL | 02 | 7.56 | 18 | Q235PL-2 | 铝块 | 2 | 0.252525 | -1.747475 | 44.674336 | 5.640699 | -39.033637 | 是 | 是
197 | 193 | 330CL | 01 | 2 | 10.49 | 330CL-1 | 硅锰 | 0 | 1.130582 | 1.130582 | 0 | 6.133159 | 6.133159 | 否 | 是
197 | 193 | 330CL | 01 | 2 | 10.49 | 330CL-1 | 高碳锰铁 | 0 | 0.408569 | 0.408569 | 0 | 2.469494 | 2.469494 | 否 | 是
197 | 193 | 330CL | 01 | 2 | 10.49 | 330CL-1 | 中碳锰铁 | 2.659072 | 1.325824 | -1.333248 | 20.554864 | 10.248739 | -10.306126 | 是 | 是
197 | 193 | 330CL | 01 | 2 | 10.49 | 330CL-1 | 铝块 | 2.33 | 0.252525 | -2.077475 | 52.045602 | 5.640699 | -46.404903 | 是 | 是
198 | 194 | 330CL | 02 | 10.5 | 14 | 330CL-2 | 硅锰 | 0 | 1.130582 | 1.130582 | 0 | 6.133159 | 6.133159 | 否 | 是
198 | 194 | 330CL | 02 | 10.5 | 14 | 330CL-2 | 高碳锰铁 | 0 | 0.522746 | 0.522746 | 0 | 3.159605 | 3.159605 | 否 | 是
198 | 194 | 330CL | 02 | 10.5 | 14 | 330CL-2 | 中碳锰铁 | 2.999035 | 1.557338 | -1.441697 | 23.182807 | 12.038364 | -11.144443 | 是 | 是
198 | 194 | 330CL | 02 | 10.5 | 14 | 330CL-2 | 铝块 | 2.33 | 0.252525 | -2.077475 | 52.045602 | 5.640699 | -46.404903 | 是 | 是
199 | 195 | 380CL | 01 | 2 | 4.99 | 380CL-1 | 硅锰 | 0 | 1.695873 | 1.695873 | 0 | 9.199738 | 9.199738 | 否 | 是
199 | 195 | 380CL | 01 | 2 | 4.99 | 380CL-1 | 高碳锰铁 | 0 | 2.043153 | 2.043153 | 0 | 12.349321 | 12.349321 | 否 | 是
199 | 195 | 380CL | 01 | 2 | 4.99 | 380CL-1 | 中碳锰铁 | 10.968024 | 7.609605 | -3.358419 | 84.783793 | 58.822917 | -25.960876 | 是 | 是
199 | 195 | 380CL | 01 | 2 | 4.99 | 380CL-1 | 铝块 | 2.33 | 0.252525 | -2.077475 | 52.045602 | 5.640699 | -46.404903 | 是 | 是
200 | 196 | 380CL | 02 | 5 | 18 | 380CL-2 | 硅锰 | 0 | 8.479367 | 8.479367 | 0 | 45.998689 | 45.998689 | 否 | 是
200 | 196 | 380CL | 02 | 5 | 18 | 380CL-2 | 高碳锰铁 | 0 | 1.257729 | 1.257729 | 0 | 7.602025 | 7.602025 | 否 | 是
200 | 196 | 380CL | 02 | 5 | 18 | 380CL-2 | 中碳锰铁 | 11.617634 | 3.334189 | -8.283445 | 89.805339 | 25.773574 | -64.031766 | 是 | 是
200 | 196 | 380CL | 02 | 5 | 18 | 380CL-2 | 硅铁合金 | 1.730583 | 0 | -1.730583 | 8.974527 | 0 | -8.974527 | 是 | 否
200 | 196 | 380CL | 02 | 5 | 18 | 380CL-2 | 铝块 | 2 | 0.252525 | -1.747475 | 44.674336 | 5.640699 | -39.033637 | 是 | 是
201 | 197 | 380CL-QL | 01 | 2 | 4.99 | 380CL-QL1 | 硅锰 | 0 | 1.695873 | 1.695873 | 0 | 9.199738 | 9.199738 | 否 | 是
201 | 197 | 380CL-QL | 01 | 2 | 4.99 | 380CL-QL1 | 高碳锰铁 | 0 | 2.768525 | 2.768525 | 0 | 16.733652 | 16.733652 | 否 | 是
201 | 197 | 380CL-QL | 01 | 2 | 4.99 | 380CL-QL1 | 中碳锰铁 | 11.144068 | 7.096665 | -4.047403 | 86.144632 | 54.857849 | -31.286783 | 是 | 是
201 | 197 | 380CL-QL | 01 | 2 | 4.99 | 380CL-QL1 | 铝块 | 2.66 | 0.30303 | -2.35697 | 59.416867 | 6.768839 | -52.648028 | 是 | 是
202 | 198 | 380CL-QL | 02 | 5 | 18 | 380CL-QL2 | 硅锰 | 0 | 8.479367 | 8.479367 | 0 | 45.998689 | 45.998689 | 否 | 是
202 | 198 | 380CL-QL | 02 | 5 | 18 | 380CL-QL2 | 高碳锰铁 | 0 | 1.798036 | 1.798036 | 0 | 10.867775 | 10.867775 | 否 | 是
202 | 198 | 380CL-QL | 02 | 5 | 18 | 380CL-QL2 | 中碳锰铁 | 12.443289 | 3.646641 | -8.796648 | 96.187725 | 28.18886 | -67.998865 | 是 | 是
202 | 198 | 380CL-QL | 02 | 5 | 18 | 380CL-QL2 | 硅铁合金 | 1.730583 | 0 | -1.730583 | 8.974527 | 0 | -8.974527 | 是 | 否
202 | 198 | 380CL-QL | 02 | 5 | 18 | 380CL-QL2 | 铝块 | 2.33 | 0.30303 | -2.02697 | 52.045602 | 6.768839 | -45.276763 | 是 | 是
203 | 199 | 380CL-JD | 01 | 4 | 6 | 380CL-JD1 | 硅锰 | 0 | 2.119842 | 2.119842 | 0 | 11.499672 | 11.499672 | 否 | 是
203 | 199 | 380CL-JD | 01 | 4 | 6 | 380CL-JD1 | 高碳锰铁 | 0 | 2.545937 | 2.545937 | 0 | 15.388276 | 15.388276 | 否 | 是
203 | 199 | 380CL-JD | 01 | 4 | 6 | 380CL-JD1 | 中碳锰铁 | 11.793679 | 7.603257 | -4.190422 | 91.166179 | 58.773847 | -32.392332 | 是 | 是
203 | 199 | 380CL-JD | 01 | 4 | 6 | 380CL-JD1 | 铝块 | 2.33 | 0.252525 | -2.077475 | 52.045602 | 5.640699 | -46.404903 | 是 | 是
204 | 200 | 380CL-JD | 02 | 6.01 | 12 | 380CL-JD2 | 硅锰 | 0 | 7.066139 | 7.066139 | 0 | 38.332241 | 38.332241 | 否 | 是
204 | 200 | 380CL-JD | 02 | 6.01 | 12 | 380CL-JD2 | 高碳锰铁 | 0 | 1.923111 | 1.923111 | 0 | 11.623757 | 11.623757 | 否 | 是
204 | 200 | 380CL-JD | 02 | 6.01 | 12 | 380CL-JD2 | 中碳锰铁 | 12.443289 | 4.70931 | -7.733979 | 96.187725 | 36.40338 | -59.784345 | 是 | 是
204 | 200 | 380CL-JD | 02 | 6.01 | 12 | 380CL-JD2 | 硅铁合金 | 1.384466 | 0 | -1.384466 | 7.179622 | 0 | -7.179622 | 是 | 否
204 | 200 | 380CL-JD | 02 | 6.01 | 12 | 380CL-JD2 | 铝块 | 2 | 0.252525 | -1.747475 | 44.674336 | 5.640699 | -39.033637 | 是 | 是
204 | 200 | 380CL-JD | 02 | 6.01 | 12 | 380CL-JD2 | 钛铁 | 0.399154 | 0.319323 | -0.079831 | 9.60795 | 7.68636 | -1.92159 | 是 | 是
205 | 201 | 380CL-JD | 03 | 12.01 | 20 | 380CL-JD3 | 硅锰 | 0 | 7.066139 | 7.066139 | 0 | 38.332241 | 38.332241 | 否 | 是
205 | 201 | 380CL-JD | 03 | 12.01 | 20 | 380CL-JD3 | 高碳锰铁 | 0 | 1.738045 | 1.738045 | 0 | 10.505175 | 10.505175 | 否 | 是
205 | 201 | 380CL-JD | 03 | 12.01 | 20 | 380CL-JD3 | 中碳锰铁 | 13.092899 | 5.534702 | -7.558198 | 101.209272 | 42.783734 | -58.425538 | 是 | 是
205 | 201 | 380CL-JD | 03 | 12.01 | 20 | 380CL-JD3 | 硅铁合金 | 1.384466 | 0 | -1.384466 | 7.179622 | 0 | -7.179622 | 是 | 否
205 | 201 | 380CL-JD | 03 | 12.01 | 20 | 380CL-JD3 | 铝块 | 2 | 0.252525 | -1.747475 | 44.674336 | 5.640699 | -39.033637 | 是 | 是
205 | 201 | 380CL-JD | 03 | 12.01 | 20 | 380CL-JD3 | 钛铁 | 0.399154 | 0.319323 | -0.079831 | 9.60795 | 7.68636 | -1.92159 | 是 | 是
206 | 202 | 420CL | 01 | 2 | 5.99 | 420CL-1 | 硅锰 | 0 | 7.066139 | 7.066139 | 0 | 38.332241 | 38.332241 | 否 | 是
206 | 202 | 420CL | 01 | 2 | 5.99 | 420CL-1 | 高碳锰铁 | 0 | 2.595571 | 2.595571 | 0 | 15.688272 | 15.688272 | 否 | 是
206 | 202 | 420CL | 01 | 2 | 5.99 | 420CL-1 | 中碳锰铁 | 8.693954 | 0.321249 | -8.372705 | 67.205032 | 2.48328 | -64.721752 | 是 | 是
206 | 202 | 420CL | 01 | 2 | 5.99 | 420CL-1 | 硅铁合金 | 1.384466 | 0 | -1.384466 | 7.179622 | 0 | -7.179622 | 是 | 否
206 | 202 | 420CL | 01 | 2 | 5.99 | 420CL-1 | 铝块 | 2 | 0.252525 | -1.747475 | 44.674336 | 5.640699 | -39.033637 | 是 | 是
206 | 202 | 420CL | 01 | 2 | 5.99 | 420CL-1 | 铌铁 | 0.125511 | 0.156889 | 0.031378 | 27.032169 | 33.790212 | 6.758042 | 是 | 是
206 | 202 | 420CL | 01 | 2 | 5.99 | 420CL-1 | 钛铁 | 0.239492 | 0.159662 | -0.079831 | 5.76477 | 3.84318 | -1.92159 | 是 | 是
207 | 203 | 420CL | 02 | 6 | 14 | 420CL-2 | 硅锰 | 0 | 7.066139 | 7.066139 | 0 | 38.332241 | 38.332241 | 否 | 是
207 | 203 | 420CL | 02 | 6 | 14 | 420CL-2 | 高碳锰铁 | 0 | 2.22544 | 2.22544 | 0 | 13.451109 | 13.451109 | 否 | 是
207 | 203 | 420CL | 02 | 6 | 14 | 420CL-2 | 中碳锰铁 | 9.993175 | 1.972033 | -8.021142 | 77.248125 | 15.243988 | -62.004138 | 是 | 是
207 | 203 | 420CL | 02 | 6 | 14 | 420CL-2 | 硅铁合金 | 1.384466 | 0 | -1.384466 | 7.179622 | 0 | -7.179622 | 是 | 否
207 | 203 | 420CL | 02 | 6 | 14 | 420CL-2 | 铝块 | 2 | 0.252525 | -1.747475 | 44.674336 | 5.640699 | -39.033637 | 是 | 是
207 | 203 | 420CL | 02 | 6 | 14 | 420CL-2 | 铌铁 | 0.125511 | 0.156889 | 0.031378 | 27.032169 | 33.790212 | 6.758042 | 是 | 是
207 | 203 | 420CL | 02 | 6 | 14 | 420CL-2 | 钛铁 | 0.239492 | 0.159662 | -0.079831 | 5.76477 | 3.84318 | -1.92159 | 是 | 是
208 | 204 | SL440 | 01 | 20 | 26 | SL440 | 硅锰 | 0 | 7.066139 | 7.066139 | 0 | 38.332241 | 38.332241 | 否 | 是
208 | 204 | SL440 | 01 | 20 | 26 | SL440 | 中碳锰铁 | 0 | 7.018669 | 7.018669 | 0 | 54.254931 | 54.254931 | 否 | 是
208 | 204 | SL440 | 01 | 20 | 26 | SL440 | 低碳锰铁 | 14.6796 | 2.175487 | -12.504113 | 123.412567 | 18.289494 | -105.123074 | 是 | 是
208 | 204 | SL440 | 01 | 20 | 26 | SL440 | 硅铁合金 | 1.384466 | 0 | -1.384466 | 7.179622 | 0 | -7.179622 | 是 | 否
208 | 204 | SL440 | 01 | 20 | 26 | SL440 | 铝块 | 2.33 | 0.30303 | -2.02697 | 52.045602 | 6.768839 | -45.276763 | 是 | 是
208 | 204 | SL440 | 01 | 20 | 26 | SL440 | 铌铁 | 0.203956 | 0.235334 | 0.031378 | 43.927275 | 50.685318 | 6.758042 | 是 | 是
208 | 204 | SL440 | 01 | 20 | 26 | SL440 | 钛铁 | 0.279408 | 0.199577 | -0.079831 | 6.725565 | 4.803975 | -1.92159 | 是 | 是
209 | 205 | 590CL | 01 | 3 | 5.99 | 590CL-1 | 硅锰 | 0 | 8.479367 | 8.479367 | 0 | 45.998689 | 45.998689 | 否 | 是
209 | 205 | 590CL | 01 | 3 | 5.99 | 590CL-1 | 低碳锰铁 | 17.570275 | 10.712839 | -6.857436 | 147.7147 | 90.063689 | -57.651011 | 是 | 是
209 | 205 | 590CL | 01 | 3 | 5.99 | 590CL-1 | 硅铁合金 | 1.730583 | 0 | -1.730583 | 8.974527 | 0 | -8.974527 | 是 | 否
209 | 205 | 590CL | 01 | 3 | 5.99 | 590CL-1 | 铝块 | 2.33 | 0.30303 | -2.02697 | 52.045602 | 6.768839 | -45.276763 | 是 | 是
209 | 205 | 590CL | 01 | 3 | 5.99 | 590CL-1 | 铌铁 | 0.753069 | 0.784447 | 0.031378 | 162.193016 | 168.951059 | 6.758042 | 是 | 是
209 | 205 | 590CL | 01 | 3 | 5.99 | 590CL-1 | 钛铁 | 0.379196 | 0.299365 | -0.079831 | 9.127552 | 7.205962 | -1.92159 | 是 | 是
209 | 205 | 590CL | 01 | 3 | 5.99 | 590CL-1 | 高碳铬铁 | 0 | 0.654068 | 0.654068 | 0 | 5.087836 | 5.087836 | 否 | 是
209 | 205 | 590CL | 01 | 3 | 5.99 | 590CL-1 | 低碳铬铁 | 3.504935 | 2.932736 | -0.572199 | 50.495877 | 42.252157 | -8.24372 | 是 | 是
210 | 206 | 590CL | 02 | 6 | 12 | 590CL-2 | 硅锰 | 0 | 8.479367 | 8.479367 | 0 | 45.998689 | 45.998689 | 否 | 是
210 | 206 | 590CL | 02 | 6 | 12 | 590CL-2 | 低碳锰铁 | 18.198682 | 11.341246 | -6.857436 | 152.997772 | 95.346761 | -57.651011 | 是 | 是
210 | 206 | 590CL | 02 | 6 | 12 | 590CL-2 | 硅铁合金 | 1.730583 | 0 | -1.730583 | 8.974527 | 0 | -8.974527 | 是 | 否
210 | 206 | 590CL | 02 | 6 | 12 | 590CL-2 | 铝块 | 2.33 | 0.30303 | -2.02697 | 52.045602 | 6.768839 | -45.276763 | 是 | 是
210 | 206 | 590CL | 02 | 6 | 12 | 590CL-2 | 铌铁 | 0.831513 | 0.862891 | 0.031378 | 179.088122 | 185.846164 | 6.758042 | 是 | 是
210 | 206 | 590CL | 02 | 6 | 12 | 590CL-2 | 钛铁 | 0.478985 | 0.399154 | -0.079831 | 11.52954 | 9.60795 | -1.92159 | 是 | 是
210 | 206 | 590CL | 02 | 6 | 12 | 590CL-2 | 高碳铬铁 | 0 | 0.613423 | 0.613423 | 0 | 4.771671 | 4.771671 | 否 | 是
210 | 206 | 590CL | 02 | 6 | 12 | 590CL-2 | 低碳铬铁 | 3.504935 | 2.968293 | -0.536642 | 50.495877 | 42.764435 | -7.731442 | 是 | 是
211 | 207 | YFDP600-SY | 01 | 3 | 5.99 | YFDP600-SY | 硅锰 | 0 | 8.479367 | 8.479367 | 0 | 45.998689 | 45.998689 | 否 | 是
211 | 207 | YFDP600-SY | 01 | 3 | 5.99 | YFDP600-SY | 低碳锰铁 | 17.570275 | 10.712839 | -6.857436 | 147.7147 | 90.063689 | -57.651011 | 是 | 是
211 | 207 | YFDP600-SY | 01 | 3 | 5.99 | YFDP600-SY | 硅铁合金 | 1.730583 | 0 | -1.730583 | 8.974527 | 0 | -8.974527 | 是 | 否
211 | 207 | YFDP600-SY | 01 | 3 | 5.99 | YFDP600-SY | 铝块 | 2.33 | 0.30303 | -2.02697 | 52.045602 | 6.768839 | -45.276763 | 是 | 是
211 | 207 | YFDP600-SY | 01 | 3 | 5.99 | YFDP600-SY | 铌铁 | 0.753069 | 0.784447 | 0.031378 | 162.193016 | 168.951059 | 6.758042 | 是 | 是
211 | 207 | YFDP600-SY | 01 | 3 | 5.99 | YFDP600-SY | 钛铁 | 0.379196 | 0.299365 | -0.079831 | 9.127552 | 7.205962 | -1.92159 | 是 | 是
211 | 207 | YFDP600-SY | 01 | 3 | 5.99 | YFDP600-SY | 高碳铬铁 | 0 | 0.654068 | 0.654068 | 0 | 5.087836 | 5.087836 | 否 | 是
211 | 207 | YFDP600-SY | 01 | 3 | 5.99 | YFDP600-SY | 低碳铬铁 | 3.504935 | 2.932736 | -0.572199 | 50.495877 | 42.252157 | -8.24372 | 是 | 是
212 | 208 | 510L | 01 | 2 | 5.99 | 510L-1 | 硅锰 | 0 | 9.892595 | 9.892595 | 0 | 53.665138 | 53.665138 | 否 | 是
212 | 208 | 510L | 01 | 2 | 5.99 | 510L-1 | 高碳锰铁 | 0 | 1.791606 | 1.791606 | 0 | 10.828913 | 10.828913 | 否 | 是
212 | 208 | 510L | 01 | 2 | 5.99 | 510L-1 | 中碳锰铁 | 10.494382 | 0.522373 | -9.972009 | 81.122501 | 4.037988 | -77.084513 | 是 | 是
212 | 208 | 510L | 01 | 2 | 5.99 | 510L-1 | 硅铁合金 | 2.076699 | 0 | -2.076699 | 10.769432 | 0 | -10.769432 | 是 | 否
212 | 208 | 510L | 01 | 2 | 5.99 | 510L-1 | 铝块 | 2 | 0.252525 | -1.747475 | 44.674336 | 5.640699 | -39.033637 | 是 | 是
212 | 208 | 510L | 01 | 2 | 5.99 | 510L-1 | 铌铁 | 0.125511 | 0.156889 | 0.031378 | 27.032169 | 33.790212 | 6.758042 | 是 | 是
212 | 208 | 510L | 01 | 2 | 5.99 | 510L-1 | 钛铁 | 0.718477 | 0.638646 | -0.079831 | 17.29431 | 15.37272 | -1.92159 | 是 | 是
213 | 209 | 510L | 02 | 6 | 14 | 510L-2 | 硅锰 | 0 | 9.892595 | 9.892595 | 0 | 53.665138 | 53.665138 | 否 | 是
213 | 209 | 510L | 02 | 6 | 14 | 510L-2 | 高碳锰铁 | 0 | 1.248714 | 1.248714 | 0 | 7.547535 | 7.547535 | 否 | 是
213 | 209 | 510L | 02 | 6 | 14 | 510L-2 | 中碳锰铁 | 11.775903 | 2.319552 | -9.456351 | 91.028771 | 17.930341 | -73.09843 | 是 | 是
213 | 209 | 510L | 02 | 6 | 14 | 510L-2 | 硅铁合金 | 2.076699 | 0 | -2.076699 | 10.769432 | 0 | -10.769432 | 是 | 否
213 | 209 | 510L | 02 | 6 | 14 | 510L-2 | 铝块 | 2 | 0.252525 | -1.747475 | 44.674336 | 5.640699 | -39.033637 | 是 | 是
213 | 209 | 510L | 02 | 6 | 14 | 510L-2 | 铌铁 | 0.156889 | 0.188267 | 0.031378 | 33.790212 | 40.548254 | 6.758042 | 是 | 是
213 | 209 | 510L | 02 | 6 | 14 | 510L-2 | 钛铁 | 0.77835 | 0.698519 | -0.079831 | 18.735502 | 16.813912 | -1.92159 | 是 | 是
214 | 210 | 610L | 01 | 2 | 5.99 | 610L-1 | 硅锰 | 0 | 12.012436 | 12.012436 | 0 | 65.16481 | 65.16481 | 否 | 是
214 | 210 | 610L | 01 | 2 | 5.99 | 610L-1 | 中碳锰铁 | 0 | 2.651742 | 2.651742 | 0 | 20.498201 | 20.498201 | 否 | 是
214 | 210 | 610L | 01 | 2 | 5.99 | 610L-1 | 低碳锰铁 | 15.17914 | 2.899248 | -12.279892 | 127.612238 | 24.374211 | -103.238027 | 是 | 是
214 | 210 | 610L | 01 | 2 | 5.99 | 610L-1 | 硅铁合金 | 2.595874 | 0 | -2.595874 | 13.461791 | 0 | -13.461791 | 是 | 否
214 | 210 | 610L | 01 | 2 | 5.99 | 610L-1 | 铝块 | 2 | 0.252525 | -1.747475 | 44.674336 | 5.640699 | -39.033637 | 是 | 是
214 | 210 | 610L | 01 | 2 | 5.99 | 610L-1 | 铌铁 | 0.203956 | 0.235334 | 0.031378 | 43.927275 | 50.685318 | 6.758042 | 是 | 是
214 | 210 | 610L | 01 | 2 | 5.99 | 610L-1 | 钛铁 | 1.177504 | 1.097673 | -0.079831 | 28.343452 | 26.421862 | -1.92159 | 是 | 是
215 | 211 | 610L | 02 | 6 | 14 | 610L-2 | 硅锰 | 0 | 12.012436 | 12.012436 | 0 | 65.16481 | 65.16481 | 否 | 是
215 | 211 | 610L | 02 | 6 | 14 | 610L-2 | 中碳锰铁 | 0 | 3.484224 | 3.484224 | 0 | 26.933356 | 26.933356 | 否 | 是
215 | 211 | 610L | 02 | 6 | 14 | 610L-2 | 低碳锰铁 | 15.755785 | 2.670583 | -13.085201 | 132.460136 | 22.451807 | -110.008329 | 是 | 是
215 | 211 | 610L | 02 | 6 | 14 | 610L-2 | 硅铁合金 | 2.595874 | 0 | -2.595874 | 13.461791 | 0 | -13.461791 | 是 | 否
215 | 211 | 610L | 02 | 6 | 14 | 610L-2 | 铝块 | 2 | 0.252525 | -1.747475 | 44.674336 | 5.640699 | -39.033637 | 是 | 是
215 | 211 | 610L | 02 | 6 | 14 | 610L-2 | 铌铁 | 0.251023 | 0.282401 | 0.031378 | 54.064339 | 60.822381 | 6.758042 | 是 | 是
215 | 211 | 610L | 02 | 6 | 14 | 610L-2 | 钛铁 | 1.377081 | 1.29725 | -0.079831 | 33.147427 | 31.225837 | -1.92159 | 是 | 是
216 | 212 | YF700BL | 01 | 2 | 4 | YF700BL-1 | 硅锰 | 7.066139 | 8.479367 | 1.413228 | 38.332241 | 45.998689 | 7.666448 | 是 | 是
216 | 212 | YF700BL | 01 | 2 | 4 | YF700BL-1 | 高碳锰铁 | 0 | 1.6187 | 1.6187 | 0 | 9.783823 | 9.783823 | 否 | 是
216 | 212 | YF700BL | 01 | 2 | 4 | YF700BL-1 | 中碳锰铁 | 10.510856 | 7.791891 | -2.718965 | 81.249851 | 60.232008 | -21.017843 | 是 | 是
216 | 212 | YF700BL | 01 | 2 | 4 | YF700BL-1 | 铝块 | 2.33 | 0.30303 | -2.02697 | 52.045602 | 6.768839 | -45.276763 | 是 | 是
216 | 212 | YF700BL | 01 | 2 | 4 | YF700BL-1 | 铌铁 | 0.360845 | 0.392223 | 0.031378 | 77.717487 | 84.475529 | 6.758042 | 是 | 是
216 | 212 | YF700BL | 01 | 2 | 4 | YF700BL-1 | 钛铁 | 1.876023 | 1.796192 | -0.079831 | 45.157364 | 43.235774 | -1.92159 | 是 | 是
217 | 213 | YF700BL | 02 | 4.01 | 6 | YF700BL-2 | 硅锰 | 9.892595 | 11.305822 | 1.413228 | 53.665138 | 61.331586 | 7.666448 | 是 | 是
217 | 213 | YF700BL | 02 | 4.01 | 6 | YF700BL-2 | 高碳锰铁 | 0 | 0.52937 | 0.52937 | 0 | 3.199644 | 3.199644 | 否 | 是
217 | 213 | YF700BL | 02 | 4.01 | 6 | YF700BL-2 | 中碳锰铁 | 9.363397 | 7.679115 | -1.684283 | 72.379889 | 59.360236 | -13.019653 | 是 | 是
217 | 213 | YF700BL | 02 | 4.01 | 6 | YF700BL-2 | 铝块 | 2.33 | 0.30303 | -2.02697 | 52.045602 | 6.768839 | -45.276763 | 是 | 是
217 | 213 | YF700BL | 02 | 4.01 | 6 | YF700BL-2 | 铌铁 | 0.43929 | 0.470668 | 0.031378 | 94.612593 | 101.370635 | 6.758042 | 是 | 是
217 | 213 | YF700BL | 02 | 4.01 | 6 | YF700BL-2 | 钛铁 | 1.975811 | 1.895981 | -0.079831 | 47.559351 | 45.637761 | -1.92159 | 是 | 是
218 | 214 | YF700BL | 03 | 6.01 | 14 | YF700BL-3 | 硅锰 | 9.892595 | 11.305822 | 1.413228 | 53.665138 | 61.331586 | 7.666448 | 是 | 是
218 | 214 | YF700BL | 03 | 6.01 | 14 | YF700BL-3 | 高碳锰铁 | 0 | 0.128657 | 0.128657 | 0 | 0.777632 | 0.777632 | 否 | 是
218 | 214 | YF700BL | 03 | 6.01 | 14 | YF700BL-3 | 中碳锰铁 | 0 | 8.807861 | 8.807861 | 0 | 68.085545 | 68.085545 | 否 | 是
218 | 214 | YF700BL | 03 | 6.01 | 14 | YF700BL-3 | 低碳锰铁 | 9.781497 | 0 | -9.781497 | 82.233822 | 0 | -82.233822 | 是 | 否
218 | 214 | YF700BL | 03 | 6.01 | 14 | YF700BL-3 | 铝块 | 2.33 | 0.30303 | -2.02697 | 52.045602 | 6.768839 | -45.276763 | 是 | 是
218 | 214 | YF700BL | 03 | 6.01 | 14 | YF700BL-3 | 铌铁 | 0.517735 | 0.549113 | 0.031378 | 111.507699 | 118.265741 | 6.758042 | 是 | 是
218 | 214 | YF700BL | 03 | 6.01 | 14 | YF700BL-3 | 钛铁 | 2.175388 | 2.095557 | -0.079831 | 52.363326 | 50.441736 | -1.92159 | 是 | 是
219 | 215 | 700L | 01 | 2 | 6 | 700L-1 | 硅锰 | 0 | 9.892595 | 9.892595 | 0 | 53.665138 | 53.665138 | 否 | 是
219 | 215 | 700L | 01 | 2 | 6 | 700L-1 | 中碳锰铁 | 16.879301 | 7.799489 | -9.079812 | 130.478488 | 60.29074 | -70.187749 | 是 | 是
219 | 215 | 700L | 01 | 2 | 6 | 700L-1 | 低碳锰铁 | 0 | 0.783109 | 0.783109 | 0 | 6.583663 | 6.583663 | 否 | 是
219 | 215 | 700L | 01 | 2 | 6 | 700L-1 | 硅铁合金 | 2.076699 | 0 | -2.076699 | 10.769432 | 0 | -10.769432 | 是 | 否
219 | 215 | 700L | 01 | 2 | 6 | 700L-1 | 铝块 | 2.33 | 0.30303 | -2.02697 | 52.045602 | 6.768839 | -45.276763 | 是 | 是
219 | 215 | 700L | 01 | 2 | 6 | 700L-1 | 铌铁 | 0.43929 | 0.470668 | 0.031378 | 94.612593 | 101.370635 | 6.758042 | 是 | 是
219 | 215 | 700L | 01 | 2 | 6 | 700L-1 | 钛铁 | 2.0756 | 1.995769 | -0.079831 | 49.961339 | 48.039749 | -1.92159 | 是 | 是
220 | 216 | 700L | 02 | 6.01 | 10 | 700L-2 | 硅锰 | 0 | 12.012436 | 12.012436 | 0 | 65.16481 | 65.16481 | 否 | 是
220 | 216 | 700L | 02 | 6.01 | 10 | 700L-2 | 中碳锰铁 | 0 | 4.249722 | 4.249722 | 0 | 32.850729 | 32.850729 | 否 | 是
220 | 216 | 700L | 02 | 6.01 | 10 | 700L-2 | 低碳锰铁 | 17.59677 | 3.771055 | -13.825715 | 147.937446 | 31.703562 | -116.233883 | 是 | 是
220 | 216 | 700L | 02 | 6.01 | 10 | 700L-2 | 硅铁合金 | 2.595874 | 0 | -2.595874 | 13.461791 | 0 | -13.461791 | 是 | 否
220 | 216 | 700L | 02 | 6.01 | 10 | 700L-2 | 铝块 | 2.33 | 0.30303 | -2.02697 | 52.045602 | 6.768839 | -45.276763 | 是 | 是
220 | 216 | 700L | 02 | 6.01 | 10 | 700L-2 | 铌铁 | 0.564802 | 0.596179 | 0.031378 | 121.644762 | 128.402804 | 6.758042 | 是 | 是
220 | 216 | 700L | 02 | 6.01 | 10 | 700L-2 | 钛铁 | 2.0756 | 1.995769 | -0.079831 | 49.961339 | 48.039749 | -1.92159 | 是 | 是
221 | 217 | 700L | 03 | 10.01 | 14 | 700L-3 | 硅锰 | 0 | 7.518739 | 7.518739 | 0 | 40.787495 | 40.787495 | 否 | 是
221 | 217 | 700L | 03 | 10.01 | 14 | 700L-3 | 低碳锰铁 | 20.360404 | 14.279848 | -6.080557 | 171.171541 | 120.051816 | -51.119724 | 是 | 是
221 | 217 | 700L | 03 | 10.01 | 14 | 700L-3 | 硅铁合金 | 2.595874 | 0.754444 | -1.84143 | 13.461791 | 3.912428 | -9.549363 | 是 | 是
221 | 217 | 700L | 03 | 10.01 | 14 | 700L-3 | 铝块 | 2.33 | 0.30303 | -2.02697 | 52.045602 | 6.768839 | -45.276763 | 是 | 是
221 | 217 | 700L | 03 | 10.01 | 14 | 700L-3 | 铌铁 | 0.611868 | 0.643246 | 0.031378 | 131.781826 | 138.539868 | 6.758042 | 是 | 是
221 | 217 | 700L | 03 | 10.01 | 14 | 700L-3 | 钛铁 | 1.876023 | 1.796192 | -0.079831 | 45.157364 | 43.235774 | -1.92159 | 是 | 是
222 | 218 | 700L-S | 01 | 3 | 8 | 700L-S1 | 硅锰 | 0 | 7.066139 | 7.066139 | 0 | 38.332241 | 38.332241 | 否 | 是
222 | 218 | 700L-S | 01 | 3 | 8 | 700L-S1 | 高碳锰铁 | 0 | 0.819717 | 0.819717 | 0 | 4.954572 | 4.954572 | 否 | 是
222 | 218 | 700L-S | 01 | 3 | 8 | 700L-S1 | 中碳锰铁 | 17.149717 | 10.463779 | -6.685938 | 132.56883 | 80.885938 | -51.682892 | 是 | 是
222 | 218 | 700L-S | 01 | 3 | 8 | 700L-S1 | 硅铁合金 | 1.384466 | 0 | -1.384466 | 7.179622 | 0 | -7.179622 | 是 | 否
222 | 218 | 700L-S | 01 | 3 | 8 | 700L-S1 | 铝块 | 2.33 | 0.30303 | -2.02697 | 52.045602 | 6.768839 | -45.276763 | 是 | 是
222 | 218 | 700L-S | 01 | 3 | 8 | 700L-S1 | 铌铁 | 0.43929 | 0.470668 | 0.031378 | 94.612593 | 101.370635 | 6.758042 | 是 | 是
222 | 218 | 700L-S | 01 | 3 | 8 | 700L-S1 | 钛铁 | 2.0756 | 1.995769 | -0.079831 | 49.961339 | 48.039749 | -1.92159 | 是 | 是
223 | 219 | 700L-S | 02 | 8.01 | 12 | 700L-S2 | 硅锰 | 0 | 7.066139 | 7.066139 | 0 | 38.332241 | 38.332241 | 否 | 是
223 | 219 | 700L-S | 02 | 8.01 | 12 | 700L-S2 | 高碳锰铁 | 0 | 0.26452 | 0.26452 | 0 | 1.598827 | 1.598827 | 否 | 是
223 | 219 | 700L-S | 02 | 8.01 | 12 | 700L-S2 | 中碳锰铁 | 19.098549 | 12.939955 | -6.158593 | 147.63347 | 100.027 | -47.60647 | 是 | 是
223 | 219 | 700L-S | 02 | 8.01 | 12 | 700L-S2 | 硅铁合金 | 1.384466 | 0 | -1.384466 | 7.179622 | 0 | -7.179622 | 是 | 否
223 | 219 | 700L-S | 02 | 8.01 | 12 | 700L-S2 | 铝块 | 2.33 | 0.30303 | -2.02697 | 52.045602 | 6.768839 | -45.276763 | 是 | 是
223 | 219 | 700L-S | 02 | 8.01 | 12 | 700L-S2 | 铌铁 | 0.596179 | 0.627557 | 0.031378 | 128.402804 | 135.160847 | 6.758042 | 是 | 是
223 | 219 | 700L-S | 02 | 8.01 | 12 | 700L-S2 | 钛铁 | 2.0756 | 1.995769 | -0.079831 | 49.961339 | 48.039749 | -1.92159 | 是 | 是
224 | 220 | 700L(HJKJ) | 01 | 6 | 12 | 700L(HJKJ) | 硅锰 | 0 | 15.545506 | 15.545506 | 0 | 84.33093 | 84.33093 | 否 | 是
224 | 220 | 700L(HJKJ) | 01 | 6 | 12 | 700L(HJKJ) | 中碳锰铁 | 0 | 0.458537 | 0.458537 | 0 | 3.54453 | 3.54453 | 否 | 是
224 | 220 | 700L(HJKJ) | 01 | 6 | 12 | 700L(HJKJ) | 低碳锰铁 | 22.245627 | 9.230091 | -13.015536 | 187.020757 | 77.598106 | -109.422651 | 是 | 是
224 | 220 | 700L(HJKJ) | 01 | 6 | 12 | 700L(HJKJ) | 硅铁合金 | 3.461166 | 0 | -3.461166 | 17.949054 | 0 | -17.949054 | 是 | 否
224 | 220 | 700L(HJKJ) | 01 | 6 | 12 | 700L(HJKJ) | 铝块 | 2.33 | 0.30303 | -2.02697 | 52.045602 | 6.768839 | -45.276763 | 是 | 是
224 | 220 | 700L(HJKJ) | 01 | 6 | 12 | 700L(HJKJ) | 铌铁 | 0.674624 | 0.706002 | 0.031378 | 145.29791 | 152.055953 | 6.758042 | 是 | 是
224 | 220 | 700L(HJKJ) | 01 | 6 | 12 | 700L(HJKJ) | 钛铁 | 2.175388 | 2.095557 | -0.079831 | 52.363326 | 50.441736 | -1.92159 | 是 | 是
225 | 221 | 750L | 01 | 4 | 5.99 | 750L-1 | 硅锰 | 8.479367 | 15.545506 | 7.066139 | 45.998689 | 84.33093 | 38.332241 | 是 | 是
225 | 221 | 750L | 01 | 4 | 5.99 | 750L-1 | 高碳锰铁 | 0 | 0.590196 | 0.590196 | 0 | 3.567288 | 3.567288 | 否 | 是
225 | 221 | 750L | 01 | 4 | 5.99 | 750L-1 | 中碳锰铁 | 13.050519 | 6.582588 | -6.467931 | 100.881664 | 50.883987 | -49.997677 | 是 | 是
225 | 221 | 750L | 01 | 4 | 5.99 | 750L-1 | 硅铁合金 | 1.384466 | 0 | -1.384466 | 7.179622 | 0 | -7.179622 | 是 | 否
225 | 221 | 750L | 01 | 4 | 5.99 | 750L-1 | 铝块 | 2.33 | 0.30303 | -2.02697 | 52.045602 | 6.768839 | -45.276763 | 是 | 是
225 | 221 | 750L | 01 | 4 | 5.99 | 750L-1 | 铌铁 | 0.674624 | 0.706002 | 0.031378 | 145.29791 | 152.055953 | 6.758042 | 是 | 是
225 | 221 | 750L | 01 | 4 | 5.99 | 750L-1 | 钛铁 | 2.175388 | 2.095557 | -0.079831 | 52.363326 | 50.441736 | -1.92159 | 是 | 是
226 | 222 | 750L | 02 | 6 | 14 | 750L-2 | 硅锰 | 8.479367 | 15.545506 | 7.066139 | 45.998689 | 84.33093 | 38.332241 | 是 | 是
226 | 222 | 750L | 02 | 6 | 14 | 750L-2 | 中碳锰铁 | 0 | 3.363926 | 3.363926 | 0 | 26.003445 | 26.003445 | 否 | 是
226 | 222 | 750L | 02 | 6 | 14 | 750L-2 | 低碳锰铁 | 13.704059 | 4.7354 | -8.968659 | 115.211113 | 39.810882 | -75.400231 | 是 | 是
226 | 222 | 750L | 02 | 6 | 14 | 750L-2 | 硅铁合金 | 1.384466 | 0 | -1.384466 | 7.179622 | 0 | -7.179622 | 是 | 否
226 | 222 | 750L | 02 | 6 | 14 | 750L-2 | 铝块 | 2.33 | 0.30303 | -2.02697 | 52.045602 | 6.768839 | -45.276763 | 是 | 是
226 | 222 | 750L | 02 | 6 | 14 | 750L-2 | 铌铁 | 0.753069 | 0.784447 | 0.031378 | 162.193016 | 168.951059 | 6.758042 | 是 | 是
226 | 222 | 750L | 02 | 6 | 14 | 750L-2 | 钛铁 | 2.374965 | 2.295134 | -0.079831 | 57.167301 | 55.245711 | -1.92159 | 是 | 是
227 | 223 | 800L | 01 | 3 | 10 | 800L-AC | 硅锰 | 8.479367 | 15.545506 | 7.066139 | 45.998689 | 84.33093 | 38.332241 | 是 | 是
227 | 223 | 800L | 01 | 3 | 10 | 800L-AC | 高碳锰铁 | 0 | 0.24836 | 0.24836 | 0 | 1.501151 | 1.501151 | 否 | 是
227 | 223 | 800L | 01 | 3 | 10 | 800L-AC | 中碳锰铁 | 15.826028 | 9.682784 | -6.143244 | 122.336597 | 74.848779 | -47.487818 | 是 | 是
227 | 223 | 800L | 01 | 3 | 10 | 800L-AC | 硅铁合金 | 1.384466 | 0 | -1.384466 | 7.179622 | 0 | -7.179622 | 是 | 否
227 | 223 | 800L | 01 | 3 | 10 | 800L-AC | 铝块 | 2.33 | 0.30303 | -2.02697 | 52.045602 | 6.768839 | -45.276763 | 是 | 是
227 | 223 | 800L | 01 | 3 | 10 | 800L-AC | 铌铁 | 1.066847 | 1.098225 | 0.031378 | 229.77344 | 236.531482 | 6.758042 | 是 | 是
227 | 223 | 800L | 01 | 3 | 10 | 800L-AC | 钛铁 | 2.574542 | 2.494711 | -0.079831 | 61.971276 | 60.049686 | -1.92159 | 是 | 是
228 | 224 | 800L | 02 | 10.01 | 14 | 800L-ACH | 硅锰 | 1.413228 | 8.479367 | 7.066139 | 7.666448 | 45.998689 | 38.332241 | 是 | 是
228 | 224 | 800L | 02 | 10.01 | 14 | 800L-ACH | 中碳锰铁 | 21.770569 | 0 | -21.770569 | 168.288428 | 0 | -168.288428 | 是 | 否
228 | 224 | 800L | 02 | 10.01 | 14 | 800L-ACH | 低碳锰铁 | 0 | 15.345459 | 15.345459 | 0 | 129.010498 | 129.010498 | 否 | 是
228 | 224 | 800L | 02 | 10.01 | 14 | 800L-ACH | 硅铁合金 | 1.384466 | 0 | -1.384466 | 7.179622 | 0 | -7.179622 | 是 | 否
228 | 224 | 800L | 02 | 10.01 | 14 | 800L-ACH | 铝块 | 2.33 | 0.30303 | -2.02697 | 52.045602 | 6.768839 | -45.276763 | 是 | 是
228 | 224 | 800L | 02 | 10.01 | 14 | 800L-ACH | 铌铁 | 0.753069 | 0.784447 | 0.031378 | 162.193016 | 168.951059 | 6.758042 | 是 | 是
228 | 224 | 800L | 02 | 10.01 | 14 | 800L-ACH | 钛铁 | 2.175388 | 2.095557 | -0.079831 | 52.363326 | 50.441736 | -1.92159 | 是 | 是
228 | 224 | 800L | 02 | 10.01 | 14 | 800L-ACH | 高碳铬铁 | 0 | 2.050012 | 2.050012 | 0 | 15.946557 | 15.946557 | 否 | 是
228 | 224 | 800L | 02 | 10.01 | 14 | 800L-ACH | 低碳铬铁 | 3.504935 | 1.711519 | -1.793416 | 50.495877 | 24.65799 | -25.837887 | 是 | 是
229 | 225 | 800L-AC | 01 | 3 | 10 | 800L-AC | 硅锰 | 8.479367 | 15.545506 | 7.066139 | 45.998689 | 84.33093 | 38.332241 | 是 | 是
229 | 225 | 800L-AC | 01 | 3 | 10 | 800L-AC | 高碳锰铁 | 0 | 0.24836 | 0.24836 | 0 | 1.501151 | 1.501151 | 否 | 是
229 | 225 | 800L-AC | 01 | 3 | 10 | 800L-AC | 中碳锰铁 | 15.826028 | 9.682784 | -6.143244 | 122.336597 | 74.848779 | -47.487818 | 是 | 是
229 | 225 | 800L-AC | 01 | 3 | 10 | 800L-AC | 硅铁合金 | 1.384466 | 0 | -1.384466 | 7.179622 | 0 | -7.179622 | 是 | 否
229 | 225 | 800L-AC | 01 | 3 | 10 | 800L-AC | 铝块 | 2.33 | 0.30303 | -2.02697 | 52.045602 | 6.768839 | -45.276763 | 是 | 是
229 | 225 | 800L-AC | 01 | 3 | 10 | 800L-AC | 铌铁 | 1.066847 | 1.098225 | 0.031378 | 229.77344 | 236.531482 | 6.758042 | 是 | 是
229 | 225 | 800L-AC | 01 | 3 | 10 | 800L-AC | 钛铁 | 2.574542 | 2.494711 | -0.079831 | 61.971276 | 60.049686 | -1.92159 | 是 | 是
230 | 226 | 800L-AC | 02 | 10.01 | 14 | 800L-ACH | 硅锰 | 1.413228 | 8.479367 | 7.066139 | 7.666448 | 45.998689 | 38.332241 | 是 | 是
230 | 226 | 800L-AC | 02 | 10.01 | 14 | 800L-ACH | 中碳锰铁 | 21.770569 | 0 | -21.770569 | 168.288428 | 0 | -168.288428 | 是 | 否
230 | 226 | 800L-AC | 02 | 10.01 | 14 | 800L-ACH | 低碳锰铁 | 0 | 15.345459 | 15.345459 | 0 | 129.010498 | 129.010498 | 否 | 是
230 | 226 | 800L-AC | 02 | 10.01 | 14 | 800L-ACH | 硅铁合金 | 1.384466 | 0 | -1.384466 | 7.179622 | 0 | -7.179622 | 是 | 否
230 | 226 | 800L-AC | 02 | 10.01 | 14 | 800L-ACH | 铝块 | 2.33 | 0.30303 | -2.02697 | 52.045602 | 6.768839 | -45.276763 | 是 | 是
230 | 226 | 800L-AC | 02 | 10.01 | 14 | 800L-ACH | 铌铁 | 0.753069 | 0.784447 | 0.031378 | 162.193016 | 168.951059 | 6.758042 | 是 | 是
230 | 226 | 800L-AC | 02 | 10.01 | 14 | 800L-ACH | 钛铁 | 2.175388 | 2.095557 | -0.079831 | 52.363326 | 50.441736 | -1.92159 | 是 | 是
230 | 226 | 800L-AC | 02 | 10.01 | 14 | 800L-ACH | 高碳铬铁 | 0 | 2.050012 | 2.050012 | 0 | 15.946557 | 15.946557 | 否 | 是
230 | 226 | 800L-AC | 02 | 10.01 | 14 | 800L-ACH | 低碳铬铁 | 3.504935 | 1.711519 | -1.793416 | 50.495877 | 24.65799 | -25.837887 | 是 | 是
231 | 227 | L245 | 01 | 3 | 12 | L245-1 | 铝块 | 1 | 0.151515 | -0.848485 | 22.337168 | 3.384419 | -18.952749 | 是 | 是
231 | 227 | L245 | 01 | 3 | 12 | L245-1 | 钛铁 | 0.279408 | 0.199577 | -0.079831 | 6.725565 | 4.803975 | -1.92159 | 是 | 是
232 | 228 | L245 | 02 | 12.01 | 28 | L245-2 | 铝块 | 1 | 0.151515 | -0.848485 | 22.337168 | 3.384419 | -18.952749 | 是 | 是
232 | 228 | L245 | 02 | 12.01 | 28 | L245-2 | 铌铁 | 0.094134 | 0.125511 | 0.031378 | 20.274127 | 27.032169 | 6.758042 | 是 | 是
232 | 228 | L245 | 02 | 12.01 | 28 | L245-2 | 钛铁 | 0.279408 | 0.199577 | -0.079831 | 6.725565 | 4.803975 | -1.92159 | 是 | 是
233 | 229 | L245M | 01 | 3 | 12 | L245M-1 | 铝块 | 1 | 0.151515 | -0.848485 | 22.337168 | 3.384419 | -18.952749 | 是 | 是
233 | 229 | L245M | 01 | 3 | 12 | L245M-1 | 铌铁 | 0.062756 | 0.094134 | 0.031378 | 13.516085 | 20.274127 | 6.758042 | 是 | 是
233 | 229 | L245M | 01 | 3 | 12 | L245M-1 | 钛铁 | 0.279408 | 0.199577 | -0.079831 | 6.725565 | 4.803975 | -1.92159 | 是 | 是
234 | 230 | L245M | 02 | 12.01 | 28 | L245M-2 | 铝块 | 1 | 0.151515 | -0.848485 | 22.337168 | 3.384419 | -18.952749 | 是 | 是
234 | 230 | L245M | 02 | 12.01 | 28 | L245M-2 | 铌铁 | 0.094134 | 0.125511 | 0.031378 | 20.274127 | 27.032169 | 6.758042 | 是 | 是
234 | 230 | L245M | 02 | 12.01 | 28 | L245M-2 | 钛铁 | 0.379196 | 0.299365 | -0.079831 | 9.127552 | 7.205962 | -1.92159 | 是 | 是
235 | 231 | L290 | 01 | 3 | 12 | L290-1 | 铝块 | 2 | 0.252525 | -1.747475 | 44.674336 | 5.640699 | -39.033637 | 是 | 是
235 | 231 | L290 | 01 | 3 | 12 | L290-1 | 钛铁 | 0.578773 | 0.498942 | -0.079831 | 13.931527 | 12.009937 | -1.92159 | 是 | 是
236 | 232 | L290 | 02 | 12.01 | 28 | L290-2 | 铝块 | 2 | 0.252525 | -1.747475 | 44.674336 | 5.640699 | -39.033637 | 是 | 是
236 | 232 | L290 | 02 | 12.01 | 28 | L290-2 | 铌铁 | 0.094134 | 0.125511 | 0.031378 | 20.274127 | 27.032169 | 6.758042 | 是 | 是
236 | 232 | L290 | 02 | 12.01 | 28 | L290-2 | 钛铁 | 0.578773 | 0.498942 | -0.079831 | 13.931527 | 12.009937 | -1.92159 | 是 | 是
237 | 233 | L360 | 01 | 4 | 25.4 | L360 | 硅锰 | 0 | 15.545506 | 15.545506 | 0 | 84.33093 | 84.33093 | 否 | 是
237 | 233 | L360 | 01 | 4 | 25.4 | L360 | 高碳锰铁 | 0 | 0.245962 | 0.245962 | 0 | 1.486657 | 1.486657 | 否 | 是
237 | 233 | L360 | 01 | 4 | 25.4 | L360 | 中碳锰铁 | 14.877464 | 1.647687 | -13.229777 | 115.004116 | 12.736767 | -102.267349 | 是 | 是
237 | 233 | L360 | 01 | 4 | 25.4 | L360 | 硅铁合金 | 3.461166 | 0 | -3.461166 | 17.949054 | 0 | -17.949054 | 是 | 否
237 | 233 | L360 | 01 | 4 | 25.4 | L360 | 铝块 | 1.67 | 0.20202 | -1.46798 | 37.303071 | 4.512559 | -32.790512 | 是 | 是
237 | 233 | L360 | 01 | 4 | 25.4 | L360 | 铌铁 | 0.43929 | 0.470668 | 0.031378 | 94.612593 | 101.370635 | 6.758042 | 是 | 是
237 | 233 | L360 | 01 | 4 | 25.4 | L360 | 钛铁 | 0.578773 | 0.498942 | -0.079831 | 13.931527 | 12.009937 | -1.92159 | 是 | 是
238 | 234 | L360M | 01 | 4 | 25.4 | L360M | 硅锰 | 0 | 15.545506 | 15.545506 | 0 | 84.33093 | 84.33093 | 否 | 是
238 | 234 | L360M | 01 | 4 | 25.4 | L360M | 高碳锰铁 | 0 | 0.245962 | 0.245962 | 0 | 1.486657 | 1.486657 | 否 | 是
238 | 234 | L360M | 01 | 4 | 25.4 | L360M | 中碳锰铁 | 15.025491 | 1.647687 | -13.377804 | 116.148373 | 12.736767 | -103.411606 | 是 | 是
238 | 234 | L360M | 01 | 4 | 25.4 | L360M | 硅铁合金 | 3.461166 | 0 | -3.461166 | 17.949054 | 0 | -17.949054 | 是 | 否
238 | 234 | L360M | 01 | 4 | 25.4 | L360M | 铝块 | 1.67 | 0.20202 | -1.46798 | 37.303071 | 4.512559 | -32.790512 | 是 | 是
238 | 234 | L360M | 01 | 4 | 25.4 | L360M | 铌铁 | 0.43929 | 0.470668 | 0.031378 | 94.612593 | 101.370635 | 6.758042 | 是 | 是
238 | 234 | L360M | 01 | 4 | 25.4 | L360M | 钛铁 | 0.578773 | 0.498942 | -0.079831 | 13.931527 | 12.009937 | -1.92159 | 是 | 是
239 | 235 | L485 | 01 | 6 | 16 | L485-1 | 硅锰 | 16.25212 | 17.486636 | 1.234516 | 88.164155 | 94.861131 | 6.696977 | 是 | 是
239 | 235 | L485 | 01 | 6 | 16 | L485-1 | 高碳锰铁 | 0 | 2.479769 | 2.479769 | 0 | 14.988337 | 14.988337 | 否 | 是
239 | 235 | L485 | 01 | 6 | 16 | L485-1 | 中碳锰铁 | 3.387434 | 0 | -3.387434 | 26.185166 | 0 | -26.185166 | 是 | 否
239 | 235 | L485 | 01 | 6 | 16 | L485-1 | 铝块 | 2 | 0.252525 | -1.747475 | 44.674336 | 5.640699 | -39.033637 | 是 | 是
239 | 235 | L485 | 01 | 6 | 16 | L485-1 | 铌铁 | 0.360845 | 0.392223 | 0.031378 | 77.717487 | 84.475529 | 6.758042 | 是 | 是
239 | 235 | L485 | 01 | 6 | 16 | L485-1 | 钛铁 | 0.977927 | 0.898096 | -0.079831 | 23.539477 | 21.617887 | -1.92159 | 是 | 是
240 | 236 | L485 | 02 | 16.01 | 22 | L485-2 | 硅锰 | 16.25212 | 17.665348 | 1.413228 | 88.164155 | 95.830603 | 7.666448 | 是 | 是
240 | 236 | L485 | 02 | 16.01 | 22 | L485-2 | 高碳锰铁 | 0 | 2.093821 | 2.093821 | 0 | 12.655575 | 12.655575 | 否 | 是
240 | 236 | L485 | 02 | 16.01 | 22 | L485-2 | 中碳锰铁 | 4.686655 | 1.516403 | -3.170252 | 36.228259 | 11.721929 | -24.50633 | 是 | 是
240 | 236 | L485 | 02 | 16.01 | 22 | L485-2 | 铝块 | 2 | 0.252525 | -1.747475 | 44.674336 | 5.640699 | -39.033637 | 是 | 是
240 | 236 | L485 | 02 | 16.01 | 22 | L485-2 | 铌铁 | 0.360845 | 0.392223 | 0.031378 | 77.717487 | 84.475529 | 6.758042 | 是 | 是
240 | 236 | L485 | 02 | 16.01 | 22 | L485-2 | 钛铁 | 1.177504 | 1.097673 | -0.079831 | 28.343452 | 26.421862 | -1.92159 | 是 | 是
241 | 237 | X42 | 01 | 3 | 12 | X42-1 | 铝块 | 2 | 0.252525 | -1.747475 | 44.674336 | 5.640699 | -39.033637 | 是 | 是
241 | 237 | X42 | 01 | 3 | 12 | X42-1 | 钛铁 | 0.578773 | 0.498942 | -0.079831 | 13.931527 | 12.009937 | -1.92159 | 是 | 是
242 | 238 | X42 | 02 | 12.01 | 28 | X42-2 | 铝块 | 2 | 0.252525 | -1.747475 | 44.674336 | 5.640699 | -39.033637 | 是 | 是
242 | 238 | X42 | 02 | 12.01 | 28 | X42-2 | 铌铁 | 0.094134 | 0.125511 | 0.031378 | 20.274127 | 27.032169 | 6.758042 | 是 | 是
242 | 238 | X42 | 02 | 12.01 | 28 | X42-2 | 钛铁 | 0.578773 | 0.498942 | -0.079831 | 13.931527 | 12.009937 | -1.92159 | 是 | 是
243 | 239 | X60M | 01 | 6 | 16 | X60M-1 | 硅锰 | 0 | 2.726765 | 2.726765 | 0 | 14.792099 | 14.792099 | 否 | 是
243 | 239 | X60M | 01 | 6 | 16 | X60M-1 | 低碳锰铁 | 15.977262 | 13.772071 | -2.205191 | 134.322112 | 115.782899 | -18.539212 | 是 | 是
243 | 239 | X60M | 01 | 6 | 16 | X60M-1 | 硅铁合金 | 3.980341 | 3.312523 | -0.667818 | 20.641412 | 17.178215 | -3.463197 | 是 | 是
243 | 239 | X60M | 01 | 6 | 16 | X60M-1 | 铝块 | 2 | 0.252525 | -1.747475 | 44.674336 | 5.640699 | -39.033637 | 是 | 是
243 | 239 | X60M | 01 | 6 | 16 | X60M-1 | 铌铁 | 0.43929 | 0.470668 | 0.031378 | 94.612593 | 101.370635 | 6.758042 | 是 | 是
243 | 239 | X60M | 01 | 6 | 16 | X60M-1 | 钛铁 | 0.878138 | 0.798308 | -0.079831 | 21.137489 | 19.215899 | -1.92159 | 是 | 是
244 | 240 | X60M | 02 | 16.01 | 25.4 | X60M-2 | 硅锰 | 0 | 2.029404 | 2.029404 | 0 | 11.00907 | 11.00907 | 否 | 是
244 | 240 | X60M | 02 | 16.01 | 25.4 | X60M-2 | 低碳锰铁 | 17.234077 | 15.592856 | -1.641221 | 144.888256 | 131.090384 | -13.797872 | 是 | 是
244 | 240 | X60M | 02 | 16.01 | 25.4 | X60M-2 | 硅铁合金 | 3.980341 | 3.483315 | -0.497026 | 20.641412 | 18.063916 | -2.577496 | 是 | 是
244 | 240 | X60M | 02 | 16.01 | 25.4 | X60M-2 | 铝块 | 2 | 0.252525 | -1.747475 | 44.674336 | 5.640699 | -39.033637 | 是 | 是
244 | 240 | X60M | 02 | 16.01 | 25.4 | X60M-2 | 铌铁 | 0.517735 | 0.549113 | 0.031378 | 111.507699 | 118.265741 | 6.758042 | 是 | 是
244 | 240 | X60M | 02 | 16.01 | 25.4 | X60M-2 | 钛铁 | 0.878138 | 0.798308 | -0.079831 | 21.137489 | 19.215899 | -1.92159 | 是 | 是
245 | 241 | PSL1 X65 | 01 | 6 | 16 | X65-1 | 硅锰 | 0 | 2.726765 | 2.726765 | 0 | 14.792099 | 14.792099 | 否 | 是
245 | 241 | PSL1 X65 | 01 | 6 | 16 | X65-1 | 低碳锰铁 | 15.977262 | 13.772071 | -2.205191 | 134.322112 | 115.782899 | -18.539212 | 是 | 是
245 | 241 | PSL1 X65 | 01 | 6 | 16 | X65-1 | 硅铁合金 | 3.980341 | 3.312523 | -0.667818 | 20.641412 | 17.178215 | -3.463197 | 是 | 是
245 | 241 | PSL1 X65 | 01 | 6 | 16 | X65-1 | 铝块 | 2 | 0.252525 | -1.747475 | 44.674336 | 5.640699 | -39.033637 | 是 | 是
245 | 241 | PSL1 X65 | 01 | 6 | 16 | X65-1 | 铌铁 | 0.517735 | 0.549113 | 0.031378 | 111.507699 | 118.265741 | 6.758042 | 是 | 是
245 | 241 | PSL1 X65 | 01 | 6 | 16 | X65-1 | 钛铁 | 0.977927 | 0.898096 | -0.079831 | 23.539477 | 21.617887 | -1.92159 | 是 | 是
246 | 242 | PSL1 X65 | 02 | 16.01 | 25 | X65-2 | 硅锰 | 0 | 2.782604 | 2.782604 | 0 | 15.095013 | 15.095013 | 否 | 是
246 | 242 | PSL1 X65 | 02 | 16.01 | 25 | X65-2 | 低碳锰铁 | 17.034034 | 14.783685 | -2.250349 | 143.206478 | 124.287618 | -18.91886 | 是 | 是
246 | 242 | PSL1 X65 | 02 | 16.01 | 25 | X65-2 | 硅铁合金 | 3.980341 | 3.298847 | -0.681493 | 20.641412 | 17.107296 | -3.534116 | 是 | 是
246 | 242 | PSL1 X65 | 02 | 16.01 | 25 | X65-2 | 铝块 | 2 | 0.252525 | -1.747475 | 44.674336 | 5.640699 | -39.033637 | 是 | 是
246 | 242 | PSL1 X65 | 02 | 16.01 | 25 | X65-2 | 铌铁 | 0.596179 | 0.627557 | 0.031378 | 128.402804 | 135.160847 | 6.758042 | 是 | 是
246 | 242 | PSL1 X65 | 02 | 16.01 | 25 | X65-2 | 钛铁 | 0.977927 | 0.898096 | -0.079831 | 23.539477 | 21.617887 | -1.92159 | 是 | 是
247 | 243 | X70 | 01 | 6 | 14 | X70-1 | 硅锰 | 0 | 6.933981 | 6.933981 | 0 | 37.61531 | 37.61531 | 否 | 是
247 | 243 | X70 | 01 | 6 | 14 | X70-1 | 低碳锰铁 | 19.292111 | 13.684461 | -5.607651 | 162.190318 | 115.046351 | -47.143966 | 是 | 是
247 | 243 | X70 | 01 | 6 | 14 | X70-1 | 硅铁合金 | 3.980341 | 2.282125 | -1.698216 | 20.641412 | 11.834736 | -8.806676 | 是 | 是
247 | 243 | X70 | 01 | 6 | 14 | X70-1 | 铝块 | 2 | 0.252525 | -1.747475 | 44.674336 | 5.640699 | -39.033637 | 是 | 是
247 | 243 | X70 | 01 | 6 | 14 | X70-1 | 铌铁 | 0.909958 | 0.941336 | 0.031378 | 195.983228 | 202.74127 | 6.758042 | 是 | 是
247 | 243 | X70 | 01 | 6 | 14 | X70-1 | 钛铁 | 0.379196 | 0.299365 | -0.079831 | 9.127552 | 7.205962 | -1.92159 | 是 | 是
248 | 244 | X70 | 02 | 14.01 | 19 | X70-2 | 硅锰 | 0 | 6.5853 | 6.5853 | 0 | 35.723796 | 35.723796 | 否 | 是
248 | 244 | X70 | 02 | 14.01 | 19 | X70-2 | 低碳锰铁 | 19.920519 | 14.594853 | -5.325666 | 167.47339 | 122.700094 | -44.773296 | 是 | 是
248 | 244 | X70 | 02 | 14.01 | 19 | X70-2 | 硅铁合金 | 3.980341 | 2.367521 | -1.61282 | 20.641412 | 12.277587 | -8.363825 | 是 | 是
248 | 244 | X70 | 02 | 14.01 | 19 | X70-2 | 铝块 | 2 | 0.252525 | -1.747475 | 44.674336 | 5.640699 | -39.033637 | 是 | 是
248 | 244 | X70 | 02 | 14.01 | 19 | X70-2 | 铌铁 | 0.988403 | 1.019781 | 0.031378 | 212.878334 | 219.636376 | 6.758042 | 是 | 是
248 | 244 | X70 | 02 | 14.01 | 19 | X70-2 | 钛铁 | 0.379196 | 0.299365 | -0.079831 | 9.127552 | 7.205962 | -1.92159 | 是 | 是
249 | 245 | X70M | 01 | 6 | 14 | X70M-1 | 硅锰 | 0 | 6.933981 | 6.933981 | 0 | 37.61531 | 37.61531 | 否 | 是
249 | 245 | X70M | 01 | 6 | 14 | X70M-1 | 低碳锰铁 | 19.292111 | 13.684461 | -5.607651 | 162.190318 | 115.046351 | -47.143966 | 是 | 是
249 | 245 | X70M | 01 | 6 | 14 | X70M-1 | 硅铁合金 | 3.980341 | 2.282125 | -1.698216 | 20.641412 | 11.834736 | -8.806676 | 是 | 是
249 | 245 | X70M | 01 | 6 | 14 | X70M-1 | 铝块 | 2 | 0.252525 | -1.747475 | 44.674336 | 5.640699 | -39.033637 | 是 | 是
249 | 245 | X70M | 01 | 6 | 14 | X70M-1 | 铌铁 | 0.909958 | 0.941336 | 0.031378 | 195.983228 | 202.74127 | 6.758042 | 是 | 是
249 | 245 | X70M | 01 | 6 | 14 | X70M-1 | 钛铁 | 0.379196 | 0.299365 | -0.079831 | 9.127552 | 7.205962 | -1.92159 | 是 | 是
250 | 246 | X70M | 02 | 14.01 | 24 | X70M-2 | 硅锰 | 0 | 6.5853 | 6.5853 | 0 | 35.723796 | 35.723796 | 否 | 是
250 | 246 | X70M | 02 | 14.01 | 24 | X70M-2 | 低碳锰铁 | 19.920519 | 14.594853 | -5.325666 | 167.47339 | 122.700094 | -44.773296 | 是 | 是
250 | 246 | X70M | 02 | 14.01 | 24 | X70M-2 | 硅铁合金 | 3.980341 | 2.367521 | -1.61282 | 20.641412 | 12.277587 | -8.363825 | 是 | 是
250 | 246 | X70M | 02 | 14.01 | 24 | X70M-2 | 铝块 | 2 | 0.252525 | -1.747475 | 44.674336 | 5.640699 | -39.033637 | 是 | 是
250 | 246 | X70M | 02 | 14.01 | 24 | X70M-2 | 铌铁 | 0.988403 | 1.019781 | 0.031378 | 212.878334 | 219.636376 | 6.758042 | 是 | 是
250 | 246 | X70M | 02 | 14.01 | 24 | X70M-2 | 钛铁 | 0.379196 | 0.299365 | -0.079831 | 9.127552 | 7.205962 | -1.92159 | 是 | 是
251 | 247 | X80M | 01 | 6 | 16 | X80M-1 | 低碳锰铁 | 22.082241 | 15.295786 | -6.786455 | 185.647158 | 128.592887 | -57.054271 | 是 | 是
251 | 247 | X80M | 01 | 6 | 16 | X80M-1 | 金属锰 | 0 | 6.122137 | 6.122137 | 0 | 102.396802 | 102.396802 | 否 | 是
251 | 247 | X80M | 01 | 6 | 16 | X80M-1 | 铝块 | 2 | 0.252525 | -1.747475 | 44.674336 | 5.640699 | -39.033637 | 是 | 是
251 | 247 | X80M | 01 | 6 | 16 | X80M-1 | 铌铁 | 1.223737 | 1.255115 | 0.031378 | 263.563651 | 270.321694 | 6.758042 | 是 | 是
251 | 247 | X80M | 01 | 6 | 16 | X80M-1 | 钛铁 | 0.319323 | 0.239492 | -0.079831 | 7.68636 | 5.76477 | -1.92159 | 是 | 是
252 | 248 | X80M | 02 | 16.01 | 19 | X80M-2 | 硅锰 | 0 | 0.868646 | 0.868646 | 0 | 4.712212 | 4.712212 | 否 | 是
252 | 248 | X80M | 02 | 16.01 | 19 | X80M-2 | 低碳锰铁 | 22.082241 | 21.379749 | -0.702492 | 185.647158 | 179.741256 | -5.905903 | 是 | 是
252 | 248 | X80M | 02 | 16.01 | 19 | X80M-2 | 硅铁合金 | 3.980341 | 3.767599 | -0.212742 | 20.641412 | 19.538167 | -1.103246 | 是 | 是
252 | 248 | X80M | 02 | 16.01 | 19 | X80M-2 | 铝块 | 2 | 0.252525 | -1.747475 | 44.674336 | 5.640699 | -39.033637 | 是 | 是
252 | 248 | X80M | 02 | 16.01 | 19 | X80M-2 | 钒铁 | 0.757778 | 0.797661 | 0.039883 | 64.712917 | 68.11886 | 3.405943 | 是 | 是
252 | 248 | X80M | 02 | 16.01 | 19 | X80M-2 | 铌铁 | 1.223737 | 1.255115 | 0.031378 | 263.563651 | 270.321694 | 6.758042 | 是 | 是
252 | 248 | X80M | 02 | 16.01 | 19 | X80M-2 | 钛铁 | 0.319323 | 0.239492 | -0.079831 | 7.68636 | 5.76477 | -1.92159 | 是 | 是
253 | 249 | Gr.B | 01 | 1.2 | 12 | Gr.B-1 | 硅锰 | 4.628047 | 6.216315 | 1.588269 | 25.10613 | 33.722135 | 8.616006 | 是 | 是
253 | 249 | Gr.B | 01 | 1.2 | 12 | Gr.B-1 | 硅铁合金 | 0.597118 | 0.208132 | -0.388986 | 3.09656 | 1.07934 | -2.01722 | 是 | 是
253 | 249 | Gr.B | 01 | 1.2 | 12 | Gr.B-1 | 铝块 | 1.67 | 0.20202 | -1.46798 | 37.303071 | 4.512559 | -32.790512 | 是 | 是
254 | 250 | Gr.B | 02 | 12.01 | 25.4 | Gr.B-2 | 硅锰 | 5.405086 | 6.993355 | 1.588269 | 29.321397 | 37.937402 | 8.616006 | 是 | 是
254 | 250 | Gr.B | 02 | 12.01 | 25.4 | Gr.B-2 | 硅铁合金 | 0.406812 | 0.017826 | -0.388986 | 2.109662 | 0.092442 | -2.01722 | 是 | 是
254 | 250 | Gr.B | 02 | 12.01 | 25.4 | Gr.B-2 | 铝块 | 1.67 | 0.20202 | -1.46798 | 37.303071 | 4.512559 | -32.790512 | 是 | 是
255 | 251 | JF-RS | 01 | 2.5 | 10 | JF-RS | 铝块 | 1.67 | 0.20202 | -1.46798 | 37.303071 | 4.512559 | -32.790512 | 是 | 是
255 | 251 | JF-RS | 01 | 2.5 | 10 | JF-RS | 钛铁 | 0.578773 | 0.498942 | -0.079831 | 13.931527 | 12.009937 | -1.92159 | 是 | 是
256 | 252 | F520JJ | 01 | 3 | 10 | F520JJ | 铝块 | 2.33 | 0.30303 | -2.02697 | 52.045602 | 6.768839 | -45.276763 | 是 | 是
256 | 252 | F520JJ | 01 | 3 | 10 | F520JJ | 钛铁 | 0.678561 | 0.598731 | -0.079831 | 16.333515 | 14.411925 | -1.92159 | 是 | 是
257 | 253 | 09CrCuSb | 01 | 3 | 10 | 09CrCuSb | 铝块 | 1.67 | 0.20202 | -1.46798 | 37.303071 | 4.512559 | -32.790512 | 是 | 是
257 | 253 | 09CrCuSb | 01 | 3 | 10 | 09CrCuSb | 高碳铬铁 | 0 | 3.009202 | 3.009202 | 0 | 23.407867 | 23.407867 | 否 | 是
257 | 253 | 09CrCuSb | 01 | 3 | 10 | 09CrCuSb | 低碳铬铁 | 13.143506 | 10.51096 | -2.632546 | 189.359539 | 151.43224 | -37.927298 | 是 | 是
258 | 254 | Q235NH | 01 | 3 | 9.99 | Q235NH-1 | 铝块 | 2.33 | 0.30303 | -2.02697 | 52.045602 | 6.768839 | -45.276763 | 是 | 是
258 | 254 | Q235NH | 01 | 3 | 9.99 | Q235NH-1 | 高碳铬铁 | 0 | 4.060131 | 4.060131 | 0 | 31.582792 | 31.582792 | 否 | 是
258 | 254 | Q235NH | 01 | 3 | 9.99 | Q235NH-1 | 低碳铬铁 | 7.886104 | 4.334172 | -3.551932 | 113.615723 | 62.442757 | -51.172966 | 是 | 是
259 | 255 | Q235NH | 02 | 10 | 20 | Q235NH-2 | 铝块 | 2.33 | 0.30303 | -2.02697 | 52.045602 | 6.768839 | -45.276763 | 是 | 是
259 | 255 | Q235NH | 02 | 10 | 20 | Q235NH-2 | 高碳铬铁 | 0 | 3.787061 | 3.787061 | 0 | 29.45864 | 29.45864 | 否 | 是
259 | 255 | Q235NH | 02 | 10 | 20 | Q235NH-2 | 低碳铬铁 | 8.762337 | 5.449296 | -3.313041 | 126.239692 | 78.508448 | -47.731244 | 是 | 是
260 | 256 | A709-50W | 01 | 3 | 10 | A709-50W-1 | 铝块 | 1.67 | 0.20202 | -1.46798 | 37.303071 | 4.512559 | -32.790512 | 是 | 是
260 | 256 | A709-50W | 01 | 3 | 10 | A709-50W-1 | 钒铁 | 0.658071 | 0.697954 | 0.039883 | 56.198059 | 59.604002 | 3.405943 | 是 | 是
260 | 256 | A709-50W | 01 | 3 | 10 | A709-50W-1 | 高碳铬铁 | 0 | 1.377874 | 1.377874 | 0 | 10.718149 | 10.718149 | 否 | 是
260 | 256 | A709-50W | 01 | 3 | 10 | A709-50W-1 | 低碳铬铁 | 9.638571 | 8.433164 | -1.205408 | 138.863662 | 121.49726 | -17.366402 | 是 | 是
261 | 257 | A709-50W | 02 | 10.01 | 20 | A709-50W-2 | 铝块 | 1.67 | 0.20202 | -1.46798 | 37.303071 | 4.512559 | -32.790512 | 是 | 是
261 | 257 | A709-50W | 02 | 10.01 | 20 | A709-50W-2 | 钒铁 | 0.857486 | 0.897369 | 0.039883 | 73.227774 | 76.633717 | 3.405943 | 是 | 是
261 | 257 | A709-50W | 02 | 10.01 | 20 | A709-50W-2 | 高碳铬铁 | 0 | 1.115429 | 1.115429 | 0 | 8.676656 | 8.676656 | 否 | 是
261 | 257 | A709-50W | 02 | 10.01 | 20 | A709-50W-2 | 低碳铬铁 | 9.638571 | 8.662758 | -0.975813 | 138.863662 | 124.805049 | -14.058612 | 是 | 是
262 | 258 | A588GR.A | 01 | 3 | 9.99 | A588GR.A-1 | 铝块 | 1.67 | 0.20202 | -1.46798 | 37.303071 | 4.512559 | -32.790512 | 是 | 是
262 | 258 | A588GR.A | 01 | 3 | 9.99 | A588GR.A-1 | 钒铁 | 0.658071 | 0.697954 | 0.039883 | 56.198059 | 59.604002 | 3.405943 | 是 | 是
262 | 258 | A588GR.A | 01 | 3 | 9.99 | A588GR.A-1 | 铌铁 | 0.125511 | 0.156889 | 0.031378 | 27.032169 | 33.790212 | 6.758042 | 是 | 是
262 | 258 | A588GR.A | 01 | 3 | 9.99 | A588GR.A-1 | 高碳铬铁 | 0 | 2.149299 | 2.149299 | 0 | 16.718886 | 16.718886 | 否 | 是
262 | 258 | A588GR.A | 01 | 3 | 9.99 | A588GR.A-1 | 低碳铬铁 | 9.638571 | 7.758296 | -1.880275 | 138.863662 | 111.774386 | -27.089276 | 是 | 是
263 | 259 | A588GR.A | 02 | 10 | 20 | A588GR.A-2 | 铝块 | 1.67 | 0.20202 | -1.46798 | 37.303071 | 4.512559 | -32.790512 | 是 | 是
263 | 259 | A588GR.A | 02 | 10 | 20 | A588GR.A-2 | 钒铁 | 0.757778 | 0.797661 | 0.039883 | 64.712917 | 68.11886 | 3.405943 | 是 | 是
263 | 259 | A588GR.A | 02 | 10 | 20 | A588GR.A-2 | 铌铁 | 0.203956 | 0.235334 | 0.031378 | 43.927275 | 50.685318 | 6.758042 | 是 | 是
263 | 259 | A588GR.A | 02 | 10 | 20 | A588GR.A-2 | 高碳铬铁 | 0 | 1.755633 | 1.755633 | 0 | 13.656647 | 13.656647 | 否 | 是
263 | 259 | A588GR.A | 02 | 10 | 20 | A588GR.A-2 | 低碳铬铁 | 9.638571 | 8.102688 | -1.535883 | 138.863662 | 116.73607 | -22.127592 | 是 | 是
264 | 260 | Q450NQR1 | 01 | 4 | 14 | Q450NQR1 | 硅锰 | 14.132278 | 15.545506 | 1.413228 | 76.664482 | 84.33093 | 7.666448 | 是 | 是
264 | 260 | Q450NQR1 | 01 | 4 | 14 | Q450NQR1 | 中碳锰铁 | 1.3854 | 0 | -1.3854 | 10.709264 | 0 | -10.709264 | 是 | 否
264 | 260 | Q450NQR1 | 01 | 4 | 14 | Q450NQR1 | 低碳锰铁 | 0 | 0.197275 | 0.197275 | 0 | 1.658508 | 1.658508 | 否 | 是
264 | 260 | Q450NQR1 | 01 | 4 | 14 | Q450NQR1 | 铝块 | 2 | 0.252525 | -1.747475 | 44.674336 | 5.640699 | -39.033637 | 是 | 是
264 | 260 | Q450NQR1 | 01 | 4 | 14 | Q450NQR1 | 铌铁 | 0.282401 | 0.313779 | 0.031378 | 60.822381 | 67.580423 | 6.758042 | 是 | 是
264 | 260 | Q450NQR1 | 01 | 4 | 14 | Q450NQR1 | 钛铁 | 0.678561 | 0.598731 | -0.079831 | 16.333515 | 14.411925 | -1.92159 | 是 | 是
264 | 260 | Q450NQR1 | 01 | 4 | 14 | Q450NQR1 | 高碳铬铁 | 0 | 0.670396 | 0.670396 | 0 | 5.214853 | 5.214853 | 否 | 是
264 | 260 | Q450NQR1 | 01 | 4 | 14 | Q450NQR1 | 低碳铬铁 | 7.886104 | 7.29962 | -0.586484 | 113.615723 | 105.166201 | -8.449522 | 是 | 是
265 | 261 | HXN-1 | 01 | 2 | 9.99 | HXN-11 | 硅锰 | 21.916397 | 23.15966 | 1.243263 | 118.891604 | 125.636031 | 6.744427 | 是 | 是
265 | 261 | HXN-1 | 01 | 2 | 9.99 | HXN-11 | 高碳锰铁 | 1.094271 | 0 | -1.094271 | 6.614048 | 0 | -6.614048 | 是 | 否
265 | 261 | HXN-1 | 01 | 2 | 9.99 | HXN-11 | 硅铁合金 | 10.207655 | 9.903165 | -0.30449 | 52.935274 | 51.356237 | -1.579037 | 是 | 是
265 | 261 | HXN-1 | 01 | 2 | 9.99 | HXN-11 | 铝块 | 2 | 0.252525 | -1.747475 | 44.674336 | 5.640699 | -39.033637 | 是 | 是
265 | 261 | HXN-1 | 01 | 2 | 9.99 | HXN-11 | 钛铁 | 0.678561 | 0.598731 | -0.079831 | 16.333515 | 14.411925 | -1.92159 | 是 | 是
266 | 262 | HXN-1 | 02 | 10 | 20 | HXN-12 | 硅锰 | 23.470476 | 24.713739 | 1.243263 | 127.322138 | 134.066565 | 6.744427 | 是 | 是
266 | 262 | HXN-1 | 02 | 10 | 20 | HXN-12 | 高碳锰铁 | 1.094271 | 0 | -1.094271 | 6.614048 | 0 | -6.614048 | 是 | 否
266 | 262 | HXN-1 | 02 | 10 | 20 | HXN-12 | 硅铁合金 | 9.827043 | 9.522552 | -0.30449 | 50.961478 | 49.38244 | -1.579037 | 是 | 是
266 | 262 | HXN-1 | 02 | 10 | 20 | HXN-12 | 铝块 | 2 | 0.252525 | -1.747475 | 44.674336 | 5.640699 | -39.033637 | 是 | 是
266 | 262 | HXN-1 | 02 | 10 | 20 | HXN-12 | 钛铁 | 0.77835 | 0.698519 | -0.079831 | 18.735502 | 16.813912 | -1.92159 | 是 | 是
267 | 263 | HXN-2 | 01 | 3 | 16 | HXN-2 | 铝块 | 1.67 | 0.20202 | -1.46798 | 37.303071 | 4.512559 | -32.790512 | 是 | 是
267 | 263 | HXN-2 | 01 | 3 | 16 | HXN-2 | 钒铁 | 0.558363 | 0.598246 | 0.039883 | 47.683202 | 51.089145 | 3.405943 | 是 | 是
267 | 263 | HXN-2 | 01 | 3 | 16 | HXN-2 | 钛铁 | 0.678561 | 0.598731 | -0.079831 | 16.333515 | 14.411925 | -1.92159 | 是 | 是
267 | 263 | HXN-2 | 01 | 3 | 16 | HXN-2 | 高碳铬铁 | 8.584513 | 10.484806 | 1.900293 | 66.776875 | 81.558801 | 14.781926 | 是 | 是
267 | 263 | HXN-2 | 01 | 3 | 16 | HXN-2 | 低碳铬铁 | 2.128566 | 0.46613 | -1.662437 | 30.666427 | 6.715568 | -23.950859 | 是 | 是
268 | 264 | HXN-3 | 01 | 3 | 16 | HXN-3 | 金属锰 | 1 | 0 | -1 | 16.725664 | 0 | -16.725664 | 是 | 否
268 | 264 | HXN-3 | 01 | 3 | 16 | HXN-3 | 铝块 | 1.67 | 0.20202 | -1.46798 | 37.303071 | 4.512559 | -32.790512 | 是 | 是
268 | 264 | HXN-3 | 01 | 3 | 16 | HXN-3 | 钒铁 | 0.558363 | 0.598246 | 0.039883 | 47.683202 | 51.089145 | 3.405943 | 是 | 是
268 | 264 | HXN-3 | 01 | 3 | 16 | HXN-3 | 钛铁 | 0.678561 | 0.598731 | -0.079831 | 16.333515 | 14.411925 | -1.92159 | 是 | 是
268 | 264 | HXN-3 | 01 | 3 | 16 | HXN-3 | 高碳铬铁 | 5.244502 | 6.984886 | 1.740384 | 40.79573 | 54.333759 | 13.538029 | 是 | 是
268 | 264 | HXN-3 | 01 | 3 | 16 | HXN-3 | 低碳铬铁 | 5.050514 | 3.527971 | -1.522543 | 72.763156 | 50.827759 | -21.935397 | 是 | 是
269 | 265 | HXN-4 | 01 | 3 | 16 | HXN-4 | 金属锰 | 2 | 0 | -2 | 33.451327 | 0 | -33.451327 | 是 | 否
269 | 265 | HXN-4 | 01 | 3 | 16 | HXN-4 | 铝块 | 1.67 | 0.20202 | -1.46798 | 37.303071 | 4.512559 | -32.790512 | 是 | 是
269 | 265 | HXN-4 | 01 | 3 | 16 | HXN-4 | 钒铁 | 0.558363 | 0.598246 | 0.039883 | 47.683202 | 51.089145 | 3.405943 | 是 | 是
269 | 265 | HXN-4 | 01 | 3 | 16 | HXN-4 | 钛铁 | 0.678561 | 0.598731 | -0.079831 | 16.333515 | 14.411925 | -1.92159 | 是 | 是
269 | 265 | HXN-4 | 01 | 3 | 16 | HXN-4 | 高碳铬铁 | 9.696069 | 11.017628 | 1.321559 | 75.423406 | 85.703497 | 10.280091 | 是 | 是
269 | 265 | HXN-4 | 01 | 3 | 16 | HXN-4 | 低碳铬铁 | 1.156142 | 0 | -1.156142 | 16.656626 | 0 | -16.656626 | 是 | 否
270 | 266 | HX750 | 01 | 3 | 5.99 | HX750-1 | 硅锰 | 15.545506 | 18.566492 | 3.020986 | 84.33093 | 100.71911 | 16.38818 | 是 | 是
270 | 266 | HX750 | 01 | 3 | 5.99 | HX750-1 | 低碳锰铁 | 7.078338 | 4.635205 | -2.443133 | 59.508149 | 38.968539 | -20.53961 | 是 | 是
270 | 266 | HX750 | 01 | 3 | 5.99 | HX750-1 | 硅铁合金 | 1.384466 | 0.64459 | -0.739876 | 7.179622 | 3.342743 | -3.836879 | 是 | 是
270 | 266 | HX750 | 01 | 3 | 5.99 | HX750-1 | 铝块 | 2.33 | 0.30303 | -2.02697 | 52.045602 | 6.768839 | -45.276763 | 是 | 是
270 | 266 | HX750 | 01 | 3 | 5.99 | HX750-1 | 铌铁 | 0.831513 | 0.862891 | 0.031378 | 179.088122 | 185.846164 | 6.758042 | 是 | 是
270 | 266 | HX750 | 01 | 3 | 5.99 | HX750-1 | 钛铁 | 2.275177 | 2.195346 | -0.079831 | 54.765313 | 52.843724 | -1.92159 | 是 | 是
271 | 267 | HX750 | 02 | 6 | 12 | HX750-2 | 硅锰 | 15.545506 | 17.869131 | 2.323625 | 84.33093 | 96.936082 | 12.605151 | 是 | 是
271 | 267 | HX750 | 02 | 6 | 12 | HX750-2 | 低碳锰铁 | 8.335153 | 6.45599 | -1.879163 | 70.074294 | 54.276024 | -15.79827 | 是 | 是
271 | 267 | HX750 | 02 | 6 | 12 | HX750-2 | 硅铁合金 | 1.384466 | 0.815382 | -0.569084 | 7.179622 | 4.228444 | -2.951178 | 是 | 是
271 | 267 | HX750 | 02 | 6 | 12 | HX750-2 | 铝块 | 2.33 | 0.30303 | -2.02697 | 52.045602 | 6.768839 | -45.276763 | 是 | 是
271 | 267 | HX750 | 02 | 6 | 12 | HX750-2 | 铌铁 | 0.909958 | 0.941336 | 0.031378 | 195.983228 | 202.74127 | 6.758042 | 是 | 是
271 | 267 | HX750 | 02 | 6 | 12 | HX750-2 | 钛铁 | 2.474754 | 2.394923 | -0.079831 | 59.569288 | 57.647698 | -1.92159 | 是 | 是
272 | 268 | NM400 | 01 | 6 | 15.99 | NM400-1 | 硅锰 | 14.132278 | 15.545506 | 1.413228 | 76.664482 | 84.33093 | 7.666448 | 是 | 是
272 | 268 | NM400 | 01 | 6 | 15.99 | NM400-1 | 高碳锰铁 | 4.067723 | 1.100219 | -2.967505 | 24.586328 | 6.649993 | -17.936335 | 是 | 是
272 | 268 | NM400 | 01 | 6 | 15.99 | NM400-1 | 中碳锰铁 | 0 | 1.63717 | 1.63717 | 0 | 12.655469 | 12.655469 | 否 | 是
272 | 268 | NM400 | 01 | 6 | 15.99 | NM400-1 | 铝块 | 2.33 | 0.30303 | -2.02697 | 52.045602 | 6.768839 | -45.276763 | 是 | 是
272 | 268 | NM400 | 01 | 6 | 15.99 | NM400-1 | 铌铁 | 0.282401 | 0.313779 | 0.031378 | 60.822381 | 67.580423 | 6.758042 | 是 | 是
272 | 268 | NM400 | 01 | 6 | 15.99 | NM400-1 | 钛铁 | 0.478985 | 0.399154 | -0.079831 | 11.52954 | 9.60795 | -1.92159 | 是 | 是
272 | 268 | NM400 | 01 | 6 | 15.99 | NM400-1 | 高碳铬铁 | 5.083912 | 7.011218 | 1.927306 | 39.546537 | 54.538589 | 14.992052 | 是 | 是
272 | 268 | NM400 | 01 | 6 | 15.99 | NM400-1 | 低碳铬铁 | 1.686068 | 0 | -1.686068 | 24.291322 | 0 | -24.291322 | 是 | 否
273 | 269 | NM400 | 02 | 16 | 28 | NM400-2 | 硅锰 | 14.132278 | 15.545506 | 1.413228 | 76.664482 | 84.33093 | 7.666448 | 是 | 是
273 | 269 | NM400 | 02 | 16 | 28 | NM400-2 | 高碳锰铁 | 3.902443 | 0 | -3.902443 | 23.587332 | 0 | -23.587332 | 是 | 否
273 | 269 | NM400 | 02 | 16 | 28 | NM400-2 | 低碳锰铁 | 0 | 2.442785 | 2.442785 | 0 | 20.536687 | 20.536687 | 否 | 是
273 | 269 | NM400 | 02 | 16 | 28 | NM400-2 | 铝块 | 2.33 | 0.30303 | -2.02697 | 52.045602 | 6.768839 | -45.276763 | 是 | 是
273 | 269 | NM400 | 02 | 16 | 28 | NM400-2 | 铌铁 | 0.282401 | 0.313779 | 0.031378 | 60.822381 | 67.580423 | 6.758042 | 是 | 是
273 | 269 | NM400 | 02 | 16 | 28 | NM400-2 | 钛铁 | 0.478985 | 0.399154 | -0.079831 | 11.52954 | 9.60795 | -1.92159 | 是 | 是
273 | 269 | NM400 | 02 | 16 | 28 | NM400-2 | 高碳铬铁 | 2.004912 | 4.70669 | 2.701778 | 15.595728 | 36.612217 | 21.016489 | 是 | 是
273 | 269 | NM400 | 02 | 16 | 28 | NM400-2 | 低碳铬铁 | 7.008377 | 4.644775 | -2.363602 | 100.970246 | 66.91765 | -34.052597 | 是 | 是
274 | 270 | NM450 | 01 | 6 | 15.99 | NM450-1 | 铝块 | 2.33 | 0.30303 | -2.02697 | 52.045602 | 6.768839 | -45.276763 | 是 | 是
274 | 270 | NM450 | 01 | 6 | 15.99 | NM450-1 | 铌铁 | 0.282401 | 0.313779 | 0.031378 | 60.822381 | 67.580423 | 6.758042 | 是 | 是
274 | 270 | NM450 | 01 | 6 | 15.99 | NM450-1 | 钛铁 | 0.578773 | 0.498942 | -0.079831 | 13.931527 | 12.009937 | -1.92159 | 是 | 是
275 | 271 | NM450 | 02 | 16 | 28 | NM450-2 | 硅锰 | 14.132278 | 15.545506 | 1.413228 | 76.664482 | 84.33093 | 7.666448 | 是 | 是
275 | 271 | NM450 | 02 | 16 | 28 | NM450-2 | 高碳锰铁 | 3.715505 | 0 | -3.715505 | 22.457432 | 0 | -22.457432 | 是 | 否
275 | 271 | NM450 | 02 | 16 | 28 | NM450-2 | 低碳锰铁 | 0 | 2.27102 | 2.27102 | 0 | 19.092647 | 19.092647 | 否 | 是
275 | 271 | NM450 | 02 | 16 | 28 | NM450-2 | 铝块 | 2.33 | 0.30303 | -2.02697 | 52.045602 | 6.768839 | -45.276763 | 是 | 是
275 | 271 | NM450 | 02 | 16 | 28 | NM450-2 | 铌铁 | 0.282401 | 0.313779 | 0.031378 | 60.822381 | 67.580423 | 6.758042 | 是 | 是
275 | 271 | NM450 | 02 | 16 | 28 | NM450-2 | 钛铁 | 0.578773 | 0.498942 | -0.079831 | 13.931527 | 12.009937 | -1.92159 | 是 | 是
275 | 271 | NM450 | 02 | 16 | 28 | NM450-2 | 高碳铬铁 | 5.751647 | 8.498227 | 2.74658 | 44.740688 | 66.105679 | 21.364991 | 是 | 是
275 | 271 | NM450 | 02 | 16 | 28 | NM450-2 | 低碳铬铁 | 3.730614 | 1.327818 | -2.402796 | 53.74725 | 19.129984 | -34.617267 | 是 | 是
276 | 272 | NM500 | 01 | 6 | 15.99 | NM500-1 | 铝块 | 3 | 0.40404 | -2.59596 | 67.011504 | 9.025118 | -57.986386 | 是 | 是
276 | 272 | NM500 | 01 | 6 | 15.99 | NM500-1 | 铌铁 | 0.360845 | 0.392223 | 0.031378 | 77.717487 | 84.475529 | 6.758042 | 是 | 是
276 | 272 | NM500 | 01 | 6 | 15.99 | NM500-1 | 钛铁 | 0.478985 | 0.399154 | -0.079831 | 11.52954 | 9.60795 | -1.92159 | 是 | 是
277 | 273 | NM500 | 02 | 16 | 28 | NM500-2 | 铝块 | 3 | 0.40404 | -2.59596 | 67.011504 | 9.025118 | -57.986386 | 是 | 是
277 | 273 | NM500 | 02 | 16 | 28 | NM500-2 | 铌铁 | 0.360845 | 0.392223 | 0.031378 | 77.717487 | 84.475529 | 6.758042 | 是 | 是
277 | 273 | NM500 | 02 | 16 | 28 | NM500-2 | 钛铁 | 0.478985 | 0.399154 | -0.079831 | 11.52954 | 9.60795 | -1.92159 | 是 | 是
278 | 274 | NM600 | 01 | 6 | 15.99 | NM600-1 | 铝块 | 3 | 0.40404 | -2.59596 | 67.011504 | 9.025118 | -57.986386 | 是 | 是
278 | 274 | NM600 | 01 | 6 | 15.99 | NM600-1 | 钒铁 | 0.757778 | 0.797661 | 0.039883 | 64.712917 | 68.11886 | 3.405943 | 是 | 是
278 | 274 | NM600 | 01 | 6 | 15.99 | NM600-1 | 铌铁 | 0.203956 | 0.235334 | 0.031378 | 43.927275 | 50.685318 | 6.758042 | 是 | 是
278 | 274 | NM600 | 01 | 6 | 15.99 | NM600-1 | 钛铁 | 0.319323 | 0.239492 | -0.079831 | 7.68636 | 5.76477 | -1.92159 | 是 | 是
279 | 275 | NM600 | 02 | 16 | 25.4 | NM600-2 | 铝块 | 3 | 0.40404 | -2.59596 | 67.011504 | 9.025118 | -57.986386 | 是 | 是
279 | 275 | NM600 | 02 | 16 | 25.4 | NM600-2 | 钒铁 | 0.757778 | 0.797661 | 0.039883 | 64.712917 | 68.11886 | 3.405943 | 是 | 是
279 | 275 | NM600 | 02 | 16 | 25.4 | NM600-2 | 铌铁 | 0.203956 | 0.235334 | 0.031378 | 43.927275 | 50.685318 | 6.758042 | 是 | 是
279 | 275 | NM600 | 02 | 16 | 25.4 | NM600-2 | 钛铁 | 0.319323 | 0.239492 | -0.079831 | 7.68636 | 5.76477 | -1.92159 | 是 | 是
280 | 276 | A | 01 | 3.5 | 25.4 | A | 铝块 | 2 | 0.252525 | -1.747475 | 44.674336 | 5.640699 | -39.033637 | 是 | 是
281 | 277 | B | 01 | 4 | 25.4 | B | 铝块 | 2 | 0.252525 | -1.747475 | 44.674336 | 5.640699 | -39.033637 | 是 | 是
282 | 278 | AH32 | 01 | 4 | 12.5 | AH32-1 | 硅锰 | 0 | 15.545506 | 15.545506 | 0 | 84.33093 | 84.33093 | 否 | 是
282 | 278 | AH32 | 01 | 4 | 12.5 | AH32-1 | 高碳锰铁 | 0 | 0.864434 | 0.864434 | 0 | 5.224851 | 5.224851 | 否 | 是
282 | 278 | AH32 | 01 | 4 | 12.5 | AH32-1 | 中碳锰铁 | 14.358557 | 0.541335 | -13.817223 | 110.992918 | 4.184564 | -106.808354 | 是 | 是
282 | 278 | AH32 | 01 | 4 | 12.5 | AH32-1 | 硅铁合金 | 3.461166 | 0 | -3.461166 | 17.949054 | 0 | -17.949054 | 是 | 否
282 | 278 | AH32 | 01 | 4 | 12.5 | AH32-1 | 铝块 | 2.33 | 0.30303 | -2.02697 | 52.045602 | 6.768839 | -45.276763 | 是 | 是
283 | 279 | AH32 | 02 | 12.51 | 25 | AH32-2 | 硅锰 | 0 | 15.545506 | 15.545506 | 0 | 84.33093 | 84.33093 | 否 | 是
283 | 279 | AH32 | 02 | 12.51 | 25 | AH32-2 | 中碳锰铁 | 15.655613 | 0.572284 | -15.083329 | 121.019273 | 4.423808 | -116.595465 | 是 | 是
283 | 279 | AH32 | 02 | 12.51 | 25 | AH32-2 | 低碳锰铁 | 0 | 2.019051 | 2.019051 | 0 | 16.974319 | 16.974319 | 否 | 是
283 | 279 | AH32 | 02 | 12.51 | 25 | AH32-2 | 硅铁合金 | 3.461166 | 0 | -3.461166 | 17.949054 | 0 | -17.949054 | 是 | 否
283 | 279 | AH32 | 02 | 12.51 | 25 | AH32-2 | 铝块 | 2.33 | 0.30303 | -2.02697 | 52.045602 | 6.768839 | -45.276763 | 是 | 是
284 | 280 | AH36 | 01 | 4 | 12.5 | AH36-1 | 硅锰 | 0 | 9.892595 | 9.892595 | 0 | 53.665138 | 53.665138 | 否 | 是
284 | 280 | AH36 | 01 | 4 | 12.5 | AH36-1 | 高碳锰铁 | 0 | 0.348948 | 0.348948 | 0 | 2.109129 | 2.109129 | 否 | 是
284 | 280 | AH36 | 01 | 4 | 12.5 | AH36-1 | 中碳锰铁 | 15.728842 | 7.127119 | -8.601723 | 121.585338 | 55.093262 | -66.492077 | 是 | 是
284 | 280 | AH36 | 01 | 4 | 12.5 | AH36-1 | 硅铁合金 | 2.076699 | 0 | -2.076699 | 10.769432 | 0 | -10.769432 | 是 | 否
284 | 280 | AH36 | 01 | 4 | 12.5 | AH36-1 | 铝块 | 2.33 | 0.30303 | -2.02697 | 52.045602 | 6.768839 | -45.276763 | 是 | 是
284 | 280 | AH36 | 01 | 4 | 12.5 | AH36-1 | 铌铁 | 0.517735 | 0.549113 | 0.031378 | 111.507699 | 118.265741 | 6.758042 | 是 | 是
284 | 280 | AH36 | 01 | 4 | 12.5 | AH36-1 | 钛铁 | 0.279408 | 0.199577 | -0.079831 | 6.725565 | 4.803975 | -1.92159 | 是 | 是
285 | 281 | AH36 | 02 | 12.51 | 25 | AH36-2 | 硅锰 | 0 | 12.012436 | 12.012436 | 0 | 65.16481 | 65.16481 | 否 | 是
285 | 281 | AH36 | 02 | 12.51 | 25 | AH36-2 | 高碳锰铁 | 0 | 0.079388 | 0.079388 | 0 | 0.47984 | 0.47984 | 否 | 是
285 | 281 | AH36 | 02 | 12.51 | 25 | AH36-2 | 中碳锰铁 | 17.029746 | 6.911859 | -10.117888 | 131.641447 | 53.429278 | -78.212169 | 是 | 是
285 | 281 | AH36 | 02 | 12.51 | 25 | AH36-2 | 硅铁合金 | 2.595874 | 0 | -2.595874 | 13.461791 | 0 | -13.461791 | 是 | 否
285 | 281 | AH36 | 02 | 12.51 | 25 | AH36-2 | 铝块 | 2.33 | 0.30303 | -2.02697 | 52.045602 | 6.768839 | -45.276763 | 是 | 是
285 | 281 | AH36 | 02 | 12.51 | 25 | AH36-2 | 铌铁 | 0.517735 | 0.549113 | 0.031378 | 111.507699 | 118.265741 | 6.758042 | 是 | 是
285 | 281 | AH36 | 02 | 12.51 | 25 | AH36-2 | 钛铁 | 0.279408 | 0.199577 | -0.079831 | 6.725565 | 4.803975 | -1.92159 | 是 | 是
286 | 282 | CCSA | 01 | 3.5 | 25.4 | CCSA | 铝块 | 2 | 0.252525 | -1.747475 | 44.674336 | 5.640699 | -39.033637 | 是 | 是
287 | 283 | CCSB | 01 | 4 | 25.4 | CCSB | 铝块 | 2 | 0.252525 | -1.747475 | 44.674336 | 5.640699 | -39.033637 | 是 | 是
288 | 284 | CCSAH32 | 01 | 4 | 12.5 | CCSAH32-1 | 硅锰 | 0 | 15.545506 | 15.545506 | 0 | 84.33093 | 84.33093 | 否 | 是
288 | 284 | CCSAH32 | 01 | 4 | 12.5 | CCSAH32-1 | 高碳锰铁 | 0 | 0.864434 | 0.864434 | 0 | 5.224851 | 5.224851 | 否 | 是
288 | 284 | CCSAH32 | 01 | 4 | 12.5 | CCSAH32-1 | 中碳锰铁 | 14.358557 | 0.541335 | -13.817223 | 110.992918 | 4.184564 | -106.808354 | 是 | 是
288 | 284 | CCSAH32 | 01 | 4 | 12.5 | CCSAH32-1 | 硅铁合金 | 3.461166 | 0 | -3.461166 | 17.949054 | 0 | -17.949054 | 是 | 否
288 | 284 | CCSAH32 | 01 | 4 | 12.5 | CCSAH32-1 | 铝块 | 2.33 | 0.30303 | -2.02697 | 52.045602 | 6.768839 | -45.276763 | 是 | 是
289 | 285 | CCSAH32 | 02 | 12.51 | 25 | CCSAH32-2 | 硅锰 | 0 | 15.545506 | 15.545506 | 0 | 84.33093 | 84.33093 | 否 | 是
289 | 285 | CCSAH32 | 02 | 12.51 | 25 | CCSAH32-2 | 中碳锰铁 | 15.655613 | 0.572284 | -15.083329 | 121.019273 | 4.423808 | -116.595465 | 是 | 是
289 | 285 | CCSAH32 | 02 | 12.51 | 25 | CCSAH32-2 | 低碳锰铁 | 0 | 2.019051 | 2.019051 | 0 | 16.974319 | 16.974319 | 否 | 是
289 | 285 | CCSAH32 | 02 | 12.51 | 25 | CCSAH32-2 | 硅铁合金 | 3.461166 | 0 | -3.461166 | 17.949054 | 0 | -17.949054 | 是 | 否
289 | 285 | CCSAH32 | 02 | 12.51 | 25 | CCSAH32-2 | 铝块 | 2.33 | 0.30303 | -2.02697 | 52.045602 | 6.768839 | -45.276763 | 是 | 是
290 | 286 | CCSAH36 | 01 | 4 | 12.5 | CCSAH36-1 | 硅锰 | 0 | 9.892595 | 9.892595 | 0 | 53.665138 | 53.665138 | 否 | 是
290 | 286 | CCSAH36 | 01 | 4 | 12.5 | CCSAH36-1 | 高碳锰铁 | 0 | 0.348948 | 0.348948 | 0 | 2.109129 | 2.109129 | 否 | 是
290 | 286 | CCSAH36 | 01 | 4 | 12.5 | CCSAH36-1 | 中碳锰铁 | 15.728842 | 7.127119 | -8.601723 | 121.585338 | 55.093262 | -66.492077 | 是 | 是
290 | 286 | CCSAH36 | 01 | 4 | 12.5 | CCSAH36-1 | 硅铁合金 | 2.076699 | 0 | -2.076699 | 10.769432 | 0 | -10.769432 | 是 | 否
290 | 286 | CCSAH36 | 01 | 4 | 12.5 | CCSAH36-1 | 铝块 | 2.33 | 0.30303 | -2.02697 | 52.045602 | 6.768839 | -45.276763 | 是 | 是
290 | 286 | CCSAH36 | 01 | 4 | 12.5 | CCSAH36-1 | 铌铁 | 0.517735 | 0.549113 | 0.031378 | 111.507699 | 118.265741 | 6.758042 | 是 | 是
290 | 286 | CCSAH36 | 01 | 4 | 12.5 | CCSAH36-1 | 钛铁 | 0.279408 | 0.199577 | -0.079831 | 6.725565 | 4.803975 | -1.92159 | 是 | 是
291 | 287 | CCSAH36 | 02 | 12.51 | 25 | CCSAH36-2 | 硅锰 | 0 | 12.012436 | 12.012436 | 0 | 65.16481 | 65.16481 | 否 | 是
291 | 287 | CCSAH36 | 02 | 12.51 | 25 | CCSAH36-2 | 高碳锰铁 | 0 | 0.079388 | 0.079388 | 0 | 0.47984 | 0.47984 | 否 | 是
291 | 287 | CCSAH36 | 02 | 12.51 | 25 | CCSAH36-2 | 中碳锰铁 | 17.029746 | 6.911859 | -10.117888 | 131.641447 | 53.429278 | -78.212169 | 是 | 是
291 | 287 | CCSAH36 | 02 | 12.51 | 25 | CCSAH36-2 | 硅铁合金 | 2.595874 | 0 | -2.595874 | 13.461791 | 0 | -13.461791 | 是 | 否
291 | 287 | CCSAH36 | 02 | 12.51 | 25 | CCSAH36-2 | 铝块 | 2.33 | 0.30303 | -2.02697 | 52.045602 | 6.768839 | -45.276763 | 是 | 是
291 | 287 | CCSAH36 | 02 | 12.51 | 25 | CCSAH36-2 | 铌铁 | 0.517735 | 0.549113 | 0.031378 | 111.507699 | 118.265741 | 6.758042 | 是 | 是
291 | 287 | CCSAH36 | 02 | 12.51 | 25 | CCSAH36-2 | 钛铁 | 0.279408 | 0.199577 | -0.079831 | 6.725565 | 4.803975 | -1.92159 | 是 | 是
292 | 288 | AB/A | 01 | 3.5 | 25.4 | AB/A | 铝块 | 2 | 0.252525 | -1.747475 | 44.674336 | 5.640699 | -39.033637 | 是 | 是
293 | 289 | AB/B | 01 | 4 | 25.4 | AB/B | 铝块 | 2 | 0.252525 | -1.747475 | 44.674336 | 5.640699 | -39.033637 | 是 | 是
294 | 290 | AB/AH32 | 01 | 4 | 12.5 | AB/AH32-1 | 硅锰 | 0 | 15.545506 | 15.545506 | 0 | 84.33093 | 84.33093 | 否 | 是
294 | 290 | AB/AH32 | 01 | 4 | 12.5 | AB/AH32-1 | 高碳锰铁 | 0 | 0.864434 | 0.864434 | 0 | 5.224851 | 5.224851 | 否 | 是
294 | 290 | AB/AH32 | 01 | 4 | 12.5 | AB/AH32-1 | 中碳锰铁 | 14.358557 | 0.541335 | -13.817223 | 110.992918 | 4.184564 | -106.808354 | 是 | 是
294 | 290 | AB/AH32 | 01 | 4 | 12.5 | AB/AH32-1 | 硅铁合金 | 3.461166 | 0 | -3.461166 | 17.949054 | 0 | -17.949054 | 是 | 否
294 | 290 | AB/AH32 | 01 | 4 | 12.5 | AB/AH32-1 | 铝块 | 2.33 | 0.30303 | -2.02697 | 52.045602 | 6.768839 | -45.276763 | 是 | 是
295 | 291 | AB/AH32 | 02 | 12.51 | 25 | AB/AH32-2 | 硅锰 | 0 | 15.545506 | 15.545506 | 0 | 84.33093 | 84.33093 | 否 | 是
295 | 291 | AB/AH32 | 02 | 12.51 | 25 | AB/AH32-2 | 中碳锰铁 | 15.655613 | 0.572284 | -15.083329 | 121.019273 | 4.423808 | -116.595465 | 是 | 是
295 | 291 | AB/AH32 | 02 | 12.51 | 25 | AB/AH32-2 | 低碳锰铁 | 0 | 2.019051 | 2.019051 | 0 | 16.974319 | 16.974319 | 否 | 是
295 | 291 | AB/AH32 | 02 | 12.51 | 25 | AB/AH32-2 | 硅铁合金 | 3.461166 | 0 | -3.461166 | 17.949054 | 0 | -17.949054 | 是 | 否
295 | 291 | AB/AH32 | 02 | 12.51 | 25 | AB/AH32-2 | 铝块 | 2.33 | 0.30303 | -2.02697 | 52.045602 | 6.768839 | -45.276763 | 是 | 是
296 | 292 | AB/AH36 | 01 | 4 | 12.5 | AB/AH36-1 | 硅锰 | 0 | 9.892595 | 9.892595 | 0 | 53.665138 | 53.665138 | 否 | 是
296 | 292 | AB/AH36 | 01 | 4 | 12.5 | AB/AH36-1 | 高碳锰铁 | 0 | 0.348948 | 0.348948 | 0 | 2.109129 | 2.109129 | 否 | 是
296 | 292 | AB/AH36 | 01 | 4 | 12.5 | AB/AH36-1 | 中碳锰铁 | 15.728842 | 7.127119 | -8.601723 | 121.585338 | 55.093262 | -66.492077 | 是 | 是
296 | 292 | AB/AH36 | 01 | 4 | 12.5 | AB/AH36-1 | 硅铁合金 | 2.076699 | 0 | -2.076699 | 10.769432 | 0 | -10.769432 | 是 | 否
296 | 292 | AB/AH36 | 01 | 4 | 12.5 | AB/AH36-1 | 铝块 | 2.33 | 0.30303 | -2.02697 | 52.045602 | 6.768839 | -45.276763 | 是 | 是
296 | 292 | AB/AH36 | 01 | 4 | 12.5 | AB/AH36-1 | 铌铁 | 0.517735 | 0.549113 | 0.031378 | 111.507699 | 118.265741 | 6.758042 | 是 | 是
296 | 292 | AB/AH36 | 01 | 4 | 12.5 | AB/AH36-1 | 钛铁 | 0.279408 | 0.199577 | -0.079831 | 6.725565 | 4.803975 | -1.92159 | 是 | 是
297 | 293 | AB/AH36 | 02 | 12.51 | 25 | AB/AH36-2 | 硅锰 | 0 | 12.012436 | 12.012436 | 0 | 65.16481 | 65.16481 | 否 | 是
297 | 293 | AB/AH36 | 02 | 12.51 | 25 | AB/AH36-2 | 高碳锰铁 | 0 | 0.079388 | 0.079388 | 0 | 0.47984 | 0.47984 | 否 | 是
297 | 293 | AB/AH36 | 02 | 12.51 | 25 | AB/AH36-2 | 中碳锰铁 | 17.029746 | 6.911859 | -10.117888 | 131.641447 | 53.429278 | -78.212169 | 是 | 是
297 | 293 | AB/AH36 | 02 | 12.51 | 25 | AB/AH36-2 | 硅铁合金 | 2.595874 | 0 | -2.595874 | 13.461791 | 0 | -13.461791 | 是 | 否
297 | 293 | AB/AH36 | 02 | 12.51 | 25 | AB/AH36-2 | 铝块 | 2.33 | 0.30303 | -2.02697 | 52.045602 | 6.768839 | -45.276763 | 是 | 是
297 | 293 | AB/AH36 | 02 | 12.51 | 25 | AB/AH36-2 | 铌铁 | 0.517735 | 0.549113 | 0.031378 | 111.507699 | 118.265741 | 6.758042 | 是 | 是
297 | 293 | AB/AH36 | 02 | 12.51 | 25 | AB/AH36-2 | 钛铁 | 0.279408 | 0.199577 | -0.079831 | 6.725565 | 4.803975 | -1.92159 | 是 | 是
298 | 294 | BVA | 01 | 3.5 | 25.4 | BVA | 铝块 | 2 | 0.252525 | -1.747475 | 44.674336 | 5.640699 | -39.033637 | 是 | 是
299 | 295 | BVB | 01 | 4 | 25.4 | BVB | 铝块 | 2 | 0.252525 | -1.747475 | 44.674336 | 5.640699 | -39.033637 | 是 | 是
300 | 296 | BVAH32 | 01 | 4 | 12.5 | BVAH32-1 | 硅锰 | 0 | 15.545506 | 15.545506 | 0 | 84.33093 | 84.33093 | 否 | 是
300 | 296 | BVAH32 | 01 | 4 | 12.5 | BVAH32-1 | 高碳锰铁 | 0 | 0.864434 | 0.864434 | 0 | 5.224851 | 5.224851 | 否 | 是
300 | 296 | BVAH32 | 01 | 4 | 12.5 | BVAH32-1 | 中碳锰铁 | 14.358557 | 0.541335 | -13.817223 | 110.992918 | 4.184564 | -106.808354 | 是 | 是
300 | 296 | BVAH32 | 01 | 4 | 12.5 | BVAH32-1 | 硅铁合金 | 3.461166 | 0 | -3.461166 | 17.949054 | 0 | -17.949054 | 是 | 否
300 | 296 | BVAH32 | 01 | 4 | 12.5 | BVAH32-1 | 铝块 | 2.33 | 0.30303 | -2.02697 | 52.045602 | 6.768839 | -45.276763 | 是 | 是
301 | 297 | BVAH32 | 02 | 12.51 | 25 | BVAH32-2 | 硅锰 | 0 | 15.545506 | 15.545506 | 0 | 84.33093 | 84.33093 | 否 | 是
301 | 297 | BVAH32 | 02 | 12.51 | 25 | BVAH32-2 | 中碳锰铁 | 15.655613 | 0.572284 | -15.083329 | 121.019273 | 4.423808 | -116.595465 | 是 | 是
301 | 297 | BVAH32 | 02 | 12.51 | 25 | BVAH32-2 | 低碳锰铁 | 0 | 2.019051 | 2.019051 | 0 | 16.974319 | 16.974319 | 否 | 是
301 | 297 | BVAH32 | 02 | 12.51 | 25 | BVAH32-2 | 硅铁合金 | 3.461166 | 0 | -3.461166 | 17.949054 | 0 | -17.949054 | 是 | 否
301 | 297 | BVAH32 | 02 | 12.51 | 25 | BVAH32-2 | 铝块 | 2.33 | 0.30303 | -2.02697 | 52.045602 | 6.768839 | -45.276763 | 是 | 是
302 | 298 | BVAH36 | 01 | 4 | 12.5 | BVAH36-1 | 硅锰 | 0 | 9.892595 | 9.892595 | 0 | 53.665138 | 53.665138 | 否 | 是
302 | 298 | BVAH36 | 01 | 4 | 12.5 | BVAH36-1 | 高碳锰铁 | 0 | 0.348948 | 0.348948 | 0 | 2.109129 | 2.109129 | 否 | 是
302 | 298 | BVAH36 | 01 | 4 | 12.5 | BVAH36-1 | 中碳锰铁 | 15.728842 | 7.127119 | -8.601723 | 121.585338 | 55.093262 | -66.492077 | 是 | 是
302 | 298 | BVAH36 | 01 | 4 | 12.5 | BVAH36-1 | 硅铁合金 | 2.076699 | 0 | -2.076699 | 10.769432 | 0 | -10.769432 | 是 | 否
302 | 298 | BVAH36 | 01 | 4 | 12.5 | BVAH36-1 | 铝块 | 2.33 | 0.30303 | -2.02697 | 52.045602 | 6.768839 | -45.276763 | 是 | 是
302 | 298 | BVAH36 | 01 | 4 | 12.5 | BVAH36-1 | 铌铁 | 0.517735 | 0.549113 | 0.031378 | 111.507699 | 118.265741 | 6.758042 | 是 | 是
302 | 298 | BVAH36 | 01 | 4 | 12.5 | BVAH36-1 | 钛铁 | 0.279408 | 0.199577 | -0.079831 | 6.725565 | 4.803975 | -1.92159 | 是 | 是
303 | 299 | BVAH36 | 02 | 12.51 | 25 | BVAH36-2 | 硅锰 | 0 | 12.012436 | 12.012436 | 0 | 65.16481 | 65.16481 | 否 | 是
303 | 299 | BVAH36 | 02 | 12.51 | 25 | BVAH36-2 | 高碳锰铁 | 0 | 0.079388 | 0.079388 | 0 | 0.47984 | 0.47984 | 否 | 是
303 | 299 | BVAH36 | 02 | 12.51 | 25 | BVAH36-2 | 中碳锰铁 | 17.029746 | 6.911859 | -10.117888 | 131.641447 | 53.429278 | -78.212169 | 是 | 是
303 | 299 | BVAH36 | 02 | 12.51 | 25 | BVAH36-2 | 硅铁合金 | 2.595874 | 0 | -2.595874 | 13.461791 | 0 | -13.461791 | 是 | 否
303 | 299 | BVAH36 | 02 | 12.51 | 25 | BVAH36-2 | 铝块 | 2.33 | 0.30303 | -2.02697 | 52.045602 | 6.768839 | -45.276763 | 是 | 是
303 | 299 | BVAH36 | 02 | 12.51 | 25 | BVAH36-2 | 铌铁 | 0.517735 | 0.549113 | 0.031378 | 111.507699 | 118.265741 | 6.758042 | 是 | 是
303 | 299 | BVAH36 | 02 | 12.51 | 25 | BVAH36-2 | 钛铁 | 0.279408 | 0.199577 | -0.079831 | 6.725565 | 4.803975 | -1.92159 | 是 | 是
304 | 300 | NV A | 01 | 3.5 | 25.4 | NV A | 铝块 | 2 | 0.252525 | -1.747475 | 44.674336 | 5.640699 | -39.033637 | 是 | 是
305 | 301 | NV B | 01 | 4 | 25.4 | NV B | 铝块 | 2 | 0.252525 | -1.747475 | 44.674336 | 5.640699 | -39.033637 | 是 | 是
306 | 302 | NV A32 | 01 | 4 | 12.5 | NV A32-1 | 硅锰 | 0 | 15.545506 | 15.545506 | 0 | 84.33093 | 84.33093 | 否 | 是
306 | 302 | NV A32 | 01 | 4 | 12.5 | NV A32-1 | 高碳锰铁 | 0 | 0.864434 | 0.864434 | 0 | 5.224851 | 5.224851 | 否 | 是
306 | 302 | NV A32 | 01 | 4 | 12.5 | NV A32-1 | 中碳锰铁 | 14.358557 | 0.541335 | -13.817223 | 110.992918 | 4.184564 | -106.808354 | 是 | 是
306 | 302 | NV A32 | 01 | 4 | 12.5 | NV A32-1 | 硅铁合金 | 3.461166 | 0 | -3.461166 | 17.949054 | 0 | -17.949054 | 是 | 否
306 | 302 | NV A32 | 01 | 4 | 12.5 | NV A32-1 | 铝块 | 2.33 | 0.30303 | -2.02697 | 52.045602 | 6.768839 | -45.276763 | 是 | 是
307 | 303 | NV A32 | 02 | 12.51 | 25 | NV A32-2 | 硅锰 | 0 | 15.545506 | 15.545506 | 0 | 84.33093 | 84.33093 | 否 | 是
307 | 303 | NV A32 | 02 | 12.51 | 25 | NV A32-2 | 中碳锰铁 | 15.655613 | 0.572284 | -15.083329 | 121.019273 | 4.423808 | -116.595465 | 是 | 是
307 | 303 | NV A32 | 02 | 12.51 | 25 | NV A32-2 | 低碳锰铁 | 0 | 2.019051 | 2.019051 | 0 | 16.974319 | 16.974319 | 否 | 是
307 | 303 | NV A32 | 02 | 12.51 | 25 | NV A32-2 | 硅铁合金 | 3.461166 | 0 | -3.461166 | 17.949054 | 0 | -17.949054 | 是 | 否
307 | 303 | NV A32 | 02 | 12.51 | 25 | NV A32-2 | 铝块 | 2.33 | 0.30303 | -2.02697 | 52.045602 | 6.768839 | -45.276763 | 是 | 是
308 | 304 | NV A36 | 01 | 4 | 12.5 | NV A36-1 | 硅锰 | 0 | 9.892595 | 9.892595 | 0 | 53.665138 | 53.665138 | 否 | 是
308 | 304 | NV A36 | 01 | 4 | 12.5 | NV A36-1 | 高碳锰铁 | 0 | 0.348948 | 0.348948 | 0 | 2.109129 | 2.109129 | 否 | 是
308 | 304 | NV A36 | 01 | 4 | 12.5 | NV A36-1 | 中碳锰铁 | 15.728842 | 7.127119 | -8.601723 | 121.585338 | 55.093262 | -66.492077 | 是 | 是
308 | 304 | NV A36 | 01 | 4 | 12.5 | NV A36-1 | 硅铁合金 | 2.076699 | 0 | -2.076699 | 10.769432 | 0 | -10.769432 | 是 | 否
308 | 304 | NV A36 | 01 | 4 | 12.5 | NV A36-1 | 铝块 | 2.33 | 0.30303 | -2.02697 | 52.045602 | 6.768839 | -45.276763 | 是 | 是
308 | 304 | NV A36 | 01 | 4 | 12.5 | NV A36-1 | 铌铁 | 0.517735 | 0.549113 | 0.031378 | 111.507699 | 118.265741 | 6.758042 | 是 | 是
308 | 304 | NV A36 | 01 | 4 | 12.5 | NV A36-1 | 钛铁 | 0.279408 | 0.199577 | -0.079831 | 6.725565 | 4.803975 | -1.92159 | 是 | 是
309 | 305 | NV A36 | 02 | 12.51 | 25 | NV A36-2 | 硅锰 | 0 | 12.012436 | 12.012436 | 0 | 65.16481 | 65.16481 | 否 | 是
309 | 305 | NV A36 | 02 | 12.51 | 25 | NV A36-2 | 高碳锰铁 | 0 | 0.079388 | 0.079388 | 0 | 0.47984 | 0.47984 | 否 | 是
309 | 305 | NV A36 | 02 | 12.51 | 25 | NV A36-2 | 中碳锰铁 | 17.029746 | 6.911859 | -10.117888 | 131.641447 | 53.429278 | -78.212169 | 是 | 是
309 | 305 | NV A36 | 02 | 12.51 | 25 | NV A36-2 | 硅铁合金 | 2.595874 | 0 | -2.595874 | 13.461791 | 0 | -13.461791 | 是 | 否
309 | 305 | NV A36 | 02 | 12.51 | 25 | NV A36-2 | 铝块 | 2.33 | 0.30303 | -2.02697 | 52.045602 | 6.768839 | -45.276763 | 是 | 是
309 | 305 | NV A36 | 02 | 12.51 | 25 | NV A36-2 | 铌铁 | 0.517735 | 0.549113 | 0.031378 | 111.507699 | 118.265741 | 6.758042 | 是 | 是
309 | 305 | NV A36 | 02 | 12.51 | 25 | NV A36-2 | 钛铁 | 0.279408 | 0.199577 | -0.079831 | 6.725565 | 4.803975 | -1.92159 | 是 | 是
310 | 306 | KA | 01 | 3.5 | 25.4 | KA | 铝块 | 2 | 0.252525 | -1.747475 | 44.674336 | 5.640699 | -39.033637 | 是 | 是
311 | 307 | KB | 01 | 4 | 25.4 | KB | 铝块 | 2 | 0.252525 | -1.747475 | 44.674336 | 5.640699 | -39.033637 | 是 | 是
312 | 308 | KA32 | 01 | 4 | 12.5 | KA32-1 | 硅锰 | 0 | 15.545506 | 15.545506 | 0 | 84.33093 | 84.33093 | 否 | 是
312 | 308 | KA32 | 01 | 4 | 12.5 | KA32-1 | 高碳锰铁 | 0 | 0.864434 | 0.864434 | 0 | 5.224851 | 5.224851 | 否 | 是
312 | 308 | KA32 | 01 | 4 | 12.5 | KA32-1 | 中碳锰铁 | 14.358557 | 0.541335 | -13.817223 | 110.992918 | 4.184564 | -106.808354 | 是 | 是
312 | 308 | KA32 | 01 | 4 | 12.5 | KA32-1 | 硅铁合金 | 3.461166 | 0 | -3.461166 | 17.949054 | 0 | -17.949054 | 是 | 否
312 | 308 | KA32 | 01 | 4 | 12.5 | KA32-1 | 铝块 | 2.33 | 0.30303 | -2.02697 | 52.045602 | 6.768839 | -45.276763 | 是 | 是
313 | 309 | KA32 | 02 | 12.51 | 25 | KA32-2 | 硅锰 | 0 | 15.545506 | 15.545506 | 0 | 84.33093 | 84.33093 | 否 | 是
313 | 309 | KA32 | 02 | 12.51 | 25 | KA32-2 | 中碳锰铁 | 15.655613 | 0.572284 | -15.083329 | 121.019273 | 4.423808 | -116.595465 | 是 | 是
313 | 309 | KA32 | 02 | 12.51 | 25 | KA32-2 | 低碳锰铁 | 0 | 2.019051 | 2.019051 | 0 | 16.974319 | 16.974319 | 否 | 是
313 | 309 | KA32 | 02 | 12.51 | 25 | KA32-2 | 硅铁合金 | 3.461166 | 0 | -3.461166 | 17.949054 | 0 | -17.949054 | 是 | 否
313 | 309 | KA32 | 02 | 12.51 | 25 | KA32-2 | 铝块 | 2.33 | 0.30303 | -2.02697 | 52.045602 | 6.768839 | -45.276763 | 是 | 是
314 | 310 | KA36 | 01 | 4 | 12.5 | KA36-1 | 硅锰 | 0 | 9.892595 | 9.892595 | 0 | 53.665138 | 53.665138 | 否 | 是
314 | 310 | KA36 | 01 | 4 | 12.5 | KA36-1 | 高碳锰铁 | 0 | 0.348948 | 0.348948 | 0 | 2.109129 | 2.109129 | 否 | 是
314 | 310 | KA36 | 01 | 4 | 12.5 | KA36-1 | 中碳锰铁 | 15.728842 | 7.127119 | -8.601723 | 121.585338 | 55.093262 | -66.492077 | 是 | 是
314 | 310 | KA36 | 01 | 4 | 12.5 | KA36-1 | 硅铁合金 | 2.076699 | 0 | -2.076699 | 10.769432 | 0 | -10.769432 | 是 | 否
314 | 310 | KA36 | 01 | 4 | 12.5 | KA36-1 | 铝块 | 2.33 | 0.30303 | -2.02697 | 52.045602 | 6.768839 | -45.276763 | 是 | 是
314 | 310 | KA36 | 01 | 4 | 12.5 | KA36-1 | 铌铁 | 0.517735 | 0.549113 | 0.031378 | 111.507699 | 118.265741 | 6.758042 | 是 | 是
314 | 310 | KA36 | 01 | 4 | 12.5 | KA36-1 | 钛铁 | 0.279408 | 0.199577 | -0.079831 | 6.725565 | 4.803975 | -1.92159 | 是 | 是
315 | 311 | KA36 | 02 | 12.51 | 25 | KA36-2 | 硅锰 | 0 | 12.012436 | 12.012436 | 0 | 65.16481 | 65.16481 | 否 | 是
315 | 311 | KA36 | 02 | 12.51 | 25 | KA36-2 | 高碳锰铁 | 0 | 0.079388 | 0.079388 | 0 | 0.47984 | 0.47984 | 否 | 是
315 | 311 | KA36 | 02 | 12.51 | 25 | KA36-2 | 中碳锰铁 | 17.029746 | 6.911859 | -10.117888 | 131.641447 | 53.429278 | -78.212169 | 是 | 是
315 | 311 | KA36 | 02 | 12.51 | 25 | KA36-2 | 硅铁合金 | 2.595874 | 0 | -2.595874 | 13.461791 | 0 | -13.461791 | 是 | 否
315 | 311 | KA36 | 02 | 12.51 | 25 | KA36-2 | 铝块 | 2.33 | 0.30303 | -2.02697 | 52.045602 | 6.768839 | -45.276763 | 是 | 是
315 | 311 | KA36 | 02 | 12.51 | 25 | KA36-2 | 铌铁 | 0.517735 | 0.549113 | 0.031378 | 111.507699 | 118.265741 | 6.758042 | 是 | 是
315 | 311 | KA36 | 02 | 12.51 | 25 | KA36-2 | 钛铁 | 0.279408 | 0.199577 | -0.079831 | 6.725565 | 4.803975 | -1.92159 | 是 | 是
316 | 312 | KRA | 01 | 3.5 | 25.4 | KRA | 铝块 | 2 | 0.252525 | -1.747475 | 44.674336 | 5.640699 | -39.033637 | 是 | 是
317 | 313 | KRB | 01 | 4 | 25.4 | KRB | 铝块 | 2 | 0.252525 | -1.747475 | 44.674336 | 5.640699 | -39.033637 | 是 | 是
318 | 314 | KRA32 | 01 | 4 | 12.5 | KRA32-1 | 硅锰 | 0 | 15.545506 | 15.545506 | 0 | 84.33093 | 84.33093 | 否 | 是
318 | 314 | KRA32 | 01 | 4 | 12.5 | KRA32-1 | 高碳锰铁 | 0 | 0.864434 | 0.864434 | 0 | 5.224851 | 5.224851 | 否 | 是
318 | 314 | KRA32 | 01 | 4 | 12.5 | KRA32-1 | 中碳锰铁 | 14.358557 | 0.541335 | -13.817223 | 110.992918 | 4.184564 | -106.808354 | 是 | 是
318 | 314 | KRA32 | 01 | 4 | 12.5 | KRA32-1 | 硅铁合金 | 3.461166 | 0 | -3.461166 | 17.949054 | 0 | -17.949054 | 是 | 否
318 | 314 | KRA32 | 01 | 4 | 12.5 | KRA32-1 | 铝块 | 2.33 | 0.30303 | -2.02697 | 52.045602 | 6.768839 | -45.276763 | 是 | 是
319 | 315 | KRA32 | 02 | 12.51 | 25 | KRA32-2 | 硅锰 | 0 | 15.545506 | 15.545506 | 0 | 84.33093 | 84.33093 | 否 | 是
319 | 315 | KRA32 | 02 | 12.51 | 25 | KRA32-2 | 中碳锰铁 | 15.655613 | 0.572284 | -15.083329 | 121.019273 | 4.423808 | -116.595465 | 是 | 是
319 | 315 | KRA32 | 02 | 12.51 | 25 | KRA32-2 | 低碳锰铁 | 0 | 2.019051 | 2.019051 | 0 | 16.974319 | 16.974319 | 否 | 是
319 | 315 | KRA32 | 02 | 12.51 | 25 | KRA32-2 | 硅铁合金 | 3.461166 | 0 | -3.461166 | 17.949054 | 0 | -17.949054 | 是 | 否
319 | 315 | KRA32 | 02 | 12.51 | 25 | KRA32-2 | 铝块 | 2.33 | 0.30303 | -2.02697 | 52.045602 | 6.768839 | -45.276763 | 是 | 是
320 | 316 | KRA36 | 01 | 4 | 12.5 | KRA36-1 | 硅锰 | 0 | 9.892595 | 9.892595 | 0 | 53.665138 | 53.665138 | 否 | 是
320 | 316 | KRA36 | 01 | 4 | 12.5 | KRA36-1 | 高碳锰铁 | 0 | 0.348948 | 0.348948 | 0 | 2.109129 | 2.109129 | 否 | 是
320 | 316 | KRA36 | 01 | 4 | 12.5 | KRA36-1 | 中碳锰铁 | 15.728842 | 7.127119 | -8.601723 | 121.585338 | 55.093262 | -66.492077 | 是 | 是
320 | 316 | KRA36 | 01 | 4 | 12.5 | KRA36-1 | 硅铁合金 | 2.076699 | 0 | -2.076699 | 10.769432 | 0 | -10.769432 | 是 | 否
320 | 316 | KRA36 | 01 | 4 | 12.5 | KRA36-1 | 铝块 | 2.33 | 0.30303 | -2.02697 | 52.045602 | 6.768839 | -45.276763 | 是 | 是
320 | 316 | KRA36 | 01 | 4 | 12.5 | KRA36-1 | 铌铁 | 0.517735 | 0.549113 | 0.031378 | 111.507699 | 118.265741 | 6.758042 | 是 | 是
320 | 316 | KRA36 | 01 | 4 | 12.5 | KRA36-1 | 钛铁 | 0.279408 | 0.199577 | -0.079831 | 6.725565 | 4.803975 | -1.92159 | 是 | 是
321 | 317 | KRA36 | 02 | 12.51 | 25 | KRA36-2 | 硅锰 | 0 | 12.012436 | 12.012436 | 0 | 65.16481 | 65.16481 | 否 | 是
321 | 317 | KRA36 | 02 | 12.51 | 25 | KRA36-2 | 高碳锰铁 | 0 | 0.079388 | 0.079388 | 0 | 0.47984 | 0.47984 | 否 | 是
321 | 317 | KRA36 | 02 | 12.51 | 25 | KRA36-2 | 中碳锰铁 | 17.029746 | 6.911859 | -10.117888 | 131.641447 | 53.429278 | -78.212169 | 是 | 是
321 | 317 | KRA36 | 02 | 12.51 | 25 | KRA36-2 | 硅铁合金 | 2.595874 | 0 | -2.595874 | 13.461791 | 0 | -13.461791 | 是 | 否
321 | 317 | KRA36 | 02 | 12.51 | 25 | KRA36-2 | 铝块 | 2.33 | 0.30303 | -2.02697 | 52.045602 | 6.768839 | -45.276763 | 是 | 是
321 | 317 | KRA36 | 02 | 12.51 | 25 | KRA36-2 | 铌铁 | 0.517735 | 0.549113 | 0.031378 | 111.507699 | 118.265741 | 6.758042 | 是 | 是
321 | 317 | KRA36 | 02 | 12.51 | 25 | KRA36-2 | 钛铁 | 0.279408 | 0.199577 | -0.079831 | 6.725565 | 4.803975 | -1.92159 | 是 | 是
322 | 318 | LRA | 01 | 3.5 | 25.4 | LRA | 铝块 | 2 | 0.252525 | -1.747475 | 44.674336 | 5.640699 | -39.033637 | 是 | 是
323 | 319 | LRB | 01 | 4 | 25.4 | LRB | 铝块 | 2 | 0.252525 | -1.747475 | 44.674336 | 5.640699 | -39.033637 | 是 | 是
324 | 320 | LRA32 | 01 | 4 | 12.5 | LRA32-1 | 硅锰 | 0 | 15.545506 | 15.545506 | 0 | 84.33093 | 84.33093 | 否 | 是
324 | 320 | LRA32 | 01 | 4 | 12.5 | LRA32-1 | 高碳锰铁 | 0 | 0.864434 | 0.864434 | 0 | 5.224851 | 5.224851 | 否 | 是
324 | 320 | LRA32 | 01 | 4 | 12.5 | LRA32-1 | 中碳锰铁 | 14.358557 | 0.541335 | -13.817223 | 110.992918 | 4.184564 | -106.808354 | 是 | 是
324 | 320 | LRA32 | 01 | 4 | 12.5 | LRA32-1 | 硅铁合金 | 3.461166 | 0 | -3.461166 | 17.949054 | 0 | -17.949054 | 是 | 否
324 | 320 | LRA32 | 01 | 4 | 12.5 | LRA32-1 | 铝块 | 2.33 | 0.30303 | -2.02697 | 52.045602 | 6.768839 | -45.276763 | 是 | 是
325 | 321 | LRA32 | 02 | 12.51 | 25 | LRA32-2 | 硅锰 | 0 | 15.545506 | 15.545506 | 0 | 84.33093 | 84.33093 | 否 | 是
325 | 321 | LRA32 | 02 | 12.51 | 25 | LRA32-2 | 中碳锰铁 | 15.655613 | 0.572284 | -15.083329 | 121.019273 | 4.423808 | -116.595465 | 是 | 是
325 | 321 | LRA32 | 02 | 12.51 | 25 | LRA32-2 | 低碳锰铁 | 0 | 2.019051 | 2.019051 | 0 | 16.974319 | 16.974319 | 否 | 是
325 | 321 | LRA32 | 02 | 12.51 | 25 | LRA32-2 | 硅铁合金 | 3.461166 | 0 | -3.461166 | 17.949054 | 0 | -17.949054 | 是 | 否
325 | 321 | LRA32 | 02 | 12.51 | 25 | LRA32-2 | 铝块 | 2.33 | 0.30303 | -2.02697 | 52.045602 | 6.768839 | -45.276763 | 是 | 是
326 | 322 | LRA36 | 01 | 4 | 12.5 | LRA36-1 | 硅锰 | 0 | 9.892595 | 9.892595 | 0 | 53.665138 | 53.665138 | 否 | 是
326 | 322 | LRA36 | 01 | 4 | 12.5 | LRA36-1 | 高碳锰铁 | 0 | 0.348948 | 0.348948 | 0 | 2.109129 | 2.109129 | 否 | 是
326 | 322 | LRA36 | 01 | 4 | 12.5 | LRA36-1 | 中碳锰铁 | 15.728842 | 7.127119 | -8.601723 | 121.585338 | 55.093262 | -66.492077 | 是 | 是
326 | 322 | LRA36 | 01 | 4 | 12.5 | LRA36-1 | 硅铁合金 | 2.076699 | 0 | -2.076699 | 10.769432 | 0 | -10.769432 | 是 | 否
326 | 322 | LRA36 | 01 | 4 | 12.5 | LRA36-1 | 铝块 | 2.33 | 0.30303 | -2.02697 | 52.045602 | 6.768839 | -45.276763 | 是 | 是
326 | 322 | LRA36 | 01 | 4 | 12.5 | LRA36-1 | 铌铁 | 0.517735 | 0.549113 | 0.031378 | 111.507699 | 118.265741 | 6.758042 | 是 | 是
326 | 322 | LRA36 | 01 | 4 | 12.5 | LRA36-1 | 钛铁 | 0.279408 | 0.199577 | -0.079831 | 6.725565 | 4.803975 | -1.92159 | 是 | 是
327 | 323 | LRA36 | 02 | 12.51 | 25 | LRA36-2 | 硅锰 | 0 | 12.012436 | 12.012436 | 0 | 65.16481 | 65.16481 | 否 | 是
327 | 323 | LRA36 | 02 | 12.51 | 25 | LRA36-2 | 高碳锰铁 | 0 | 0.079388 | 0.079388 | 0 | 0.47984 | 0.47984 | 否 | 是
327 | 323 | LRA36 | 02 | 12.51 | 25 | LRA36-2 | 中碳锰铁 | 17.029746 | 6.911859 | -10.117888 | 131.641447 | 53.429278 | -78.212169 | 是 | 是
327 | 323 | LRA36 | 02 | 12.51 | 25 | LRA36-2 | 硅铁合金 | 2.595874 | 0 | -2.595874 | 13.461791 | 0 | -13.461791 | 是 | 否
327 | 323 | LRA36 | 02 | 12.51 | 25 | LRA36-2 | 铝块 | 2.33 | 0.30303 | -2.02697 | 52.045602 | 6.768839 | -45.276763 | 是 | 是
327 | 323 | LRA36 | 02 | 12.51 | 25 | LRA36-2 | 铌铁 | 0.517735 | 0.549113 | 0.031378 | 111.507699 | 118.265741 | 6.758042 | 是 | 是
327 | 323 | LRA36 | 02 | 12.51 | 25 | LRA36-2 | 钛铁 | 0.279408 | 0.199577 | -0.079831 | 6.725565 | 4.803975 | -1.92159 | 是 | 是

## 差异明细_PS0按空
Excel行号 | 序号 | 适用牌号 | 分类序号 | 最小厚度mm | 最大厚度mm | 炼钢牌号 | 合金 | Excel kg/t | LP kg/t | LP-Excel kg/t | Excel成本元/t | LP成本元/t | LP-Excel成本元/t | Excel是否投用 | LP是否投用
5 | 1 | Q195 | 01 | 1.5 | 12 | Q195-1 | 硅锰 | 0 | 2.284496 | 2.284496 | 0 | 12.392885 | 12.392885 | 否 | 是
5 | 1 | Q195 | 01 | 1.5 | 12 | Q195-1 | 高碳锰铁 | 2.010724 | 0 | -2.010724 | 12.153313 | 0 | -12.153313 | 是 | 否
5 | 1 | Q195 | 01 | 1.5 | 12 | Q195-1 | 硅铁合金 | 2.768933 | 2.209432 | -0.559501 | 14.359243 | 11.457762 | -2.901481 | 是 | 是
5 | 1 | Q195 | 01 | 1.5 | 12 | Q195-1 | 铝块 | 0.67 | 0.10101 | -0.56899 | 14.965903 | 2.25628 | -12.709623 | 是 | 是
5 | 1 | Q195 | 01 | 1.5 | 12 | Q195-1 | 钛铁 | 0.279408 | 0.199577 | -0.079831 | 6.725565 | 4.803975 | -1.92159 | 是 | 是
6 | 2 | Q195 | 02 | 12.01 | 28 | Q195-2 | 硅锰 | 0 | 3.372351 | 3.372351 | 0 | 18.294258 | 18.294258 | 否 | 是
6 | 2 | Q195 | 02 | 12.01 | 28 | Q195-2 | 高碳锰铁 | 2.968211 | 0 | -2.968211 | 17.940605 | 0 | -17.940605 | 是 | 否
6 | 2 | Q195 | 02 | 12.01 | 28 | Q195-2 | 硅铁合金 | 2.768933 | 1.943003 | -0.82593 | 14.359243 | 10.076104 | -4.283139 | 是 | 是
6 | 2 | Q195 | 02 | 12.01 | 28 | Q195-2 | 铝块 | 0.67 | 0.10101 | -0.56899 | 14.965903 | 2.25628 | -12.709623 | 是 | 是
7 | 3 | Q235B | 01 | 1.45 | 12 | Q235B-1 | 铝块 | 0.67 | 0.10101 | -0.56899 | 14.965903 | 2.25628 | -12.709623 | 是 | 是
8 | 4 | Q235B | 02 | 12.01 | 28 | Q235B-2 | 铝块 | 0.67 | 0.10101 | -0.56899 | 14.965903 | 2.25628 | -12.709623 | 是 | 是
9 | 5 | Q235C | 01 | 1.6 | 12 | Q235C-1 | 铝块 | 2 | 0.252525 | -1.747475 | 44.674336 | 5.640699 | -39.033637 | 是 | 是
10 | 6 | Q235C | 02 | 12.01 | 25.4 | Q235C-2 | 铝块 | 2 | 0.252525 | -1.747475 | 44.674336 | 5.640699 | -39.033637 | 是 | 是
11 | 7 | Q235B-WJ | 01 | 1.45 | 12 | Q235B-1 | 铝块 | 0.67 | 0.10101 | -0.56899 | 14.965903 | 2.25628 | -12.709623 | 是 | 是
12 | 8 | Q235B-WJ | 02 | 12.01 | 28 | Q235B-2 | 铝块 | 0.67 | 0.10101 | -0.56899 | 14.965903 | 2.25628 | -12.709623 | 是 | 是
13 | 9 | Q235B-LX | 01 | 1.45 | 12 | Q235B-1 | 铝块 | 0.67 | 0.10101 | -0.56899 | 14.965903 | 2.25628 | -12.709623 | 是 | 是
14 | 10 | Q235B-LX | 02 | 12.01 | 28 | Q235B-2 | 铝块 | 0.67 | 0.10101 | -0.56899 | 14.965903 | 2.25628 | -12.709623 | 是 | 是
15 | 11 | Q235B-HX | 01 | 1.45 | 12 | Q235B-1 | 铝块 | 0.67 | 0.10101 | -0.56899 | 14.965903 | 2.25628 | -12.709623 | 是 | 是
16 | 12 | Q235B-HX | 02 | 12.01 | 28 | Q235B-2 | 铝块 | 0.67 | 0.10101 | -0.56899 | 14.965903 | 2.25628 | -12.709623 | 是 | 是
17 | 13 | Q235B-GL | 01 | 1.6 | 5 | Q235B-GL1 | 铝块 | 1 | 0.151515 | -0.848485 | 22.337168 | 3.384419 | -18.952749 | 是 | 是
18 | 14 | Q235B-GL | 02 | 5.01 | 14 | Q235B-GL2 | 铝块 | 1 | 0.151515 | -0.848485 | 22.337168 | 3.384419 | -18.952749 | 是 | 是
19 | 15 | Q235B-GC | 01 | 3 | 12 | Q235B-GC1 | 硅锰 | 2.432133 | 0 | -2.432133 | 13.193785 | 0 | -13.193785 | 是 | 否
19 | 15 | Q235B-GC | 01 | 3 | 12 | Q235B-GC1 | 高碳锰铁 | 0 | 2.140669 | 2.140669 | 0 | 12.938731 | 12.938731 | 否 | 是
19 | 15 | Q235B-GC | 01 | 3 | 12 | Q235B-GC1 | 硅铁合金 | 0.327319 | 0 | -0.327319 | 1.697422 | 0 | -1.697422 | 是 | 否
19 | 15 | Q235B-GC | 01 | 3 | 12 | Q235B-GC1 | 铝块 | 0.67 | 0.10101 | -0.56899 | 14.965903 | 2.25628 | -12.709623 | 是 | 是
20 | 16 | Q235B-GC | 02 | 12.01 | 25.4 | Q235B-GC2 | 硅锰 | 3.768607 | 0 | -3.768607 | 20.443862 | 0 | -20.443862 | 是 | 否
20 | 16 | Q235B-GC | 02 | 12.01 | 25.4 | Q235B-GC2 | 高碳锰铁 | 0.601879 | 3.91886 | 3.316981 | 3.637906 | 23.686559 | 20.048654 | 是 | 是
20 | 16 | Q235B-GC | 02 | 12.01 | 25.4 | Q235B-GC2 | 铝块 | 0.67 | 0.10101 | -0.56899 | 14.965903 | 2.25628 | -12.709623 | 是 | 是
21 | 17 | Q235B-SD | 01 | 3 | 12 | Q235B-SD1 | 硅锰 | 1.980002 | 0 | -1.980002 | 10.741072 | 0 | -10.741072 | 是 | 否
21 | 17 | Q235B-SD | 01 | 3 | 12 | Q235B-SD1 | 高碳锰铁 | 0 | 1.74272 | 1.74272 | 0 | 10.533432 | 10.533432 | 否 | 是
21 | 17 | Q235B-SD | 01 | 3 | 12 | Q235B-SD1 | 硅铁合金 | 0.438051 | 0 | -0.438051 | 2.271664 | 0 | -2.271664 | 是 | 否
21 | 17 | Q235B-SD | 01 | 3 | 12 | Q235B-SD1 | 铝块 | 0.67 | 0.10101 | -0.56899 | 14.965903 | 2.25628 | -12.709623 | 是 | 是
22 | 18 | Q235B-SD | 02 | 12.01 | 25.4 | Q235B-SD2 | 硅锰 | 3.768607 | 0 | -3.768607 | 20.443862 | 0 | -20.443862 | 是 | 否
22 | 18 | Q235B-SD | 02 | 12.01 | 25.4 | Q235B-SD2 | 高碳锰铁 | 0.175984 | 3.492964 | 3.316981 | 1.063688 | 21.112342 | 20.048654 | 是 | 是
22 | 18 | Q235B-SD | 02 | 12.01 | 25.4 | Q235B-SD2 | 铝块 | 0.67 | 0.10101 | -0.56899 | 14.965903 | 2.25628 | -12.709623 | 是 | 是
23 | 19 | Q235B-HG | 01 | 1.5 | 28 | Q235B-HG | 铝块 | 0.67 | 0.10101 | -0.56899 | 14.965903 | 2.25628 | -12.709623 | 是 | 是
24 | 20 | A36 | 01 | 1.5 | 12 | A36-1 | 铝块 | 1.67 | 0.20202 | -1.46798 | 37.303071 | 4.512559 | -32.790512 | 是 | 是
25 | 21 | A36 | 02 | 12.01 | 25 | A36-2 | 铝块 | 1.67 | 0.20202 | -1.46798 | 37.303071 | 4.512559 | -32.790512 | 是 | 是
26 | 22 | A36-DX | 01 | 1.5 | 12 | A36-DX1 | 铝块 | 2 | 0.20202 | -1.79798 | 44.674336 | 4.512559 | -40.161777 | 是 | 是
27 | 23 | A36-DX | 02 | 12.01 | 20 | A36-DX2 | 铝块 | 2 | 0.20202 | -1.79798 | 44.674336 | 4.512559 | -40.161777 | 是 | 是
28 | 24 | SS400 | 01 | 1.6 | 12 | SS400-1 | 铝块 | 0.67 | 0.10101 | -0.56899 | 14.965903 | 2.25628 | -12.709623 | 是 | 是
29 | 25 | SS400 | 02 | 12.01 | 25.4 | SS400-2 | 铝块 | 2 | 0.252525 | -1.747475 | 44.674336 | 5.640699 | -39.033637 | 是 | 是
30 | 26 | A36-HW | 01 | 1.5 | 12 | A36-1 | 铝块 | 1.67 | 0.20202 | -1.46798 | 37.303071 | 4.512559 | -32.790512 | 是 | 是
32 | 28 | Q355-HW | 01 | 3 | 6 | Q355-HW1 | 铝块 | 1.67 | 0.20202 | -1.46798 | 37.303071 | 4.512559 | -32.790512 | 是 | 是
32 | 28 | Q355-HW | 01 | 3 | 6 | Q355-HW1 | 钛铁 | 0.878138 | 0.798308 | -0.079831 | 21.137489 | 19.215899 | -1.92159 | 是 | 是
33 | 29 | Q355-HW | 02 | 6.01 | 10 | Q355-HW2 | 铝块 | 1.67 | 0.20202 | -1.46798 | 37.303071 | 4.512559 | -32.790512 | 是 | 是
33 | 29 | Q355-HW | 02 | 6.01 | 10 | Q355-HW2 | 钛铁 | 0.878138 | 0.798308 | -0.079831 | 21.137489 | 19.215899 | -1.92159 | 是 | 是
34 | 30 | SPHC | 01 | 1.6 | 8 | SPHC-ZT | 硅锰 | 0 | 0.402591 | 0.402591 | 0 | 2.183967 | 2.183967 | 否 | 是
34 | 30 | SPHC | 01 | 1.6 | 8 | SPHC-ZT | 高碳锰铁 | 0 | 1.557347 | 1.557347 | 0 | 9.412994 | 9.412994 | 否 | 是
34 | 30 | SPHC | 01 | 1.6 | 8 | SPHC-ZT | 中碳锰铁 | 1.815791 | 0 | -1.815791 | 14.036227 | 0 | -14.036227 | 是 | 否
34 | 30 | SPHC | 01 | 1.6 | 8 | SPHC-ZT | 铝块 | 2.33 | 0.252525 | -2.077475 | 52.045602 | 5.640699 | -46.404903 | 是 | 是
35 | 31 | SPHC | 02 | 8.01 | 16 | SPHC-SX | 硅锰 | 0 | 0.402591 | 0.402591 | 0 | 2.183967 | 2.183967 | 否 | 是
35 | 31 | SPHC | 02 | 8.01 | 16 | SPHC-SX | 高碳锰铁 | 0 | 1.557347 | 1.557347 | 0 | 9.412994 | 9.412994 | 否 | 是
35 | 31 | SPHC | 02 | 8.01 | 16 | SPHC-SX | 中碳锰铁 | 1.815791 | 0 | -1.815791 | 14.036227 | 0 | -14.036227 | 是 | 否
35 | 31 | SPHC | 02 | 8.01 | 16 | SPHC-SX | 铝块 | 2.33 | 0.252525 | -2.077475 | 52.045602 | 5.640699 | -46.404903 | 是 | 是
36 | 32 | SPHC | 01 | 8.01 | 16 | SPHC-SX | 硅锰 | 0 | 0.402591 | 0.402591 | 0 | 2.183967 | 2.183967 | 否 | 是
36 | 32 | SPHC | 01 | 8.01 | 16 | SPHC-SX | 高碳锰铁 | 0 | 1.557347 | 1.557347 | 0 | 9.412994 | 9.412994 | 否 | 是
36 | 32 | SPHC | 01 | 8.01 | 16 | SPHC-SX | 中碳锰铁 | 1.815791 | 0 | -1.815791 | 14.036227 | 0 | -14.036227 | 是 | 否
36 | 32 | SPHC | 01 | 8.01 | 16 | SPHC-SX | 铝块 | 2.33 | 0.252525 | -2.077475 | 52.045602 | 5.640699 | -46.404903 | 是 | 是
37 | 33 | SPHC-M | 01 | 2.5 | 5 | SPHC-M | 硅锰 | 0 | 1.130582 | 1.130582 | 0 | 6.133159 | 6.133159 | 否 | 是
37 | 33 | SPHC-M | 01 | 2.5 | 5 | SPHC-M | 高碳锰铁 | 0 | 0.363756 | 0.363756 | 0 | 2.198629 | 2.198629 | 否 | 是
37 | 33 | SPHC-M | 01 | 2.5 | 5 | SPHC-M | 中碳锰铁 | 2.075635 | 0.784953 | -1.290682 | 16.044846 | 6.067757 | -9.977089 | 是 | 是
37 | 33 | SPHC-M | 01 | 2.5 | 5 | SPHC-M | 铝块 | 2.33 | 0.252525 | -2.077475 | 52.045602 | 5.640699 | -46.404903 | 是 | 是
38 | 34 | SPHC-M(B) | 01 | 2.5 | 6 | SPHC-M(B) | 硅锰 | 0 | 1.130582 | 1.130582 | 0 | 6.133159 | 6.133159 | 否 | 是
38 | 34 | SPHC-M(B) | 01 | 2.5 | 6 | SPHC-M(B) | 高碳锰铁 | 0 | 0.423013 | 0.423013 | 0 | 2.556798 | 2.556798 | 否 | 是
38 | 34 | SPHC-M(B) | 01 | 2.5 | 6 | SPHC-M(B) | 中碳锰铁 | 1.86763 | 0.520663 | -1.346968 | 14.436946 | 4.024768 | -10.412179 | 是 | 是
38 | 34 | SPHC-M(B) | 01 | 2.5 | 6 | SPHC-M(B) | 铝块 | 2.33 | 0.252525 | -2.077475 | 52.045602 | 5.640699 | -46.404903 | 是 | 是
39 | 35 | MRT2.5 | 01 | 2.5 | 6 | MRT2.5 | 铝块 | 2.66 | 0.30303 | -2.35697 | 59.416867 | 6.768839 | -52.648028 | 是 | 是
40 | 36 | YFMRT2.5 | 01 | 2.5 | 6 | YFMRT2.5 | 铝块 | 2.66 | 0.30303 | -2.35697 | 59.416867 | 6.768839 | -52.648028 | 是 | 是
41 | 37 | YLMRT3 | 01 | 2.5 | 3.5 | YLMRT3 | 铝块 | 2.66 | 0.30303 | -2.35697 | 59.416867 | 6.768839 | -52.648028 | 是 | 是
42 | 38 | Q355B | 02 | 0.1 | 5.99 | Q355B-1 | 铝块 | 1.67 | 0.20202 | -1.46798 | 37.303071 | 4.512559 | -32.790512 | 是 | 是
42 | 38 | Q355B | 02 | 0.1 | 5.99 | Q355B-1 | 钛铁 | 0.878138 | 0.798308 | -0.079831 | 21.137489 | 19.215899 | -1.92159 | 是 | 是
43 | 39 | Q355B | 01 | 6 | 15.99 | Q355B-2 | 铝块 | 1.67 | 0.20202 | -1.46798 | 37.303071 | 4.512559 | -32.790512 | 是 | 是
43 | 39 | Q355B | 01 | 6 | 15.99 | Q355B-2 | 钛铁 | 0.878138 | 0.798308 | -0.079831 | 21.137489 | 19.215899 | -1.92159 | 是 | 是
44 | 40 | Q355B | 03 | 16 | 28 | Q355B-3B | 铝块 | 1.67 | 0.20202 | -1.46798 | 37.303071 | 4.512559 | -32.790512 | 是 | 是
44 | 40 | Q355B | 03 | 16 | 28 | Q355B-3B | 铌铁 | 0.094134 | 0.125511 | 0.031378 | 20.274127 | 27.032169 | 6.758042 | 是 | 是
44 | 40 | Q355B | 03 | 16 | 28 | Q355B-3B | 钛铁 | 0.578773 | 0.498942 | -0.079831 | 13.931527 | 12.009937 | -1.92159 | 是 | 是
45 | 41 | Q355C | 01 | 2 | 12 | Q355C-1 | 铝块 | 2 | 0.252525 | -1.747475 | 44.674336 | 5.640699 | -39.033637 | 是 | 是
45 | 41 | Q355C | 01 | 2 | 12 | Q355C-1 | 钛铁 | 0.678561 | 0.598731 | -0.079831 | 16.333515 | 14.411925 | -1.92159 | 是 | 是
46 | 42 | Q355C | 02 | 12.01 | 19 | Q355C-2 | 铝块 | 2 | 0.252525 | -1.747475 | 44.674336 | 5.640699 | -39.033637 | 是 | 是
46 | 42 | Q355C | 02 | 12.01 | 19 | Q355C-2 | 铌铁 | 0.094134 | 0.125511 | 0.031378 | 20.274127 | 27.032169 | 6.758042 | 是 | 是
46 | 42 | Q355C | 02 | 12.01 | 19 | Q355C-2 | 钛铁 | 0.379196 | 0.299365 | -0.079831 | 9.127552 | 7.205962 | -1.92159 | 是 | 是
47 | 43 | Q355C | 03 | 19.01 | 29 | Q355C-3 | 铝块 | 2 | 0.252525 | -1.747475 | 44.674336 | 5.640699 | -39.033637 | 是 | 是
47 | 43 | Q355C | 03 | 19.01 | 29 | Q355C-3 | 铌铁 | 0.125511 | 0.156889 | 0.031378 | 27.032169 | 33.790212 | 6.758042 | 是 | 是
47 | 43 | Q355C | 03 | 19.01 | 29 | Q355C-3 | 钛铁 | 0.578773 | 0.498942 | -0.079831 | 13.931527 | 12.009937 | -1.92159 | 是 | 是
48 | 44 | Q355D | 01 | 2 | 12 | Q355D-1 | 铝块 | 2 | 0.252525 | -1.747475 | 44.674336 | 5.640699 | -39.033637 | 是 | 是
48 | 44 | Q355D | 01 | 2 | 12 | Q355D-1 | 钛铁 | 0.678561 | 0.598731 | -0.079831 | 16.333515 | 14.411925 | -1.92159 | 是 | 是
49 | 45 | Q355D | 02 | 12.01 | 19 | Q355D-2 | 铝块 | 2 | 0.252525 | -1.747475 | 44.674336 | 5.640699 | -39.033637 | 是 | 是
49 | 45 | Q355D | 02 | 12.01 | 19 | Q355D-2 | 铌铁 | 0.156889 | 0.188267 | 0.031378 | 33.790212 | 40.548254 | 6.758042 | 是 | 是
49 | 45 | Q355D | 02 | 12.01 | 19 | Q355D-2 | 钛铁 | 0.379196 | 0.299365 | -0.079831 | 9.127552 | 7.205962 | -1.92159 | 是 | 是
50 | 46 | Q355D | 03 | 19.01 | 29 | Q355D-3 | 铝块 | 2 | 0.252525 | -1.747475 | 44.674336 | 5.640699 | -39.033637 | 是 | 是
50 | 46 | Q355D | 03 | 19.01 | 29 | Q355D-3 | 铌铁 | 0.203956 | 0.235334 | 0.031378 | 43.927275 | 50.685318 | 6.758042 | 是 | 是
50 | 46 | Q355D | 03 | 19.01 | 29 | Q355D-3 | 钛铁 | 0.379196 | 0.299365 | -0.079831 | 9.127552 | 7.205962 | -1.92159 | 是 | 是
51 | 47 | Q355B-T | 01 | 2 | 7.55 | Q355B-T1 | 铝块 | 1.67 | 0.20202 | -1.46798 | 37.303071 | 4.512559 | -32.790512 | 是 | 是
51 | 47 | Q355B-T | 01 | 2 | 7.55 | Q355B-T1 | 钛铁 | 0.578773 | 0.498942 | -0.079831 | 13.931527 | 12.009937 | -1.92159 | 是 | 是
52 | 48 | Q355B-T | 02 | 7.56 | 16 | Q355B-T2 | 铝块 | 1.67 | 0.20202 | -1.46798 | 37.303071 | 4.512559 | -32.790512 | 是 | 是
52 | 48 | Q355B-T | 02 | 7.56 | 16 | Q355B-T2 | 钛铁 | 0.77835 | 0.698519 | -0.079831 | 18.735502 | 16.813912 | -1.92159 | 是 | 是
53 | 49 | Q355B-T | 03 | 16.01 | 28 | Q355B-T3 | 铝块 | 1.67 | 0.20202 | -1.46798 | 37.303071 | 4.512559 | -32.790512 | 是 | 是
53 | 49 | Q355B-T | 03 | 16.01 | 28 | Q355B-T3 | 铌铁 | 0.203956 | 0.235334 | 0.031378 | 43.927275 | 50.685318 | 6.758042 | 是 | 是
53 | 49 | Q355B-T | 03 | 16.01 | 28 | Q355B-T3 | 钛铁 | 0.578773 | 0.498942 | -0.079831 | 13.931527 | 12.009937 | -1.92159 | 是 | 是
54 | 50 | Q355ME | 02 | 2 | 5 | Q355ME-1 | 硅锰 | 10.599209 | 12.012436 | 1.413228 | 57.498362 | 65.16481 | 7.666448 | 是 | 是
54 | 50 | Q355ME | 02 | 2 | 5 | Q355ME-1 | 高碳锰铁 | 0 | 2.052353 | 2.052353 | 0 | 12.404928 | 12.404928 | 否 | 是
54 | 50 | Q355ME | 02 | 2 | 5 | Q355ME-1 | 中碳锰铁 | 4.104345 | 0.973482 | -3.130864 | 31.726953 | 7.525099 | -24.201854 | 是 | 是
54 | 50 | Q355ME | 02 | 2 | 5 | Q355ME-1 | 铝块 | 2 | 0.252525 | -1.747475 | 44.674336 | 5.640699 | -39.033637 | 是 | 是
54 | 50 | Q355ME | 02 | 2 | 5 | Q355ME-1 | 铌铁 | 0.125511 | 0.156889 | 0.031378 | 27.032169 | 33.790212 | 6.758042 | 是 | 是
54 | 50 | Q355ME | 02 | 2 | 5 | Q355ME-1 | 钛铁 | 0.478985 | 0.399154 | -0.079831 | 11.52954 | 9.60795 | -1.92159 | 是 | 是
55 | 51 | Q355ME | 01 | 5.01 | 12 | Q355ME-2 | 硅锰 | 10.599209 | 12.012436 | 1.413228 | 57.498362 | 65.16481 | 7.666448 | 是 | 是
55 | 51 | Q355ME | 01 | 5.01 | 12 | Q355ME-2 | 高碳锰铁 | 0 | 1.497156 | 1.497156 | 0 | 9.049183 | 9.049183 | 否 | 是
55 | 51 | Q355ME | 01 | 5.01 | 12 | Q355ME-2 | 中碳锰铁 | 6.053177 | 3.449658 | -2.603519 | 46.791593 | 26.66616 | -20.125433 | 是 | 是
55 | 51 | Q355ME | 01 | 5.01 | 12 | Q355ME-2 | 铝块 | 2 | 0.252525 | -1.747475 | 44.674336 | 5.640699 | -39.033637 | 是 | 是
55 | 51 | Q355ME | 01 | 5.01 | 12 | Q355ME-2 | 铌铁 | 0.203956 | 0.235334 | 0.031378 | 43.927275 | 50.685318 | 6.758042 | 是 | 是
55 | 51 | Q355ME | 01 | 5.01 | 12 | Q355ME-2 | 钛铁 | 0.478985 | 0.399154 | -0.079831 | 11.52954 | 9.60795 | -1.92159 | 是 | 是
56 | 52 | Q355ME | 03 | 12.01 | 25.4 | Q355ME-3 | 硅锰 | 10.599209 | 12.012436 | 1.413228 | 57.498362 | 65.16481 | 7.666448 | 是 | 是
56 | 52 | Q355ME | 03 | 12.01 | 25.4 | Q355ME-3 | 高碳锰铁 | 0 | 1.127025 | 1.127025 | 0 | 6.812019 | 6.812019 | 否 | 是
56 | 52 | Q355ME | 03 | 12.01 | 25.4 | Q355ME-3 | 中碳锰铁 | 7.352398 | 5.100442 | -2.251956 | 56.834686 | 39.426867 | -17.407818 | 是 | 是
56 | 52 | Q355ME | 03 | 12.01 | 25.4 | Q355ME-3 | 铝块 | 2 | 0.252525 | -1.747475 | 44.674336 | 5.640699 | -39.033637 | 是 | 是
56 | 52 | Q355ME | 03 | 12.01 | 25.4 | Q355ME-3 | 铌铁 | 0.203956 | 0.235334 | 0.031378 | 43.927275 | 50.685318 | 6.758042 | 是 | 是
56 | 52 | Q355ME | 03 | 12.01 | 25.4 | Q355ME-3 | 钛铁 | 0.478985 | 0.399154 | -0.079831 | 11.52954 | 9.60795 | -1.92159 | 是 | 是
57 | 53 | Q355B-S | 01 | 1.8 | 5.99 | Q355B-S | 硅锰 | 0 | 8.479367 | 8.479367 | 0 | 45.998689 | 45.998689 | 否 | 是
57 | 53 | Q355B-S | 01 | 1.8 | 5.99 | Q355B-S | 高碳锰铁 | 0 | 1.609889 | 1.609889 | 0 | 9.730567 | 9.730567 | 否 | 是
57 | 53 | Q355B-S | 01 | 1.8 | 5.99 | Q355B-S | 中碳锰铁 | 10.974087 | 2.356147 | -8.617939 | 84.830661 | 18.213228 | -66.617432 | 是 | 是
57 | 53 | Q355B-S | 01 | 1.8 | 5.99 | Q355B-S | 硅铁合金 | 1.730583 | 0 | -1.730583 | 8.974527 | 0 | -8.974527 | 是 | 否
57 | 53 | Q355B-S | 01 | 1.8 | 5.99 | Q355B-S | 铝块 | 2 | 0.252525 | -1.747475 | 44.674336 | 5.640699 | -39.033637 | 是 | 是
57 | 53 | Q355B-S | 01 | 1.8 | 5.99 | Q355B-S | 铌铁 | 0.125511 | 0.156889 | 0.031378 | 27.032169 | 33.790212 | 6.758042 | 是 | 是
57 | 53 | Q355B-S | 01 | 1.8 | 5.99 | Q355B-S | 钛铁 | 0.678561 | 0.598731 | -0.079831 | 16.333515 | 14.411925 | -1.92159 | 是 | 是
58 | 54 | Q355B-SS | 02 | 0.1 | 5.99 | Q355B-1 | 铝块 | 1.67 | 0.20202 | -1.46798 | 37.303071 | 4.512559 | -32.790512 | 是 | 是
58 | 54 | Q355B-SS | 02 | 0.1 | 5.99 | Q355B-1 | 钛铁 | 0.878138 | 0.798308 | -0.079831 | 21.137489 | 19.215899 | -1.92159 | 是 | 是
59 | 55 | Q355B-SS | 01 | 6 | 15.99 | Q355B-2 | 铝块 | 1.67 | 0.20202 | -1.46798 | 37.303071 | 4.512559 | -32.790512 | 是 | 是
59 | 55 | Q355B-SS | 01 | 6 | 15.99 | Q355B-2 | 钛铁 | 0.878138 | 0.798308 | -0.079831 | 21.137489 | 19.215899 | -1.92159 | 是 | 是
60 | 56 | Q355B-SS | 03 | 16 | 28 | Q355B-3B | 铝块 | 1.67 | 0.20202 | -1.46798 | 37.303071 | 4.512559 | -32.790512 | 是 | 是
60 | 56 | Q355B-SS | 03 | 16 | 28 | Q355B-3B | 铌铁 | 0.094134 | 0.125511 | 0.031378 | 20.274127 | 27.032169 | 6.758042 | 是 | 是
60 | 56 | Q355B-SS | 03 | 16 | 28 | Q355B-3B | 钛铁 | 0.578773 | 0.498942 | -0.079831 | 13.931527 | 12.009937 | -1.92159 | 是 | 是
61 | 57 | Q355B-SD | 01 | 1.5 | 5.99 | Q355B-SD1 | 铝块 | 1.67 | 0.20202 | -1.46798 | 37.303071 | 4.512559 | -32.790512 | 是 | 是
61 | 57 | Q355B-SD | 01 | 1.5 | 5.99 | Q355B-SD1 | 钛铁 | 0.878138 | 0.798308 | -0.079831 | 21.137489 | 19.215899 | -1.92159 | 是 | 是
62 | 58 | Q355B-SD | 02 | 6 | 15.99 | Q355B-SD2 | 铝块 | 1.67 | 0.20202 | -1.46798 | 37.303071 | 4.512559 | -32.790512 | 是 | 是
62 | 58 | Q355B-SD | 02 | 6 | 15.99 | Q355B-SD2 | 钛铁 | 0.878138 | 0.798308 | -0.079831 | 21.137489 | 19.215899 | -1.92159 | 是 | 是
63 | 59 | Q355B-SD | 03 | 16 | 28 | Q355B-SD3 | 铝块 | 1.67 | 0.20202 | -1.46798 | 37.303071 | 4.512559 | -32.790512 | 是 | 是
63 | 59 | Q355B-SD | 03 | 16 | 28 | Q355B-SD3 | 铌铁 | 0.094134 | 0.125511 | 0.031378 | 20.274127 | 27.032169 | 6.758042 | 是 | 是
63 | 59 | Q355B-SD | 03 | 16 | 28 | Q355B-SD3 | 钛铁 | 0.578773 | 0.498942 | -0.079831 | 13.931527 | 12.009937 | -1.92159 | 是 | 是
64 | 60 | Q355B-DX | 01 | 1.5 | 8 | Q355B-DX1 | 铝块 | 2 | 0.20202 | -1.79798 | 44.674336 | 4.512559 | -40.161777 | 是 | 是
64 | 60 | Q355B-DX | 01 | 1.5 | 8 | Q355B-DX1 | 钛铁 | 0.878138 | 0.798308 | -0.079831 | 21.137489 | 19.215899 | -1.92159 | 是 | 是
65 | 61 | Q355B-ZW | 01 | 12 | 19 | Q355B-ZW3 | 铝块 | 1.67 | 0.20202 | -1.46798 | 37.303071 | 4.512559 | -32.790512 | 是 | 是
65 | 61 | Q355B-ZW | 01 | 12 | 19 | Q355B-ZW3 | 铌铁 | 0.094134 | 0.125511 | 0.031378 | 20.274127 | 27.032169 | 6.758042 | 是 | 是
65 | 61 | Q355B-ZW | 01 | 12 | 19 | Q355B-ZW3 | 钛铁 | 0.678561 | 0.598731 | -0.079831 | 16.333515 | 14.411925 | -1.92159 | 是 | 是
66 | 62 | Q355B-ZW | 02 | 19.01 | 28 | Q355B-ZW4 | 铝块 | 1.67 | 0.20202 | -1.46798 | 37.303071 | 4.512559 | -32.790512 | 是 | 是
66 | 62 | Q355B-ZW | 02 | 19.01 | 28 | Q355B-ZW4 | 铌铁 | 0.094134 | 0.125511 | 0.031378 | 20.274127 | 27.032169 | 6.758042 | 是 | 是
66 | 62 | Q355B-ZW | 02 | 19.01 | 28 | Q355B-ZW4 | 钛铁 | 0.678561 | 0.598731 | -0.079831 | 16.333515 | 14.411925 | -1.92159 | 是 | 是
67 | 63 | Q355B-HL1 | 03 | 0.1 | 6 | Q355B-1 | 铝块 | 1.67 | 0.20202 | -1.46798 | 37.303071 | 4.512559 | -32.790512 | 是 | 是
67 | 63 | Q355B-HL1 | 03 | 0.1 | 6 | Q355B-1 | 钛铁 | 0.878138 | 0.798308 | -0.079831 | 21.137489 | 19.215899 | -1.92159 | 是 | 是
68 | 64 | Q355B-HL1 | 01 | 6.01 | 16.44 | Q355B-2 | 铝块 | 1.67 | 0.20202 | -1.46798 | 37.303071 | 4.512559 | -32.790512 | 是 | 是
68 | 64 | Q355B-HL1 | 01 | 6.01 | 16.44 | Q355B-2 | 钛铁 | 0.878138 | 0.798308 | -0.079831 | 21.137489 | 19.215899 | -1.92159 | 是 | 是
69 | 65 | Q355B-HL1 | 02 | 16.45 | 30 | Q355B-3A | 铝块 | 1.67 | 0.20202 | -1.46798 | 37.303071 | 4.512559 | -32.790512 | 是 | 是
69 | 65 | Q355B-HL1 | 02 | 16.45 | 30 | Q355B-3A | 钛铁 | 0.77835 | 0.698519 | -0.079831 | 18.735502 | 16.813912 | -1.92159 | 是 | 是
70 | 66 | Q355B-HL2 | 01 | 0.1 | 6 | Q355B-1 | 铝块 | 1.67 | 0.20202 | -1.46798 | 37.303071 | 4.512559 | -32.790512 | 是 | 是
70 | 66 | Q355B-HL2 | 01 | 0.1 | 6 | Q355B-1 | 钛铁 | 0.878138 | 0.798308 | -0.079831 | 21.137489 | 19.215899 | -1.92159 | 是 | 是
71 | 67 | Q355B-HL2 | 02 | 6.01 | 16.29 | Q355B-2 | 铝块 | 1.67 | 0.20202 | -1.46798 | 37.303071 | 4.512559 | -32.790512 | 是 | 是
71 | 67 | Q355B-HL2 | 02 | 6.01 | 16.29 | Q355B-2 | 钛铁 | 0.878138 | 0.798308 | -0.079831 | 21.137489 | 19.215899 | -1.92159 | 是 | 是
72 | 68 | Q355B-HL2 | 03 | 16.3 | 30 | Q355B-3A | 铝块 | 1.67 | 0.20202 | -1.46798 | 37.303071 | 4.512559 | -32.790512 | 是 | 是
72 | 68 | Q355B-HL2 | 03 | 16.3 | 30 | Q355B-3A | 钛铁 | 0.77835 | 0.698519 | -0.079831 | 18.735502 | 16.813912 | -1.92159 | 是 | 是
73 | 69 | Q355B-HL3 | 03 | 0.1 | 6 | Q355B-1 | 铝块 | 1.67 | 0.20202 | -1.46798 | 37.303071 | 4.512559 | -32.790512 | 是 | 是
73 | 69 | Q355B-HL3 | 03 | 0.1 | 6 | Q355B-1 | 钛铁 | 0.878138 | 0.798308 | -0.079831 | 21.137489 | 19.215899 | -1.92159 | 是 | 是
74 | 70 | Q355B-HL3 | 02 | 6.01 | 16.24 | Q355B-2 | 铝块 | 1.67 | 0.20202 | -1.46798 | 37.303071 | 4.512559 | -32.790512 | 是 | 是
74 | 70 | Q355B-HL3 | 02 | 6.01 | 16.24 | Q355B-2 | 钛铁 | 0.878138 | 0.798308 | -0.079831 | 21.137489 | 19.215899 | -1.92159 | 是 | 是
75 | 71 | Q355B-HL3 | 01 | 16.25 | 30 | Q355B-3A | 铝块 | 1.67 | 0.20202 | -1.46798 | 37.303071 | 4.512559 | -32.790512 | 是 | 是
75 | 71 | Q355B-HL3 | 01 | 16.25 | 30 | Q355B-3A | 钛铁 | 0.77835 | 0.698519 | -0.079831 | 18.735502 | 16.813912 | -1.92159 | 是 | 是
76 | 72 | Q355B-HL4 | 01 | 0.1 | 6 | Q355B-1 | 铝块 | 1.67 | 0.20202 | -1.46798 | 37.303071 | 4.512559 | -32.790512 | 是 | 是
76 | 72 | Q355B-HL4 | 01 | 0.1 | 6 | Q355B-1 | 钛铁 | 0.878138 | 0.798308 | -0.079831 | 21.137489 | 19.215899 | -1.92159 | 是 | 是
77 | 73 | Q355B-HL4 | 03 | 6.01 | 15.99 | Q355B-2 | 铝块 | 1.67 | 0.20202 | -1.46798 | 37.303071 | 4.512559 | -32.790512 | 是 | 是
77 | 73 | Q355B-HL4 | 03 | 6.01 | 15.99 | Q355B-2 | 钛铁 | 0.878138 | 0.798308 | -0.079831 | 21.137489 | 19.215899 | -1.92159 | 是 | 是
78 | 74 | Q355B-HL4 | 02 | 16 | 30 | Q355B-3A | 铝块 | 1.67 | 0.20202 | -1.46798 | 37.303071 | 4.512559 | -32.790512 | 是 | 是
78 | 74 | Q355B-HL4 | 02 | 16 | 30 | Q355B-3A | 钛铁 | 0.77835 | 0.698519 | -0.079831 | 18.735502 | 16.813912 | -1.92159 | 是 | 是
79 | 75 | Q355C-HL3 | 01 | 2 | 12 | Q355C-1 | 铝块 | 2 | 0.252525 | -1.747475 | 44.674336 | 5.640699 | -39.033637 | 是 | 是
79 | 75 | Q355C-HL3 | 01 | 2 | 12 | Q355C-1 | 钛铁 | 0.678561 | 0.598731 | -0.079831 | 16.333515 | 14.411925 | -1.92159 | 是 | 是
80 | 76 | Q355C-HL3 | 02 | 12.01 | 19 | Q355C-2 | 铝块 | 2 | 0.252525 | -1.747475 | 44.674336 | 5.640699 | -39.033637 | 是 | 是
80 | 76 | Q355C-HL3 | 02 | 12.01 | 19 | Q355C-2 | 铌铁 | 0.094134 | 0.125511 | 0.031378 | 20.274127 | 27.032169 | 6.758042 | 是 | 是
80 | 76 | Q355C-HL3 | 02 | 12.01 | 19 | Q355C-2 | 钛铁 | 0.379196 | 0.299365 | -0.079831 | 9.127552 | 7.205962 | -1.92159 | 是 | 是
81 | 77 | Q355C-HL3 | 03 | 19.01 | 29 | Q355C-3 | 铝块 | 2 | 0.252525 | -1.747475 | 44.674336 | 5.640699 | -39.033637 | 是 | 是
81 | 77 | Q355C-HL3 | 03 | 19.01 | 29 | Q355C-3 | 铌铁 | 0.125511 | 0.156889 | 0.031378 | 27.032169 | 33.790212 | 6.758042 | 是 | 是
81 | 77 | Q355C-HL3 | 03 | 19.01 | 29 | Q355C-3 | 钛铁 | 0.578773 | 0.498942 | -0.079831 | 13.931527 | 12.009937 | -1.92159 | 是 | 是
82 | 78 | SS400-M | 01 | 3 | 5 | SS400-M | 硅锰 | 9.174245 | 10.599209 | 1.424963 | 49.768252 | 57.498362 | 7.73011 | 是 | 是
82 | 78 | SS400-M | 01 | 3 | 5 | SS400-M | 高碳锰铁 | 0 | 0.245867 | 0.245867 | 0 | 1.486081 | 1.486081 | 否 | 是
82 | 78 | SS400-M | 01 | 3 | 5 | SS400-M | 金属锰 | 1 | 0 | -1 | 16.725664 | 0 | -16.725664 | 是 | 否
82 | 78 | SS400-M | 01 | 3 | 5 | SS400-M | 硅铁合金 | 0.348991 | 0 | -0.348991 | 1.80981 | 0 | -1.80981 | 是 | 否
82 | 78 | SS400-M | 01 | 3 | 5 | SS400-M | 铝块 | 1.67 | 0.20202 | -1.46798 | 37.303071 | 4.512559 | -32.790512 | 是 | 是
82 | 78 | SS400-M | 01 | 3 | 5 | SS400-M | 钛铁 | 0.678561 | 0.598731 | -0.079831 | 16.333515 | 14.411925 | -1.92159 | 是 | 是
83 | 79 | Q390B | 02 | 3 | 10 | Q390B-1 | 铝块 | 1.67 | 0.20202 | -1.46798 | 37.303071 | 4.512559 | -32.790512 | 是 | 是
83 | 79 | Q390B | 02 | 3 | 10 | Q390B-1 | 钛铁 | 0.977927 | 0.898096 | -0.079831 | 23.539477 | 21.617887 | -1.92159 | 是 | 是
84 | 80 | Q390B | 03 | 10.01 | 16.5 | Q390B-2 | 铝块 | 1.67 | 0.20202 | -1.46798 | 37.303071 | 4.512559 | -32.790512 | 是 | 是
84 | 80 | Q390B | 03 | 10.01 | 16.5 | Q390B-2 | 钛铁 | 0.977927 | 0.898096 | -0.079831 | 23.539477 | 21.617887 | -1.92159 | 是 | 是
85 | 81 | Q390B | 01 | 16.51 | 28 | Q390B-3 | 铝块 | 1.67 | 0.20202 | -1.46798 | 37.303071 | 4.512559 | -32.790512 | 是 | 是
85 | 81 | Q390B | 01 | 16.51 | 28 | Q390B-3 | 铌铁 | 0.203956 | 0.235334 | 0.031378 | 43.927275 | 50.685318 | 6.758042 | 是 | 是
85 | 81 | Q390B | 01 | 16.51 | 28 | Q390B-3 | 钛铁 | 0.878138 | 0.798308 | -0.079831 | 21.137489 | 19.215899 | -1.92159 | 是 | 是
86 | 82 | Q420B | 01 | 3 | 10 | Q420B-1 | 铝块 | 1.67 | 0.20202 | -1.46798 | 37.303071 | 4.512559 | -32.790512 | 是 | 是
86 | 82 | Q420B | 01 | 3 | 10 | Q420B-1 | 铌铁 | 0.156889 | 0.188267 | 0.031378 | 33.790212 | 40.548254 | 6.758042 | 是 | 是
86 | 82 | Q420B | 01 | 3 | 10 | Q420B-1 | 钛铁 | 0.878138 | 0.798308 | -0.079831 | 21.137489 | 19.215899 | -1.92159 | 是 | 是
87 | 83 | Q420B | 02 | 10.01 | 25 | Q420B-2 | 铝块 | 1.67 | 0.20202 | -1.46798 | 37.303071 | 4.512559 | -32.790512 | 是 | 是
87 | 83 | Q420B | 02 | 10.01 | 25 | Q420B-2 | 铌铁 | 0.156889 | 0.188267 | 0.031378 | 33.790212 | 40.548254 | 6.758042 | 是 | 是
87 | 83 | Q420B | 02 | 10.01 | 25 | Q420B-2 | 钛铁 | 0.878138 | 0.798308 | -0.079831 | 21.137489 | 19.215899 | -1.92159 | 是 | 是
88 | 84 | Q420MB | 01 | 3 | 10 | Q420B-1 | 铝块 | 1.67 | 0.20202 | -1.46798 | 37.303071 | 4.512559 | -32.790512 | 是 | 是
88 | 84 | Q420MB | 01 | 3 | 10 | Q420B-1 | 铌铁 | 0.156889 | 0.188267 | 0.031378 | 33.790212 | 40.548254 | 6.758042 | 是 | 是
88 | 84 | Q420MB | 01 | 3 | 10 | Q420B-1 | 钛铁 | 0.878138 | 0.798308 | -0.079831 | 21.137489 | 19.215899 | -1.92159 | 是 | 是
89 | 85 | Q420MB | 02 | 10.01 | 25 | Q420B-2 | 铝块 | 1.67 | 0.20202 | -1.46798 | 37.303071 | 4.512559 | -32.790512 | 是 | 是
89 | 85 | Q420MB | 02 | 10.01 | 25 | Q420B-2 | 铌铁 | 0.156889 | 0.188267 | 0.031378 | 33.790212 | 40.548254 | 6.758042 | 是 | 是
89 | 85 | Q420MB | 02 | 10.01 | 25 | Q420B-2 | 钛铁 | 0.878138 | 0.798308 | -0.079831 | 21.137489 | 19.215899 | -1.92159 | 是 | 是
90 | 86 | Q420B-HL1 | 01 | 3 | 10 | Q420B-1 | 铝块 | 1.67 | 0.20202 | -1.46798 | 37.303071 | 4.512559 | -32.790512 | 是 | 是
90 | 86 | Q420B-HL1 | 01 | 3 | 10 | Q420B-1 | 铌铁 | 0.156889 | 0.188267 | 0.031378 | 33.790212 | 40.548254 | 6.758042 | 是 | 是
90 | 86 | Q420B-HL1 | 01 | 3 | 10 | Q420B-1 | 钛铁 | 0.878138 | 0.798308 | -0.079831 | 21.137489 | 19.215899 | -1.92159 | 是 | 是
91 | 87 | Q420B-HL1 | 02 | 10.01 | 25 | Q420B-2 | 铝块 | 1.67 | 0.20202 | -1.46798 | 37.303071 | 4.512559 | -32.790512 | 是 | 是
91 | 87 | Q420B-HL1 | 02 | 10.01 | 25 | Q420B-2 | 铌铁 | 0.156889 | 0.188267 | 0.031378 | 33.790212 | 40.548254 | 6.758042 | 是 | 是
91 | 87 | Q420B-HL1 | 02 | 10.01 | 25 | Q420B-2 | 钛铁 | 0.878138 | 0.798308 | -0.079831 | 21.137489 | 19.215899 | -1.92159 | 是 | 是
92 | 88 | Q420B-HL2 | 01 | 3 | 10 | Q420B-1 | 铝块 | 1.67 | 0.20202 | -1.46798 | 37.303071 | 4.512559 | -32.790512 | 是 | 是
92 | 88 | Q420B-HL2 | 01 | 3 | 10 | Q420B-1 | 铌铁 | 0.156889 | 0.188267 | 0.031378 | 33.790212 | 40.548254 | 6.758042 | 是 | 是
92 | 88 | Q420B-HL2 | 01 | 3 | 10 | Q420B-1 | 钛铁 | 0.878138 | 0.798308 | -0.079831 | 21.137489 | 19.215899 | -1.92159 | 是 | 是
93 | 89 | Q420B-HL2 | 02 | 10.01 | 25 | Q420B-2 | 铝块 | 1.67 | 0.20202 | -1.46798 | 37.303071 | 4.512559 | -32.790512 | 是 | 是
93 | 89 | Q420B-HL2 | 02 | 10.01 | 25 | Q420B-2 | 铌铁 | 0.156889 | 0.188267 | 0.031378 | 33.790212 | 40.548254 | 6.758042 | 是 | 是
93 | 89 | Q420B-HL2 | 02 | 10.01 | 25 | Q420B-2 | 钛铁 | 0.878138 | 0.798308 | -0.079831 | 21.137489 | 19.215899 | -1.92159 | 是 | 是
94 | 90 | Q420C | 01 | 3 | 10 | Q420C-1 | 铝块 | 1.67 | 0.20202 | -1.46798 | 37.303071 | 4.512559 | -32.790512 | 是 | 是
94 | 90 | Q420C | 01 | 3 | 10 | Q420C-1 | 铌铁 | 0.282401 | 0.313779 | 0.031378 | 60.822381 | 67.580423 | 6.758042 | 是 | 是
94 | 90 | Q420C | 01 | 3 | 10 | Q420C-1 | 钛铁 | 0.77835 | 0.698519 | -0.079831 | 18.735502 | 16.813912 | -1.92159 | 是 | 是
95 | 91 | Q420C | 02 | 10.01 | 24 | Q420C-2 | 铝块 | 1.67 | 0.20202 | -1.46798 | 37.303071 | 4.512559 | -32.790512 | 是 | 是
95 | 91 | Q420C | 02 | 10.01 | 24 | Q420C-2 | 铌铁 | 0.282401 | 0.313779 | 0.031378 | 60.822381 | 67.580423 | 6.758042 | 是 | 是
95 | 91 | Q420C | 02 | 10.01 | 24 | Q420C-2 | 钛铁 | 0.77835 | 0.698519 | -0.079831 | 18.735502 | 16.813912 | -1.92159 | 是 | 是
96 | 92 | Q420C-HL2 | 01 | 3 | 10 | Q420C-1 | 金属锰 | 1 | 0 | -1 | 16.725664 | 0 | -16.725664 | 是 | 否
96 | 92 | Q420C-HL2 | 01 | 3 | 10 | Q420C-1 | 铝块 | 1.67 | 0.20202 | -1.46798 | 37.303071 | 4.512559 | -32.790512 | 是 | 是
96 | 92 | Q420C-HL2 | 01 | 3 | 10 | Q420C-1 | 铌铁 | 0.282401 | 0.313779 | 0.031378 | 60.822381 | 67.580423 | 6.758042 | 是 | 是
96 | 92 | Q420C-HL2 | 01 | 3 | 10 | Q420C-1 | 钛铁 | 0.77835 | 0.698519 | -0.079831 | 18.735502 | 16.813912 | -1.92159 | 是 | 是
97 | 93 | Q420C-HL2 | 02 | 10.01 | 24 | Q420C-2 | 金属锰 | 2 | 0 | -2 | 33.451327 | 0 | -33.451327 | 是 | 否
97 | 93 | Q420C-HL2 | 02 | 10.01 | 24 | Q420C-2 | 铝块 | 1.67 | 0.20202 | -1.46798 | 37.303071 | 4.512559 | -32.790512 | 是 | 是
97 | 93 | Q420C-HL2 | 02 | 10.01 | 24 | Q420C-2 | 铌铁 | 0.282401 | 0.313779 | 0.031378 | 60.822381 | 67.580423 | 6.758042 | 是 | 是
97 | 93 | Q420C-HL2 | 02 | 10.01 | 24 | Q420C-2 | 钛铁 | 0.77835 | 0.698519 | -0.079831 | 18.735502 | 16.813912 | -1.92159 | 是 | 是
98 | 94 | Q420MD | 01 | 3 | 10 | Q420MD-1 | 铝块 | 1.67 | 0.20202 | -1.46798 | 37.303071 | 4.512559 | -32.790512 | 是 | 是
98 | 94 | Q420MD | 01 | 3 | 10 | Q420MD-1 | 铌铁 | 0.282401 | 0.313779 | 0.031378 | 60.822381 | 67.580423 | 6.758042 | 是 | 是
98 | 94 | Q420MD | 01 | 3 | 10 | Q420MD-1 | 钛铁 | 0.77835 | 0.698519 | -0.079831 | 18.735502 | 16.813912 | -1.92159 | 是 | 是
99 | 95 | Q420MD | 02 | 10.01 | 25 | Q420MD-2 | 铝块 | 1.67 | 0.20202 | -1.46798 | 37.303071 | 4.512559 | -32.790512 | 是 | 是
99 | 95 | Q420MD | 02 | 10.01 | 25 | Q420MD-2 | 铌铁 | 0.282401 | 0.313779 | 0.031378 | 60.822381 | 67.580423 | 6.758042 | 是 | 是
99 | 95 | Q420MD | 02 | 10.01 | 25 | Q420MD-2 | 钛铁 | 0.77835 | 0.698519 | -0.079831 | 18.735502 | 16.813912 | -1.92159 | 是 | 是
100 | 96 | Q420MD-HL1 | 01 | 3 | 10 | Q420MD-1 | 铝块 | 1.67 | 0.20202 | -1.46798 | 37.303071 | 4.512559 | -32.790512 | 是 | 是
100 | 96 | Q420MD-HL1 | 01 | 3 | 10 | Q420MD-1 | 铌铁 | 0.282401 | 0.313779 | 0.031378 | 60.822381 | 67.580423 | 6.758042 | 是 | 是
100 | 96 | Q420MD-HL1 | 01 | 3 | 10 | Q420MD-1 | 钛铁 | 0.77835 | 0.698519 | -0.079831 | 18.735502 | 16.813912 | -1.92159 | 是 | 是
101 | 97 | Q420MD-HL1 | 02 | 10.01 | 25 | Q420MD-2 | 铝块 | 1.67 | 0.20202 | -1.46798 | 37.303071 | 4.512559 | -32.790512 | 是 | 是
101 | 97 | Q420MD-HL1 | 02 | 10.01 | 25 | Q420MD-2 | 铌铁 | 0.282401 | 0.313779 | 0.031378 | 60.822381 | 67.580423 | 6.758042 | 是 | 是
101 | 97 | Q420MD-HL1 | 02 | 10.01 | 25 | Q420MD-2 | 钛铁 | 0.77835 | 0.698519 | -0.079831 | 18.735502 | 16.813912 | -1.92159 | 是 | 是
102 | 98 | Q420MD-HL2 | 01 | 3 | 10 | Q420MD-1 | 铝块 | 1.67 | 0.20202 | -1.46798 | 37.303071 | 4.512559 | -32.790512 | 是 | 是
102 | 98 | Q420MD-HL2 | 01 | 3 | 10 | Q420MD-1 | 铌铁 | 0.282401 | 0.313779 | 0.031378 | 60.822381 | 67.580423 | 6.758042 | 是 | 是
102 | 98 | Q420MD-HL2 | 01 | 3 | 10 | Q420MD-1 | 钛铁 | 0.77835 | 0.698519 | -0.079831 | 18.735502 | 16.813912 | -1.92159 | 是 | 是
103 | 99 | Q420MD-HL2 | 02 | 10.01 | 25 | Q420MD-2 | 铝块 | 1.67 | 0.20202 | -1.46798 | 37.303071 | 4.512559 | -32.790512 | 是 | 是
103 | 99 | Q420MD-HL2 | 02 | 10.01 | 25 | Q420MD-2 | 铌铁 | 0.282401 | 0.313779 | 0.031378 | 60.822381 | 67.580423 | 6.758042 | 是 | 是
103 | 99 | Q420MD-HL2 | 02 | 10.01 | 25 | Q420MD-2 | 钛铁 | 0.77835 | 0.698519 | -0.079831 | 18.735502 | 16.813912 | -1.92159 | 是 | 是
104 | 100 | Q420ME | 01 | 3 | 10.49 | Q420ME-1 | 铝块 | 1.67 | 0.20202 | -1.46798 | 37.303071 | 4.512559 | -32.790512 | 是 | 是
104 | 100 | Q420ME | 01 | 3 | 10.49 | Q420ME-1 | 铌铁 | 0.360845 | 0.392223 | 0.031378 | 77.717487 | 84.475529 | 6.758042 | 是 | 是
104 | 100 | Q420ME | 01 | 3 | 10.49 | Q420ME-1 | 钛铁 | 0.379196 | 0.299365 | -0.079831 | 9.127552 | 7.205962 | -1.92159 | 是 | 是
105 | 101 | Q420ME | 02 | 10.5 | 20 | Q420ME-2 | 硅锰 | 10.599209 | 12.012436 | 1.413228 | 57.498362 | 65.16481 | 7.666448 | 是 | 是
105 | 101 | Q420ME | 02 | 10.5 | 20 | Q420ME-2 | 高碳锰铁 | 0 | 7.630962 | 7.630962 | 0 | 46.123428 | 46.123428 | 否 | 是
105 | 101 | Q420ME | 02 | 10.5 | 20 | Q420ME-2 | 中碳锰铁 | 8.769415 | 0.339795 | -8.42962 | 67.788353 | 2.626646 | -65.161707 | 是 | 是
105 | 101 | Q420ME | 02 | 10.5 | 20 | Q420ME-2 | 铝块 | 1.67 | 0.20202 | -1.46798 | 37.303071 | 4.512559 | -32.790512 | 是 | 是
105 | 101 | Q420ME | 02 | 10.5 | 20 | Q420ME-2 | 铌铁 | 0.43929 | 0.470668 | 0.031378 | 94.612593 | 101.370635 | 6.758042 | 是 | 是
105 | 101 | Q420ME | 02 | 10.5 | 20 | Q420ME-2 | 钛铁 | 0.379196 | 0.299365 | -0.079831 | 9.127552 | 7.205962 | -1.92159 | 是 | 是
106 | 102 | Q460C | 01 | 3 | 10.3 | Q460C-1 | 硅锰 | 0 | 10.523629 | 10.523629 | 0 | 57.088361 | 57.088361 | 否 | 是
106 | 102 | Q460C | 01 | 3 | 10.3 | Q460C-1 | 低碳锰铁 | 13.154665 | 4.643992 | -8.510673 | 110.592312 | 39.04241 | -71.549902 | 是 | 是
106 | 102 | Q460C | 01 | 3 | 10.3 | Q460C-1 | 硅铁合金 | 2.768933 | 0.191569 | -2.577364 | 14.359243 | 0.993444 | -13.365799 | 是 | 是
106 | 102 | Q460C | 01 | 3 | 10.3 | Q460C-1 | 铝块 | 2 | 0.252525 | -1.747475 | 44.674336 | 5.640699 | -39.033637 | 是 | 是
106 | 102 | Q460C | 01 | 3 | 10.3 | Q460C-1 | 铌铁 | 0.203956 | 0.235334 | 0.031378 | 43.927275 | 50.685318 | 6.758042 | 是 | 是
106 | 102 | Q460C | 01 | 3 | 10.3 | Q460C-1 | 钛铁 | 1.077715 | 0.997884 | -0.079831 | 25.941464 | 24.019874 | -1.92159 | 是 | 是
107 | 103 | Q460C | 02 | 10.31 | 16.5 | Q460C-2 | 硅锰 | 0 | 10.523629 | 10.523629 | 0 | 57.088361 | 57.088361 | 否 | 是
107 | 103 | Q460C | 02 | 10.31 | 16.5 | Q460C-2 | 低碳锰铁 | 13.154665 | 4.643992 | -8.510673 | 110.592312 | 39.04241 | -71.549902 | 是 | 是
107 | 103 | Q460C | 02 | 10.31 | 16.5 | Q460C-2 | 硅铁合金 | 2.768933 | 0.191569 | -2.577364 | 14.359243 | 0.993444 | -13.365799 | 是 | 是
107 | 103 | Q460C | 02 | 10.31 | 16.5 | Q460C-2 | 铝块 | 2 | 0.252525 | -1.747475 | 44.674336 | 5.640699 | -39.033637 | 是 | 是
107 | 103 | Q460C | 02 | 10.31 | 16.5 | Q460C-2 | 铌铁 | 0.282401 | 0.313779 | 0.031378 | 60.822381 | 67.580423 | 6.758042 | 是 | 是
107 | 103 | Q460C | 02 | 10.31 | 16.5 | Q460C-2 | 钛铁 | 1.177504 | 1.097673 | -0.079831 | 28.343452 | 26.421862 | -1.92159 | 是 | 是
108 | 104 | Q460MC | 01 | 1.5 | 10.3 | Q460MC-1 | 硅锰 | 0 | 10.523629 | 10.523629 | 0 | 57.088361 | 57.088361 | 否 | 是
108 | 104 | Q460MC | 01 | 1.5 | 10.3 | Q460MC-1 | 低碳锰铁 | 13.154665 | 4.643992 | -8.510673 | 110.592312 | 39.04241 | -71.549902 | 是 | 是
108 | 104 | Q460MC | 01 | 1.5 | 10.3 | Q460MC-1 | 硅铁合金 | 2.768933 | 0.191569 | -2.577364 | 14.359243 | 0.993444 | -13.365799 | 是 | 是
108 | 104 | Q460MC | 01 | 1.5 | 10.3 | Q460MC-1 | 铝块 | 2 | 0.252525 | -1.747475 | 44.674336 | 5.640699 | -39.033637 | 是 | 是
108 | 104 | Q460MC | 01 | 1.5 | 10.3 | Q460MC-1 | 铌铁 | 0.203956 | 0.235334 | 0.031378 | 43.927275 | 50.685318 | 6.758042 | 是 | 是
108 | 104 | Q460MC | 01 | 1.5 | 10.3 | Q460MC-1 | 钛铁 | 1.077715 | 0.997884 | -0.079831 | 25.941464 | 24.019874 | -1.92159 | 是 | 是
109 | 105 | Q460MC | 02 | 10.31 | 16.5 | Q460MC-2 | 硅锰 | 0 | 10.523629 | 10.523629 | 0 | 57.088361 | 57.088361 | 否 | 是
109 | 105 | Q460MC | 02 | 10.31 | 16.5 | Q460MC-2 | 低碳锰铁 | 13.154665 | 4.643992 | -8.510673 | 110.592312 | 39.04241 | -71.549902 | 是 | 是
109 | 105 | Q460MC | 02 | 10.31 | 16.5 | Q460MC-2 | 硅铁合金 | 2.768933 | 0.191569 | -2.577364 | 14.359243 | 0.993444 | -13.365799 | 是 | 是
109 | 105 | Q460MC | 02 | 10.31 | 16.5 | Q460MC-2 | 铝块 | 2 | 0.252525 | -1.747475 | 44.674336 | 5.640699 | -39.033637 | 是 | 是
109 | 105 | Q460MC | 02 | 10.31 | 16.5 | Q460MC-2 | 铌铁 | 0.282401 | 0.313779 | 0.031378 | 60.822381 | 67.580423 | 6.758042 | 是 | 是
109 | 105 | Q460MC | 02 | 10.31 | 16.5 | Q460MC-2 | 钛铁 | 1.177504 | 1.097673 | -0.079831 | 28.343452 | 26.421862 | -1.92159 | 是 | 是
110 | 106 | Q460MC(YZ) | 01 | 16.01 | 25.4 | Q460MC(YZ)-2 | 铝块 | 2 | 0.252525 | -1.747475 | 44.674336 | 5.640699 | -39.033637 | 是 | 是
110 | 106 | Q460MC(YZ) | 01 | 16.01 | 25.4 | Q460MC(YZ)-2 | 铌铁 | 0.43929 | 0.470668 | 0.031378 | 94.612593 | 101.370635 | 6.758042 | 是 | 是
110 | 106 | Q460MC(YZ) | 01 | 16.01 | 25.4 | Q460MC(YZ)-2 | 钛铁 | 0.678561 | 0.598731 | -0.079831 | 16.333515 | 14.411925 | -1.92159 | 是 | 是
111 | 107 | Q460MD | 01 | 3 | 10.3 | Q460MD-1 | 硅锰 | 0 | 9.477588 | 9.477588 | 0 | 51.413818 | 51.413818 | 否 | 是
111 | 107 | Q460MD | 01 | 3 | 10.3 | Q460MD-1 | 低碳锰铁 | 15.039887 | 7.375169 | -7.664718 | 126.441529 | 62.003637 | -64.437892 | 是 | 是
111 | 107 | Q460MD | 01 | 3 | 10.3 | Q460MD-1 | 硅铁合金 | 2.768933 | 0.447757 | -2.321176 | 14.359243 | 2.321995 | -12.037248 | 是 | 是
111 | 107 | Q460MD | 01 | 3 | 10.3 | Q460MD-1 | 铝块 | 2 | 0.252525 | -1.747475 | 44.674336 | 5.640699 | -39.033637 | 是 | 是
111 | 107 | Q460MD | 01 | 3 | 10.3 | Q460MD-1 | 铌铁 | 0.203956 | 0.235334 | 0.031378 | 43.927275 | 50.685318 | 6.758042 | 是 | 是
111 | 107 | Q460MD | 01 | 3 | 10.3 | Q460MD-1 | 钛铁 | 1.177504 | 1.097673 | -0.079831 | 28.343452 | 26.421862 | -1.92159 | 是 | 是
112 | 108 | Q460MD | 02 | 10.31 | 16.5 | Q460MD-2 | 硅锰 | 0 | 9.128907 | 9.128907 | 0 | 49.522303 | 49.522303 | 否 | 是
112 | 108 | Q460MD | 02 | 10.31 | 16.5 | Q460MD-2 | 低碳锰铁 | 15.668295 | 8.285562 | -7.382733 | 131.724601 | 69.65738 | -62.067222 | 是 | 是
112 | 108 | Q460MD | 02 | 10.31 | 16.5 | Q460MD-2 | 硅铁合金 | 2.768933 | 0.533153 | -2.23578 | 14.359243 | 2.764845 | -11.594398 | 是 | 是
112 | 108 | Q460MD | 02 | 10.31 | 16.5 | Q460MD-2 | 铝块 | 2 | 0.252525 | -1.747475 | 44.674336 | 5.640699 | -39.033637 | 是 | 是
112 | 108 | Q460MD | 02 | 10.31 | 16.5 | Q460MD-2 | 铌铁 | 0.203956 | 0.235334 | 0.031378 | 43.927275 | 50.685318 | 6.758042 | 是 | 是
112 | 108 | Q460MD | 02 | 10.31 | 16.5 | Q460MD-2 | 钛铁 | 1.377081 | 1.29725 | -0.079831 | 33.147427 | 31.225837 | -1.92159 | 是 | 是
113 | 109 | Q500MC | 01 | 3 | 10.3 | Q500MC-1 | 硅锰 | 10.599209 | 12.012436 | 1.413228 | 57.498362 | 65.16481 | 7.666448 | 是 | 是
113 | 109 | Q500MC | 01 | 3 | 10.3 | Q500MC-1 | 高碳锰铁 | 0 | 1.475956 | 1.475956 | 0 | 8.921043 | 8.921043 | 否 | 是
113 | 109 | Q500MC | 01 | 3 | 10.3 | Q500MC-1 | 中碳锰铁 | 8.152285 | 5.568903 | -2.583382 | 63.017883 | 43.04811 | -19.969773 | 是 | 是
113 | 109 | Q500MC | 01 | 3 | 10.3 | Q500MC-1 | 铝块 | 2 | 0.252525 | -1.747475 | 44.674336 | 5.640699 | -39.033637 | 是 | 是
113 | 109 | Q500MC | 01 | 3 | 10.3 | Q500MC-1 | 铌铁 | 0.282401 | 0.313779 | 0.031378 | 60.822381 | 67.580423 | 6.758042 | 是 | 是
113 | 109 | Q500MC | 01 | 3 | 10.3 | Q500MC-1 | 钛铁 | 1.177504 | 1.097673 | -0.079831 | 28.343452 | 26.421862 | -1.92159 | 是 | 是
114 | 110 | Q500MC | 02 | 10.31 | 16.5 | Q500MC-2 | 硅锰 | 10.599209 | 12.012436 | 1.413228 | 57.498362 | 65.16481 | 7.666448 | 是 | 是
114 | 110 | Q500MC | 02 | 10.31 | 16.5 | Q500MC-2 | 高碳锰铁 | 0 | 1.105825 | 1.105825 | 0 | 6.683879 | 6.683879 | 否 | 是
114 | 110 | Q500MC | 02 | 10.31 | 16.5 | Q500MC-2 | 中碳锰铁 | 9.451506 | 7.219687 | -2.231819 | 73.060977 | 55.808818 | -17.252159 | 是 | 是
114 | 110 | Q500MC | 02 | 10.31 | 16.5 | Q500MC-2 | 铝块 | 2 | 0.252525 | -1.747475 | 44.674336 | 5.640699 | -39.033637 | 是 | 是
114 | 110 | Q500MC | 02 | 10.31 | 16.5 | Q500MC-2 | 铌铁 | 0.282401 | 0.313779 | 0.031378 | 60.822381 | 67.580423 | 6.758042 | 是 | 是
114 | 110 | Q500MC | 02 | 10.31 | 16.5 | Q500MC-2 | 钛铁 | 1.177504 | 1.097673 | -0.079831 | 28.343452 | 26.421862 | -1.92159 | 是 | 是
115 | 111 | Q500MD | 01 | 3 | 10.3 | Q500MD-1 | 硅锰 | 10.599209 | 12.012436 | 1.413228 | 57.498362 | 65.16481 | 7.666448 | 是 | 是
115 | 111 | Q500MD | 01 | 3 | 10.3 | Q500MD-1 | 高碳锰铁 | 0 | 2.216218 | 2.216218 | 0 | 13.395369 | 13.395369 | 否 | 是
115 | 111 | Q500MD | 01 | 3 | 10.3 | Q500MD-1 | 中碳锰铁 | 5.553843 | 2.267334 | -3.286509 | 42.931697 | 17.526695 | -25.405002 | 是 | 是
115 | 111 | Q500MD | 01 | 3 | 10.3 | Q500MD-1 | 铝块 | 2 | 0.252525 | -1.747475 | 44.674336 | 5.640699 | -39.033637 | 是 | 是
115 | 111 | Q500MD | 01 | 3 | 10.3 | Q500MD-1 | 铌铁 | 0.43929 | 0.470668 | 0.031378 | 94.612593 | 101.370635 | 6.758042 | 是 | 是
115 | 111 | Q500MD | 01 | 3 | 10.3 | Q500MD-1 | 钛铁 | 0.878138 | 0.798308 | -0.079831 | 21.137489 | 19.215899 | -1.92159 | 是 | 是
116 | 112 | Q500MD | 02 | 10.31 | 16.5 | Q500MD-2 | 硅锰 | 10.599209 | 12.012436 | 1.413228 | 57.498362 | 65.16481 | 7.666448 | 是 | 是
116 | 112 | Q500MD | 02 | 10.31 | 16.5 | Q500MD-2 | 高碳锰铁 | 0 | 1.846087 | 1.846087 | 0 | 11.158206 | 11.158206 | 否 | 是
116 | 112 | Q500MD | 02 | 10.31 | 16.5 | Q500MD-2 | 中碳锰铁 | 6.853064 | 3.918118 | -2.934945 | 52.97479 | 30.287403 | -22.687388 | 是 | 是
116 | 112 | Q500MD | 02 | 10.31 | 16.5 | Q500MD-2 | 铝块 | 2 | 0.252525 | -1.747475 | 44.674336 | 5.640699 | -39.033637 | 是 | 是
116 | 112 | Q500MD | 02 | 10.31 | 16.5 | Q500MD-2 | 铌铁 | 0.43929 | 0.470668 | 0.031378 | 94.612593 | 101.370635 | 6.758042 | 是 | 是
116 | 112 | Q500MD | 02 | 10.31 | 16.5 | Q500MD-2 | 钛铁 | 0.878138 | 0.798308 | -0.079831 | 21.137489 | 19.215899 | -1.92159 | 是 | 是
117 | 113 | Q550MD | 01 | 3 | 12 | Q550MD | 硅锰 | 10.599209 | 12.012436 | 1.413228 | 57.498362 | 65.16481 | 7.666448 | 是 | 是
117 | 113 | Q550MD | 01 | 3 | 12 | Q550MD | 高碳锰铁 | 0 | 1.29089 | 1.29089 | 0 | 7.802461 | 7.802461 | 否 | 是
117 | 113 | Q550MD | 01 | 3 | 12 | Q550MD | 中碳锰铁 | 8.801895 | 6.394295 | -2.407601 | 68.03943 | 49.428464 | -18.610966 | 是 | 是
117 | 113 | Q550MD | 01 | 3 | 12 | Q550MD | 铝块 | 2 | 0.252525 | -1.747475 | 44.674336 | 5.640699 | -39.033637 | 是 | 是
117 | 113 | Q550MD | 01 | 3 | 12 | Q550MD | 铌铁 | 0.282401 | 0.313779 | 0.031378 | 60.822381 | 67.580423 | 6.758042 | 是 | 是
117 | 113 | Q550MD | 01 | 3 | 12 | Q550MD | 钛铁 | 1.676446 | 1.596615 | -0.079831 | 40.353389 | 38.431799 | -1.92159 | 是 | 是
118 | 114 | Q390GJB | 01 | 3 | 10 | Q390GJB-1 | 铝块 | 2 | 0.252525 | -1.747475 | 44.674336 | 5.640699 | -39.033637 | 是 | 是
118 | 114 | Q390GJB | 01 | 3 | 10 | Q390GJB-1 | 铌铁 | 0.203956 | 0.235334 | 0.031378 | 43.927275 | 50.685318 | 6.758042 | 是 | 是
118 | 114 | Q390GJB | 01 | 3 | 10 | Q390GJB-1 | 钛铁 | 0.379196 | 0.299365 | -0.079831 | 9.127552 | 7.205962 | -1.92159 | 是 | 是
119 | 115 | Q390GJB | 02 | 10.01 | 25.4 | Q390GJB-2 | 铝块 | 2 | 0.252525 | -1.747475 | 44.674336 | 5.640699 | -39.033637 | 是 | 是
119 | 115 | Q390GJB | 02 | 10.01 | 25.4 | Q390GJB-2 | 铌铁 | 0.251023 | 0.282401 | 0.031378 | 54.064339 | 60.822381 | 6.758042 | 是 | 是
119 | 115 | Q390GJB | 02 | 10.01 | 25.4 | Q390GJB-2 | 钛铁 | 0.379196 | 0.299365 | -0.079831 | 9.127552 | 7.205962 | -1.92159 | 是 | 是
120 | 116 | A572Gr50 | 02 | 2 | 9.99 | A572Gr50-1 | 铝块 | 1.67 | 0.20202 | -1.46798 | 37.303071 | 4.512559 | -32.790512 | 是 | 是
120 | 116 | A572Gr50 | 02 | 2 | 9.99 | A572Gr50-1 | 铌铁 | 0.062756 | 0.094134 | 0.031378 | 13.516085 | 20.274127 | 6.758042 | 是 | 是
120 | 116 | A572Gr50 | 02 | 2 | 9.99 | A572Gr50-1 | 钛铁 | 0.678561 | 0.598731 | -0.079831 | 16.333515 | 14.411925 | -1.92159 | 是 | 是
121 | 117 | A572Gr50 | 01 | 10 | 15.99 | A572Gr50-2 | 铝块 | 1.67 | 0.20202 | -1.46798 | 37.303071 | 4.512559 | -32.790512 | 是 | 是
121 | 117 | A572Gr50 | 01 | 10 | 15.99 | A572Gr50-2 | 铌铁 | 0.062756 | 0.094134 | 0.031378 | 13.516085 | 20.274127 | 6.758042 | 是 | 是
121 | 117 | A572Gr50 | 01 | 10 | 15.99 | A572Gr50-2 | 钛铁 | 0.678561 | 0.598731 | -0.079831 | 16.333515 | 14.411925 | -1.92159 | 是 | 是
122 | 118 | A572Gr50 | 03 | 16 | 28 | A572Gr50-3 | 铝块 | 1.67 | 0.20202 | -1.46798 | 37.303071 | 4.512559 | -32.790512 | 是 | 是
122 | 118 | A572Gr50 | 03 | 16 | 28 | A572Gr50-3 | 铌铁 | 0.203956 | 0.235334 | 0.031378 | 43.927275 | 50.685318 | 6.758042 | 是 | 是
122 | 118 | A572Gr50 | 03 | 16 | 28 | A572Gr50-3 | 钛铁 | 0.578773 | 0.498942 | -0.079831 | 13.931527 | 12.009937 | -1.92159 | 是 | 是
123 | 119 | A572Gr50-DX | 02 | 2 | 9.99 | A572Gr50-DX1 | 铝块 | 2 | 0.20202 | -1.79798 | 44.674336 | 4.512559 | -40.161777 | 是 | 是
123 | 119 | A572Gr50-DX | 02 | 2 | 9.99 | A572Gr50-DX1 | 铌铁 | 0.062756 | 0.094134 | 0.031378 | 13.516085 | 20.274127 | 6.758042 | 是 | 是
123 | 119 | A572Gr50-DX | 02 | 2 | 9.99 | A572Gr50-DX1 | 钛铁 | 0.678561 | 0.598731 | -0.079831 | 16.333515 | 14.411925 | -1.92159 | 是 | 是
124 | 120 | A572Gr50-DX | 01 | 10 | 15.99 | A572Gr50-DX2 | 铝块 | 2 | 0.20202 | -1.79798 | 44.674336 | 4.512559 | -40.161777 | 是 | 是
124 | 120 | A572Gr50-DX | 01 | 10 | 15.99 | A572Gr50-DX2 | 铌铁 | 0.062756 | 0.094134 | 0.031378 | 13.516085 | 20.274127 | 6.758042 | 是 | 是
124 | 120 | A572Gr50-DX | 01 | 10 | 15.99 | A572Gr50-DX2 | 钛铁 | 0.678561 | 0.598731 | -0.079831 | 16.333515 | 14.411925 | -1.92159 | 是 | 是
125 | 121 | A572Gr50-DX | 03 | 16 | 28 | A572Gr50-DX3 | 铝块 | 2 | 0.20202 | -1.79798 | 44.674336 | 4.512559 | -40.161777 | 是 | 是
125 | 121 | A572Gr50-DX | 03 | 16 | 28 | A572Gr50-DX3 | 铌铁 | 0.203956 | 0.235334 | 0.031378 | 43.927275 | 50.685318 | 6.758042 | 是 | 是
125 | 121 | A572Gr50-DX | 03 | 16 | 28 | A572Gr50-DX3 | 钛铁 | 0.578773 | 0.498942 | -0.079831 | 13.931527 | 12.009937 | -1.92159 | 是 | 是
126 | 122 | A572GR60 | 01 | 2 | 9.99 | A572GR60-1 | 铝块 | 1.67 | 0.20202 | -1.46798 | 37.303071 | 4.512559 | -32.790512 | 是 | 是
126 | 122 | A572GR60 | 01 | 2 | 9.99 | A572GR60-1 | 铌铁 | 0.203956 | 0.235334 | 0.031378 | 43.927275 | 50.685318 | 6.758042 | 是 | 是
126 | 122 | A572GR60 | 01 | 2 | 9.99 | A572GR60-1 | 钛铁 | 0.678561 | 0.598731 | -0.079831 | 16.333515 | 14.411925 | -1.92159 | 是 | 是
127 | 123 | A572GR60 | 02 | 10 | 15.99 | A572GR60-2 | 铝块 | 1.67 | 0.20202 | -1.46798 | 37.303071 | 4.512559 | -32.790512 | 是 | 是
127 | 123 | A572GR60 | 02 | 10 | 15.99 | A572GR60-2 | 铌铁 | 0.282401 | 0.313779 | 0.031378 | 60.822381 | 67.580423 | 6.758042 | 是 | 是
127 | 123 | A572GR60 | 02 | 10 | 15.99 | A572GR60-2 | 钛铁 | 0.678561 | 0.598731 | -0.079831 | 16.333515 | 14.411925 | -1.92159 | 是 | 是
128 | 124 | A572GR60 | 03 | 16 | 28 | A572GR60-3 | 铝块 | 1.67 | 0.20202 | -1.46798 | 37.303071 | 4.512559 | -32.790512 | 是 | 是
128 | 124 | A572GR60 | 03 | 16 | 28 | A572GR60-3 | 铌铁 | 0.282401 | 0.313779 | 0.031378 | 60.822381 | 67.580423 | 6.758042 | 是 | 是
128 | 124 | A572GR60 | 03 | 16 | 28 | A572GR60-3 | 钛铁 | 0.678561 | 0.598731 | -0.079831 | 16.333515 | 14.411925 | -1.92159 | 是 | 是
129 | 125 | A572GR65 | 01 | 3 | 9.99 | A572GR65-1 | 铝块 | 1.67 | 0.20202 | -1.46798 | 37.303071 | 4.512559 | -32.790512 | 是 | 是
129 | 125 | A572GR65 | 01 | 3 | 9.99 | A572GR65-1 | 铌铁 | 0.360845 | 0.392223 | 0.031378 | 77.717487 | 84.475529 | 6.758042 | 是 | 是
129 | 125 | A572GR65 | 01 | 3 | 9.99 | A572GR65-1 | 钛铁 | 0.578773 | 0.498942 | -0.079831 | 13.931527 | 12.009937 | -1.92159 | 是 | 是
130 | 126 | A572GR65 | 02 | 10 | 20 | A572GR65-2 | 铝块 | 1.67 | 0.20202 | -1.46798 | 37.303071 | 4.512559 | -32.790512 | 是 | 是
130 | 126 | A572GR65 | 02 | 10 | 20 | A572GR65-2 | 铌铁 | 0.43929 | 0.470668 | 0.031378 | 94.612593 | 101.370635 | 6.758042 | 是 | 是
130 | 126 | A572GR65 | 02 | 10 | 20 | A572GR65-2 | 钛铁 | 0.578773 | 0.498942 | -0.079831 | 13.931527 | 12.009937 | -1.92159 | 是 | 是
131 | 127 | A572GR65-T | 01 | 3 | 9.99 | A572GR65-T1 | 铝块 | 2 | 0.20202 | -1.79798 | 44.674336 | 4.512559 | -40.161777 | 是 | 是
131 | 127 | A572GR65-T | 01 | 3 | 9.99 | A572GR65-T1 | 铌铁 | 0.360845 | 0.392223 | 0.031378 | 77.717487 | 84.475529 | 6.758042 | 是 | 是
131 | 127 | A572GR65-T | 01 | 3 | 9.99 | A572GR65-T1 | 钛铁 | 0.578773 | 0.498942 | -0.079831 | 13.931527 | 12.009937 | -1.92159 | 是 | 是
132 | 128 | A572GR65-T | 02 | 10 | 20 | A572GR65-T2 | 硅锰 | 0 | 1.130582 | 1.130582 | 0 | 6.133159 | 6.133159 | 否 | 是
132 | 128 | A572GR65-T | 02 | 10 | 20 | A572GR65-T2 | 高碳锰铁 | 0 | 14.53043 | 14.53043 | 0 | 87.825518 | 87.825518 | 否 | 是
132 | 128 | A572GR65-T | 02 | 10 | 20 | A572GR65-T2 | 中碳锰铁 | 15.681597 | 0.934919 | -14.746678 | 121.220135 | 7.227009 | -113.993126 | 是 | 是
132 | 128 | A572GR65-T | 02 | 10 | 20 | A572GR65-T2 | 铝块 | 2 | 0.20202 | -1.79798 | 44.674336 | 4.512559 | -40.161777 | 是 | 是
132 | 128 | A572GR65-T | 02 | 10 | 20 | A572GR65-T2 | 铌铁 | 0.43929 | 0.470668 | 0.031378 | 94.612593 | 101.370635 | 6.758042 | 是 | 是
132 | 128 | A572GR65-T | 02 | 10 | 20 | A572GR65-T2 | 钛铁 | 0.578773 | 0.498942 | -0.079831 | 13.931527 | 12.009937 | -1.92159 | 是 | 是
133 | 129 | 26MnB5 | 01 | 3 | 10 | 26MnB5 | 硅锰 | 0 | 13.001696 | 13.001696 | 0 | 70.531324 | 70.531324 | 否 | 是
133 | 129 | 26MnB5 | 01 | 3 | 10 | 26MnB5 | 高碳锰铁 | 0 | 5.654408 | 5.654408 | 0 | 34.176644 | 34.176644 | 否 | 是
133 | 129 | 26MnB5 | 01 | 3 | 10 | 26MnB5 | 铝块 | 2.33 | 0.30303 | -2.02697 | 52.045602 | 6.768839 | -45.276763 | 是 | 是
133 | 129 | 26MnB5 | 01 | 3 | 10 | 26MnB5 | 钛铁 | 0.578773 | 0.498942 | -0.079831 | 13.931527 | 12.009937 | -1.92159 | 是 | 是
134 | 130 | SA516 Gr70 | 01 | 3 | 12.5 | SA516 Gr70-1 | 硅锰 | 16.030323 | 16.178446 | 0.148123 | 86.960957 | 87.764492 | 0.803535 | 是 | 是
134 | 130 | SA516 Gr70 | 01 | 3 | 12.5 | SA516 Gr70-1 | 硅铁合金 | 0.054321 | 0.018044 | -0.036277 | 0.281698 | 0.093571 | -0.188128 | 是 | 是
134 | 130 | SA516 Gr70 | 01 | 3 | 12.5 | SA516 Gr70-1 | 铝块 | 2.33 | 0.30303 | -2.02697 | 52.045602 | 6.768839 | -45.276763 | 是 | 是
134 | 130 | SA516 Gr70 | 01 | 3 | 12.5 | SA516 Gr70-1 | 铌铁 | 0.125511 | 0.156889 | 0.031378 | 27.032169 | 33.790212 | 6.758042 | 是 | 是
134 | 130 | SA516 Gr70 | 01 | 3 | 12.5 | SA516 Gr70-1 | 钛铁 | 0.379196 | 0.299365 | -0.079831 | 9.127552 | 7.205962 | -1.92159 | 是 | 是
135 | 131 | S235JR | 01 | 1.5 | 12 | S235JR-1 | 铝块 | 1 | 0.151515 | -0.848485 | 22.337168 | 3.384419 | -18.952749 | 是 | 是
136 | 132 | S235JR | 02 | 12.01 | 25.4 | S235JR-2 | 铝块 | 1 | 0.151515 | -0.848485 | 22.337168 | 3.384419 | -18.952749 | 是 | 是
137 | 133 | S235JR-DX | 01 | 1.5 | 12 | S235JR-DX1 | 铝块 | 1.33 | 0.151515 | -1.178485 | 29.708434 | 3.384419 | -26.324014 | 是 | 是
138 | 134 | S235JR-DX | 02 | 12.01 | 25.4 | S235JR-DX2 | 铝块 | 1.33 | 0.151515 | -1.178485 | 29.708434 | 3.384419 | -26.324014 | 是 | 是
139 | 135 | S235J0 | 01 | 1.5 | 12 | S235J0-1 | 铝块 | 2 | 0.252525 | -1.747475 | 44.674336 | 5.640699 | -39.033637 | 是 | 是
140 | 136 | S235J0 | 02 | 12.01 | 25.4 | S235J0-2 | 铝块 | 2 | 0.252525 | -1.747475 | 44.674336 | 5.640699 | -39.033637 | 是 | 是
141 | 137 | S235J2 | 01 | 1.5 | 12 | S235J2-1 | 铝块 | 2 | 0.252525 | -1.747475 | 44.674336 | 5.640699 | -39.033637 | 是 | 是
142 | 138 | S235J2 | 02 | 12.01 | 25.4 | S235J2-2 | 铝块 | 2 | 0.252525 | -1.747475 | 44.674336 | 5.640699 | -39.033637 | 是 | 是
143 | 139 | S275JR | 01 | 1.5 | 12 | S275JR-1 | 铝块 | 1.67 | 0.20202 | -1.46798 | 37.303071 | 4.512559 | -32.790512 | 是 | 是
144 | 140 | S275JR | 02 | 12.01 | 16 | S275JR-2 | 铝块 | 1.67 | 0.20202 | -1.46798 | 37.303071 | 4.512559 | -32.790512 | 是 | 是
144 | 140 | S275JR | 02 | 12.01 | 16 | S275JR-2 | 钛铁 | 0.279408 | 0.199577 | -0.079831 | 6.725565 | 4.803975 | -1.92159 | 是 | 是
145 | 141 | S275JR | 03 | 16.01 | 25.4 | S275JR-3 | 铝块 | 1.67 | 0.20202 | -1.46798 | 37.303071 | 4.512559 | -32.790512 | 是 | 是
145 | 141 | S275JR | 03 | 16.01 | 25.4 | S275JR-3 | 钛铁 | 0.279408 | 0.199577 | -0.079831 | 6.725565 | 4.803975 | -1.92159 | 是 | 是
146 | 142 | S275JR-DX | 01 | 1.5 | 12 | S275JR-DX1 | 铝块 | 2 | 0.20202 | -1.79798 | 44.674336 | 4.512559 | -40.161777 | 是 | 是
147 | 143 | S275JR-DX | 02 | 12.01 | 25.4 | S275JR-DX2 | 铝块 | 2 | 0.20202 | -1.79798 | 44.674336 | 4.512559 | -40.161777 | 是 | 是
147 | 143 | S275JR-DX | 02 | 12.01 | 25.4 | S275JR-DX2 | 钛铁 | 0.279408 | 0.199577 | -0.079831 | 6.725565 | 4.803975 | -1.92159 | 是 | 是
148 | 144 | S275J0 | 01 | 2 | 12 | S275J0-1 | 铝块 | 1.67 | 0.20202 | -1.46798 | 37.303071 | 4.512559 | -32.790512 | 是 | 是
149 | 145 | S275J0 | 02 | 12.01 | 25.4 | S275J0-2 | 铝块 | 1.67 | 0.20202 | -1.46798 | 37.303071 | 4.512559 | -32.790512 | 是 | 是
149 | 145 | S275J0 | 02 | 12.01 | 25.4 | S275J0-2 | 钛铁 | 0.279408 | 0.199577 | -0.079831 | 6.725565 | 4.803975 | -1.92159 | 是 | 是
150 | 146 | S275J2 | 01 | 1.5 | 12 | S275J2-1 | 铝块 | 1.67 | 0.20202 | -1.46798 | 37.303071 | 4.512559 | -32.790512 | 是 | 是
151 | 147 | S275J2 | 02 | 12.01 | 25.4 | S275J2-2 | 铝块 | 1.67 | 0.20202 | -1.46798 | 37.303071 | 4.512559 | -32.790512 | 是 | 是
151 | 147 | S275J2 | 02 | 12.01 | 25.4 | S275J2-2 | 钛铁 | 0.279408 | 0.199577 | -0.079831 | 6.725565 | 4.803975 | -1.92159 | 是 | 是
152 | 148 | S355JR | 02 | 1.5 | 12 | S355JR-1 | 铝块 | 1.67 | 0.20202 | -1.46798 | 37.303071 | 4.512559 | -32.790512 | 是 | 是
152 | 148 | S355JR | 02 | 1.5 | 12 | S355JR-1 | 铌铁 | 0.094134 | 0.125511 | 0.031378 | 20.274127 | 27.032169 | 6.758042 | 是 | 是
152 | 148 | S355JR | 02 | 1.5 | 12 | S355JR-1 | 钛铁 | 0.678561 | 0.598731 | -0.079831 | 16.333515 | 14.411925 | -1.92159 | 是 | 是
153 | 149 | S355JR | 01 | 12.01 | 19 | S355JR-2 | 铝块 | 1.67 | 0.20202 | -1.46798 | 37.303071 | 4.512559 | -32.790512 | 是 | 是
153 | 149 | S355JR | 01 | 12.01 | 19 | S355JR-2 | 铌铁 | 0.094134 | 0.125511 | 0.031378 | 20.274127 | 27.032169 | 6.758042 | 是 | 是
153 | 149 | S355JR | 01 | 12.01 | 19 | S355JR-2 | 钛铁 | 0.678561 | 0.598731 | -0.079831 | 16.333515 | 14.411925 | -1.92159 | 是 | 是
154 | 150 | S355JR | 03 | 19.01 | 25.4 | S355JR-3 | 铝块 | 1.67 | 0.20202 | -1.46798 | 37.303071 | 4.512559 | -32.790512 | 是 | 是
154 | 150 | S355JR | 03 | 19.01 | 25.4 | S355JR-3 | 铌铁 | 0.203956 | 0.235334 | 0.031378 | 43.927275 | 50.685318 | 6.758042 | 是 | 是
154 | 150 | S355JR | 03 | 19.01 | 25.4 | S355JR-3 | 钛铁 | 0.578773 | 0.498942 | -0.079831 | 13.931527 | 12.009937 | -1.92159 | 是 | 是
155 | 151 | S355JR-DX | 01 | 2 | 12 | S355JR-DX1 | 铝块 | 2 | 0.20202 | -1.79798 | 44.674336 | 4.512559 | -40.161777 | 是 | 是
155 | 151 | S355JR-DX | 01 | 2 | 12 | S355JR-DX1 | 钛铁 | 0.77835 | 0.698519 | -0.079831 | 18.735502 | 16.813912 | -1.92159 | 是 | 是
156 | 152 | S355JR-DX | 02 | 12.01 | 25.4 | S355JR-DX2 | 铝块 | 2 | 0.20202 | -1.79798 | 44.674336 | 4.512559 | -40.161777 | 是 | 是
156 | 152 | S355JR-DX | 02 | 12.01 | 25.4 | S355JR-DX2 | 铌铁 | 0.047067 | 0.078445 | 0.031378 | 10.137064 | 16.895106 | 6.758042 | 是 | 是
156 | 152 | S355JR-DX | 02 | 12.01 | 25.4 | S355JR-DX2 | 钛铁 | 0.77835 | 0.698519 | -0.079831 | 18.735502 | 16.813912 | -1.92159 | 是 | 是
157 | 153 | S355J0 | 02 | 1.5 | 12 | S355J0-1 | 铝块 | 1.67 | 0.20202 | -1.46798 | 37.303071 | 4.512559 | -32.790512 | 是 | 是
157 | 153 | S355J0 | 02 | 1.5 | 12 | S355J0-1 | 铌铁 | 0.203956 | 0.235334 | 0.031378 | 43.927275 | 50.685318 | 6.758042 | 是 | 是
157 | 153 | S355J0 | 02 | 1.5 | 12 | S355J0-1 | 钛铁 | 0.578773 | 0.498942 | -0.079831 | 13.931527 | 12.009937 | -1.92159 | 是 | 是
158 | 154 | S355J0 | 01 | 12.01 | 19 | S355J0-2 | 铝块 | 1.67 | 0.20202 | -1.46798 | 37.303071 | 4.512559 | -32.790512 | 是 | 是
158 | 154 | S355J0 | 01 | 12.01 | 19 | S355J0-2 | 铌铁 | 0.203956 | 0.235334 | 0.031378 | 43.927275 | 50.685318 | 6.758042 | 是 | 是
158 | 154 | S355J0 | 01 | 12.01 | 19 | S355J0-2 | 钛铁 | 0.578773 | 0.498942 | -0.079831 | 13.931527 | 12.009937 | -1.92159 | 是 | 是
159 | 155 | S355J0 | 03 | 19.01 | 25.4 | S355J0-3 | 铝块 | 1.67 | 0.20202 | -1.46798 | 37.303071 | 4.512559 | -32.790512 | 是 | 是
159 | 155 | S355J0 | 03 | 19.01 | 25.4 | S355J0-3 | 铌铁 | 0.203956 | 0.235334 | 0.031378 | 43.927275 | 50.685318 | 6.758042 | 是 | 是
159 | 155 | S355J0 | 03 | 19.01 | 25.4 | S355J0-3 | 钛铁 | 0.578773 | 0.498942 | -0.079831 | 13.931527 | 12.009937 | -1.92159 | 是 | 是
160 | 156 | S355J0-DX | 01 | 1.2 | 12 | S355J0-DX1 | 铝块 | 2 | 0.20202 | -1.79798 | 44.674336 | 4.512559 | -40.161777 | 是 | 是
160 | 156 | S355J0-DX | 01 | 1.2 | 12 | S355J0-DX1 | 铌铁 | 0.047067 | 0.078445 | 0.031378 | 10.137064 | 16.895106 | 6.758042 | 是 | 是
160 | 156 | S355J0-DX | 01 | 1.2 | 12 | S355J0-DX1 | 钛铁 | 0.678561 | 0.598731 | -0.079831 | 16.333515 | 14.411925 | -1.92159 | 是 | 是
161 | 157 | S355J0-DX | 02 | 12.01 | 25.4 | S355J0-DX2 | 铝块 | 2 | 0.20202 | -1.79798 | 44.674336 | 4.512559 | -40.161777 | 是 | 是
161 | 157 | S355J0-DX | 02 | 12.01 | 25.4 | S355J0-DX2 | 铌铁 | 0.047067 | 0.078445 | 0.031378 | 10.137064 | 16.895106 | 6.758042 | 是 | 是
161 | 157 | S355J0-DX | 02 | 12.01 | 25.4 | S355J0-DX2 | 钛铁 | 0.77835 | 0.698519 | -0.079831 | 18.735502 | 16.813912 | -1.92159 | 是 | 是
162 | 158 | S355J2 | 01 | 1.5 | 12 | S355J2-1 | 铝块 | 1.67 | 0.20202 | -1.46798 | 37.303071 | 4.512559 | -32.790512 | 是 | 是
162 | 158 | S355J2 | 01 | 1.5 | 12 | S355J2-1 | 铌铁 | 0.125511 | 0.156889 | 0.031378 | 27.032169 | 33.790212 | 6.758042 | 是 | 是
162 | 158 | S355J2 | 01 | 1.5 | 12 | S355J2-1 | 钛铁 | 0.578773 | 0.498942 | -0.079831 | 13.931527 | 12.009937 | -1.92159 | 是 | 是
163 | 159 | S355J2 | 02 | 12.01 | 19 | S355J2-2 | 铝块 | 1.67 | 0.20202 | -1.46798 | 37.303071 | 4.512559 | -32.790512 | 是 | 是
163 | 159 | S355J2 | 02 | 12.01 | 19 | S355J2-2 | 铌铁 | 0.203956 | 0.235334 | 0.031378 | 43.927275 | 50.685318 | 6.758042 | 是 | 是
163 | 159 | S355J2 | 02 | 12.01 | 19 | S355J2-2 | 钛铁 | 0.578773 | 0.498942 | -0.079831 | 13.931527 | 12.009937 | -1.92159 | 是 | 是
164 | 160 | S355J2 | 03 | 19.01 | 25.4 | S355J2-3 | 铝块 | 1.67 | 0.20202 | -1.46798 | 37.303071 | 4.512559 | -32.790512 | 是 | 是
164 | 160 | S355J2 | 03 | 19.01 | 25.4 | S355J2-3 | 铌铁 | 0.282401 | 0.313779 | 0.031378 | 60.822381 | 67.580423 | 6.758042 | 是 | 是
164 | 160 | S355J2 | 03 | 19.01 | 25.4 | S355J2-3 | 钛铁 | 0.478985 | 0.399154 | -0.079831 | 11.52954 | 9.60795 | -1.92159 | 是 | 是
165 | 161 | S355M | 02 | 4 | 12 | S355M-1 | 硅锰 | 0 | 10.599209 | 10.599209 | 0 | 57.498362 | 57.498362 | 否 | 是
165 | 161 | S355M | 02 | 4 | 12 | S355M-1 | 高碳锰铁 | 0 | 0.519435 | 0.519435 | 0 | 3.139593 | 3.139593 | 否 | 是
165 | 161 | S355M | 02 | 4 | 12 | S355M-1 | 中碳锰铁 | 9.354391 | 0 | -9.354391 | 72.310271 | 0 | -72.310271 | 是 | 否
165 | 161 | S355M | 02 | 4 | 12 | S355M-1 | 硅铁合金 | 2.595874 | 0 | -2.595874 | 13.461791 | 0 | -13.461791 | 是 | 否
165 | 161 | S355M | 02 | 4 | 12 | S355M-1 | 铝块 | 2.33 | 0.30303 | -2.02697 | 52.045602 | 6.768839 | -45.276763 | 是 | 是
165 | 161 | S355M | 02 | 4 | 12 | S355M-1 | 铌铁 | 0.094134 | 0.125511 | 0.031378 | 20.274127 | 27.032169 | 6.758042 | 是 | 是
165 | 161 | S355M | 02 | 4 | 12 | S355M-1 | 钛铁 | 0.77835 | 0.698519 | -0.079831 | 18.735502 | 16.813912 | -1.92159 | 是 | 是
166 | 162 | S355M | 01 | 12.01 | 19 | S355M-2 | 硅锰 | 0 | 12.012436 | 12.012436 | 0 | 65.16481 | 65.16481 | 否 | 是
166 | 162 | S355M | 01 | 12.01 | 19 | S355M-2 | 中碳锰铁 | 11.952833 | 0.42924 | -11.523593 | 92.396457 | 3.318064 | -89.078393 | 是 | 是
166 | 162 | S355M | 01 | 12.01 | 19 | S355M-2 | 低碳锰铁 | 0 | 1.432768 | 1.432768 | 0 | 12.045393 | 12.045393 | 否 | 是
166 | 162 | S355M | 01 | 12.01 | 19 | S355M-2 | 硅铁合金 | 2.595874 | 0 | -2.595874 | 13.461791 | 0 | -13.461791 | 是 | 否
166 | 162 | S355M | 01 | 12.01 | 19 | S355M-2 | 铝块 | 2.33 | 0.30303 | -2.02697 | 52.045602 | 6.768839 | -45.276763 | 是 | 是
166 | 162 | S355M | 01 | 12.01 | 19 | S355M-2 | 铌铁 | 0.094134 | 0.125511 | 0.031378 | 20.274127 | 27.032169 | 6.758042 | 是 | 是
166 | 162 | S355M | 01 | 12.01 | 19 | S355M-2 | 钛铁 | 0.77835 | 0.698519 | -0.079831 | 18.735502 | 16.813912 | -1.92159 | 是 | 是
167 | 163 | S460M | 02 | 5 | 12 | S460M-1 | 硅锰 | 0 | 10.278175 | 10.278175 | 0 | 55.756827 | 55.756827 | 否 | 是
167 | 163 | S460M | 02 | 5 | 12 | S460M-1 | 低碳锰铁 | 15.333144 | 7.020975 | -8.312169 | 128.906963 | 59.025897 | -69.881066 | 是 | 是
167 | 163 | S460M | 02 | 5 | 12 | S460M-1 | 硅铁合金 | 2.768933 | 0.251683 | -2.517249 | 14.359243 | 1.305189 | -13.054054 | 是 | 是
167 | 163 | S460M | 02 | 5 | 12 | S460M-1 | 铝块 | 2.33 | 0.30303 | -2.02697 | 52.045602 | 6.768839 | -45.276763 | 是 | 是
167 | 163 | S460M | 02 | 5 | 12 | S460M-1 | 铌铁 | 0.360845 | 0.392223 | 0.031378 | 77.717487 | 84.475529 | 6.758042 | 是 | 是
167 | 163 | S460M | 02 | 5 | 12 | S460M-1 | 钛铁 | 0.678561 | 0.598731 | -0.079831 | 16.333515 | 14.411925 | -1.92159 | 是 | 是
168 | 164 | S460M | 01 | 12.01 | 20 | S460M-2 | 硅锰 | 0 | 9.232134 | 9.232134 | 0 | 50.082284 | 50.082284 | 否 | 是
168 | 164 | S460M | 01 | 12.01 | 20 | S460M-2 | 低碳锰铁 | 17.218367 | 9.752153 | -7.466214 | 144.756179 | 81.987124 | -62.769055 | 是 | 是
168 | 164 | S460M | 01 | 12.01 | 20 | S460M-2 | 硅铁合金 | 2.768933 | 0.507871 | -2.261061 | 14.359243 | 2.63374 | -11.725503 | 是 | 是
168 | 164 | S460M | 01 | 12.01 | 20 | S460M-2 | 铝块 | 2.33 | 0.30303 | -2.02697 | 52.045602 | 6.768839 | -45.276763 | 是 | 是
168 | 164 | S460M | 01 | 12.01 | 20 | S460M-2 | 铌铁 | 0.43929 | 0.470668 | 0.031378 | 94.612593 | 101.370635 | 6.758042 | 是 | 是
168 | 164 | S460M | 01 | 12.01 | 20 | S460M-2 | 钛铁 | 0.678561 | 0.598731 | -0.079831 | 16.333515 | 14.411925 | -1.92159 | 是 | 是
169 | 165 | S420MC | 01 | 2 | 5.99 | S420MC-1 | 硅锰 | 5.652911 | 7.066139 | 1.413228 | 30.665793 | 38.332241 | 7.666448 | 是 | 是
169 | 165 | S420MC | 01 | 2 | 5.99 | S420MC-1 | 高碳锰铁 | 0 | 3.418277 | 3.418277 | 0 | 20.660913 | 20.660913 | 否 | 是
169 | 165 | S420MC | 01 | 2 | 5.99 | S420MC-1 | 中碳锰铁 | 6.68871 | 2.260444 | -4.428266 | 51.704322 | 17.473436 | -34.230886 | 是 | 是
169 | 165 | S420MC | 01 | 2 | 5.99 | S420MC-1 | 铝块 | 2 | 0.252525 | -1.747475 | 44.674336 | 5.640699 | -39.033637 | 是 | 是
169 | 165 | S420MC | 01 | 2 | 5.99 | S420MC-1 | 铌铁 | 0.125511 | 0.156889 | 0.031378 | 27.032169 | 33.790212 | 6.758042 | 是 | 是
169 | 165 | S420MC | 01 | 2 | 5.99 | S420MC-1 | 钛铁 | 0.878138 | 0.798308 | -0.079831 | 21.137489 | 19.215899 | -1.92159 | 是 | 是
170 | 166 | S420MC | 02 | 6 | 16 | S420MC-2 | 硅锰 | 5.652911 | 7.066139 | 1.413228 | 30.665793 | 38.332241 | 7.666448 | 是 | 是
170 | 166 | S420MC | 02 | 6 | 16 | S420MC-2 | 高碳锰铁 | 0 | 3.233211 | 3.233211 | 0 | 19.542331 | 19.542331 | 否 | 是
170 | 166 | S420MC | 02 | 6 | 16 | S420MC-2 | 中碳锰铁 | 7.338321 | 3.085837 | -4.252484 | 56.725869 | 23.85379 | -32.872079 | 是 | 是
170 | 166 | S420MC | 02 | 6 | 16 | S420MC-2 | 铝块 | 2 | 0.252525 | -1.747475 | 44.674336 | 5.640699 | -39.033637 | 是 | 是
170 | 166 | S420MC | 02 | 6 | 16 | S420MC-2 | 铌铁 | 0.203956 | 0.235334 | 0.031378 | 43.927275 | 50.685318 | 6.758042 | 是 | 是
170 | 166 | S420MC | 02 | 6 | 16 | S420MC-2 | 钛铁 | 0.878138 | 0.798308 | -0.079831 | 21.137489 | 19.215899 | -1.92159 | 是 | 是
171 | 167 | S460MC | 01 | 2 | 5.99 | S460MC-1 | 硅锰 | 0 | 7.066139 | 7.066139 | 0 | 38.332241 | 38.332241 | 否 | 是
171 | 167 | S460MC | 01 | 2 | 5.99 | S460MC-1 | 高碳锰铁 | 0 | 0.0143 | 0.0143 | 0 | 0.086435 | 0.086435 | 否 | 是
171 | 167 | S460MC | 01 | 2 | 5.99 | S460MC-1 | 中碳锰铁 | 14.606492 | 8.685566 | -5.920926 | 112.909475 | 67.140197 | -45.769279 | 是 | 是
171 | 167 | S460MC | 01 | 2 | 5.99 | S460MC-1 | 硅铁合金 | 1.384466 | 0 | -1.384466 | 7.179622 | 0 | -7.179622 | 是 | 否
171 | 167 | S460MC | 01 | 2 | 5.99 | S460MC-1 | 铝块 | 2 | 0.252525 | -1.747475 | 44.674336 | 5.640699 | -39.033637 | 是 | 是
171 | 167 | S460MC | 01 | 2 | 5.99 | S460MC-1 | 铌铁 | 0.203956 | 0.235334 | 0.031378 | 43.927275 | 50.685318 | 6.758042 | 是 | 是
171 | 167 | S460MC | 01 | 2 | 5.99 | S460MC-1 | 钛铁 | 1.177504 | 1.097673 | -0.079831 | 28.343452 | 26.421862 | -1.92159 | 是 | 是
172 | 168 | S460MC | 02 | 6 | 20 | S460MC-2 | 硅锰 | 0 | 7.066139 | 7.066139 | 0 | 38.332241 | 38.332241 | 否 | 是
172 | 168 | S460MC | 02 | 6 | 20 | S460MC-2 | 中碳锰铁 | 0 | 7.414938 | 7.414938 | 0 | 57.318128 | 57.318128 | 否 | 是
172 | 168 | S460MC | 02 | 6 | 20 | S460MC-2 | 低碳锰铁 | 16.014966 | 3.127518 | -12.887448 | 134.639096 | 26.293291 | -108.345805 | 是 | 是
172 | 168 | S460MC | 02 | 6 | 20 | S460MC-2 | 硅铁合金 | 1.384466 | 0 | -1.384466 | 7.179622 | 0 | -7.179622 | 是 | 否
172 | 168 | S460MC | 02 | 6 | 20 | S460MC-2 | 铝块 | 2 | 0.252525 | -1.747475 | 44.674336 | 5.640699 | -39.033637 | 是 | 是
172 | 168 | S460MC | 02 | 6 | 20 | S460MC-2 | 铌铁 | 0.43929 | 0.470668 | 0.031378 | 94.612593 | 101.370635 | 6.758042 | 是 | 是
172 | 168 | S460MC | 02 | 6 | 20 | S460MC-2 | 钛铁 | 0.878138 | 0.798308 | -0.079831 | 21.137489 | 19.215899 | -1.92159 | 是 | 是
173 | 169 | S500MC | 01 | 2 | 5.99 | S500MC-1 | 硅锰 | 7.066139 | 8.479367 | 1.413228 | 38.332241 | 45.998689 | 7.666448 | 是 | 是
173 | 169 | S500MC | 01 | 2 | 5.99 | S500MC-1 | 高碳锰铁 | 0 | 2.792909 | 2.792909 | 0 | 16.881034 | 16.881034 | 否 | 是
173 | 169 | S500MC | 01 | 2 | 5.99 | S500MC-1 | 中碳锰铁 | 6.028786 | 2.194516 | -3.83427 | 46.603051 | 16.963806 | -29.639244 | 是 | 是
173 | 169 | S500MC | 01 | 2 | 5.99 | S500MC-1 | 铝块 | 2.33 | 0.30303 | -2.02697 | 52.045602 | 6.768839 | -45.276763 | 是 | 是
173 | 169 | S500MC | 01 | 2 | 5.99 | S500MC-1 | 铌铁 | 0.125511 | 0.156889 | 0.031378 | 27.032169 | 33.790212 | 6.758042 | 是 | 是
173 | 169 | S500MC | 01 | 2 | 5.99 | S500MC-1 | 钛铁 | 1.277292 | 1.197461 | -0.079831 | 30.745439 | 28.823849 | -1.92159 | 是 | 是
174 | 170 | S500MC | 02 | 6 | 14 | S500MC-2 | 硅锰 | 7.066139 | 8.479367 | 1.413228 | 38.332241 | 45.998689 | 7.666448 | 是 | 是
174 | 170 | S500MC | 02 | 6 | 14 | S500MC-2 | 高碳锰铁 | 0 | 2.422778 | 2.422778 | 0 | 14.64387 | 14.64387 | 否 | 是
174 | 170 | S500MC | 02 | 6 | 14 | S500MC-2 | 中碳锰铁 | 7.328007 | 3.845301 | -3.482707 | 56.646144 | 29.724514 | -26.92163 | 是 | 是
174 | 170 | S500MC | 02 | 6 | 14 | S500MC-2 | 铝块 | 2.33 | 0.30303 | -2.02697 | 52.045602 | 6.768839 | -45.276763 | 是 | 是
174 | 170 | S500MC | 02 | 6 | 14 | S500MC-2 | 铌铁 | 0.125511 | 0.156889 | 0.031378 | 27.032169 | 33.790212 | 6.758042 | 是 | 是
174 | 170 | S500MC | 02 | 6 | 14 | S500MC-2 | 钛铁 | 1.476869 | 1.397038 | -0.079831 | 35.549414 | 33.627824 | -1.92159 | 是 | 是
175 | 171 | QStE420TM | 01 | 2 | 5.99 | QStE420TM-1 | 硅锰 | 0 | 7.066139 | 7.066139 | 0 | 38.332241 | 38.332241 | 否 | 是
175 | 171 | QStE420TM | 01 | 2 | 5.99 | QStE420TM-1 | 高碳锰铁 | 0 | 0.767477 | 0.767477 | 0 | 4.638823 | 4.638823 | 否 | 是
175 | 171 | QStE420TM | 01 | 2 | 5.99 | QStE420TM-1 | 中碳锰铁 | 11.40716 | 4.770841 | -6.636319 | 88.178358 | 36.879024 | -51.299334 | 是 | 是
175 | 171 | QStE420TM | 01 | 2 | 5.99 | QStE420TM-1 | 硅铁合金 | 1.384466 | 0 | -1.384466 | 7.179622 | 0 | -7.179622 | 是 | 否
175 | 171 | QStE420TM | 01 | 2 | 5.99 | QStE420TM-1 | 铝块 | 2 | 0.252525 | -1.747475 | 44.674336 | 5.640699 | -39.033637 | 是 | 是
175 | 171 | QStE420TM | 01 | 2 | 5.99 | QStE420TM-1 | 铌铁 | 0.125511 | 0.156889 | 0.031378 | 27.032169 | 33.790212 | 6.758042 | 是 | 是
175 | 171 | QStE420TM | 01 | 2 | 5.99 | QStE420TM-1 | 钛铁 | 0.878138 | 0.798308 | -0.079831 | 21.137489 | 19.215899 | -1.92159 | 是 | 是
176 | 172 | QStE420TM | 02 | 6 | 12 | QStE420TM-2 | 硅锰 | 0 | 7.066139 | 7.066139 | 0 | 38.332241 | 38.332241 | 否 | 是
176 | 172 | QStE420TM | 02 | 6 | 12 | QStE420TM-2 | 高碳锰铁 | 0 | 0.582412 | 0.582412 | 0 | 3.520242 | 3.520242 | 否 | 是
176 | 172 | QStE420TM | 02 | 6 | 12 | QStE420TM-2 | 中碳锰铁 | 12.056771 | 5.596233 | -6.460538 | 93.199905 | 43.259378 | -49.940527 | 是 | 是
176 | 172 | QStE420TM | 02 | 6 | 12 | QStE420TM-2 | 硅铁合金 | 1.384466 | 0 | -1.384466 | 7.179622 | 0 | -7.179622 | 是 | 否
176 | 172 | QStE420TM | 02 | 6 | 12 | QStE420TM-2 | 铝块 | 2 | 0.252525 | -1.747475 | 44.674336 | 5.640699 | -39.033637 | 是 | 是
176 | 172 | QStE420TM | 02 | 6 | 12 | QStE420TM-2 | 铌铁 | 0.203956 | 0.235334 | 0.031378 | 43.927275 | 50.685318 | 6.758042 | 是 | 是
176 | 172 | QStE420TM | 02 | 6 | 12 | QStE420TM-2 | 钛铁 | 0.878138 | 0.798308 | -0.079831 | 21.137489 | 19.215899 | -1.92159 | 是 | 是
177 | 173 | QStE500TM | 01 | 2 | 5.99 | QStE500TM-1 | 硅锰 | 7.066139 | 8.479367 | 1.413228 | 38.332241 | 45.998689 | 7.666448 | 是 | 是
177 | 173 | QStE500TM | 01 | 2 | 5.99 | QStE500TM-1 | 高碳锰铁 | 0 | 2.792909 | 2.792909 | 0 | 16.881034 | 16.881034 | 否 | 是
177 | 173 | QStE500TM | 01 | 2 | 5.99 | QStE500TM-1 | 中碳锰铁 | 6.028786 | 2.194516 | -3.83427 | 46.603051 | 16.963806 | -29.639244 | 是 | 是
177 | 173 | QStE500TM | 01 | 2 | 5.99 | QStE500TM-1 | 铝块 | 2.33 | 0.30303 | -2.02697 | 52.045602 | 6.768839 | -45.276763 | 是 | 是
177 | 173 | QStE500TM | 01 | 2 | 5.99 | QStE500TM-1 | 铌铁 | 0.125511 | 0.156889 | 0.031378 | 27.032169 | 33.790212 | 6.758042 | 是 | 是
177 | 173 | QStE500TM | 01 | 2 | 5.99 | QStE500TM-1 | 钛铁 | 1.277292 | 1.197461 | -0.079831 | 30.745439 | 28.823849 | -1.92159 | 是 | 是
178 | 174 | QStE500TM | 02 | 6 | 14 | QStE500TM-2 | 硅锰 | 7.066139 | 8.479367 | 1.413228 | 38.332241 | 45.998689 | 7.666448 | 是 | 是
178 | 174 | QStE500TM | 02 | 6 | 14 | QStE500TM-2 | 高碳锰铁 | 0 | 2.422778 | 2.422778 | 0 | 14.64387 | 14.64387 | 否 | 是
178 | 174 | QStE500TM | 02 | 6 | 14 | QStE500TM-2 | 中碳锰铁 | 7.328007 | 3.845301 | -3.482707 | 56.646144 | 29.724514 | -26.92163 | 是 | 是
178 | 174 | QStE500TM | 02 | 6 | 14 | QStE500TM-2 | 铝块 | 2.33 | 0.30303 | -2.02697 | 52.045602 | 6.768839 | -45.276763 | 是 | 是
178 | 174 | QStE500TM | 02 | 6 | 14 | QStE500TM-2 | 铌铁 | 0.125511 | 0.156889 | 0.031378 | 27.032169 | 33.790212 | 6.758042 | 是 | 是
178 | 174 | QStE500TM | 02 | 6 | 14 | QStE500TM-2 | 钛铁 | 1.476869 | 1.397038 | -0.079831 | 35.549414 | 33.627824 | -1.92159 | 是 | 是
179 | 175 | QStE700TM | 01 | 2.5 | 5.99 | QStE700TM-1 | 硅锰 | 8.479367 | 15.545506 | 7.066139 | 45.998689 | 84.33093 | 38.332241 | 是 | 是
179 | 175 | QStE700TM | 01 | 2.5 | 5.99 | QStE700TM-1 | 中碳锰铁 | 0 | 5.14036 | 5.14036 | 0 | 39.735436 | 39.735436 | 否 | 是
179 | 175 | QStE700TM | 01 | 2.5 | 5.99 | QStE700TM-1 | 低碳锰铁 | 13.959611 | 3.2725 | -10.687111 | 117.359562 | 27.512169 | -89.847394 | 是 | 是
179 | 175 | QStE700TM | 01 | 2.5 | 5.99 | QStE700TM-1 | 硅铁合金 | 1.384466 | 0 | -1.384466 | 7.179622 | 0 | -7.179622 | 是 | 否
179 | 175 | QStE700TM | 01 | 2.5 | 5.99 | QStE700TM-1 | 铝块 | 2.33 | 0.30303 | -2.02697 | 52.045602 | 6.768839 | -45.276763 | 是 | 是
179 | 175 | QStE700TM | 01 | 2.5 | 5.99 | QStE700TM-1 | 铌铁 | 1.066847 | 1.098225 | 0.031378 | 229.77344 | 236.531482 | 6.758042 | 是 | 是
179 | 175 | QStE700TM | 01 | 2.5 | 5.99 | QStE700TM-1 | 钛铁 | 2.374965 | 2.295134 | -0.079831 | 57.167301 | 55.245711 | -1.92159 | 是 | 是
180 | 176 | QStE700TM | 02 | 6 | 14 | QStE700TM-2 | 硅锰 | 8.479367 | 15.545506 | 7.066139 | 45.998689 | 84.33093 | 38.332241 | 是 | 是
180 | 176 | QStE700TM | 02 | 6 | 14 | QStE700TM-2 | 中碳锰铁 | 0 | 3.664421 | 3.664421 | 0 | 28.326295 | 28.326295 | 否 | 是
180 | 176 | QStE700TM | 02 | 6 | 14 | QStE700TM-2 | 低碳锰铁 | 15.315924 | 6.056578 | -9.259346 | 128.762193 | 50.918136 | -77.844057 | 是 | 是
180 | 176 | QStE700TM | 02 | 6 | 14 | QStE700TM-2 | 硅铁合金 | 1.384466 | 0 | -1.384466 | 7.179622 | 0 | -7.179622 | 是 | 否
180 | 176 | QStE700TM | 02 | 6 | 14 | QStE700TM-2 | 铝块 | 2.33 | 0.30303 | -2.02697 | 52.045602 | 6.768839 | -45.276763 | 是 | 是
180 | 176 | QStE700TM | 02 | 6 | 14 | QStE700TM-2 | 铌铁 | 1.145292 | 1.17667 | 0.031378 | 246.668545 | 253.426588 | 6.758042 | 是 | 是
180 | 176 | QStE700TM | 02 | 6 | 14 | QStE700TM-2 | 钛铁 | 2.374965 | 2.295134 | -0.079831 | 57.167301 | 55.245711 | -1.92159 | 是 | 是
181 | 177 | BX700 | 01 | 8 | 14 | BX700 | 硅锰 | 12.012436 | 19.078575 | 7.066139 | 65.16481 | 103.497051 | 38.332241 | 是 | 是
181 | 177 | BX700 | 01 | 8 | 14 | BX700 | 中碳锰铁 | 12.174196 | 5.643888 | -6.530308 | 94.107615 | 43.627754 | -50.479861 | 是 | 是
181 | 177 | BX700 | 01 | 8 | 14 | BX700 | 低碳锰铁 | 0 | 0.602632 | 0.602632 | 0 | 5.066378 | 5.066378 | 否 | 是
181 | 177 | BX700 | 01 | 8 | 14 | BX700 | 硅铁合金 | 1.384466 | 0 | -1.384466 | 7.179622 | 0 | -7.179622 | 是 | 否
181 | 177 | BX700 | 01 | 8 | 14 | BX700 | 铝块 | 2.33 | 0.30303 | -2.02697 | 52.045602 | 6.768839 | -45.276763 | 是 | 是
181 | 177 | BX700 | 01 | 8 | 14 | BX700 | 铌铁 | 0.125511 | 0.156889 | 0.031378 | 27.032169 | 33.790212 | 6.758042 | 是 | 是
181 | 177 | BX700 | 01 | 8 | 14 | BX700 | 钛铁 | 1.975811 | 1.895981 | -0.079831 | 47.559351 | 45.637761 | -1.92159 | 是 | 是
182 | 178 | SR700 | 01 | 8 | 14 | SR700 | 硅锰 | 12.012436 | 19.078575 | 7.066139 | 65.16481 | 103.497051 | 38.332241 | 是 | 是
182 | 178 | SR700 | 01 | 8 | 14 | SR700 | 中碳锰铁 | 12.174196 | 5.643888 | -6.530308 | 94.107615 | 43.627754 | -50.479861 | 是 | 是
182 | 178 | SR700 | 01 | 8 | 14 | SR700 | 低碳锰铁 | 0 | 0.602632 | 0.602632 | 0 | 5.066378 | 5.066378 | 否 | 是
182 | 178 | SR700 | 01 | 8 | 14 | SR700 | 金属锰 | 1 | 0 | -1 | 16.725664 | 0 | -16.725664 | 是 | 否
182 | 178 | SR700 | 01 | 8 | 14 | SR700 | 硅铁合金 | 1.384466 | 0 | -1.384466 | 7.179622 | 0 | -7.179622 | 是 | 否
182 | 178 | SR700 | 01 | 8 | 14 | SR700 | 铝块 | 2.33 | 0.30303 | -2.02697 | 52.045602 | 6.768839 | -45.276763 | 是 | 是
182 | 178 | SR700 | 01 | 8 | 14 | SR700 | 铌铁 | 0.125511 | 0.156889 | 0.031378 | 27.032169 | 33.790212 | 6.758042 | 是 | 是
182 | 178 | SR700 | 01 | 8 | 14 | SR700 | 钛铁 | 1.975811 | 1.895981 | -0.079831 | 47.559351 | 45.637761 | -1.92159 | 是 | 是
183 | 179 | C355-5 | 01 | 3 | 12 | C355-5 | 硅锰 | 0 | 14.770853 | 14.770853 | 0 | 80.12861 | 80.12861 | 否 | 是
183 | 179 | C355-5 | 01 | 3 | 12 | C355-5 | 中碳锰铁 | 15.352461 | 0 | -15.352461 | 118.675885 | 0 | -118.675885 | 是 | 否
183 | 179 | C355-5 | 01 | 3 | 12 | C355-5 | 低碳锰铁 | 0 | 2.905876 | 2.905876 | 0 | 24.429934 | 24.429934 | 否 | 是
183 | 179 | C355-5 | 01 | 3 | 12 | C355-5 | 硅铁合金 | 4.326457 | 0.708897 | -3.61756 | 22.436318 | 3.676225 | -18.760092 | 是 | 是
183 | 179 | C355-5 | 01 | 3 | 12 | C355-5 | 铝块 | 2.33 | 0.30303 | -2.02697 | 52.045602 | 6.768839 | -45.276763 | 是 | 是
183 | 179 | C355-5 | 01 | 3 | 12 | C355-5 | 铌铁 | 0.125511 | 0.156889 | 0.031378 | 27.032169 | 33.790212 | 6.758042 | 是 | 是
183 | 179 | C355-5 | 01 | 3 | 12 | C355-5 | 钛铁 | 0.478985 | 0.399154 | -0.079831 | 11.52954 | 9.60795 | -1.92159 | 是 | 是
184 | 180 | YFA-1 | 01 | 2.5 | 8 | YFA-1 | 铝块 | 2.33 | 0.30303 | -2.02697 | 52.045602 | 6.768839 | -45.276763 | 是 | 是
184 | 180 | YFA-1 | 01 | 2.5 | 8 | YFA-1 | 铌铁 | 0.203956 | 0.235334 | 0.031378 | 43.927275 | 50.685318 | 6.758042 | 是 | 是
184 | 180 | YFA-1 | 01 | 2.5 | 8 | YFA-1 | 钛铁 | 2.175388 | 2.095557 | -0.079831 | 52.363326 | 50.441736 | -1.92159 | 是 | 是
185 | 181 | Q245R | 01 | 3 | 14 | Q245R-1 | 铝块 | 1.67 | 0.20202 | -1.46798 | 37.303071 | 4.512559 | -32.790512 | 是 | 是
185 | 181 | Q245R | 01 | 3 | 14 | Q245R-1 | 钛铁 | 0.279408 | 0.199577 | -0.079831 | 6.725565 | 4.803975 | -1.92159 | 是 | 是
186 | 182 | Q245R | 02 | 14.01 | 25.4 | Q245R-2 | 铝块 | 1.67 | 0.20202 | -1.46798 | 37.303071 | 4.512559 | -32.790512 | 是 | 是
186 | 182 | Q245R | 02 | 14.01 | 25.4 | Q245R-2 | 铌铁 | 0.062756 | 0.094134 | 0.031378 | 13.516085 | 20.274127 | 6.758042 | 是 | 是
186 | 182 | Q245R | 02 | 14.01 | 25.4 | Q245R-2 | 钛铁 | 0.319323 | 0.239492 | -0.079831 | 7.68636 | 5.76477 | -1.92159 | 是 | 是
187 | 183 | Q345R | 01 | 3 | 14 | Q345R | 铝块 | 2 | 0.252525 | -1.747475 | 44.674336 | 5.640699 | -39.033637 | 是 | 是
187 | 183 | Q345R | 01 | 3 | 14 | Q345R | 铌铁 | 0.062756 | 0.094134 | 0.031378 | 13.516085 | 20.274127 | 6.758042 | 是 | 是
187 | 183 | Q345R | 01 | 3 | 14 | Q345R | 钛铁 | 0.578773 | 0.498942 | -0.079831 | 13.931527 | 12.009937 | -1.92159 | 是 | 是
188 | 184 | Q345R | 02 | 14.01 | 28 | Q345R-1 | 铝块 | 2 | 0.252525 | -1.747475 | 44.674336 | 5.640699 | -39.033637 | 是 | 是
188 | 184 | Q345R | 02 | 14.01 | 28 | Q345R-1 | 铌铁 | 0.203956 | 0.235334 | 0.031378 | 43.927275 | 50.685318 | 6.758042 | 是 | 是
188 | 184 | Q345R | 02 | 14.01 | 28 | Q345R-1 | 钛铁 | 0.478985 | 0.399154 | -0.079831 | 11.52954 | 9.60795 | -1.92159 | 是 | 是
189 | 185 | Q345R-E | 01 | 3 | 14 | Q345R-E1 | 铝块 | 2 | 0.252525 | -1.747475 | 44.674336 | 5.640699 | -39.033637 | 是 | 是
189 | 185 | Q345R-E | 01 | 3 | 14 | Q345R-E1 | 铌铁 | 0.282401 | 0.313779 | 0.031378 | 60.822381 | 67.580423 | 6.758042 | 是 | 是
189 | 185 | Q345R-E | 01 | 3 | 14 | Q345R-E1 | 钛铁 | 0.379196 | 0.299365 | -0.079831 | 9.127552 | 7.205962 | -1.92159 | 是 | 是
190 | 186 | Q345R-E | 02 | 14.01 | 25 | Q345R-E2 | 铝块 | 2 | 0.252525 | -1.747475 | 44.674336 | 5.640699 | -39.033637 | 是 | 是
190 | 186 | Q345R-E | 02 | 14.01 | 25 | Q345R-E2 | 铌铁 | 0.360845 | 0.392223 | 0.031378 | 77.717487 | 84.475529 | 6.758042 | 是 | 是
190 | 186 | Q345R-E | 02 | 14.01 | 25 | Q345R-E2 | 钛铁 | 0.379196 | 0.299365 | -0.079831 | 9.127552 | 7.205962 | -1.92159 | 是 | 是
191 | 187 | SA516 Gr70 | 01 | 3 | 12.5 | SA516 Gr70-1 | 铝块 | 2.33 | 0.30303 | -2.02697 | 52.045602 | 6.768839 | -45.276763 | 是 | 是
191 | 187 | SA516 Gr70 | 01 | 3 | 12.5 | SA516 Gr70-1 | 铌铁 | 0.125511 | 0.156889 | 0.031378 | 27.032169 | 33.790212 | 6.758042 | 是 | 是
191 | 187 | SA516 Gr70 | 01 | 3 | 12.5 | SA516 Gr70-1 | 钛铁 | 0.379196 | 0.299365 | -0.079831 | 9.127552 | 7.205962 | -1.92159 | 是 | 是
192 | 188 | Q345qC | 01 | 4 | 16 | Q345qC | 硅锰 | 0 | 12.918023 | 12.918023 | 0 | 70.077416 | 70.077416 | 否 | 是
192 | 188 | Q345qC | 01 | 4 | 16 | Q345qC | 中碳锰铁 | 14.148517 | 0 | -14.148517 | 109.369285 | 0 | -109.369285 | 是 | 否
192 | 188 | Q345qC | 01 | 4 | 16 | Q345qC | 低碳锰铁 | 0 | 3.239649 | 3.239649 | 0 | 27.235988 | 27.235988 | 否 | 是
192 | 188 | Q345qC | 01 | 4 | 16 | Q345qC | 硅铁合金 | 3.461166 | 0.297386 | -3.16378 | 17.949054 | 1.542195 | -16.406859 | 是 | 是
192 | 188 | Q345qC | 01 | 4 | 16 | Q345qC | 铝块 | 1.67 | 0.20202 | -1.46798 | 37.303071 | 4.512559 | -32.790512 | 是 | 是
192 | 188 | Q345qC | 01 | 4 | 16 | Q345qC | 铌铁 | 0.203956 | 0.235334 | 0.031378 | 43.927275 | 50.685318 | 6.758042 | 是 | 是
192 | 188 | Q345qC | 01 | 4 | 16 | Q345qC | 钛铁 | 0.379196 | 0.299365 | -0.079831 | 9.127552 | 7.205962 | -1.92159 | 是 | 是
193 | 189 | Q345qD | 01 | 4 | 16 | Q345qD | 硅锰 | 14.132278 | 15.545506 | 1.413228 | 76.664482 | 84.33093 | 7.666448 | 是 | 是
193 | 189 | Q345qD | 01 | 4 | 16 | Q345qD | 高碳锰铁 | 0 | 0.588479 | 0.588479 | 0 | 3.55691 | 3.55691 | 否 | 是
193 | 189 | Q345qD | 01 | 4 | 16 | Q345qD | 中碳锰铁 | 4.932273 | 3.191848 | -1.740426 | 38.126909 | 24.673264 | -13.453645 | 是 | 是
193 | 189 | Q345qD | 01 | 4 | 16 | Q345qD | 铝块 | 1.67 | 0.20202 | -1.46798 | 37.303071 | 4.512559 | -32.790512 | 是 | 是
193 | 189 | Q345qD | 01 | 4 | 16 | Q345qD | 铌铁 | 0.282401 | 0.313779 | 0.031378 | 60.822381 | 67.580423 | 6.758042 | 是 | 是
193 | 189 | Q345qD | 01 | 4 | 16 | Q345qD | 钛铁 | 0.379196 | 0.299365 | -0.079831 | 9.127552 | 7.205962 | -1.92159 | 是 | 是
194 | 190 | HP295 | 01 | 2 | 6 | HP295 | 铝块 | 2.33 | 0.30303 | -2.02697 | 52.045602 | 6.768839 | -45.276763 | 是 | 是
194 | 190 | HP295 | 01 | 2 | 6 | HP295 | 钛铁 | 0.379196 | 0.299365 | -0.079831 | 9.127552 | 7.205962 | -1.92159 | 是 | 是
195 | 191 | Q235PL | 01 | 2 | 7.55 | Q235PL-1 | 硅锰 | 3.524024 | 0 | -3.524024 | 19.117052 | 0 | -19.117052 | 是 | 否
195 | 191 | Q235PL | 01 | 2 | 7.55 | Q235PL-1 | 高碳锰铁 | 0 | 3.101708 | 3.101708 | 0 | 18.747493 | 18.747493 | 否 | 是
195 | 191 | Q235PL | 01 | 2 | 7.55 | Q235PL-1 | 硅铁合金 | 0.059901 | 0 | -0.059901 | 0.310639 | 0 | -0.310639 | 是 | 否
195 | 191 | Q235PL | 01 | 2 | 7.55 | Q235PL-1 | 铝块 | 2 | 0.252525 | -1.747475 | 44.674336 | 5.640699 | -39.033637 | 是 | 是
196 | 192 | Q235PL | 02 | 7.56 | 18 | Q235PL-2 | 硅锰 | 3.768607 | 0 | -3.768607 | 20.443862 | 0 | -20.443862 | 是 | 否
196 | 192 | Q235PL | 02 | 7.56 | 18 | Q235PL-2 | 高碳锰铁 | 1.143687 | 4.460668 | 3.316981 | 6.91273 | 26.961384 | 20.048654 | 是 | 是
196 | 192 | Q235PL | 02 | 7.56 | 18 | Q235PL-2 | 铝块 | 2 | 0.252525 | -1.747475 | 44.674336 | 5.640699 | -39.033637 | 是 | 是
197 | 193 | 330CL | 01 | 2 | 10.49 | 330CL-1 | 硅锰 | 0 | 1.130582 | 1.130582 | 0 | 6.133159 | 6.133159 | 否 | 是
197 | 193 | 330CL | 01 | 2 | 10.49 | 330CL-1 | 高碳锰铁 | 0 | 0.408569 | 0.408569 | 0 | 2.469494 | 2.469494 | 否 | 是
197 | 193 | 330CL | 01 | 2 | 10.49 | 330CL-1 | 中碳锰铁 | 2.659072 | 1.325824 | -1.333248 | 20.554864 | 10.248739 | -10.306126 | 是 | 是
197 | 193 | 330CL | 01 | 2 | 10.49 | 330CL-1 | 铝块 | 2.33 | 0.252525 | -2.077475 | 52.045602 | 5.640699 | -46.404903 | 是 | 是
198 | 194 | 330CL | 02 | 10.5 | 14 | 330CL-2 | 硅锰 | 0 | 1.130582 | 1.130582 | 0 | 6.133159 | 6.133159 | 否 | 是
198 | 194 | 330CL | 02 | 10.5 | 14 | 330CL-2 | 高碳锰铁 | 0 | 0.522746 | 0.522746 | 0 | 3.159605 | 3.159605 | 否 | 是
198 | 194 | 330CL | 02 | 10.5 | 14 | 330CL-2 | 中碳锰铁 | 2.999035 | 1.557338 | -1.441697 | 23.182807 | 12.038364 | -11.144443 | 是 | 是
198 | 194 | 330CL | 02 | 10.5 | 14 | 330CL-2 | 铝块 | 2.33 | 0.252525 | -2.077475 | 52.045602 | 5.640699 | -46.404903 | 是 | 是
199 | 195 | 380CL | 01 | 2 | 4.99 | 380CL-1 | 硅锰 | 0 | 1.695873 | 1.695873 | 0 | 9.199738 | 9.199738 | 否 | 是
199 | 195 | 380CL | 01 | 2 | 4.99 | 380CL-1 | 高碳锰铁 | 0 | 2.043153 | 2.043153 | 0 | 12.349321 | 12.349321 | 否 | 是
199 | 195 | 380CL | 01 | 2 | 4.99 | 380CL-1 | 中碳锰铁 | 10.968024 | 7.609605 | -3.358419 | 84.783793 | 58.822917 | -25.960876 | 是 | 是
199 | 195 | 380CL | 01 | 2 | 4.99 | 380CL-1 | 铝块 | 2.33 | 0.252525 | -2.077475 | 52.045602 | 5.640699 | -46.404903 | 是 | 是
200 | 196 | 380CL | 02 | 5 | 18 | 380CL-2 | 硅锰 | 0 | 8.479367 | 8.479367 | 0 | 45.998689 | 45.998689 | 否 | 是
200 | 196 | 380CL | 02 | 5 | 18 | 380CL-2 | 高碳锰铁 | 0 | 1.257729 | 1.257729 | 0 | 7.602025 | 7.602025 | 否 | 是
200 | 196 | 380CL | 02 | 5 | 18 | 380CL-2 | 中碳锰铁 | 11.617634 | 3.334189 | -8.283445 | 89.805339 | 25.773574 | -64.031766 | 是 | 是
200 | 196 | 380CL | 02 | 5 | 18 | 380CL-2 | 硅铁合金 | 1.730583 | 0 | -1.730583 | 8.974527 | 0 | -8.974527 | 是 | 否
200 | 196 | 380CL | 02 | 5 | 18 | 380CL-2 | 铝块 | 2 | 0.252525 | -1.747475 | 44.674336 | 5.640699 | -39.033637 | 是 | 是
201 | 197 | 380CL-QL | 01 | 2 | 4.99 | 380CL-QL1 | 硅锰 | 0 | 1.695873 | 1.695873 | 0 | 9.199738 | 9.199738 | 否 | 是
201 | 197 | 380CL-QL | 01 | 2 | 4.99 | 380CL-QL1 | 高碳锰铁 | 0 | 2.768525 | 2.768525 | 0 | 16.733652 | 16.733652 | 否 | 是
201 | 197 | 380CL-QL | 01 | 2 | 4.99 | 380CL-QL1 | 中碳锰铁 | 11.144068 | 7.096665 | -4.047403 | 86.144632 | 54.857849 | -31.286783 | 是 | 是
201 | 197 | 380CL-QL | 01 | 2 | 4.99 | 380CL-QL1 | 铝块 | 2.66 | 0.30303 | -2.35697 | 59.416867 | 6.768839 | -52.648028 | 是 | 是
202 | 198 | 380CL-QL | 02 | 5 | 18 | 380CL-QL2 | 硅锰 | 0 | 8.479367 | 8.479367 | 0 | 45.998689 | 45.998689 | 否 | 是
202 | 198 | 380CL-QL | 02 | 5 | 18 | 380CL-QL2 | 高碳锰铁 | 0 | 1.798036 | 1.798036 | 0 | 10.867775 | 10.867775 | 否 | 是
202 | 198 | 380CL-QL | 02 | 5 | 18 | 380CL-QL2 | 中碳锰铁 | 12.443289 | 3.646641 | -8.796648 | 96.187725 | 28.18886 | -67.998865 | 是 | 是
202 | 198 | 380CL-QL | 02 | 5 | 18 | 380CL-QL2 | 硅铁合金 | 1.730583 | 0 | -1.730583 | 8.974527 | 0 | -8.974527 | 是 | 否
202 | 198 | 380CL-QL | 02 | 5 | 18 | 380CL-QL2 | 铝块 | 2.33 | 0.30303 | -2.02697 | 52.045602 | 6.768839 | -45.276763 | 是 | 是
203 | 199 | 380CL-JD | 01 | 4 | 6 | 380CL-JD1 | 硅锰 | 0 | 2.119842 | 2.119842 | 0 | 11.499672 | 11.499672 | 否 | 是
203 | 199 | 380CL-JD | 01 | 4 | 6 | 380CL-JD1 | 高碳锰铁 | 0 | 2.545937 | 2.545937 | 0 | 15.388276 | 15.388276 | 否 | 是
203 | 199 | 380CL-JD | 01 | 4 | 6 | 380CL-JD1 | 中碳锰铁 | 11.793679 | 7.603257 | -4.190422 | 91.166179 | 58.773847 | -32.392332 | 是 | 是
203 | 199 | 380CL-JD | 01 | 4 | 6 | 380CL-JD1 | 铝块 | 2.33 | 0.252525 | -2.077475 | 52.045602 | 5.640699 | -46.404903 | 是 | 是
204 | 200 | 380CL-JD | 02 | 6.01 | 12 | 380CL-JD2 | 硅锰 | 0 | 7.066139 | 7.066139 | 0 | 38.332241 | 38.332241 | 否 | 是
204 | 200 | 380CL-JD | 02 | 6.01 | 12 | 380CL-JD2 | 高碳锰铁 | 0 | 1.923111 | 1.923111 | 0 | 11.623757 | 11.623757 | 否 | 是
204 | 200 | 380CL-JD | 02 | 6.01 | 12 | 380CL-JD2 | 中碳锰铁 | 12.443289 | 4.70931 | -7.733979 | 96.187725 | 36.40338 | -59.784345 | 是 | 是
204 | 200 | 380CL-JD | 02 | 6.01 | 12 | 380CL-JD2 | 硅铁合金 | 1.384466 | 0 | -1.384466 | 7.179622 | 0 | -7.179622 | 是 | 否
204 | 200 | 380CL-JD | 02 | 6.01 | 12 | 380CL-JD2 | 铝块 | 2 | 0.252525 | -1.747475 | 44.674336 | 5.640699 | -39.033637 | 是 | 是
204 | 200 | 380CL-JD | 02 | 6.01 | 12 | 380CL-JD2 | 钛铁 | 0.399154 | 0.319323 | -0.079831 | 9.60795 | 7.68636 | -1.92159 | 是 | 是
205 | 201 | 380CL-JD | 03 | 12.01 | 20 | 380CL-JD3 | 硅锰 | 0 | 7.066139 | 7.066139 | 0 | 38.332241 | 38.332241 | 否 | 是
205 | 201 | 380CL-JD | 03 | 12.01 | 20 | 380CL-JD3 | 高碳锰铁 | 0 | 1.738045 | 1.738045 | 0 | 10.505175 | 10.505175 | 否 | 是
205 | 201 | 380CL-JD | 03 | 12.01 | 20 | 380CL-JD3 | 中碳锰铁 | 13.092899 | 5.534702 | -7.558198 | 101.209272 | 42.783734 | -58.425538 | 是 | 是
205 | 201 | 380CL-JD | 03 | 12.01 | 20 | 380CL-JD3 | 硅铁合金 | 1.384466 | 0 | -1.384466 | 7.179622 | 0 | -7.179622 | 是 | 否
205 | 201 | 380CL-JD | 03 | 12.01 | 20 | 380CL-JD3 | 铝块 | 2 | 0.252525 | -1.747475 | 44.674336 | 5.640699 | -39.033637 | 是 | 是
205 | 201 | 380CL-JD | 03 | 12.01 | 20 | 380CL-JD3 | 钛铁 | 0.399154 | 0.319323 | -0.079831 | 9.60795 | 7.68636 | -1.92159 | 是 | 是
206 | 202 | 420CL | 01 | 2 | 5.99 | 420CL-1 | 硅锰 | 0 | 7.066139 | 7.066139 | 0 | 38.332241 | 38.332241 | 否 | 是
206 | 202 | 420CL | 01 | 2 | 5.99 | 420CL-1 | 高碳锰铁 | 0 | 2.595571 | 2.595571 | 0 | 15.688272 | 15.688272 | 否 | 是
206 | 202 | 420CL | 01 | 2 | 5.99 | 420CL-1 | 中碳锰铁 | 8.693954 | 0.321249 | -8.372705 | 67.205032 | 2.48328 | -64.721752 | 是 | 是
206 | 202 | 420CL | 01 | 2 | 5.99 | 420CL-1 | 硅铁合金 | 1.384466 | 0 | -1.384466 | 7.179622 | 0 | -7.179622 | 是 | 否
206 | 202 | 420CL | 01 | 2 | 5.99 | 420CL-1 | 铝块 | 2 | 0.252525 | -1.747475 | 44.674336 | 5.640699 | -39.033637 | 是 | 是
206 | 202 | 420CL | 01 | 2 | 5.99 | 420CL-1 | 铌铁 | 0.125511 | 0.156889 | 0.031378 | 27.032169 | 33.790212 | 6.758042 | 是 | 是
206 | 202 | 420CL | 01 | 2 | 5.99 | 420CL-1 | 钛铁 | 0.239492 | 0.159662 | -0.079831 | 5.76477 | 3.84318 | -1.92159 | 是 | 是
207 | 203 | 420CL | 02 | 6 | 14 | 420CL-2 | 硅锰 | 0 | 7.066139 | 7.066139 | 0 | 38.332241 | 38.332241 | 否 | 是
207 | 203 | 420CL | 02 | 6 | 14 | 420CL-2 | 高碳锰铁 | 0 | 2.22544 | 2.22544 | 0 | 13.451109 | 13.451109 | 否 | 是
207 | 203 | 420CL | 02 | 6 | 14 | 420CL-2 | 中碳锰铁 | 9.993175 | 1.972033 | -8.021142 | 77.248125 | 15.243988 | -62.004138 | 是 | 是
207 | 203 | 420CL | 02 | 6 | 14 | 420CL-2 | 硅铁合金 | 1.384466 | 0 | -1.384466 | 7.179622 | 0 | -7.179622 | 是 | 否
207 | 203 | 420CL | 02 | 6 | 14 | 420CL-2 | 铝块 | 2 | 0.252525 | -1.747475 | 44.674336 | 5.640699 | -39.033637 | 是 | 是
207 | 203 | 420CL | 02 | 6 | 14 | 420CL-2 | 铌铁 | 0.125511 | 0.156889 | 0.031378 | 27.032169 | 33.790212 | 6.758042 | 是 | 是
207 | 203 | 420CL | 02 | 6 | 14 | 420CL-2 | 钛铁 | 0.239492 | 0.159662 | -0.079831 | 5.76477 | 3.84318 | -1.92159 | 是 | 是
208 | 204 | SL440 | 01 | 20 | 26 | SL440 | 硅锰 | 0 | 7.066139 | 7.066139 | 0 | 38.332241 | 38.332241 | 否 | 是
208 | 204 | SL440 | 01 | 20 | 26 | SL440 | 中碳锰铁 | 0 | 7.018669 | 7.018669 | 0 | 54.254931 | 54.254931 | 否 | 是
208 | 204 | SL440 | 01 | 20 | 26 | SL440 | 低碳锰铁 | 14.6796 | 2.175487 | -12.504113 | 123.412567 | 18.289494 | -105.123074 | 是 | 是
208 | 204 | SL440 | 01 | 20 | 26 | SL440 | 硅铁合金 | 1.384466 | 0 | -1.384466 | 7.179622 | 0 | -7.179622 | 是 | 否
208 | 204 | SL440 | 01 | 20 | 26 | SL440 | 铝块 | 2.33 | 0.30303 | -2.02697 | 52.045602 | 6.768839 | -45.276763 | 是 | 是
208 | 204 | SL440 | 01 | 20 | 26 | SL440 | 铌铁 | 0.203956 | 0.235334 | 0.031378 | 43.927275 | 50.685318 | 6.758042 | 是 | 是
208 | 204 | SL440 | 01 | 20 | 26 | SL440 | 钛铁 | 0.279408 | 0.199577 | -0.079831 | 6.725565 | 4.803975 | -1.92159 | 是 | 是
209 | 205 | 590CL | 01 | 3 | 5.99 | 590CL-1 | 硅锰 | 0 | 8.479367 | 8.479367 | 0 | 45.998689 | 45.998689 | 否 | 是
209 | 205 | 590CL | 01 | 3 | 5.99 | 590CL-1 | 低碳锰铁 | 17.570275 | 10.712839 | -6.857436 | 147.7147 | 90.063689 | -57.651011 | 是 | 是
209 | 205 | 590CL | 01 | 3 | 5.99 | 590CL-1 | 硅铁合金 | 1.730583 | 0 | -1.730583 | 8.974527 | 0 | -8.974527 | 是 | 否
209 | 205 | 590CL | 01 | 3 | 5.99 | 590CL-1 | 铝块 | 2.33 | 0.30303 | -2.02697 | 52.045602 | 6.768839 | -45.276763 | 是 | 是
209 | 205 | 590CL | 01 | 3 | 5.99 | 590CL-1 | 铌铁 | 0.753069 | 0.784447 | 0.031378 | 162.193016 | 168.951059 | 6.758042 | 是 | 是
209 | 205 | 590CL | 01 | 3 | 5.99 | 590CL-1 | 钛铁 | 0.379196 | 0.299365 | -0.079831 | 9.127552 | 7.205962 | -1.92159 | 是 | 是
209 | 205 | 590CL | 01 | 3 | 5.99 | 590CL-1 | 高碳铬铁 | 0 | 0.654068 | 0.654068 | 0 | 5.087836 | 5.087836 | 否 | 是
209 | 205 | 590CL | 01 | 3 | 5.99 | 590CL-1 | 低碳铬铁 | 3.504935 | 2.932736 | -0.572199 | 50.495877 | 42.252157 | -8.24372 | 是 | 是
210 | 206 | 590CL | 02 | 6 | 12 | 590CL-2 | 硅锰 | 0 | 8.479367 | 8.479367 | 0 | 45.998689 | 45.998689 | 否 | 是
210 | 206 | 590CL | 02 | 6 | 12 | 590CL-2 | 低碳锰铁 | 18.198682 | 11.341246 | -6.857436 | 152.997772 | 95.346761 | -57.651011 | 是 | 是
210 | 206 | 590CL | 02 | 6 | 12 | 590CL-2 | 硅铁合金 | 1.730583 | 0 | -1.730583 | 8.974527 | 0 | -8.974527 | 是 | 否
210 | 206 | 590CL | 02 | 6 | 12 | 590CL-2 | 铝块 | 2.33 | 0.30303 | -2.02697 | 52.045602 | 6.768839 | -45.276763 | 是 | 是
210 | 206 | 590CL | 02 | 6 | 12 | 590CL-2 | 铌铁 | 0.831513 | 0.862891 | 0.031378 | 179.088122 | 185.846164 | 6.758042 | 是 | 是
210 | 206 | 590CL | 02 | 6 | 12 | 590CL-2 | 钛铁 | 0.478985 | 0.399154 | -0.079831 | 11.52954 | 9.60795 | -1.92159 | 是 | 是
210 | 206 | 590CL | 02 | 6 | 12 | 590CL-2 | 高碳铬铁 | 0 | 0.613423 | 0.613423 | 0 | 4.771671 | 4.771671 | 否 | 是
210 | 206 | 590CL | 02 | 6 | 12 | 590CL-2 | 低碳铬铁 | 3.504935 | 2.968293 | -0.536642 | 50.495877 | 42.764435 | -7.731442 | 是 | 是
211 | 207 | YFDP600-SY | 01 | 3 | 5.99 | YFDP600-SY | 硅锰 | 0 | 8.479367 | 8.479367 | 0 | 45.998689 | 45.998689 | 否 | 是
211 | 207 | YFDP600-SY | 01 | 3 | 5.99 | YFDP600-SY | 低碳锰铁 | 17.570275 | 10.712839 | -6.857436 | 147.7147 | 90.063689 | -57.651011 | 是 | 是
211 | 207 | YFDP600-SY | 01 | 3 | 5.99 | YFDP600-SY | 硅铁合金 | 1.730583 | 0 | -1.730583 | 8.974527 | 0 | -8.974527 | 是 | 否
211 | 207 | YFDP600-SY | 01 | 3 | 5.99 | YFDP600-SY | 铝块 | 2.33 | 0.30303 | -2.02697 | 52.045602 | 6.768839 | -45.276763 | 是 | 是
211 | 207 | YFDP600-SY | 01 | 3 | 5.99 | YFDP600-SY | 铌铁 | 0.753069 | 0.784447 | 0.031378 | 162.193016 | 168.951059 | 6.758042 | 是 | 是
211 | 207 | YFDP600-SY | 01 | 3 | 5.99 | YFDP600-SY | 钛铁 | 0.379196 | 0.299365 | -0.079831 | 9.127552 | 7.205962 | -1.92159 | 是 | 是
211 | 207 | YFDP600-SY | 01 | 3 | 5.99 | YFDP600-SY | 高碳铬铁 | 0 | 0.654068 | 0.654068 | 0 | 5.087836 | 5.087836 | 否 | 是
211 | 207 | YFDP600-SY | 01 | 3 | 5.99 | YFDP600-SY | 低碳铬铁 | 3.504935 | 2.932736 | -0.572199 | 50.495877 | 42.252157 | -8.24372 | 是 | 是
212 | 208 | 510L | 01 | 2 | 5.99 | 510L-1 | 硅锰 | 0 | 9.892595 | 9.892595 | 0 | 53.665138 | 53.665138 | 否 | 是
212 | 208 | 510L | 01 | 2 | 5.99 | 510L-1 | 高碳锰铁 | 0 | 1.791606 | 1.791606 | 0 | 10.828913 | 10.828913 | 否 | 是
212 | 208 | 510L | 01 | 2 | 5.99 | 510L-1 | 中碳锰铁 | 10.494382 | 0.522373 | -9.972009 | 81.122501 | 4.037988 | -77.084513 | 是 | 是
212 | 208 | 510L | 01 | 2 | 5.99 | 510L-1 | 硅铁合金 | 2.076699 | 0 | -2.076699 | 10.769432 | 0 | -10.769432 | 是 | 否
212 | 208 | 510L | 01 | 2 | 5.99 | 510L-1 | 铝块 | 2 | 0.252525 | -1.747475 | 44.674336 | 5.640699 | -39.033637 | 是 | 是
212 | 208 | 510L | 01 | 2 | 5.99 | 510L-1 | 铌铁 | 0.125511 | 0.156889 | 0.031378 | 27.032169 | 33.790212 | 6.758042 | 是 | 是
212 | 208 | 510L | 01 | 2 | 5.99 | 510L-1 | 钛铁 | 0.718477 | 0.638646 | -0.079831 | 17.29431 | 15.37272 | -1.92159 | 是 | 是
213 | 209 | 510L | 02 | 6 | 14 | 510L-2 | 硅锰 | 0 | 9.892595 | 9.892595 | 0 | 53.665138 | 53.665138 | 否 | 是
213 | 209 | 510L | 02 | 6 | 14 | 510L-2 | 高碳锰铁 | 0 | 1.248714 | 1.248714 | 0 | 7.547535 | 7.547535 | 否 | 是
213 | 209 | 510L | 02 | 6 | 14 | 510L-2 | 中碳锰铁 | 11.775903 | 2.319552 | -9.456351 | 91.028771 | 17.930341 | -73.09843 | 是 | 是
213 | 209 | 510L | 02 | 6 | 14 | 510L-2 | 硅铁合金 | 2.076699 | 0 | -2.076699 | 10.769432 | 0 | -10.769432 | 是 | 否
213 | 209 | 510L | 02 | 6 | 14 | 510L-2 | 铝块 | 2 | 0.252525 | -1.747475 | 44.674336 | 5.640699 | -39.033637 | 是 | 是
213 | 209 | 510L | 02 | 6 | 14 | 510L-2 | 铌铁 | 0.156889 | 0.188267 | 0.031378 | 33.790212 | 40.548254 | 6.758042 | 是 | 是
213 | 209 | 510L | 02 | 6 | 14 | 510L-2 | 钛铁 | 0.77835 | 0.698519 | -0.079831 | 18.735502 | 16.813912 | -1.92159 | 是 | 是
214 | 210 | 610L | 01 | 2 | 5.99 | 610L-1 | 硅锰 | 0 | 12.012436 | 12.012436 | 0 | 65.16481 | 65.16481 | 否 | 是
214 | 210 | 610L | 01 | 2 | 5.99 | 610L-1 | 中碳锰铁 | 0 | 2.651742 | 2.651742 | 0 | 20.498201 | 20.498201 | 否 | 是
214 | 210 | 610L | 01 | 2 | 5.99 | 610L-1 | 低碳锰铁 | 15.17914 | 2.899248 | -12.279892 | 127.612238 | 24.374211 | -103.238027 | 是 | 是
214 | 210 | 610L | 01 | 2 | 5.99 | 610L-1 | 硅铁合金 | 2.595874 | 0 | -2.595874 | 13.461791 | 0 | -13.461791 | 是 | 否
214 | 210 | 610L | 01 | 2 | 5.99 | 610L-1 | 铝块 | 2 | 0.252525 | -1.747475 | 44.674336 | 5.640699 | -39.033637 | 是 | 是
214 | 210 | 610L | 01 | 2 | 5.99 | 610L-1 | 铌铁 | 0.203956 | 0.235334 | 0.031378 | 43.927275 | 50.685318 | 6.758042 | 是 | 是
214 | 210 | 610L | 01 | 2 | 5.99 | 610L-1 | 钛铁 | 1.177504 | 1.097673 | -0.079831 | 28.343452 | 26.421862 | -1.92159 | 是 | 是
215 | 211 | 610L | 02 | 6 | 14 | 610L-2 | 硅锰 | 0 | 12.012436 | 12.012436 | 0 | 65.16481 | 65.16481 | 否 | 是
215 | 211 | 610L | 02 | 6 | 14 | 610L-2 | 中碳锰铁 | 0 | 3.484224 | 3.484224 | 0 | 26.933356 | 26.933356 | 否 | 是
215 | 211 | 610L | 02 | 6 | 14 | 610L-2 | 低碳锰铁 | 15.755785 | 2.670583 | -13.085201 | 132.460136 | 22.451807 | -110.008329 | 是 | 是
215 | 211 | 610L | 02 | 6 | 14 | 610L-2 | 硅铁合金 | 2.595874 | 0 | -2.595874 | 13.461791 | 0 | -13.461791 | 是 | 否
215 | 211 | 610L | 02 | 6 | 14 | 610L-2 | 铝块 | 2 | 0.252525 | -1.747475 | 44.674336 | 5.640699 | -39.033637 | 是 | 是
215 | 211 | 610L | 02 | 6 | 14 | 610L-2 | 铌铁 | 0.251023 | 0.282401 | 0.031378 | 54.064339 | 60.822381 | 6.758042 | 是 | 是
215 | 211 | 610L | 02 | 6 | 14 | 610L-2 | 钛铁 | 1.377081 | 1.29725 | -0.079831 | 33.147427 | 31.225837 | -1.92159 | 是 | 是
216 | 212 | YF700BL | 01 | 2 | 4 | YF700BL-1 | 硅锰 | 7.066139 | 8.479367 | 1.413228 | 38.332241 | 45.998689 | 7.666448 | 是 | 是
216 | 212 | YF700BL | 01 | 2 | 4 | YF700BL-1 | 高碳锰铁 | 0 | 1.6187 | 1.6187 | 0 | 9.783823 | 9.783823 | 否 | 是
216 | 212 | YF700BL | 01 | 2 | 4 | YF700BL-1 | 中碳锰铁 | 10.510856 | 7.791891 | -2.718965 | 81.249851 | 60.232008 | -21.017843 | 是 | 是
216 | 212 | YF700BL | 01 | 2 | 4 | YF700BL-1 | 铝块 | 2.33 | 0.30303 | -2.02697 | 52.045602 | 6.768839 | -45.276763 | 是 | 是
216 | 212 | YF700BL | 01 | 2 | 4 | YF700BL-1 | 铌铁 | 0.360845 | 0.392223 | 0.031378 | 77.717487 | 84.475529 | 6.758042 | 是 | 是
216 | 212 | YF700BL | 01 | 2 | 4 | YF700BL-1 | 钛铁 | 1.876023 | 1.796192 | -0.079831 | 45.157364 | 43.235774 | -1.92159 | 是 | 是
217 | 213 | YF700BL | 02 | 4.01 | 6 | YF700BL-2 | 硅锰 | 9.892595 | 11.305822 | 1.413228 | 53.665138 | 61.331586 | 7.666448 | 是 | 是
217 | 213 | YF700BL | 02 | 4.01 | 6 | YF700BL-2 | 高碳锰铁 | 0 | 0.52937 | 0.52937 | 0 | 3.199644 | 3.199644 | 否 | 是
217 | 213 | YF700BL | 02 | 4.01 | 6 | YF700BL-2 | 中碳锰铁 | 9.363397 | 7.679115 | -1.684283 | 72.379889 | 59.360236 | -13.019653 | 是 | 是
217 | 213 | YF700BL | 02 | 4.01 | 6 | YF700BL-2 | 铝块 | 2.33 | 0.30303 | -2.02697 | 52.045602 | 6.768839 | -45.276763 | 是 | 是
217 | 213 | YF700BL | 02 | 4.01 | 6 | YF700BL-2 | 铌铁 | 0.43929 | 0.470668 | 0.031378 | 94.612593 | 101.370635 | 6.758042 | 是 | 是
217 | 213 | YF700BL | 02 | 4.01 | 6 | YF700BL-2 | 钛铁 | 1.975811 | 1.895981 | -0.079831 | 47.559351 | 45.637761 | -1.92159 | 是 | 是
218 | 214 | YF700BL | 03 | 6.01 | 14 | YF700BL-3 | 硅锰 | 9.892595 | 11.305822 | 1.413228 | 53.665138 | 61.331586 | 7.666448 | 是 | 是
218 | 214 | YF700BL | 03 | 6.01 | 14 | YF700BL-3 | 高碳锰铁 | 0 | 0.128657 | 0.128657 | 0 | 0.777632 | 0.777632 | 否 | 是
218 | 214 | YF700BL | 03 | 6.01 | 14 | YF700BL-3 | 中碳锰铁 | 0 | 8.807861 | 8.807861 | 0 | 68.085545 | 68.085545 | 否 | 是
218 | 214 | YF700BL | 03 | 6.01 | 14 | YF700BL-3 | 低碳锰铁 | 9.781497 | 0 | -9.781497 | 82.233822 | 0 | -82.233822 | 是 | 否
218 | 214 | YF700BL | 03 | 6.01 | 14 | YF700BL-3 | 铝块 | 2.33 | 0.30303 | -2.02697 | 52.045602 | 6.768839 | -45.276763 | 是 | 是
218 | 214 | YF700BL | 03 | 6.01 | 14 | YF700BL-3 | 铌铁 | 0.517735 | 0.549113 | 0.031378 | 111.507699 | 118.265741 | 6.758042 | 是 | 是
218 | 214 | YF700BL | 03 | 6.01 | 14 | YF700BL-3 | 钛铁 | 2.175388 | 2.095557 | -0.079831 | 52.363326 | 50.441736 | -1.92159 | 是 | 是
219 | 215 | 700L | 01 | 2 | 6 | 700L-1 | 硅锰 | 0 | 9.892595 | 9.892595 | 0 | 53.665138 | 53.665138 | 否 | 是
219 | 215 | 700L | 01 | 2 | 6 | 700L-1 | 中碳锰铁 | 16.879301 | 7.799489 | -9.079812 | 130.478488 | 60.29074 | -70.187749 | 是 | 是
219 | 215 | 700L | 01 | 2 | 6 | 700L-1 | 低碳锰铁 | 0 | 0.783109 | 0.783109 | 0 | 6.583663 | 6.583663 | 否 | 是
219 | 215 | 700L | 01 | 2 | 6 | 700L-1 | 硅铁合金 | 2.076699 | 0 | -2.076699 | 10.769432 | 0 | -10.769432 | 是 | 否
219 | 215 | 700L | 01 | 2 | 6 | 700L-1 | 铝块 | 2.33 | 0.30303 | -2.02697 | 52.045602 | 6.768839 | -45.276763 | 是 | 是
219 | 215 | 700L | 01 | 2 | 6 | 700L-1 | 铌铁 | 0.43929 | 0.470668 | 0.031378 | 94.612593 | 101.370635 | 6.758042 | 是 | 是
219 | 215 | 700L | 01 | 2 | 6 | 700L-1 | 钛铁 | 2.0756 | 1.995769 | -0.079831 | 49.961339 | 48.039749 | -1.92159 | 是 | 是
220 | 216 | 700L | 02 | 6.01 | 10 | 700L-2 | 硅锰 | 0 | 12.012436 | 12.012436 | 0 | 65.16481 | 65.16481 | 否 | 是
220 | 216 | 700L | 02 | 6.01 | 10 | 700L-2 | 中碳锰铁 | 0 | 4.249722 | 4.249722 | 0 | 32.850729 | 32.850729 | 否 | 是
220 | 216 | 700L | 02 | 6.01 | 10 | 700L-2 | 低碳锰铁 | 17.59677 | 3.771055 | -13.825715 | 147.937446 | 31.703562 | -116.233883 | 是 | 是
220 | 216 | 700L | 02 | 6.01 | 10 | 700L-2 | 硅铁合金 | 2.595874 | 0 | -2.595874 | 13.461791 | 0 | -13.461791 | 是 | 否
220 | 216 | 700L | 02 | 6.01 | 10 | 700L-2 | 铝块 | 2.33 | 0.30303 | -2.02697 | 52.045602 | 6.768839 | -45.276763 | 是 | 是
220 | 216 | 700L | 02 | 6.01 | 10 | 700L-2 | 铌铁 | 0.564802 | 0.596179 | 0.031378 | 121.644762 | 128.402804 | 6.758042 | 是 | 是
220 | 216 | 700L | 02 | 6.01 | 10 | 700L-2 | 钛铁 | 2.0756 | 1.995769 | -0.079831 | 49.961339 | 48.039749 | -1.92159 | 是 | 是
221 | 217 | 700L | 03 | 10.01 | 14 | 700L-3 | 硅锰 | 0 | 7.518739 | 7.518739 | 0 | 40.787495 | 40.787495 | 否 | 是
221 | 217 | 700L | 03 | 10.01 | 14 | 700L-3 | 低碳锰铁 | 20.360404 | 14.279848 | -6.080557 | 171.171541 | 120.051816 | -51.119724 | 是 | 是
221 | 217 | 700L | 03 | 10.01 | 14 | 700L-3 | 硅铁合金 | 2.595874 | 0.754444 | -1.84143 | 13.461791 | 3.912428 | -9.549363 | 是 | 是
221 | 217 | 700L | 03 | 10.01 | 14 | 700L-3 | 铝块 | 2.33 | 0.30303 | -2.02697 | 52.045602 | 6.768839 | -45.276763 | 是 | 是
221 | 217 | 700L | 03 | 10.01 | 14 | 700L-3 | 铌铁 | 0.611868 | 0.643246 | 0.031378 | 131.781826 | 138.539868 | 6.758042 | 是 | 是
221 | 217 | 700L | 03 | 10.01 | 14 | 700L-3 | 钛铁 | 1.876023 | 1.796192 | -0.079831 | 45.157364 | 43.235774 | -1.92159 | 是 | 是
222 | 218 | 700L-S | 01 | 3 | 8 | 700L-S1 | 硅锰 | 0 | 7.066139 | 7.066139 | 0 | 38.332241 | 38.332241 | 否 | 是
222 | 218 | 700L-S | 01 | 3 | 8 | 700L-S1 | 高碳锰铁 | 0 | 0.819717 | 0.819717 | 0 | 4.954572 | 4.954572 | 否 | 是
222 | 218 | 700L-S | 01 | 3 | 8 | 700L-S1 | 中碳锰铁 | 17.149717 | 10.463779 | -6.685938 | 132.56883 | 80.885938 | -51.682892 | 是 | 是
222 | 218 | 700L-S | 01 | 3 | 8 | 700L-S1 | 硅铁合金 | 1.384466 | 0 | -1.384466 | 7.179622 | 0 | -7.179622 | 是 | 否
222 | 218 | 700L-S | 01 | 3 | 8 | 700L-S1 | 铝块 | 2.33 | 0.30303 | -2.02697 | 52.045602 | 6.768839 | -45.276763 | 是 | 是
222 | 218 | 700L-S | 01 | 3 | 8 | 700L-S1 | 铌铁 | 0.43929 | 0.470668 | 0.031378 | 94.612593 | 101.370635 | 6.758042 | 是 | 是
222 | 218 | 700L-S | 01 | 3 | 8 | 700L-S1 | 钛铁 | 2.0756 | 1.995769 | -0.079831 | 49.961339 | 48.039749 | -1.92159 | 是 | 是
223 | 219 | 700L-S | 02 | 8.01 | 12 | 700L-S2 | 硅锰 | 0 | 7.066139 | 7.066139 | 0 | 38.332241 | 38.332241 | 否 | 是
223 | 219 | 700L-S | 02 | 8.01 | 12 | 700L-S2 | 高碳锰铁 | 0 | 0.26452 | 0.26452 | 0 | 1.598827 | 1.598827 | 否 | 是
223 | 219 | 700L-S | 02 | 8.01 | 12 | 700L-S2 | 中碳锰铁 | 19.098549 | 12.939955 | -6.158593 | 147.63347 | 100.027 | -47.60647 | 是 | 是
223 | 219 | 700L-S | 02 | 8.01 | 12 | 700L-S2 | 硅铁合金 | 1.384466 | 0 | -1.384466 | 7.179622 | 0 | -7.179622 | 是 | 否
223 | 219 | 700L-S | 02 | 8.01 | 12 | 700L-S2 | 铝块 | 2.33 | 0.30303 | -2.02697 | 52.045602 | 6.768839 | -45.276763 | 是 | 是
223 | 219 | 700L-S | 02 | 8.01 | 12 | 700L-S2 | 铌铁 | 0.596179 | 0.627557 | 0.031378 | 128.402804 | 135.160847 | 6.758042 | 是 | 是
223 | 219 | 700L-S | 02 | 8.01 | 12 | 700L-S2 | 钛铁 | 2.0756 | 1.995769 | -0.079831 | 49.961339 | 48.039749 | -1.92159 | 是 | 是
224 | 220 | 700L(HJKJ) | 01 | 6 | 12 | 700L(HJKJ) | 硅锰 | 0 | 15.545506 | 15.545506 | 0 | 84.33093 | 84.33093 | 否 | 是
224 | 220 | 700L(HJKJ) | 01 | 6 | 12 | 700L(HJKJ) | 中碳锰铁 | 0 | 0.458537 | 0.458537 | 0 | 3.54453 | 3.54453 | 否 | 是
224 | 220 | 700L(HJKJ) | 01 | 6 | 12 | 700L(HJKJ) | 低碳锰铁 | 22.245627 | 9.230091 | -13.015536 | 187.020757 | 77.598106 | -109.422651 | 是 | 是
224 | 220 | 700L(HJKJ) | 01 | 6 | 12 | 700L(HJKJ) | 硅铁合金 | 3.461166 | 0 | -3.461166 | 17.949054 | 0 | -17.949054 | 是 | 否
224 | 220 | 700L(HJKJ) | 01 | 6 | 12 | 700L(HJKJ) | 铝块 | 2.33 | 0.30303 | -2.02697 | 52.045602 | 6.768839 | -45.276763 | 是 | 是
224 | 220 | 700L(HJKJ) | 01 | 6 | 12 | 700L(HJKJ) | 铌铁 | 0.674624 | 0.706002 | 0.031378 | 145.29791 | 152.055953 | 6.758042 | 是 | 是
224 | 220 | 700L(HJKJ) | 01 | 6 | 12 | 700L(HJKJ) | 钛铁 | 2.175388 | 2.095557 | -0.079831 | 52.363326 | 50.441736 | -1.92159 | 是 | 是
225 | 221 | 750L | 01 | 4 | 5.99 | 750L-1 | 硅锰 | 8.479367 | 15.545506 | 7.066139 | 45.998689 | 84.33093 | 38.332241 | 是 | 是
225 | 221 | 750L | 01 | 4 | 5.99 | 750L-1 | 高碳锰铁 | 0 | 0.590196 | 0.590196 | 0 | 3.567288 | 3.567288 | 否 | 是
225 | 221 | 750L | 01 | 4 | 5.99 | 750L-1 | 中碳锰铁 | 13.050519 | 6.582588 | -6.467931 | 100.881664 | 50.883987 | -49.997677 | 是 | 是
225 | 221 | 750L | 01 | 4 | 5.99 | 750L-1 | 硅铁合金 | 1.384466 | 0 | -1.384466 | 7.179622 | 0 | -7.179622 | 是 | 否
225 | 221 | 750L | 01 | 4 | 5.99 | 750L-1 | 铝块 | 2.33 | 0.30303 | -2.02697 | 52.045602 | 6.768839 | -45.276763 | 是 | 是
225 | 221 | 750L | 01 | 4 | 5.99 | 750L-1 | 铌铁 | 0.674624 | 0.706002 | 0.031378 | 145.29791 | 152.055953 | 6.758042 | 是 | 是
225 | 221 | 750L | 01 | 4 | 5.99 | 750L-1 | 钛铁 | 2.175388 | 2.095557 | -0.079831 | 52.363326 | 50.441736 | -1.92159 | 是 | 是
226 | 222 | 750L | 02 | 6 | 14 | 750L-2 | 硅锰 | 8.479367 | 15.545506 | 7.066139 | 45.998689 | 84.33093 | 38.332241 | 是 | 是
226 | 222 | 750L | 02 | 6 | 14 | 750L-2 | 中碳锰铁 | 0 | 3.363926 | 3.363926 | 0 | 26.003445 | 26.003445 | 否 | 是
226 | 222 | 750L | 02 | 6 | 14 | 750L-2 | 低碳锰铁 | 13.704059 | 4.7354 | -8.968659 | 115.211113 | 39.810882 | -75.400231 | 是 | 是
226 | 222 | 750L | 02 | 6 | 14 | 750L-2 | 硅铁合金 | 1.384466 | 0 | -1.384466 | 7.179622 | 0 | -7.179622 | 是 | 否
226 | 222 | 750L | 02 | 6 | 14 | 750L-2 | 铝块 | 2.33 | 0.30303 | -2.02697 | 52.045602 | 6.768839 | -45.276763 | 是 | 是
226 | 222 | 750L | 02 | 6 | 14 | 750L-2 | 铌铁 | 0.753069 | 0.784447 | 0.031378 | 162.193016 | 168.951059 | 6.758042 | 是 | 是
226 | 222 | 750L | 02 | 6 | 14 | 750L-2 | 钛铁 | 2.374965 | 2.295134 | -0.079831 | 57.167301 | 55.245711 | -1.92159 | 是 | 是
227 | 223 | 800L | 01 | 3 | 10 | 800L-AC | 硅锰 | 8.479367 | 15.545506 | 7.066139 | 45.998689 | 84.33093 | 38.332241 | 是 | 是
227 | 223 | 800L | 01 | 3 | 10 | 800L-AC | 高碳锰铁 | 0 | 0.24836 | 0.24836 | 0 | 1.501151 | 1.501151 | 否 | 是
227 | 223 | 800L | 01 | 3 | 10 | 800L-AC | 中碳锰铁 | 15.826028 | 9.682784 | -6.143244 | 122.336597 | 74.848779 | -47.487818 | 是 | 是
227 | 223 | 800L | 01 | 3 | 10 | 800L-AC | 硅铁合金 | 1.384466 | 0 | -1.384466 | 7.179622 | 0 | -7.179622 | 是 | 否
227 | 223 | 800L | 01 | 3 | 10 | 800L-AC | 铝块 | 2.33 | 0.30303 | -2.02697 | 52.045602 | 6.768839 | -45.276763 | 是 | 是
227 | 223 | 800L | 01 | 3 | 10 | 800L-AC | 铌铁 | 1.066847 | 1.098225 | 0.031378 | 229.77344 | 236.531482 | 6.758042 | 是 | 是
227 | 223 | 800L | 01 | 3 | 10 | 800L-AC | 钛铁 | 2.574542 | 2.494711 | -0.079831 | 61.971276 | 60.049686 | -1.92159 | 是 | 是
228 | 224 | 800L | 02 | 10.01 | 14 | 800L-ACH | 硅锰 | 1.413228 | 8.479367 | 7.066139 | 7.666448 | 45.998689 | 38.332241 | 是 | 是
228 | 224 | 800L | 02 | 10.01 | 14 | 800L-ACH | 中碳锰铁 | 21.770569 | 0 | -21.770569 | 168.288428 | 0 | -168.288428 | 是 | 否
228 | 224 | 800L | 02 | 10.01 | 14 | 800L-ACH | 低碳锰铁 | 0 | 15.345459 | 15.345459 | 0 | 129.010498 | 129.010498 | 否 | 是
228 | 224 | 800L | 02 | 10.01 | 14 | 800L-ACH | 硅铁合金 | 1.384466 | 0 | -1.384466 | 7.179622 | 0 | -7.179622 | 是 | 否
228 | 224 | 800L | 02 | 10.01 | 14 | 800L-ACH | 铝块 | 2.33 | 0.30303 | -2.02697 | 52.045602 | 6.768839 | -45.276763 | 是 | 是
228 | 224 | 800L | 02 | 10.01 | 14 | 800L-ACH | 铌铁 | 0.753069 | 0.784447 | 0.031378 | 162.193016 | 168.951059 | 6.758042 | 是 | 是
228 | 224 | 800L | 02 | 10.01 | 14 | 800L-ACH | 钛铁 | 2.175388 | 2.095557 | -0.079831 | 52.363326 | 50.441736 | -1.92159 | 是 | 是
228 | 224 | 800L | 02 | 10.01 | 14 | 800L-ACH | 高碳铬铁 | 0 | 2.050012 | 2.050012 | 0 | 15.946557 | 15.946557 | 否 | 是
228 | 224 | 800L | 02 | 10.01 | 14 | 800L-ACH | 低碳铬铁 | 3.504935 | 1.711519 | -1.793416 | 50.495877 | 24.65799 | -25.837887 | 是 | 是
229 | 225 | 800L-AC | 01 | 3 | 10 | 800L-AC | 硅锰 | 8.479367 | 15.545506 | 7.066139 | 45.998689 | 84.33093 | 38.332241 | 是 | 是
229 | 225 | 800L-AC | 01 | 3 | 10 | 800L-AC | 高碳锰铁 | 0 | 0.24836 | 0.24836 | 0 | 1.501151 | 1.501151 | 否 | 是
229 | 225 | 800L-AC | 01 | 3 | 10 | 800L-AC | 中碳锰铁 | 15.826028 | 9.682784 | -6.143244 | 122.336597 | 74.848779 | -47.487818 | 是 | 是
229 | 225 | 800L-AC | 01 | 3 | 10 | 800L-AC | 硅铁合金 | 1.384466 | 0 | -1.384466 | 7.179622 | 0 | -7.179622 | 是 | 否
229 | 225 | 800L-AC | 01 | 3 | 10 | 800L-AC | 铝块 | 2.33 | 0.30303 | -2.02697 | 52.045602 | 6.768839 | -45.276763 | 是 | 是
229 | 225 | 800L-AC | 01 | 3 | 10 | 800L-AC | 铌铁 | 1.066847 | 1.098225 | 0.031378 | 229.77344 | 236.531482 | 6.758042 | 是 | 是
229 | 225 | 800L-AC | 01 | 3 | 10 | 800L-AC | 钛铁 | 2.574542 | 2.494711 | -0.079831 | 61.971276 | 60.049686 | -1.92159 | 是 | 是
230 | 226 | 800L-AC | 02 | 10.01 | 14 | 800L-ACH | 硅锰 | 1.413228 | 8.479367 | 7.066139 | 7.666448 | 45.998689 | 38.332241 | 是 | 是
230 | 226 | 800L-AC | 02 | 10.01 | 14 | 800L-ACH | 中碳锰铁 | 21.770569 | 0 | -21.770569 | 168.288428 | 0 | -168.288428 | 是 | 否
230 | 226 | 800L-AC | 02 | 10.01 | 14 | 800L-ACH | 低碳锰铁 | 0 | 15.345459 | 15.345459 | 0 | 129.010498 | 129.010498 | 否 | 是
230 | 226 | 800L-AC | 02 | 10.01 | 14 | 800L-ACH | 硅铁合金 | 1.384466 | 0 | -1.384466 | 7.179622 | 0 | -7.179622 | 是 | 否
230 | 226 | 800L-AC | 02 | 10.01 | 14 | 800L-ACH | 铝块 | 2.33 | 0.30303 | -2.02697 | 52.045602 | 6.768839 | -45.276763 | 是 | 是
230 | 226 | 800L-AC | 02 | 10.01 | 14 | 800L-ACH | 铌铁 | 0.753069 | 0.784447 | 0.031378 | 162.193016 | 168.951059 | 6.758042 | 是 | 是
230 | 226 | 800L-AC | 02 | 10.01 | 14 | 800L-ACH | 钛铁 | 2.175388 | 2.095557 | -0.079831 | 52.363326 | 50.441736 | -1.92159 | 是 | 是
230 | 226 | 800L-AC | 02 | 10.01 | 14 | 800L-ACH | 高碳铬铁 | 0 | 2.050012 | 2.050012 | 0 | 15.946557 | 15.946557 | 否 | 是
230 | 226 | 800L-AC | 02 | 10.01 | 14 | 800L-ACH | 低碳铬铁 | 3.504935 | 1.711519 | -1.793416 | 50.495877 | 24.65799 | -25.837887 | 是 | 是
231 | 227 | L245 | 01 | 3 | 12 | L245-1 | 铝块 | 1 | 0.151515 | -0.848485 | 22.337168 | 3.384419 | -18.952749 | 是 | 是
231 | 227 | L245 | 01 | 3 | 12 | L245-1 | 钛铁 | 0.279408 | 0.199577 | -0.079831 | 6.725565 | 4.803975 | -1.92159 | 是 | 是
232 | 228 | L245 | 02 | 12.01 | 28 | L245-2 | 铝块 | 1 | 0.151515 | -0.848485 | 22.337168 | 3.384419 | -18.952749 | 是 | 是
232 | 228 | L245 | 02 | 12.01 | 28 | L245-2 | 铌铁 | 0.094134 | 0.125511 | 0.031378 | 20.274127 | 27.032169 | 6.758042 | 是 | 是
232 | 228 | L245 | 02 | 12.01 | 28 | L245-2 | 钛铁 | 0.279408 | 0.199577 | -0.079831 | 6.725565 | 4.803975 | -1.92159 | 是 | 是
233 | 229 | L245M | 01 | 3 | 12 | L245M-1 | 铝块 | 1 | 0.151515 | -0.848485 | 22.337168 | 3.384419 | -18.952749 | 是 | 是
233 | 229 | L245M | 01 | 3 | 12 | L245M-1 | 铌铁 | 0.062756 | 0.094134 | 0.031378 | 13.516085 | 20.274127 | 6.758042 | 是 | 是
233 | 229 | L245M | 01 | 3 | 12 | L245M-1 | 钛铁 | 0.279408 | 0.199577 | -0.079831 | 6.725565 | 4.803975 | -1.92159 | 是 | 是
234 | 230 | L245M | 02 | 12.01 | 28 | L245M-2 | 铝块 | 1 | 0.151515 | -0.848485 | 22.337168 | 3.384419 | -18.952749 | 是 | 是
234 | 230 | L245M | 02 | 12.01 | 28 | L245M-2 | 铌铁 | 0.094134 | 0.125511 | 0.031378 | 20.274127 | 27.032169 | 6.758042 | 是 | 是
234 | 230 | L245M | 02 | 12.01 | 28 | L245M-2 | 钛铁 | 0.379196 | 0.299365 | -0.079831 | 9.127552 | 7.205962 | -1.92159 | 是 | 是
235 | 231 | L290 | 01 | 3 | 12 | L290-1 | 铝块 | 2 | 0.252525 | -1.747475 | 44.674336 | 5.640699 | -39.033637 | 是 | 是
235 | 231 | L290 | 01 | 3 | 12 | L290-1 | 钛铁 | 0.578773 | 0.498942 | -0.079831 | 13.931527 | 12.009937 | -1.92159 | 是 | 是
236 | 232 | L290 | 02 | 12.01 | 28 | L290-2 | 铝块 | 2 | 0.252525 | -1.747475 | 44.674336 | 5.640699 | -39.033637 | 是 | 是
236 | 232 | L290 | 02 | 12.01 | 28 | L290-2 | 铌铁 | 0.094134 | 0.125511 | 0.031378 | 20.274127 | 27.032169 | 6.758042 | 是 | 是
236 | 232 | L290 | 02 | 12.01 | 28 | L290-2 | 钛铁 | 0.578773 | 0.498942 | -0.079831 | 13.931527 | 12.009937 | -1.92159 | 是 | 是
237 | 233 | L360 | 01 | 4 | 25.4 | L360 | 硅锰 | 0 | 15.545506 | 15.545506 | 0 | 84.33093 | 84.33093 | 否 | 是
237 | 233 | L360 | 01 | 4 | 25.4 | L360 | 高碳锰铁 | 0 | 0.245962 | 0.245962 | 0 | 1.486657 | 1.486657 | 否 | 是
237 | 233 | L360 | 01 | 4 | 25.4 | L360 | 中碳锰铁 | 14.877464 | 1.647687 | -13.229777 | 115.004116 | 12.736767 | -102.267349 | 是 | 是
237 | 233 | L360 | 01 | 4 | 25.4 | L360 | 硅铁合金 | 3.461166 | 0 | -3.461166 | 17.949054 | 0 | -17.949054 | 是 | 否
237 | 233 | L360 | 01 | 4 | 25.4 | L360 | 铝块 | 1.67 | 0.20202 | -1.46798 | 37.303071 | 4.512559 | -32.790512 | 是 | 是
237 | 233 | L360 | 01 | 4 | 25.4 | L360 | 铌铁 | 0.43929 | 0.470668 | 0.031378 | 94.612593 | 101.370635 | 6.758042 | 是 | 是
237 | 233 | L360 | 01 | 4 | 25.4 | L360 | 钛铁 | 0.578773 | 0.498942 | -0.079831 | 13.931527 | 12.009937 | -1.92159 | 是 | 是
238 | 234 | L360M | 01 | 4 | 25.4 | L360M | 硅锰 | 0 | 15.545506 | 15.545506 | 0 | 84.33093 | 84.33093 | 否 | 是
238 | 234 | L360M | 01 | 4 | 25.4 | L360M | 高碳锰铁 | 0 | 0.245962 | 0.245962 | 0 | 1.486657 | 1.486657 | 否 | 是
238 | 234 | L360M | 01 | 4 | 25.4 | L360M | 中碳锰铁 | 15.025491 | 1.647687 | -13.377804 | 116.148373 | 12.736767 | -103.411606 | 是 | 是
238 | 234 | L360M | 01 | 4 | 25.4 | L360M | 硅铁合金 | 3.461166 | 0 | -3.461166 | 17.949054 | 0 | -17.949054 | 是 | 否
238 | 234 | L360M | 01 | 4 | 25.4 | L360M | 铝块 | 1.67 | 0.20202 | -1.46798 | 37.303071 | 4.512559 | -32.790512 | 是 | 是
238 | 234 | L360M | 01 | 4 | 25.4 | L360M | 铌铁 | 0.43929 | 0.470668 | 0.031378 | 94.612593 | 101.370635 | 6.758042 | 是 | 是
238 | 234 | L360M | 01 | 4 | 25.4 | L360M | 钛铁 | 0.578773 | 0.498942 | -0.079831 | 13.931527 | 12.009937 | -1.92159 | 是 | 是
239 | 235 | L485 | 01 | 6 | 16 | L485-1 | 硅锰 | 16.25212 | 17.486636 | 1.234516 | 88.164155 | 94.861131 | 6.696977 | 是 | 是
239 | 235 | L485 | 01 | 6 | 16 | L485-1 | 高碳锰铁 | 0 | 2.479769 | 2.479769 | 0 | 14.988337 | 14.988337 | 否 | 是
239 | 235 | L485 | 01 | 6 | 16 | L485-1 | 中碳锰铁 | 3.387434 | 0 | -3.387434 | 26.185166 | 0 | -26.185166 | 是 | 否
239 | 235 | L485 | 01 | 6 | 16 | L485-1 | 铝块 | 2 | 0.252525 | -1.747475 | 44.674336 | 5.640699 | -39.033637 | 是 | 是
239 | 235 | L485 | 01 | 6 | 16 | L485-1 | 铌铁 | 0.360845 | 0.392223 | 0.031378 | 77.717487 | 84.475529 | 6.758042 | 是 | 是
239 | 235 | L485 | 01 | 6 | 16 | L485-1 | 钛铁 | 0.977927 | 0.898096 | -0.079831 | 23.539477 | 21.617887 | -1.92159 | 是 | 是
240 | 236 | L485 | 02 | 16.01 | 22 | L485-2 | 硅锰 | 16.25212 | 17.665348 | 1.413228 | 88.164155 | 95.830603 | 7.666448 | 是 | 是
240 | 236 | L485 | 02 | 16.01 | 22 | L485-2 | 高碳锰铁 | 0 | 2.093821 | 2.093821 | 0 | 12.655575 | 12.655575 | 否 | 是
240 | 236 | L485 | 02 | 16.01 | 22 | L485-2 | 中碳锰铁 | 4.686655 | 1.516403 | -3.170252 | 36.228259 | 11.721929 | -24.50633 | 是 | 是
240 | 236 | L485 | 02 | 16.01 | 22 | L485-2 | 铝块 | 2 | 0.252525 | -1.747475 | 44.674336 | 5.640699 | -39.033637 | 是 | 是
240 | 236 | L485 | 02 | 16.01 | 22 | L485-2 | 铌铁 | 0.360845 | 0.392223 | 0.031378 | 77.717487 | 84.475529 | 6.758042 | 是 | 是
240 | 236 | L485 | 02 | 16.01 | 22 | L485-2 | 钛铁 | 1.177504 | 1.097673 | -0.079831 | 28.343452 | 26.421862 | -1.92159 | 是 | 是
241 | 237 | X42 | 01 | 3 | 12 | X42-1 | 铝块 | 2 | 0.252525 | -1.747475 | 44.674336 | 5.640699 | -39.033637 | 是 | 是
241 | 237 | X42 | 01 | 3 | 12 | X42-1 | 钛铁 | 0.578773 | 0.498942 | -0.079831 | 13.931527 | 12.009937 | -1.92159 | 是 | 是
242 | 238 | X42 | 02 | 12.01 | 28 | X42-2 | 铝块 | 2 | 0.252525 | -1.747475 | 44.674336 | 5.640699 | -39.033637 | 是 | 是
242 | 238 | X42 | 02 | 12.01 | 28 | X42-2 | 铌铁 | 0.094134 | 0.125511 | 0.031378 | 20.274127 | 27.032169 | 6.758042 | 是 | 是
242 | 238 | X42 | 02 | 12.01 | 28 | X42-2 | 钛铁 | 0.578773 | 0.498942 | -0.079831 | 13.931527 | 12.009937 | -1.92159 | 是 | 是
243 | 239 | X60M | 01 | 6 | 16 | X60M-1 | 硅锰 | 0 | 2.726765 | 2.726765 | 0 | 14.792099 | 14.792099 | 否 | 是
243 | 239 | X60M | 01 | 6 | 16 | X60M-1 | 低碳锰铁 | 15.977262 | 13.772071 | -2.205191 | 134.322112 | 115.782899 | -18.539212 | 是 | 是
243 | 239 | X60M | 01 | 6 | 16 | X60M-1 | 硅铁合金 | 3.980341 | 3.312523 | -0.667818 | 20.641412 | 17.178215 | -3.463197 | 是 | 是
243 | 239 | X60M | 01 | 6 | 16 | X60M-1 | 铝块 | 2 | 0.252525 | -1.747475 | 44.674336 | 5.640699 | -39.033637 | 是 | 是
243 | 239 | X60M | 01 | 6 | 16 | X60M-1 | 铌铁 | 0.43929 | 0.470668 | 0.031378 | 94.612593 | 101.370635 | 6.758042 | 是 | 是
243 | 239 | X60M | 01 | 6 | 16 | X60M-1 | 钛铁 | 0.878138 | 0.798308 | -0.079831 | 21.137489 | 19.215899 | -1.92159 | 是 | 是
244 | 240 | X60M | 02 | 16.01 | 25.4 | X60M-2 | 硅锰 | 0 | 2.029404 | 2.029404 | 0 | 11.00907 | 11.00907 | 否 | 是
244 | 240 | X60M | 02 | 16.01 | 25.4 | X60M-2 | 低碳锰铁 | 17.234077 | 15.592856 | -1.641221 | 144.888256 | 131.090384 | -13.797872 | 是 | 是
244 | 240 | X60M | 02 | 16.01 | 25.4 | X60M-2 | 硅铁合金 | 3.980341 | 3.483315 | -0.497026 | 20.641412 | 18.063916 | -2.577496 | 是 | 是
244 | 240 | X60M | 02 | 16.01 | 25.4 | X60M-2 | 铝块 | 2 | 0.252525 | -1.747475 | 44.674336 | 5.640699 | -39.033637 | 是 | 是
244 | 240 | X60M | 02 | 16.01 | 25.4 | X60M-2 | 铌铁 | 0.517735 | 0.549113 | 0.031378 | 111.507699 | 118.265741 | 6.758042 | 是 | 是
244 | 240 | X60M | 02 | 16.01 | 25.4 | X60M-2 | 钛铁 | 0.878138 | 0.798308 | -0.079831 | 21.137489 | 19.215899 | -1.92159 | 是 | 是
245 | 241 | PSL1 X65 | 01 | 6 | 16 | X65-1 | 硅锰 | 0 | 2.726765 | 2.726765 | 0 | 14.792099 | 14.792099 | 否 | 是
245 | 241 | PSL1 X65 | 01 | 6 | 16 | X65-1 | 低碳锰铁 | 15.977262 | 13.772071 | -2.205191 | 134.322112 | 115.782899 | -18.539212 | 是 | 是
245 | 241 | PSL1 X65 | 01 | 6 | 16 | X65-1 | 硅铁合金 | 3.980341 | 3.312523 | -0.667818 | 20.641412 | 17.178215 | -3.463197 | 是 | 是
245 | 241 | PSL1 X65 | 01 | 6 | 16 | X65-1 | 铝块 | 2 | 0.252525 | -1.747475 | 44.674336 | 5.640699 | -39.033637 | 是 | 是
245 | 241 | PSL1 X65 | 01 | 6 | 16 | X65-1 | 铌铁 | 0.517735 | 0.549113 | 0.031378 | 111.507699 | 118.265741 | 6.758042 | 是 | 是
245 | 241 | PSL1 X65 | 01 | 6 | 16 | X65-1 | 钛铁 | 0.977927 | 0.898096 | -0.079831 | 23.539477 | 21.617887 | -1.92159 | 是 | 是
246 | 242 | PSL1 X65 | 02 | 16.01 | 25 | X65-2 | 硅锰 | 0 | 2.782604 | 2.782604 | 0 | 15.095013 | 15.095013 | 否 | 是
246 | 242 | PSL1 X65 | 02 | 16.01 | 25 | X65-2 | 低碳锰铁 | 17.034034 | 14.783685 | -2.250349 | 143.206478 | 124.287618 | -18.91886 | 是 | 是
246 | 242 | PSL1 X65 | 02 | 16.01 | 25 | X65-2 | 硅铁合金 | 3.980341 | 3.298847 | -0.681493 | 20.641412 | 17.107296 | -3.534116 | 是 | 是
246 | 242 | PSL1 X65 | 02 | 16.01 | 25 | X65-2 | 铝块 | 2 | 0.252525 | -1.747475 | 44.674336 | 5.640699 | -39.033637 | 是 | 是
246 | 242 | PSL1 X65 | 02 | 16.01 | 25 | X65-2 | 铌铁 | 0.596179 | 0.627557 | 0.031378 | 128.402804 | 135.160847 | 6.758042 | 是 | 是
246 | 242 | PSL1 X65 | 02 | 16.01 | 25 | X65-2 | 钛铁 | 0.977927 | 0.898096 | -0.079831 | 23.539477 | 21.617887 | -1.92159 | 是 | 是
247 | 243 | X70 | 01 | 6 | 14 | X70-1 | 硅锰 | 0 | 6.933981 | 6.933981 | 0 | 37.61531 | 37.61531 | 否 | 是
247 | 243 | X70 | 01 | 6 | 14 | X70-1 | 低碳锰铁 | 19.292111 | 13.684461 | -5.607651 | 162.190318 | 115.046351 | -47.143966 | 是 | 是
247 | 243 | X70 | 01 | 6 | 14 | X70-1 | 硅铁合金 | 3.980341 | 2.282125 | -1.698216 | 20.641412 | 11.834736 | -8.806676 | 是 | 是
247 | 243 | X70 | 01 | 6 | 14 | X70-1 | 铝块 | 2 | 0.252525 | -1.747475 | 44.674336 | 5.640699 | -39.033637 | 是 | 是
247 | 243 | X70 | 01 | 6 | 14 | X70-1 | 铌铁 | 0.909958 | 0.941336 | 0.031378 | 195.983228 | 202.74127 | 6.758042 | 是 | 是
247 | 243 | X70 | 01 | 6 | 14 | X70-1 | 钛铁 | 0.379196 | 0.299365 | -0.079831 | 9.127552 | 7.205962 | -1.92159 | 是 | 是
248 | 244 | X70 | 02 | 14.01 | 19 | X70-2 | 硅锰 | 0 | 6.5853 | 6.5853 | 0 | 35.723796 | 35.723796 | 否 | 是
248 | 244 | X70 | 02 | 14.01 | 19 | X70-2 | 低碳锰铁 | 19.920519 | 14.594853 | -5.325666 | 167.47339 | 122.700094 | -44.773296 | 是 | 是
248 | 244 | X70 | 02 | 14.01 | 19 | X70-2 | 硅铁合金 | 3.980341 | 2.367521 | -1.61282 | 20.641412 | 12.277587 | -8.363825 | 是 | 是
248 | 244 | X70 | 02 | 14.01 | 19 | X70-2 | 铝块 | 2 | 0.252525 | -1.747475 | 44.674336 | 5.640699 | -39.033637 | 是 | 是
248 | 244 | X70 | 02 | 14.01 | 19 | X70-2 | 铌铁 | 0.988403 | 1.019781 | 0.031378 | 212.878334 | 219.636376 | 6.758042 | 是 | 是
248 | 244 | X70 | 02 | 14.01 | 19 | X70-2 | 钛铁 | 0.379196 | 0.299365 | -0.079831 | 9.127552 | 7.205962 | -1.92159 | 是 | 是
249 | 245 | X70M | 01 | 6 | 14 | X70M-1 | 硅锰 | 0 | 6.933981 | 6.933981 | 0 | 37.61531 | 37.61531 | 否 | 是
249 | 245 | X70M | 01 | 6 | 14 | X70M-1 | 低碳锰铁 | 19.292111 | 13.684461 | -5.607651 | 162.190318 | 115.046351 | -47.143966 | 是 | 是
249 | 245 | X70M | 01 | 6 | 14 | X70M-1 | 硅铁合金 | 3.980341 | 2.282125 | -1.698216 | 20.641412 | 11.834736 | -8.806676 | 是 | 是
249 | 245 | X70M | 01 | 6 | 14 | X70M-1 | 铝块 | 2 | 0.252525 | -1.747475 | 44.674336 | 5.640699 | -39.033637 | 是 | 是
249 | 245 | X70M | 01 | 6 | 14 | X70M-1 | 铌铁 | 0.909958 | 0.941336 | 0.031378 | 195.983228 | 202.74127 | 6.758042 | 是 | 是
249 | 245 | X70M | 01 | 6 | 14 | X70M-1 | 钛铁 | 0.379196 | 0.299365 | -0.079831 | 9.127552 | 7.205962 | -1.92159 | 是 | 是
250 | 246 | X70M | 02 | 14.01 | 24 | X70M-2 | 硅锰 | 0 | 6.5853 | 6.5853 | 0 | 35.723796 | 35.723796 | 否 | 是
250 | 246 | X70M | 02 | 14.01 | 24 | X70M-2 | 低碳锰铁 | 19.920519 | 14.594853 | -5.325666 | 167.47339 | 122.700094 | -44.773296 | 是 | 是
250 | 246 | X70M | 02 | 14.01 | 24 | X70M-2 | 硅铁合金 | 3.980341 | 2.367521 | -1.61282 | 20.641412 | 12.277587 | -8.363825 | 是 | 是
250 | 246 | X70M | 02 | 14.01 | 24 | X70M-2 | 铝块 | 2 | 0.252525 | -1.747475 | 44.674336 | 5.640699 | -39.033637 | 是 | 是
250 | 246 | X70M | 02 | 14.01 | 24 | X70M-2 | 铌铁 | 0.988403 | 1.019781 | 0.031378 | 212.878334 | 219.636376 | 6.758042 | 是 | 是
250 | 246 | X70M | 02 | 14.01 | 24 | X70M-2 | 钛铁 | 0.379196 | 0.299365 | -0.079831 | 9.127552 | 7.205962 | -1.92159 | 是 | 是
251 | 247 | X80M | 01 | 6 | 16 | X80M-1 | 低碳锰铁 | 22.082241 | 15.295786 | -6.786455 | 185.647158 | 128.592887 | -57.054271 | 是 | 是
251 | 247 | X80M | 01 | 6 | 16 | X80M-1 | 金属锰 | 0 | 6.122137 | 6.122137 | 0 | 102.396802 | 102.396802 | 否 | 是
251 | 247 | X80M | 01 | 6 | 16 | X80M-1 | 铝块 | 2 | 0.252525 | -1.747475 | 44.674336 | 5.640699 | -39.033637 | 是 | 是
251 | 247 | X80M | 01 | 6 | 16 | X80M-1 | 铌铁 | 1.223737 | 1.255115 | 0.031378 | 263.563651 | 270.321694 | 6.758042 | 是 | 是
251 | 247 | X80M | 01 | 6 | 16 | X80M-1 | 钛铁 | 0.319323 | 0.239492 | -0.079831 | 7.68636 | 5.76477 | -1.92159 | 是 | 是
252 | 248 | X80M | 02 | 16.01 | 19 | X80M-2 | 硅锰 | 0 | 0.868646 | 0.868646 | 0 | 4.712212 | 4.712212 | 否 | 是
252 | 248 | X80M | 02 | 16.01 | 19 | X80M-2 | 低碳锰铁 | 22.082241 | 21.379749 | -0.702492 | 185.647158 | 179.741256 | -5.905903 | 是 | 是
252 | 248 | X80M | 02 | 16.01 | 19 | X80M-2 | 硅铁合金 | 3.980341 | 3.767599 | -0.212742 | 20.641412 | 19.538167 | -1.103246 | 是 | 是
252 | 248 | X80M | 02 | 16.01 | 19 | X80M-2 | 铝块 | 2 | 0.252525 | -1.747475 | 44.674336 | 5.640699 | -39.033637 | 是 | 是
252 | 248 | X80M | 02 | 16.01 | 19 | X80M-2 | 钒铁 | 0.757778 | 0.797661 | 0.039883 | 64.712917 | 68.11886 | 3.405943 | 是 | 是
252 | 248 | X80M | 02 | 16.01 | 19 | X80M-2 | 铌铁 | 1.223737 | 1.255115 | 0.031378 | 263.563651 | 270.321694 | 6.758042 | 是 | 是
252 | 248 | X80M | 02 | 16.01 | 19 | X80M-2 | 钛铁 | 0.319323 | 0.239492 | -0.079831 | 7.68636 | 5.76477 | -1.92159 | 是 | 是
253 | 249 | Gr.B | 01 | 1.2 | 12 | Gr.B-1 | 硅锰 | 4.628047 | 6.216315 | 1.588269 | 25.10613 | 33.722135 | 8.616006 | 是 | 是
253 | 249 | Gr.B | 01 | 1.2 | 12 | Gr.B-1 | 硅铁合金 | 0.597118 | 0.208132 | -0.388986 | 3.09656 | 1.07934 | -2.01722 | 是 | 是
253 | 249 | Gr.B | 01 | 1.2 | 12 | Gr.B-1 | 铝块 | 1.67 | 0.20202 | -1.46798 | 37.303071 | 4.512559 | -32.790512 | 是 | 是
254 | 250 | Gr.B | 02 | 12.01 | 25.4 | Gr.B-2 | 硅锰 | 5.405086 | 6.993355 | 1.588269 | 29.321397 | 37.937402 | 8.616006 | 是 | 是
254 | 250 | Gr.B | 02 | 12.01 | 25.4 | Gr.B-2 | 硅铁合金 | 0.406812 | 0.017826 | -0.388986 | 2.109662 | 0.092442 | -2.01722 | 是 | 是
254 | 250 | Gr.B | 02 | 12.01 | 25.4 | Gr.B-2 | 铝块 | 1.67 | 0.20202 | -1.46798 | 37.303071 | 4.512559 | -32.790512 | 是 | 是
255 | 251 | JF-RS | 01 | 2.5 | 10 | JF-RS | 铝块 | 1.67 | 0.20202 | -1.46798 | 37.303071 | 4.512559 | -32.790512 | 是 | 是
255 | 251 | JF-RS | 01 | 2.5 | 10 | JF-RS | 钛铁 | 0.578773 | 0.498942 | -0.079831 | 13.931527 | 12.009937 | -1.92159 | 是 | 是
256 | 252 | F520JJ | 01 | 3 | 10 | F520JJ | 铝块 | 2.33 | 0.30303 | -2.02697 | 52.045602 | 6.768839 | -45.276763 | 是 | 是
256 | 252 | F520JJ | 01 | 3 | 10 | F520JJ | 钛铁 | 0.678561 | 0.598731 | -0.079831 | 16.333515 | 14.411925 | -1.92159 | 是 | 是
257 | 253 | 09CrCuSb | 01 | 3 | 10 | 09CrCuSb | 铝块 | 1.67 | 0.20202 | -1.46798 | 37.303071 | 4.512559 | -32.790512 | 是 | 是
257 | 253 | 09CrCuSb | 01 | 3 | 10 | 09CrCuSb | 高碳铬铁 | 0 | 3.009202 | 3.009202 | 0 | 23.407867 | 23.407867 | 否 | 是
257 | 253 | 09CrCuSb | 01 | 3 | 10 | 09CrCuSb | 低碳铬铁 | 13.143506 | 10.51096 | -2.632546 | 189.359539 | 151.43224 | -37.927298 | 是 | 是
258 | 254 | Q235NH | 01 | 3 | 9.99 | Q235NH-1 | 铝块 | 2.33 | 0.30303 | -2.02697 | 52.045602 | 6.768839 | -45.276763 | 是 | 是
258 | 254 | Q235NH | 01 | 3 | 9.99 | Q235NH-1 | 高碳铬铁 | 0 | 4.060131 | 4.060131 | 0 | 31.582792 | 31.582792 | 否 | 是
258 | 254 | Q235NH | 01 | 3 | 9.99 | Q235NH-1 | 低碳铬铁 | 7.886104 | 4.334172 | -3.551932 | 113.615723 | 62.442757 | -51.172966 | 是 | 是
259 | 255 | Q235NH | 02 | 10 | 20 | Q235NH-2 | 铝块 | 2.33 | 0.30303 | -2.02697 | 52.045602 | 6.768839 | -45.276763 | 是 | 是
259 | 255 | Q235NH | 02 | 10 | 20 | Q235NH-2 | 高碳铬铁 | 0 | 3.787061 | 3.787061 | 0 | 29.45864 | 29.45864 | 否 | 是
259 | 255 | Q235NH | 02 | 10 | 20 | Q235NH-2 | 低碳铬铁 | 8.762337 | 5.449296 | -3.313041 | 126.239692 | 78.508448 | -47.731244 | 是 | 是
260 | 256 | A709-50W | 01 | 3 | 10 | A709-50W-1 | 铝块 | 1.67 | 0.20202 | -1.46798 | 37.303071 | 4.512559 | -32.790512 | 是 | 是
260 | 256 | A709-50W | 01 | 3 | 10 | A709-50W-1 | 钒铁 | 0.658071 | 0.697954 | 0.039883 | 56.198059 | 59.604002 | 3.405943 | 是 | 是
260 | 256 | A709-50W | 01 | 3 | 10 | A709-50W-1 | 高碳铬铁 | 0 | 1.377874 | 1.377874 | 0 | 10.718149 | 10.718149 | 否 | 是
260 | 256 | A709-50W | 01 | 3 | 10 | A709-50W-1 | 低碳铬铁 | 9.638571 | 8.433164 | -1.205408 | 138.863662 | 121.49726 | -17.366402 | 是 | 是
261 | 257 | A709-50W | 02 | 10.01 | 20 | A709-50W-2 | 铝块 | 1.67 | 0.20202 | -1.46798 | 37.303071 | 4.512559 | -32.790512 | 是 | 是
261 | 257 | A709-50W | 02 | 10.01 | 20 | A709-50W-2 | 钒铁 | 0.857486 | 0.897369 | 0.039883 | 73.227774 | 76.633717 | 3.405943 | 是 | 是
261 | 257 | A709-50W | 02 | 10.01 | 20 | A709-50W-2 | 高碳铬铁 | 0 | 1.115429 | 1.115429 | 0 | 8.676656 | 8.676656 | 否 | 是
261 | 257 | A709-50W | 02 | 10.01 | 20 | A709-50W-2 | 低碳铬铁 | 9.638571 | 8.662758 | -0.975813 | 138.863662 | 124.805049 | -14.058612 | 是 | 是
262 | 258 | A588GR.A | 01 | 3 | 9.99 | A588GR.A-1 | 铝块 | 1.67 | 0.20202 | -1.46798 | 37.303071 | 4.512559 | -32.790512 | 是 | 是
262 | 258 | A588GR.A | 01 | 3 | 9.99 | A588GR.A-1 | 钒铁 | 0.658071 | 0.697954 | 0.039883 | 56.198059 | 59.604002 | 3.405943 | 是 | 是
262 | 258 | A588GR.A | 01 | 3 | 9.99 | A588GR.A-1 | 铌铁 | 0.125511 | 0.156889 | 0.031378 | 27.032169 | 33.790212 | 6.758042 | 是 | 是
262 | 258 | A588GR.A | 01 | 3 | 9.99 | A588GR.A-1 | 高碳铬铁 | 0 | 2.149299 | 2.149299 | 0 | 16.718886 | 16.718886 | 否 | 是
262 | 258 | A588GR.A | 01 | 3 | 9.99 | A588GR.A-1 | 低碳铬铁 | 9.638571 | 7.758296 | -1.880275 | 138.863662 | 111.774386 | -27.089276 | 是 | 是
263 | 259 | A588GR.A | 02 | 10 | 20 | A588GR.A-2 | 铝块 | 1.67 | 0.20202 | -1.46798 | 37.303071 | 4.512559 | -32.790512 | 是 | 是
263 | 259 | A588GR.A | 02 | 10 | 20 | A588GR.A-2 | 钒铁 | 0.757778 | 0.797661 | 0.039883 | 64.712917 | 68.11886 | 3.405943 | 是 | 是
263 | 259 | A588GR.A | 02 | 10 | 20 | A588GR.A-2 | 铌铁 | 0.203956 | 0.235334 | 0.031378 | 43.927275 | 50.685318 | 6.758042 | 是 | 是
263 | 259 | A588GR.A | 02 | 10 | 20 | A588GR.A-2 | 高碳铬铁 | 0 | 1.755633 | 1.755633 | 0 | 13.656647 | 13.656647 | 否 | 是
263 | 259 | A588GR.A | 02 | 10 | 20 | A588GR.A-2 | 低碳铬铁 | 9.638571 | 8.102688 | -1.535883 | 138.863662 | 116.73607 | -22.127592 | 是 | 是
264 | 260 | Q450NQR1 | 01 | 4 | 14 | Q450NQR1 | 硅锰 | 14.132278 | 15.545506 | 1.413228 | 76.664482 | 84.33093 | 7.666448 | 是 | 是
264 | 260 | Q450NQR1 | 01 | 4 | 14 | Q450NQR1 | 中碳锰铁 | 1.3854 | 0 | -1.3854 | 10.709264 | 0 | -10.709264 | 是 | 否
264 | 260 | Q450NQR1 | 01 | 4 | 14 | Q450NQR1 | 低碳锰铁 | 0 | 0.197275 | 0.197275 | 0 | 1.658508 | 1.658508 | 否 | 是
264 | 260 | Q450NQR1 | 01 | 4 | 14 | Q450NQR1 | 铝块 | 2 | 0.252525 | -1.747475 | 44.674336 | 5.640699 | -39.033637 | 是 | 是
264 | 260 | Q450NQR1 | 01 | 4 | 14 | Q450NQR1 | 铌铁 | 0.282401 | 0.313779 | 0.031378 | 60.822381 | 67.580423 | 6.758042 | 是 | 是
264 | 260 | Q450NQR1 | 01 | 4 | 14 | Q450NQR1 | 钛铁 | 0.678561 | 0.598731 | -0.079831 | 16.333515 | 14.411925 | -1.92159 | 是 | 是
264 | 260 | Q450NQR1 | 01 | 4 | 14 | Q450NQR1 | 高碳铬铁 | 0 | 0.670396 | 0.670396 | 0 | 5.214853 | 5.214853 | 否 | 是
264 | 260 | Q450NQR1 | 01 | 4 | 14 | Q450NQR1 | 低碳铬铁 | 7.886104 | 7.29962 | -0.586484 | 113.615723 | 105.166201 | -8.449522 | 是 | 是
265 | 261 | HXN-1 | 01 | 2 | 9.99 | HXN-11 | 硅锰 | 21.916397 | 23.15966 | 1.243263 | 118.891604 | 125.636031 | 6.744427 | 是 | 是
265 | 261 | HXN-1 | 01 | 2 | 9.99 | HXN-11 | 高碳锰铁 | 1.094271 | 0 | -1.094271 | 6.614048 | 0 | -6.614048 | 是 | 否
265 | 261 | HXN-1 | 01 | 2 | 9.99 | HXN-11 | 硅铁合金 | 10.207655 | 9.903165 | -0.30449 | 52.935274 | 51.356237 | -1.579037 | 是 | 是
265 | 261 | HXN-1 | 01 | 2 | 9.99 | HXN-11 | 铝块 | 2 | 0.252525 | -1.747475 | 44.674336 | 5.640699 | -39.033637 | 是 | 是
265 | 261 | HXN-1 | 01 | 2 | 9.99 | HXN-11 | 钛铁 | 0.678561 | 0.598731 | -0.079831 | 16.333515 | 14.411925 | -1.92159 | 是 | 是
266 | 262 | HXN-1 | 02 | 10 | 20 | HXN-12 | 硅锰 | 23.470476 | 24.713739 | 1.243263 | 127.322138 | 134.066565 | 6.744427 | 是 | 是
266 | 262 | HXN-1 | 02 | 10 | 20 | HXN-12 | 高碳锰铁 | 1.094271 | 0 | -1.094271 | 6.614048 | 0 | -6.614048 | 是 | 否
266 | 262 | HXN-1 | 02 | 10 | 20 | HXN-12 | 硅铁合金 | 9.827043 | 9.522552 | -0.30449 | 50.961478 | 49.38244 | -1.579037 | 是 | 是
266 | 262 | HXN-1 | 02 | 10 | 20 | HXN-12 | 铝块 | 2 | 0.252525 | -1.747475 | 44.674336 | 5.640699 | -39.033637 | 是 | 是
266 | 262 | HXN-1 | 02 | 10 | 20 | HXN-12 | 钛铁 | 0.77835 | 0.698519 | -0.079831 | 18.735502 | 16.813912 | -1.92159 | 是 | 是
267 | 263 | HXN-2 | 01 | 3 | 16 | HXN-2 | 铝块 | 1.67 | 0.20202 | -1.46798 | 37.303071 | 4.512559 | -32.790512 | 是 | 是
267 | 263 | HXN-2 | 01 | 3 | 16 | HXN-2 | 钒铁 | 0.558363 | 0.598246 | 0.039883 | 47.683202 | 51.089145 | 3.405943 | 是 | 是
267 | 263 | HXN-2 | 01 | 3 | 16 | HXN-2 | 钛铁 | 0.678561 | 0.598731 | -0.079831 | 16.333515 | 14.411925 | -1.92159 | 是 | 是
267 | 263 | HXN-2 | 01 | 3 | 16 | HXN-2 | 高碳铬铁 | 8.584513 | 10.484806 | 1.900293 | 66.776875 | 81.558801 | 14.781926 | 是 | 是
267 | 263 | HXN-2 | 01 | 3 | 16 | HXN-2 | 低碳铬铁 | 2.128566 | 0.46613 | -1.662437 | 30.666427 | 6.715568 | -23.950859 | 是 | 是
268 | 264 | HXN-3 | 01 | 3 | 16 | HXN-3 | 金属锰 | 1 | 0 | -1 | 16.725664 | 0 | -16.725664 | 是 | 否
268 | 264 | HXN-3 | 01 | 3 | 16 | HXN-3 | 铝块 | 1.67 | 0.20202 | -1.46798 | 37.303071 | 4.512559 | -32.790512 | 是 | 是
268 | 264 | HXN-3 | 01 | 3 | 16 | HXN-3 | 钒铁 | 0.558363 | 0.598246 | 0.039883 | 47.683202 | 51.089145 | 3.405943 | 是 | 是
268 | 264 | HXN-3 | 01 | 3 | 16 | HXN-3 | 钛铁 | 0.678561 | 0.598731 | -0.079831 | 16.333515 | 14.411925 | -1.92159 | 是 | 是
268 | 264 | HXN-3 | 01 | 3 | 16 | HXN-3 | 高碳铬铁 | 5.244502 | 6.984886 | 1.740384 | 40.79573 | 54.333759 | 13.538029 | 是 | 是
268 | 264 | HXN-3 | 01 | 3 | 16 | HXN-3 | 低碳铬铁 | 5.050514 | 3.527971 | -1.522543 | 72.763156 | 50.827759 | -21.935397 | 是 | 是
269 | 265 | HXN-4 | 01 | 3 | 16 | HXN-4 | 金属锰 | 2 | 0 | -2 | 33.451327 | 0 | -33.451327 | 是 | 否
269 | 265 | HXN-4 | 01 | 3 | 16 | HXN-4 | 铝块 | 1.67 | 0.20202 | -1.46798 | 37.303071 | 4.512559 | -32.790512 | 是 | 是
269 | 265 | HXN-4 | 01 | 3 | 16 | HXN-4 | 钒铁 | 0.558363 | 0.598246 | 0.039883 | 47.683202 | 51.089145 | 3.405943 | 是 | 是
269 | 265 | HXN-4 | 01 | 3 | 16 | HXN-4 | 钛铁 | 0.678561 | 0.598731 | -0.079831 | 16.333515 | 14.411925 | -1.92159 | 是 | 是
269 | 265 | HXN-4 | 01 | 3 | 16 | HXN-4 | 高碳铬铁 | 9.696069 | 11.017628 | 1.321559 | 75.423406 | 85.703497 | 10.280091 | 是 | 是
269 | 265 | HXN-4 | 01 | 3 | 16 | HXN-4 | 低碳铬铁 | 1.156142 | 0 | -1.156142 | 16.656626 | 0 | -16.656626 | 是 | 否
270 | 266 | HX750 | 01 | 3 | 5.99 | HX750-1 | 硅锰 | 15.545506 | 18.566492 | 3.020986 | 84.33093 | 100.71911 | 16.38818 | 是 | 是
270 | 266 | HX750 | 01 | 3 | 5.99 | HX750-1 | 低碳锰铁 | 7.078338 | 4.635205 | -2.443133 | 59.508149 | 38.968539 | -20.53961 | 是 | 是
270 | 266 | HX750 | 01 | 3 | 5.99 | HX750-1 | 硅铁合金 | 1.384466 | 0.64459 | -0.739876 | 7.179622 | 3.342743 | -3.836879 | 是 | 是
270 | 266 | HX750 | 01 | 3 | 5.99 | HX750-1 | 铝块 | 2.33 | 0.30303 | -2.02697 | 52.045602 | 6.768839 | -45.276763 | 是 | 是
270 | 266 | HX750 | 01 | 3 | 5.99 | HX750-1 | 铌铁 | 0.831513 | 0.862891 | 0.031378 | 179.088122 | 185.846164 | 6.758042 | 是 | 是
270 | 266 | HX750 | 01 | 3 | 5.99 | HX750-1 | 钛铁 | 2.275177 | 2.195346 | -0.079831 | 54.765313 | 52.843724 | -1.92159 | 是 | 是
271 | 267 | HX750 | 02 | 6 | 12 | HX750-2 | 硅锰 | 15.545506 | 17.869131 | 2.323625 | 84.33093 | 96.936082 | 12.605151 | 是 | 是
271 | 267 | HX750 | 02 | 6 | 12 | HX750-2 | 低碳锰铁 | 8.335153 | 6.45599 | -1.879163 | 70.074294 | 54.276024 | -15.79827 | 是 | 是
271 | 267 | HX750 | 02 | 6 | 12 | HX750-2 | 硅铁合金 | 1.384466 | 0.815382 | -0.569084 | 7.179622 | 4.228444 | -2.951178 | 是 | 是
271 | 267 | HX750 | 02 | 6 | 12 | HX750-2 | 铝块 | 2.33 | 0.30303 | -2.02697 | 52.045602 | 6.768839 | -45.276763 | 是 | 是
271 | 267 | HX750 | 02 | 6 | 12 | HX750-2 | 铌铁 | 0.909958 | 0.941336 | 0.031378 | 195.983228 | 202.74127 | 6.758042 | 是 | 是
271 | 267 | HX750 | 02 | 6 | 12 | HX750-2 | 钛铁 | 2.474754 | 2.394923 | -0.079831 | 59.569288 | 57.647698 | -1.92159 | 是 | 是
272 | 268 | NM400 | 01 | 6 | 15.99 | NM400-1 | 硅锰 | 14.132278 | 15.545506 | 1.413228 | 76.664482 | 84.33093 | 7.666448 | 是 | 是
272 | 268 | NM400 | 01 | 6 | 15.99 | NM400-1 | 高碳锰铁 | 4.067723 | 1.100219 | -2.967505 | 24.586328 | 6.649993 | -17.936335 | 是 | 是
272 | 268 | NM400 | 01 | 6 | 15.99 | NM400-1 | 中碳锰铁 | 0 | 1.63717 | 1.63717 | 0 | 12.655469 | 12.655469 | 否 | 是
272 | 268 | NM400 | 01 | 6 | 15.99 | NM400-1 | 铝块 | 2.33 | 0.30303 | -2.02697 | 52.045602 | 6.768839 | -45.276763 | 是 | 是
272 | 268 | NM400 | 01 | 6 | 15.99 | NM400-1 | 铌铁 | 0.282401 | 0.313779 | 0.031378 | 60.822381 | 67.580423 | 6.758042 | 是 | 是
272 | 268 | NM400 | 01 | 6 | 15.99 | NM400-1 | 钛铁 | 0.478985 | 0.399154 | -0.079831 | 11.52954 | 9.60795 | -1.92159 | 是 | 是
272 | 268 | NM400 | 01 | 6 | 15.99 | NM400-1 | 高碳铬铁 | 5.083912 | 7.011218 | 1.927306 | 39.546537 | 54.538589 | 14.992052 | 是 | 是
272 | 268 | NM400 | 01 | 6 | 15.99 | NM400-1 | 低碳铬铁 | 1.686068 | 0 | -1.686068 | 24.291322 | 0 | -24.291322 | 是 | 否
273 | 269 | NM400 | 02 | 16 | 28 | NM400-2 | 硅锰 | 14.132278 | 15.545506 | 1.413228 | 76.664482 | 84.33093 | 7.666448 | 是 | 是
273 | 269 | NM400 | 02 | 16 | 28 | NM400-2 | 高碳锰铁 | 3.902443 | 0 | -3.902443 | 23.587332 | 0 | -23.587332 | 是 | 否
273 | 269 | NM400 | 02 | 16 | 28 | NM400-2 | 低碳锰铁 | 0 | 2.442785 | 2.442785 | 0 | 20.536687 | 20.536687 | 否 | 是
273 | 269 | NM400 | 02 | 16 | 28 | NM400-2 | 铝块 | 2.33 | 0.30303 | -2.02697 | 52.045602 | 6.768839 | -45.276763 | 是 | 是
273 | 269 | NM400 | 02 | 16 | 28 | NM400-2 | 铌铁 | 0.282401 | 0.313779 | 0.031378 | 60.822381 | 67.580423 | 6.758042 | 是 | 是
273 | 269 | NM400 | 02 | 16 | 28 | NM400-2 | 钛铁 | 0.478985 | 0.399154 | -0.079831 | 11.52954 | 9.60795 | -1.92159 | 是 | 是
273 | 269 | NM400 | 02 | 16 | 28 | NM400-2 | 高碳铬铁 | 2.004912 | 4.70669 | 2.701778 | 15.595728 | 36.612217 | 21.016489 | 是 | 是
273 | 269 | NM400 | 02 | 16 | 28 | NM400-2 | 低碳铬铁 | 7.008377 | 4.644775 | -2.363602 | 100.970246 | 66.91765 | -34.052597 | 是 | 是
274 | 270 | NM450 | 01 | 6 | 15.99 | NM450-1 | 铝块 | 2.33 | 0.30303 | -2.02697 | 52.045602 | 6.768839 | -45.276763 | 是 | 是
274 | 270 | NM450 | 01 | 6 | 15.99 | NM450-1 | 铌铁 | 0.282401 | 0.313779 | 0.031378 | 60.822381 | 67.580423 | 6.758042 | 是 | 是
274 | 270 | NM450 | 01 | 6 | 15.99 | NM450-1 | 钛铁 | 0.578773 | 0.498942 | -0.079831 | 13.931527 | 12.009937 | -1.92159 | 是 | 是
275 | 271 | NM450 | 02 | 16 | 28 | NM450-2 | 硅锰 | 14.132278 | 15.545506 | 1.413228 | 76.664482 | 84.33093 | 7.666448 | 是 | 是
275 | 271 | NM450 | 02 | 16 | 28 | NM450-2 | 高碳锰铁 | 3.715505 | 0 | -3.715505 | 22.457432 | 0 | -22.457432 | 是 | 否
275 | 271 | NM450 | 02 | 16 | 28 | NM450-2 | 低碳锰铁 | 0 | 2.27102 | 2.27102 | 0 | 19.092647 | 19.092647 | 否 | 是
275 | 271 | NM450 | 02 | 16 | 28 | NM450-2 | 铝块 | 2.33 | 0.30303 | -2.02697 | 52.045602 | 6.768839 | -45.276763 | 是 | 是
275 | 271 | NM450 | 02 | 16 | 28 | NM450-2 | 铌铁 | 0.282401 | 0.313779 | 0.031378 | 60.822381 | 67.580423 | 6.758042 | 是 | 是
275 | 271 | NM450 | 02 | 16 | 28 | NM450-2 | 钛铁 | 0.578773 | 0.498942 | -0.079831 | 13.931527 | 12.009937 | -1.92159 | 是 | 是
275 | 271 | NM450 | 02 | 16 | 28 | NM450-2 | 高碳铬铁 | 5.751647 | 8.498227 | 2.74658 | 44.740688 | 66.105679 | 21.364991 | 是 | 是
275 | 271 | NM450 | 02 | 16 | 28 | NM450-2 | 低碳铬铁 | 3.730614 | 1.327818 | -2.402796 | 53.74725 | 19.129984 | -34.617267 | 是 | 是
276 | 272 | NM500 | 01 | 6 | 15.99 | NM500-1 | 铝块 | 3 | 0.40404 | -2.59596 | 67.011504 | 9.025118 | -57.986386 | 是 | 是
276 | 272 | NM500 | 01 | 6 | 15.99 | NM500-1 | 铌铁 | 0.360845 | 0.392223 | 0.031378 | 77.717487 | 84.475529 | 6.758042 | 是 | 是
276 | 272 | NM500 | 01 | 6 | 15.99 | NM500-1 | 钛铁 | 0.478985 | 0.399154 | -0.079831 | 11.52954 | 9.60795 | -1.92159 | 是 | 是
277 | 273 | NM500 | 02 | 16 | 28 | NM500-2 | 铝块 | 3 | 0.40404 | -2.59596 | 67.011504 | 9.025118 | -57.986386 | 是 | 是
277 | 273 | NM500 | 02 | 16 | 28 | NM500-2 | 铌铁 | 0.360845 | 0.392223 | 0.031378 | 77.717487 | 84.475529 | 6.758042 | 是 | 是
277 | 273 | NM500 | 02 | 16 | 28 | NM500-2 | 钛铁 | 0.478985 | 0.399154 | -0.079831 | 11.52954 | 9.60795 | -1.92159 | 是 | 是
278 | 274 | NM600 | 01 | 6 | 15.99 | NM600-1 | 铝块 | 3 | 0.40404 | -2.59596 | 67.011504 | 9.025118 | -57.986386 | 是 | 是
278 | 274 | NM600 | 01 | 6 | 15.99 | NM600-1 | 钒铁 | 0.757778 | 0.797661 | 0.039883 | 64.712917 | 68.11886 | 3.405943 | 是 | 是
278 | 274 | NM600 | 01 | 6 | 15.99 | NM600-1 | 铌铁 | 0.203956 | 0.235334 | 0.031378 | 43.927275 | 50.685318 | 6.758042 | 是 | 是
278 | 274 | NM600 | 01 | 6 | 15.99 | NM600-1 | 钛铁 | 0.319323 | 0.239492 | -0.079831 | 7.68636 | 5.76477 | -1.92159 | 是 | 是
279 | 275 | NM600 | 02 | 16 | 25.4 | NM600-2 | 铝块 | 3 | 0.40404 | -2.59596 | 67.011504 | 9.025118 | -57.986386 | 是 | 是
279 | 275 | NM600 | 02 | 16 | 25.4 | NM600-2 | 钒铁 | 0.757778 | 0.797661 | 0.039883 | 64.712917 | 68.11886 | 3.405943 | 是 | 是
279 | 275 | NM600 | 02 | 16 | 25.4 | NM600-2 | 铌铁 | 0.203956 | 0.235334 | 0.031378 | 43.927275 | 50.685318 | 6.758042 | 是 | 是
279 | 275 | NM600 | 02 | 16 | 25.4 | NM600-2 | 钛铁 | 0.319323 | 0.239492 | -0.079831 | 7.68636 | 5.76477 | -1.92159 | 是 | 是
280 | 276 | A | 01 | 3.5 | 25.4 | A | 铝块 | 2 | 0.252525 | -1.747475 | 44.674336 | 5.640699 | -39.033637 | 是 | 是
281 | 277 | B | 01 | 4 | 25.4 | B | 铝块 | 2 | 0.252525 | -1.747475 | 44.674336 | 5.640699 | -39.033637 | 是 | 是
282 | 278 | AH32 | 01 | 4 | 12.5 | AH32-1 | 硅锰 | 0 | 15.545506 | 15.545506 | 0 | 84.33093 | 84.33093 | 否 | 是
282 | 278 | AH32 | 01 | 4 | 12.5 | AH32-1 | 高碳锰铁 | 0 | 0.864434 | 0.864434 | 0 | 5.224851 | 5.224851 | 否 | 是
282 | 278 | AH32 | 01 | 4 | 12.5 | AH32-1 | 中碳锰铁 | 14.358557 | 0.541335 | -13.817223 | 110.992918 | 4.184564 | -106.808354 | 是 | 是
282 | 278 | AH32 | 01 | 4 | 12.5 | AH32-1 | 硅铁合金 | 3.461166 | 0 | -3.461166 | 17.949054 | 0 | -17.949054 | 是 | 否
282 | 278 | AH32 | 01 | 4 | 12.5 | AH32-1 | 铝块 | 2.33 | 0.30303 | -2.02697 | 52.045602 | 6.768839 | -45.276763 | 是 | 是
283 | 279 | AH32 | 02 | 12.51 | 25 | AH32-2 | 硅锰 | 0 | 15.545506 | 15.545506 | 0 | 84.33093 | 84.33093 | 否 | 是
283 | 279 | AH32 | 02 | 12.51 | 25 | AH32-2 | 中碳锰铁 | 15.655613 | 0.572284 | -15.083329 | 121.019273 | 4.423808 | -116.595465 | 是 | 是
283 | 279 | AH32 | 02 | 12.51 | 25 | AH32-2 | 低碳锰铁 | 0 | 2.019051 | 2.019051 | 0 | 16.974319 | 16.974319 | 否 | 是
283 | 279 | AH32 | 02 | 12.51 | 25 | AH32-2 | 硅铁合金 | 3.461166 | 0 | -3.461166 | 17.949054 | 0 | -17.949054 | 是 | 否
283 | 279 | AH32 | 02 | 12.51 | 25 | AH32-2 | 铝块 | 2.33 | 0.30303 | -2.02697 | 52.045602 | 6.768839 | -45.276763 | 是 | 是
284 | 280 | AH36 | 01 | 4 | 12.5 | AH36-1 | 硅锰 | 0 | 9.892595 | 9.892595 | 0 | 53.665138 | 53.665138 | 否 | 是
284 | 280 | AH36 | 01 | 4 | 12.5 | AH36-1 | 高碳锰铁 | 0 | 0.348948 | 0.348948 | 0 | 2.109129 | 2.109129 | 否 | 是
284 | 280 | AH36 | 01 | 4 | 12.5 | AH36-1 | 中碳锰铁 | 15.728842 | 7.127119 | -8.601723 | 121.585338 | 55.093262 | -66.492077 | 是 | 是
284 | 280 | AH36 | 01 | 4 | 12.5 | AH36-1 | 硅铁合金 | 2.076699 | 0 | -2.076699 | 10.769432 | 0 | -10.769432 | 是 | 否
284 | 280 | AH36 | 01 | 4 | 12.5 | AH36-1 | 铝块 | 2.33 | 0.30303 | -2.02697 | 52.045602 | 6.768839 | -45.276763 | 是 | 是
284 | 280 | AH36 | 01 | 4 | 12.5 | AH36-1 | 铌铁 | 0.517735 | 0.549113 | 0.031378 | 111.507699 | 118.265741 | 6.758042 | 是 | 是
284 | 280 | AH36 | 01 | 4 | 12.5 | AH36-1 | 钛铁 | 0.279408 | 0.199577 | -0.079831 | 6.725565 | 4.803975 | -1.92159 | 是 | 是
285 | 281 | AH36 | 02 | 12.51 | 25 | AH36-2 | 硅锰 | 0 | 12.012436 | 12.012436 | 0 | 65.16481 | 65.16481 | 否 | 是
285 | 281 | AH36 | 02 | 12.51 | 25 | AH36-2 | 高碳锰铁 | 0 | 0.079388 | 0.079388 | 0 | 0.47984 | 0.47984 | 否 | 是
285 | 281 | AH36 | 02 | 12.51 | 25 | AH36-2 | 中碳锰铁 | 17.029746 | 6.911859 | -10.117888 | 131.641447 | 53.429278 | -78.212169 | 是 | 是
285 | 281 | AH36 | 02 | 12.51 | 25 | AH36-2 | 硅铁合金 | 2.595874 | 0 | -2.595874 | 13.461791 | 0 | -13.461791 | 是 | 否
285 | 281 | AH36 | 02 | 12.51 | 25 | AH36-2 | 铝块 | 2.33 | 0.30303 | -2.02697 | 52.045602 | 6.768839 | -45.276763 | 是 | 是
285 | 281 | AH36 | 02 | 12.51 | 25 | AH36-2 | 铌铁 | 0.517735 | 0.549113 | 0.031378 | 111.507699 | 118.265741 | 6.758042 | 是 | 是
285 | 281 | AH36 | 02 | 12.51 | 25 | AH36-2 | 钛铁 | 0.279408 | 0.199577 | -0.079831 | 6.725565 | 4.803975 | -1.92159 | 是 | 是
286 | 282 | CCSA | 01 | 3.5 | 25.4 | CCSA | 铝块 | 2 | 0.252525 | -1.747475 | 44.674336 | 5.640699 | -39.033637 | 是 | 是
287 | 283 | CCSB | 01 | 4 | 25.4 | CCSB | 铝块 | 2 | 0.252525 | -1.747475 | 44.674336 | 5.640699 | -39.033637 | 是 | 是
288 | 284 | CCSAH32 | 01 | 4 | 12.5 | CCSAH32-1 | 硅锰 | 0 | 15.545506 | 15.545506 | 0 | 84.33093 | 84.33093 | 否 | 是
288 | 284 | CCSAH32 | 01 | 4 | 12.5 | CCSAH32-1 | 高碳锰铁 | 0 | 0.864434 | 0.864434 | 0 | 5.224851 | 5.224851 | 否 | 是
288 | 284 | CCSAH32 | 01 | 4 | 12.5 | CCSAH32-1 | 中碳锰铁 | 14.358557 | 0.541335 | -13.817223 | 110.992918 | 4.184564 | -106.808354 | 是 | 是
288 | 284 | CCSAH32 | 01 | 4 | 12.5 | CCSAH32-1 | 硅铁合金 | 3.461166 | 0 | -3.461166 | 17.949054 | 0 | -17.949054 | 是 | 否
288 | 284 | CCSAH32 | 01 | 4 | 12.5 | CCSAH32-1 | 铝块 | 2.33 | 0.30303 | -2.02697 | 52.045602 | 6.768839 | -45.276763 | 是 | 是
289 | 285 | CCSAH32 | 02 | 12.51 | 25 | CCSAH32-2 | 硅锰 | 0 | 15.545506 | 15.545506 | 0 | 84.33093 | 84.33093 | 否 | 是
289 | 285 | CCSAH32 | 02 | 12.51 | 25 | CCSAH32-2 | 中碳锰铁 | 15.655613 | 0.572284 | -15.083329 | 121.019273 | 4.423808 | -116.595465 | 是 | 是
289 | 285 | CCSAH32 | 02 | 12.51 | 25 | CCSAH32-2 | 低碳锰铁 | 0 | 2.019051 | 2.019051 | 0 | 16.974319 | 16.974319 | 否 | 是
289 | 285 | CCSAH32 | 02 | 12.51 | 25 | CCSAH32-2 | 硅铁合金 | 3.461166 | 0 | -3.461166 | 17.949054 | 0 | -17.949054 | 是 | 否
289 | 285 | CCSAH32 | 02 | 12.51 | 25 | CCSAH32-2 | 铝块 | 2.33 | 0.30303 | -2.02697 | 52.045602 | 6.768839 | -45.276763 | 是 | 是
290 | 286 | CCSAH36 | 01 | 4 | 12.5 | CCSAH36-1 | 硅锰 | 0 | 9.892595 | 9.892595 | 0 | 53.665138 | 53.665138 | 否 | 是
290 | 286 | CCSAH36 | 01 | 4 | 12.5 | CCSAH36-1 | 高碳锰铁 | 0 | 0.348948 | 0.348948 | 0 | 2.109129 | 2.109129 | 否 | 是
290 | 286 | CCSAH36 | 01 | 4 | 12.5 | CCSAH36-1 | 中碳锰铁 | 15.728842 | 7.127119 | -8.601723 | 121.585338 | 55.093262 | -66.492077 | 是 | 是
290 | 286 | CCSAH36 | 01 | 4 | 12.5 | CCSAH36-1 | 硅铁合金 | 2.076699 | 0 | -2.076699 | 10.769432 | 0 | -10.769432 | 是 | 否
290 | 286 | CCSAH36 | 01 | 4 | 12.5 | CCSAH36-1 | 铝块 | 2.33 | 0.30303 | -2.02697 | 52.045602 | 6.768839 | -45.276763 | 是 | 是
290 | 286 | CCSAH36 | 01 | 4 | 12.5 | CCSAH36-1 | 铌铁 | 0.517735 | 0.549113 | 0.031378 | 111.507699 | 118.265741 | 6.758042 | 是 | 是
290 | 286 | CCSAH36 | 01 | 4 | 12.5 | CCSAH36-1 | 钛铁 | 0.279408 | 0.199577 | -0.079831 | 6.725565 | 4.803975 | -1.92159 | 是 | 是
291 | 287 | CCSAH36 | 02 | 12.51 | 25 | CCSAH36-2 | 硅锰 | 0 | 12.012436 | 12.012436 | 0 | 65.16481 | 65.16481 | 否 | 是
291 | 287 | CCSAH36 | 02 | 12.51 | 25 | CCSAH36-2 | 高碳锰铁 | 0 | 0.079388 | 0.079388 | 0 | 0.47984 | 0.47984 | 否 | 是
291 | 287 | CCSAH36 | 02 | 12.51 | 25 | CCSAH36-2 | 中碳锰铁 | 17.029746 | 6.911859 | -10.117888 | 131.641447 | 53.429278 | -78.212169 | 是 | 是
291 | 287 | CCSAH36 | 02 | 12.51 | 25 | CCSAH36-2 | 硅铁合金 | 2.595874 | 0 | -2.595874 | 13.461791 | 0 | -13.461791 | 是 | 否
291 | 287 | CCSAH36 | 02 | 12.51 | 25 | CCSAH36-2 | 铝块 | 2.33 | 0.30303 | -2.02697 | 52.045602 | 6.768839 | -45.276763 | 是 | 是
291 | 287 | CCSAH36 | 02 | 12.51 | 25 | CCSAH36-2 | 铌铁 | 0.517735 | 0.549113 | 0.031378 | 111.507699 | 118.265741 | 6.758042 | 是 | 是
291 | 287 | CCSAH36 | 02 | 12.51 | 25 | CCSAH36-2 | 钛铁 | 0.279408 | 0.199577 | -0.079831 | 6.725565 | 4.803975 | -1.92159 | 是 | 是
292 | 288 | AB/A | 01 | 3.5 | 25.4 | AB/A | 铝块 | 2 | 0.252525 | -1.747475 | 44.674336 | 5.640699 | -39.033637 | 是 | 是
293 | 289 | AB/B | 01 | 4 | 25.4 | AB/B | 铝块 | 2 | 0.252525 | -1.747475 | 44.674336 | 5.640699 | -39.033637 | 是 | 是
294 | 290 | AB/AH32 | 01 | 4 | 12.5 | AB/AH32-1 | 硅锰 | 0 | 15.545506 | 15.545506 | 0 | 84.33093 | 84.33093 | 否 | 是
294 | 290 | AB/AH32 | 01 | 4 | 12.5 | AB/AH32-1 | 高碳锰铁 | 0 | 0.864434 | 0.864434 | 0 | 5.224851 | 5.224851 | 否 | 是
294 | 290 | AB/AH32 | 01 | 4 | 12.5 | AB/AH32-1 | 中碳锰铁 | 14.358557 | 0.541335 | -13.817223 | 110.992918 | 4.184564 | -106.808354 | 是 | 是
294 | 290 | AB/AH32 | 01 | 4 | 12.5 | AB/AH32-1 | 硅铁合金 | 3.461166 | 0 | -3.461166 | 17.949054 | 0 | -17.949054 | 是 | 否
294 | 290 | AB/AH32 | 01 | 4 | 12.5 | AB/AH32-1 | 铝块 | 2.33 | 0.30303 | -2.02697 | 52.045602 | 6.768839 | -45.276763 | 是 | 是
295 | 291 | AB/AH32 | 02 | 12.51 | 25 | AB/AH32-2 | 硅锰 | 0 | 15.545506 | 15.545506 | 0 | 84.33093 | 84.33093 | 否 | 是
295 | 291 | AB/AH32 | 02 | 12.51 | 25 | AB/AH32-2 | 中碳锰铁 | 15.655613 | 0.572284 | -15.083329 | 121.019273 | 4.423808 | -116.595465 | 是 | 是
295 | 291 | AB/AH32 | 02 | 12.51 | 25 | AB/AH32-2 | 低碳锰铁 | 0 | 2.019051 | 2.019051 | 0 | 16.974319 | 16.974319 | 否 | 是
295 | 291 | AB/AH32 | 02 | 12.51 | 25 | AB/AH32-2 | 硅铁合金 | 3.461166 | 0 | -3.461166 | 17.949054 | 0 | -17.949054 | 是 | 否
295 | 291 | AB/AH32 | 02 | 12.51 | 25 | AB/AH32-2 | 铝块 | 2.33 | 0.30303 | -2.02697 | 52.045602 | 6.768839 | -45.276763 | 是 | 是
296 | 292 | AB/AH36 | 01 | 4 | 12.5 | AB/AH36-1 | 硅锰 | 0 | 9.892595 | 9.892595 | 0 | 53.665138 | 53.665138 | 否 | 是
296 | 292 | AB/AH36 | 01 | 4 | 12.5 | AB/AH36-1 | 高碳锰铁 | 0 | 0.348948 | 0.348948 | 0 | 2.109129 | 2.109129 | 否 | 是
296 | 292 | AB/AH36 | 01 | 4 | 12.5 | AB/AH36-1 | 中碳锰铁 | 15.728842 | 7.127119 | -8.601723 | 121.585338 | 55.093262 | -66.492077 | 是 | 是
296 | 292 | AB/AH36 | 01 | 4 | 12.5 | AB/AH36-1 | 硅铁合金 | 2.076699 | 0 | -2.076699 | 10.769432 | 0 | -10.769432 | 是 | 否
296 | 292 | AB/AH36 | 01 | 4 | 12.5 | AB/AH36-1 | 铝块 | 2.33 | 0.30303 | -2.02697 | 52.045602 | 6.768839 | -45.276763 | 是 | 是
296 | 292 | AB/AH36 | 01 | 4 | 12.5 | AB/AH36-1 | 铌铁 | 0.517735 | 0.549113 | 0.031378 | 111.507699 | 118.265741 | 6.758042 | 是 | 是
296 | 292 | AB/AH36 | 01 | 4 | 12.5 | AB/AH36-1 | 钛铁 | 0.279408 | 0.199577 | -0.079831 | 6.725565 | 4.803975 | -1.92159 | 是 | 是
297 | 293 | AB/AH36 | 02 | 12.51 | 25 | AB/AH36-2 | 硅锰 | 0 | 12.012436 | 12.012436 | 0 | 65.16481 | 65.16481 | 否 | 是
297 | 293 | AB/AH36 | 02 | 12.51 | 25 | AB/AH36-2 | 高碳锰铁 | 0 | 0.079388 | 0.079388 | 0 | 0.47984 | 0.47984 | 否 | 是
297 | 293 | AB/AH36 | 02 | 12.51 | 25 | AB/AH36-2 | 中碳锰铁 | 17.029746 | 6.911859 | -10.117888 | 131.641447 | 53.429278 | -78.212169 | 是 | 是
297 | 293 | AB/AH36 | 02 | 12.51 | 25 | AB/AH36-2 | 硅铁合金 | 2.595874 | 0 | -2.595874 | 13.461791 | 0 | -13.461791 | 是 | 否
297 | 293 | AB/AH36 | 02 | 12.51 | 25 | AB/AH36-2 | 铝块 | 2.33 | 0.30303 | -2.02697 | 52.045602 | 6.768839 | -45.276763 | 是 | 是
297 | 293 | AB/AH36 | 02 | 12.51 | 25 | AB/AH36-2 | 铌铁 | 0.517735 | 0.549113 | 0.031378 | 111.507699 | 118.265741 | 6.758042 | 是 | 是
297 | 293 | AB/AH36 | 02 | 12.51 | 25 | AB/AH36-2 | 钛铁 | 0.279408 | 0.199577 | -0.079831 | 6.725565 | 4.803975 | -1.92159 | 是 | 是
298 | 294 | BVA | 01 | 3.5 | 25.4 | BVA | 铝块 | 2 | 0.252525 | -1.747475 | 44.674336 | 5.640699 | -39.033637 | 是 | 是
299 | 295 | BVB | 01 | 4 | 25.4 | BVB | 铝块 | 2 | 0.252525 | -1.747475 | 44.674336 | 5.640699 | -39.033637 | 是 | 是
300 | 296 | BVAH32 | 01 | 4 | 12.5 | BVAH32-1 | 硅锰 | 0 | 15.545506 | 15.545506 | 0 | 84.33093 | 84.33093 | 否 | 是
300 | 296 | BVAH32 | 01 | 4 | 12.5 | BVAH32-1 | 高碳锰铁 | 0 | 0.864434 | 0.864434 | 0 | 5.224851 | 5.224851 | 否 | 是
300 | 296 | BVAH32 | 01 | 4 | 12.5 | BVAH32-1 | 中碳锰铁 | 14.358557 | 0.541335 | -13.817223 | 110.992918 | 4.184564 | -106.808354 | 是 | 是
300 | 296 | BVAH32 | 01 | 4 | 12.5 | BVAH32-1 | 硅铁合金 | 3.461166 | 0 | -3.461166 | 17.949054 | 0 | -17.949054 | 是 | 否
300 | 296 | BVAH32 | 01 | 4 | 12.5 | BVAH32-1 | 铝块 | 2.33 | 0.30303 | -2.02697 | 52.045602 | 6.768839 | -45.276763 | 是 | 是
301 | 297 | BVAH32 | 02 | 12.51 | 25 | BVAH32-2 | 硅锰 | 0 | 15.545506 | 15.545506 | 0 | 84.33093 | 84.33093 | 否 | 是
301 | 297 | BVAH32 | 02 | 12.51 | 25 | BVAH32-2 | 中碳锰铁 | 15.655613 | 0.572284 | -15.083329 | 121.019273 | 4.423808 | -116.595465 | 是 | 是
301 | 297 | BVAH32 | 02 | 12.51 | 25 | BVAH32-2 | 低碳锰铁 | 0 | 2.019051 | 2.019051 | 0 | 16.974319 | 16.974319 | 否 | 是
301 | 297 | BVAH32 | 02 | 12.51 | 25 | BVAH32-2 | 硅铁合金 | 3.461166 | 0 | -3.461166 | 17.949054 | 0 | -17.949054 | 是 | 否
301 | 297 | BVAH32 | 02 | 12.51 | 25 | BVAH32-2 | 铝块 | 2.33 | 0.30303 | -2.02697 | 52.045602 | 6.768839 | -45.276763 | 是 | 是
302 | 298 | BVAH36 | 01 | 4 | 12.5 | BVAH36-1 | 硅锰 | 0 | 9.892595 | 9.892595 | 0 | 53.665138 | 53.665138 | 否 | 是
302 | 298 | BVAH36 | 01 | 4 | 12.5 | BVAH36-1 | 高碳锰铁 | 0 | 0.348948 | 0.348948 | 0 | 2.109129 | 2.109129 | 否 | 是
302 | 298 | BVAH36 | 01 | 4 | 12.5 | BVAH36-1 | 中碳锰铁 | 15.728842 | 7.127119 | -8.601723 | 121.585338 | 55.093262 | -66.492077 | 是 | 是
302 | 298 | BVAH36 | 01 | 4 | 12.5 | BVAH36-1 | 硅铁合金 | 2.076699 | 0 | -2.076699 | 10.769432 | 0 | -10.769432 | 是 | 否
302 | 298 | BVAH36 | 01 | 4 | 12.5 | BVAH36-1 | 铝块 | 2.33 | 0.30303 | -2.02697 | 52.045602 | 6.768839 | -45.276763 | 是 | 是
302 | 298 | BVAH36 | 01 | 4 | 12.5 | BVAH36-1 | 铌铁 | 0.517735 | 0.549113 | 0.031378 | 111.507699 | 118.265741 | 6.758042 | 是 | 是
302 | 298 | BVAH36 | 01 | 4 | 12.5 | BVAH36-1 | 钛铁 | 0.279408 | 0.199577 | -0.079831 | 6.725565 | 4.803975 | -1.92159 | 是 | 是
303 | 299 | BVAH36 | 02 | 12.51 | 25 | BVAH36-2 | 硅锰 | 0 | 12.012436 | 12.012436 | 0 | 65.16481 | 65.16481 | 否 | 是
303 | 299 | BVAH36 | 02 | 12.51 | 25 | BVAH36-2 | 高碳锰铁 | 0 | 0.079388 | 0.079388 | 0 | 0.47984 | 0.47984 | 否 | 是
303 | 299 | BVAH36 | 02 | 12.51 | 25 | BVAH36-2 | 中碳锰铁 | 17.029746 | 6.911859 | -10.117888 | 131.641447 | 53.429278 | -78.212169 | 是 | 是
303 | 299 | BVAH36 | 02 | 12.51 | 25 | BVAH36-2 | 硅铁合金 | 2.595874 | 0 | -2.595874 | 13.461791 | 0 | -13.461791 | 是 | 否
303 | 299 | BVAH36 | 02 | 12.51 | 25 | BVAH36-2 | 铝块 | 2.33 | 0.30303 | -2.02697 | 52.045602 | 6.768839 | -45.276763 | 是 | 是
303 | 299 | BVAH36 | 02 | 12.51 | 25 | BVAH36-2 | 铌铁 | 0.517735 | 0.549113 | 0.031378 | 111.507699 | 118.265741 | 6.758042 | 是 | 是
303 | 299 | BVAH36 | 02 | 12.51 | 25 | BVAH36-2 | 钛铁 | 0.279408 | 0.199577 | -0.079831 | 6.725565 | 4.803975 | -1.92159 | 是 | 是
304 | 300 | NV A | 01 | 3.5 | 25.4 | NV A | 铝块 | 2 | 0.252525 | -1.747475 | 44.674336 | 5.640699 | -39.033637 | 是 | 是
305 | 301 | NV B | 01 | 4 | 25.4 | NV B | 铝块 | 2 | 0.252525 | -1.747475 | 44.674336 | 5.640699 | -39.033637 | 是 | 是
306 | 302 | NV A32 | 01 | 4 | 12.5 | NV A32-1 | 硅锰 | 0 | 15.545506 | 15.545506 | 0 | 84.33093 | 84.33093 | 否 | 是
306 | 302 | NV A32 | 01 | 4 | 12.5 | NV A32-1 | 高碳锰铁 | 0 | 0.864434 | 0.864434 | 0 | 5.224851 | 5.224851 | 否 | 是
306 | 302 | NV A32 | 01 | 4 | 12.5 | NV A32-1 | 中碳锰铁 | 14.358557 | 0.541335 | -13.817223 | 110.992918 | 4.184564 | -106.808354 | 是 | 是
306 | 302 | NV A32 | 01 | 4 | 12.5 | NV A32-1 | 硅铁合金 | 3.461166 | 0 | -3.461166 | 17.949054 | 0 | -17.949054 | 是 | 否
306 | 302 | NV A32 | 01 | 4 | 12.5 | NV A32-1 | 铝块 | 2.33 | 0.30303 | -2.02697 | 52.045602 | 6.768839 | -45.276763 | 是 | 是
307 | 303 | NV A32 | 02 | 12.51 | 25 | NV A32-2 | 硅锰 | 0 | 15.545506 | 15.545506 | 0 | 84.33093 | 84.33093 | 否 | 是
307 | 303 | NV A32 | 02 | 12.51 | 25 | NV A32-2 | 中碳锰铁 | 15.655613 | 0.572284 | -15.083329 | 121.019273 | 4.423808 | -116.595465 | 是 | 是
307 | 303 | NV A32 | 02 | 12.51 | 25 | NV A32-2 | 低碳锰铁 | 0 | 2.019051 | 2.019051 | 0 | 16.974319 | 16.974319 | 否 | 是
307 | 303 | NV A32 | 02 | 12.51 | 25 | NV A32-2 | 硅铁合金 | 3.461166 | 0 | -3.461166 | 17.949054 | 0 | -17.949054 | 是 | 否
307 | 303 | NV A32 | 02 | 12.51 | 25 | NV A32-2 | 铝块 | 2.33 | 0.30303 | -2.02697 | 52.045602 | 6.768839 | -45.276763 | 是 | 是
308 | 304 | NV A36 | 01 | 4 | 12.5 | NV A36-1 | 硅锰 | 0 | 9.892595 | 9.892595 | 0 | 53.665138 | 53.665138 | 否 | 是
308 | 304 | NV A36 | 01 | 4 | 12.5 | NV A36-1 | 高碳锰铁 | 0 | 0.348948 | 0.348948 | 0 | 2.109129 | 2.109129 | 否 | 是
308 | 304 | NV A36 | 01 | 4 | 12.5 | NV A36-1 | 中碳锰铁 | 15.728842 | 7.127119 | -8.601723 | 121.585338 | 55.093262 | -66.492077 | 是 | 是
308 | 304 | NV A36 | 01 | 4 | 12.5 | NV A36-1 | 硅铁合金 | 2.076699 | 0 | -2.076699 | 10.769432 | 0 | -10.769432 | 是 | 否
308 | 304 | NV A36 | 01 | 4 | 12.5 | NV A36-1 | 铝块 | 2.33 | 0.30303 | -2.02697 | 52.045602 | 6.768839 | -45.276763 | 是 | 是
308 | 304 | NV A36 | 01 | 4 | 12.5 | NV A36-1 | 铌铁 | 0.517735 | 0.549113 | 0.031378 | 111.507699 | 118.265741 | 6.758042 | 是 | 是
308 | 304 | NV A36 | 01 | 4 | 12.5 | NV A36-1 | 钛铁 | 0.279408 | 0.199577 | -0.079831 | 6.725565 | 4.803975 | -1.92159 | 是 | 是
309 | 305 | NV A36 | 02 | 12.51 | 25 | NV A36-2 | 硅锰 | 0 | 12.012436 | 12.012436 | 0 | 65.16481 | 65.16481 | 否 | 是
309 | 305 | NV A36 | 02 | 12.51 | 25 | NV A36-2 | 高碳锰铁 | 0 | 0.079388 | 0.079388 | 0 | 0.47984 | 0.47984 | 否 | 是
309 | 305 | NV A36 | 02 | 12.51 | 25 | NV A36-2 | 中碳锰铁 | 17.029746 | 6.911859 | -10.117888 | 131.641447 | 53.429278 | -78.212169 | 是 | 是
309 | 305 | NV A36 | 02 | 12.51 | 25 | NV A36-2 | 硅铁合金 | 2.595874 | 0 | -2.595874 | 13.461791 | 0 | -13.461791 | 是 | 否
309 | 305 | NV A36 | 02 | 12.51 | 25 | NV A36-2 | 铝块 | 2.33 | 0.30303 | -2.02697 | 52.045602 | 6.768839 | -45.276763 | 是 | 是
309 | 305 | NV A36 | 02 | 12.51 | 25 | NV A36-2 | 铌铁 | 0.517735 | 0.549113 | 0.031378 | 111.507699 | 118.265741 | 6.758042 | 是 | 是
309 | 305 | NV A36 | 02 | 12.51 | 25 | NV A36-2 | 钛铁 | 0.279408 | 0.199577 | -0.079831 | 6.725565 | 4.803975 | -1.92159 | 是 | 是
310 | 306 | KA | 01 | 3.5 | 25.4 | KA | 铝块 | 2 | 0.252525 | -1.747475 | 44.674336 | 5.640699 | -39.033637 | 是 | 是
311 | 307 | KB | 01 | 4 | 25.4 | KB | 铝块 | 2 | 0.252525 | -1.747475 | 44.674336 | 5.640699 | -39.033637 | 是 | 是
312 | 308 | KA32 | 01 | 4 | 12.5 | KA32-1 | 硅锰 | 0 | 15.545506 | 15.545506 | 0 | 84.33093 | 84.33093 | 否 | 是
312 | 308 | KA32 | 01 | 4 | 12.5 | KA32-1 | 高碳锰铁 | 0 | 0.864434 | 0.864434 | 0 | 5.224851 | 5.224851 | 否 | 是
312 | 308 | KA32 | 01 | 4 | 12.5 | KA32-1 | 中碳锰铁 | 14.358557 | 0.541335 | -13.817223 | 110.992918 | 4.184564 | -106.808354 | 是 | 是
312 | 308 | KA32 | 01 | 4 | 12.5 | KA32-1 | 硅铁合金 | 3.461166 | 0 | -3.461166 | 17.949054 | 0 | -17.949054 | 是 | 否
312 | 308 | KA32 | 01 | 4 | 12.5 | KA32-1 | 铝块 | 2.33 | 0.30303 | -2.02697 | 52.045602 | 6.768839 | -45.276763 | 是 | 是
313 | 309 | KA32 | 02 | 12.51 | 25 | KA32-2 | 硅锰 | 0 | 15.545506 | 15.545506 | 0 | 84.33093 | 84.33093 | 否 | 是
313 | 309 | KA32 | 02 | 12.51 | 25 | KA32-2 | 中碳锰铁 | 15.655613 | 0.572284 | -15.083329 | 121.019273 | 4.423808 | -116.595465 | 是 | 是
313 | 309 | KA32 | 02 | 12.51 | 25 | KA32-2 | 低碳锰铁 | 0 | 2.019051 | 2.019051 | 0 | 16.974319 | 16.974319 | 否 | 是
313 | 309 | KA32 | 02 | 12.51 | 25 | KA32-2 | 硅铁合金 | 3.461166 | 0 | -3.461166 | 17.949054 | 0 | -17.949054 | 是 | 否
313 | 309 | KA32 | 02 | 12.51 | 25 | KA32-2 | 铝块 | 2.33 | 0.30303 | -2.02697 | 52.045602 | 6.768839 | -45.276763 | 是 | 是
314 | 310 | KA36 | 01 | 4 | 12.5 | KA36-1 | 硅锰 | 0 | 9.892595 | 9.892595 | 0 | 53.665138 | 53.665138 | 否 | 是
314 | 310 | KA36 | 01 | 4 | 12.5 | KA36-1 | 高碳锰铁 | 0 | 0.348948 | 0.348948 | 0 | 2.109129 | 2.109129 | 否 | 是
314 | 310 | KA36 | 01 | 4 | 12.5 | KA36-1 | 中碳锰铁 | 15.728842 | 7.127119 | -8.601723 | 121.585338 | 55.093262 | -66.492077 | 是 | 是
314 | 310 | KA36 | 01 | 4 | 12.5 | KA36-1 | 硅铁合金 | 2.076699 | 0 | -2.076699 | 10.769432 | 0 | -10.769432 | 是 | 否
314 | 310 | KA36 | 01 | 4 | 12.5 | KA36-1 | 铝块 | 2.33 | 0.30303 | -2.02697 | 52.045602 | 6.768839 | -45.276763 | 是 | 是
314 | 310 | KA36 | 01 | 4 | 12.5 | KA36-1 | 铌铁 | 0.517735 | 0.549113 | 0.031378 | 111.507699 | 118.265741 | 6.758042 | 是 | 是
314 | 310 | KA36 | 01 | 4 | 12.5 | KA36-1 | 钛铁 | 0.279408 | 0.199577 | -0.079831 | 6.725565 | 4.803975 | -1.92159 | 是 | 是
315 | 311 | KA36 | 02 | 12.51 | 25 | KA36-2 | 硅锰 | 0 | 12.012436 | 12.012436 | 0 | 65.16481 | 65.16481 | 否 | 是
315 | 311 | KA36 | 02 | 12.51 | 25 | KA36-2 | 高碳锰铁 | 0 | 0.079388 | 0.079388 | 0 | 0.47984 | 0.47984 | 否 | 是
315 | 311 | KA36 | 02 | 12.51 | 25 | KA36-2 | 中碳锰铁 | 17.029746 | 6.911859 | -10.117888 | 131.641447 | 53.429278 | -78.212169 | 是 | 是
315 | 311 | KA36 | 02 | 12.51 | 25 | KA36-2 | 硅铁合金 | 2.595874 | 0 | -2.595874 | 13.461791 | 0 | -13.461791 | 是 | 否
315 | 311 | KA36 | 02 | 12.51 | 25 | KA36-2 | 铝块 | 2.33 | 0.30303 | -2.02697 | 52.045602 | 6.768839 | -45.276763 | 是 | 是
315 | 311 | KA36 | 02 | 12.51 | 25 | KA36-2 | 铌铁 | 0.517735 | 0.549113 | 0.031378 | 111.507699 | 118.265741 | 6.758042 | 是 | 是
315 | 311 | KA36 | 02 | 12.51 | 25 | KA36-2 | 钛铁 | 0.279408 | 0.199577 | -0.079831 | 6.725565 | 4.803975 | -1.92159 | 是 | 是
316 | 312 | KRA | 01 | 3.5 | 25.4 | KRA | 铝块 | 2 | 0.252525 | -1.747475 | 44.674336 | 5.640699 | -39.033637 | 是 | 是
317 | 313 | KRB | 01 | 4 | 25.4 | KRB | 铝块 | 2 | 0.252525 | -1.747475 | 44.674336 | 5.640699 | -39.033637 | 是 | 是
318 | 314 | KRA32 | 01 | 4 | 12.5 | KRA32-1 | 硅锰 | 0 | 15.545506 | 15.545506 | 0 | 84.33093 | 84.33093 | 否 | 是
318 | 314 | KRA32 | 01 | 4 | 12.5 | KRA32-1 | 高碳锰铁 | 0 | 0.864434 | 0.864434 | 0 | 5.224851 | 5.224851 | 否 | 是
318 | 314 | KRA32 | 01 | 4 | 12.5 | KRA32-1 | 中碳锰铁 | 14.358557 | 0.541335 | -13.817223 | 110.992918 | 4.184564 | -106.808354 | 是 | 是
318 | 314 | KRA32 | 01 | 4 | 12.5 | KRA32-1 | 硅铁合金 | 3.461166 | 0 | -3.461166 | 17.949054 | 0 | -17.949054 | 是 | 否
318 | 314 | KRA32 | 01 | 4 | 12.5 | KRA32-1 | 铝块 | 2.33 | 0.30303 | -2.02697 | 52.045602 | 6.768839 | -45.276763 | 是 | 是
319 | 315 | KRA32 | 02 | 12.51 | 25 | KRA32-2 | 硅锰 | 0 | 15.545506 | 15.545506 | 0 | 84.33093 | 84.33093 | 否 | 是
319 | 315 | KRA32 | 02 | 12.51 | 25 | KRA32-2 | 中碳锰铁 | 15.655613 | 0.572284 | -15.083329 | 121.019273 | 4.423808 | -116.595465 | 是 | 是
319 | 315 | KRA32 | 02 | 12.51 | 25 | KRA32-2 | 低碳锰铁 | 0 | 2.019051 | 2.019051 | 0 | 16.974319 | 16.974319 | 否 | 是
319 | 315 | KRA32 | 02 | 12.51 | 25 | KRA32-2 | 硅铁合金 | 3.461166 | 0 | -3.461166 | 17.949054 | 0 | -17.949054 | 是 | 否
319 | 315 | KRA32 | 02 | 12.51 | 25 | KRA32-2 | 铝块 | 2.33 | 0.30303 | -2.02697 | 52.045602 | 6.768839 | -45.276763 | 是 | 是
320 | 316 | KRA36 | 01 | 4 | 12.5 | KRA36-1 | 硅锰 | 0 | 9.892595 | 9.892595 | 0 | 53.665138 | 53.665138 | 否 | 是
320 | 316 | KRA36 | 01 | 4 | 12.5 | KRA36-1 | 高碳锰铁 | 0 | 0.348948 | 0.348948 | 0 | 2.109129 | 2.109129 | 否 | 是
320 | 316 | KRA36 | 01 | 4 | 12.5 | KRA36-1 | 中碳锰铁 | 15.728842 | 7.127119 | -8.601723 | 121.585338 | 55.093262 | -66.492077 | 是 | 是
320 | 316 | KRA36 | 01 | 4 | 12.5 | KRA36-1 | 硅铁合金 | 2.076699 | 0 | -2.076699 | 10.769432 | 0 | -10.769432 | 是 | 否
320 | 316 | KRA36 | 01 | 4 | 12.5 | KRA36-1 | 铝块 | 2.33 | 0.30303 | -2.02697 | 52.045602 | 6.768839 | -45.276763 | 是 | 是
320 | 316 | KRA36 | 01 | 4 | 12.5 | KRA36-1 | 铌铁 | 0.517735 | 0.549113 | 0.031378 | 111.507699 | 118.265741 | 6.758042 | 是 | 是
320 | 316 | KRA36 | 01 | 4 | 12.5 | KRA36-1 | 钛铁 | 0.279408 | 0.199577 | -0.079831 | 6.725565 | 4.803975 | -1.92159 | 是 | 是
321 | 317 | KRA36 | 02 | 12.51 | 25 | KRA36-2 | 硅锰 | 0 | 12.012436 | 12.012436 | 0 | 65.16481 | 65.16481 | 否 | 是
321 | 317 | KRA36 | 02 | 12.51 | 25 | KRA36-2 | 高碳锰铁 | 0 | 0.079388 | 0.079388 | 0 | 0.47984 | 0.47984 | 否 | 是
321 | 317 | KRA36 | 02 | 12.51 | 25 | KRA36-2 | 中碳锰铁 | 17.029746 | 6.911859 | -10.117888 | 131.641447 | 53.429278 | -78.212169 | 是 | 是
321 | 317 | KRA36 | 02 | 12.51 | 25 | KRA36-2 | 硅铁合金 | 2.595874 | 0 | -2.595874 | 13.461791 | 0 | -13.461791 | 是 | 否
321 | 317 | KRA36 | 02 | 12.51 | 25 | KRA36-2 | 铝块 | 2.33 | 0.30303 | -2.02697 | 52.045602 | 6.768839 | -45.276763 | 是 | 是
321 | 317 | KRA36 | 02 | 12.51 | 25 | KRA36-2 | 铌铁 | 0.517735 | 0.549113 | 0.031378 | 111.507699 | 118.265741 | 6.758042 | 是 | 是
321 | 317 | KRA36 | 02 | 12.51 | 25 | KRA36-2 | 钛铁 | 0.279408 | 0.199577 | -0.079831 | 6.725565 | 4.803975 | -1.92159 | 是 | 是
322 | 318 | LRA | 01 | 3.5 | 25.4 | LRA | 铝块 | 2 | 0.252525 | -1.747475 | 44.674336 | 5.640699 | -39.033637 | 是 | 是
323 | 319 | LRB | 01 | 4 | 25.4 | LRB | 铝块 | 2 | 0.252525 | -1.747475 | 44.674336 | 5.640699 | -39.033637 | 是 | 是
324 | 320 | LRA32 | 01 | 4 | 12.5 | LRA32-1 | 硅锰 | 0 | 15.545506 | 15.545506 | 0 | 84.33093 | 84.33093 | 否 | 是
324 | 320 | LRA32 | 01 | 4 | 12.5 | LRA32-1 | 高碳锰铁 | 0 | 0.864434 | 0.864434 | 0 | 5.224851 | 5.224851 | 否 | 是
324 | 320 | LRA32 | 01 | 4 | 12.5 | LRA32-1 | 中碳锰铁 | 14.358557 | 0.541335 | -13.817223 | 110.992918 | 4.184564 | -106.808354 | 是 | 是
324 | 320 | LRA32 | 01 | 4 | 12.5 | LRA32-1 | 硅铁合金 | 3.461166 | 0 | -3.461166 | 17.949054 | 0 | -17.949054 | 是 | 否
324 | 320 | LRA32 | 01 | 4 | 12.5 | LRA32-1 | 铝块 | 2.33 | 0.30303 | -2.02697 | 52.045602 | 6.768839 | -45.276763 | 是 | 是
325 | 321 | LRA32 | 02 | 12.51 | 25 | LRA32-2 | 硅锰 | 0 | 15.545506 | 15.545506 | 0 | 84.33093 | 84.33093 | 否 | 是
325 | 321 | LRA32 | 02 | 12.51 | 25 | LRA32-2 | 中碳锰铁 | 15.655613 | 0.572284 | -15.083329 | 121.019273 | 4.423808 | -116.595465 | 是 | 是
325 | 321 | LRA32 | 02 | 12.51 | 25 | LRA32-2 | 低碳锰铁 | 0 | 2.019051 | 2.019051 | 0 | 16.974319 | 16.974319 | 否 | 是
325 | 321 | LRA32 | 02 | 12.51 | 25 | LRA32-2 | 硅铁合金 | 3.461166 | 0 | -3.461166 | 17.949054 | 0 | -17.949054 | 是 | 否
325 | 321 | LRA32 | 02 | 12.51 | 25 | LRA32-2 | 铝块 | 2.33 | 0.30303 | -2.02697 | 52.045602 | 6.768839 | -45.276763 | 是 | 是
326 | 322 | LRA36 | 01 | 4 | 12.5 | LRA36-1 | 硅锰 | 0 | 9.892595 | 9.892595 | 0 | 53.665138 | 53.665138 | 否 | 是
326 | 322 | LRA36 | 01 | 4 | 12.5 | LRA36-1 | 高碳锰铁 | 0 | 0.348948 | 0.348948 | 0 | 2.109129 | 2.109129 | 否 | 是
326 | 322 | LRA36 | 01 | 4 | 12.5 | LRA36-1 | 中碳锰铁 | 15.728842 | 7.127119 | -8.601723 | 121.585338 | 55.093262 | -66.492077 | 是 | 是
326 | 322 | LRA36 | 01 | 4 | 12.5 | LRA36-1 | 硅铁合金 | 2.076699 | 0 | -2.076699 | 10.769432 | 0 | -10.769432 | 是 | 否
326 | 322 | LRA36 | 01 | 4 | 12.5 | LRA36-1 | 铝块 | 2.33 | 0.30303 | -2.02697 | 52.045602 | 6.768839 | -45.276763 | 是 | 是
326 | 322 | LRA36 | 01 | 4 | 12.5 | LRA36-1 | 铌铁 | 0.517735 | 0.549113 | 0.031378 | 111.507699 | 118.265741 | 6.758042 | 是 | 是
326 | 322 | LRA36 | 01 | 4 | 12.5 | LRA36-1 | 钛铁 | 0.279408 | 0.199577 | -0.079831 | 6.725565 | 4.803975 | -1.92159 | 是 | 是
327 | 323 | LRA36 | 02 | 12.51 | 25 | LRA36-2 | 硅锰 | 0 | 12.012436 | 12.012436 | 0 | 65.16481 | 65.16481 | 否 | 是
327 | 323 | LRA36 | 02 | 12.51 | 25 | LRA36-2 | 高碳锰铁 | 0 | 0.079388 | 0.079388 | 0 | 0.47984 | 0.47984 | 否 | 是
327 | 323 | LRA36 | 02 | 12.51 | 25 | LRA36-2 | 中碳锰铁 | 17.029746 | 6.911859 | -10.117888 | 131.641447 | 53.429278 | -78.212169 | 是 | 是
327 | 323 | LRA36 | 02 | 12.51 | 25 | LRA36-2 | 硅铁合金 | 2.595874 | 0 | -2.595874 | 13.461791 | 0 | -13.461791 | 是 | 否
327 | 323 | LRA36 | 02 | 12.51 | 25 | LRA36-2 | 铝块 | 2.33 | 0.30303 | -2.02697 | 52.045602 | 6.768839 | -45.276763 | 是 | 是
327 | 323 | LRA36 | 02 | 12.51 | 25 | LRA36-2 | 铌铁 | 0.517735 | 0.549113 | 0.031378 | 111.507699 | 118.265741 | 6.758042 | 是 | 是
327 | 323 | LRA36 | 02 | 12.51 | 25 | LRA36-2 | 钛铁 | 0.279408 | 0.199577 | -0.079831 | 6.725565 | 4.803975 | -1.92159 | 是 | 是

## 各合金汇总
合金 | Excel kg/t累计 | LP kg/t累计 | LP-Excel kg/t累计 | Excel成本元/t累计 | LP成本元/t累计 | LP-Excel成本元/t累计 | Excel投用记录数 | LP投用记录数 | 投用量变化记录数
硅锰 | 1815.793991 | 2747.324623 | 931.530632 | 9850.280675 | 14903.63 | 5053.347587 | 209 | 294 | 143
高碳锰铁 | 508.014955 | 611.317363 | 103.302408 | 3070.568267 | 3694.953619 | 624.385351 | 123 | 196 | 89
中碳锰铁 | 1092.946606 | 385.315055 | -707.631552 | 8448.573988 | 2978.519471 | -5470.054517 | 92 | 93 | 103
低碳锰铁 | 548.036832 | 359.562171 | -188.474661 | 4607.389296 | 3022.867812 | -1584.521484 | 34 | 52 | 53
金属锰 | 8 | 6.122137 | -1.877863 | 133.80531 | 102.396802 | -31.408508 | 6 | 1 | 7
硅铁合金 | 332.243147 | 127.507264 | -204.735882 | 1722.960035 | 661.232362 | -1061.727673 | 170 | 95 | 104
铝块 | 617.38 | 76.313131 | -541.066869 | 13790.52 | 1704.619246 | -12085.9 | 322 | 319 | 322
钒铁 | 6.879828 | 7.278659 | 0.398831 | 587.525164 | 621.584594 | 34.05943 | 10 | 10 | 10
铌铁 | 59.790521 | 65.218892 | 5.428371 | 12877.45 | 14046.59 | 1169.141325 | 178 | 177 | 178
钛铁 | 182.074003 | 162.555383 | -19.518621 | 4382.66627 | 3912.837528 | -469.828742 | 227 | 224 | 227
高碳铬铁 | 80.636389 | 113.715769 | 33.079381 | 627.2512 | 884.567797 | 257.316598 | 12 | 24 | 20
低碳铬铁 | 151.319108 | 119.576267 | -31.742841 | 2180.066444 | 1722.744809 | -457.321636 | 27 | 25 | 19
镍板 | 17.212946 | 17.212946 | 0 | 2371.730671 | 2371.730671 | 0 | 8 | 8 | 0
铜板 | 25.56174 | 25.56174 | 0 | 2453.474605 | 2453.474605 | 0 | 9 | 9 | 0
钼铁 | 6.366498 | 6.366498 | 0 | 1735.29328 | 1735.29328 | 0 | 2 | 2 | 0
硼铁 | 1.793651 | 1.611111 | -0.18254 | 43.174603 | 38.780728 | -4.393876 | 15 | 14 | 1
锑锭 | 0.523451 | 0.523451 | 0 | 92.182847 | 92.182847 | 0 | 1 | 1 | 0
磷铁 | 0 | 0 | 0 | 0 | 0 | 0 | 0 | 0 | 0
硫铁 | 0 | 0 | 0 | 0 | 0 | 0 | 0 | 0 | 0
稀土合金 | 0 | 0 | 0 | 0 | 0 | 0 | 0 | 0 | 0

## 各合金汇总_PS0按空
合金 | Excel kg/t累计 | LP kg/t累计 | LP-Excel kg/t累计 | Excel成本元/t累计 | LP成本元/t累计 | LP-Excel成本元/t累计 | Excel投用记录数 | LP投用记录数 | 投用量变化记录数
硅锰 | 1815.793991 | 2787.103973 | 971.309983 | 9850.280675 | 15119.42244 | 5269.141764 | 209 | 297 | 143
高碳锰铁 | 508.014955 | 617.217638 | 109.202683 | 3070.568267 | 3730.616344 | 660.048077 | 123 | 198 | 91
中碳锰铁 | 1092.946606 | 385.315055 | -707.631552 | 8448.573988 | 2978.519471 | -5470.054517 | 92 | 93 | 103
低碳锰铁 | 548.036832 | 359.562171 | -188.474661 | 4607.389296 | 3022.867812 | -1584.521484 | 34 | 52 | 53
金属锰 | 8 | 6.122137 | -1.877863 | 133.80531 | 102.396802 | -31.408508 | 6 | 1 | 7
硅铁合金 | 332.243147 | 127.525308 | -204.717839 | 1722.960035 | 661.325933 | -1061.634102 | 170 | 96 | 103
铝块 | 617.38 | 77.121212 | -540.258788 | 13790.52 | 1722.669482 | -12067.85 | 322 | 322 | 322
钒铁 | 6.879828 | 7.278659 | 0.398831 | 587.525164 | 621.584594 | 34.05943 | 10 | 10 | 10
铌铁 | 59.790521 | 65.375781 | 5.58526 | 12877.45 | 14080.38 | 1202.931537 | 178 | 178 | 178
钛铁 | 182.074003 | 163.952421 | -18.121582 | 4382.66627 | 3946.465352 | -436.200918 | 227 | 227 | 227
高碳铬铁 | 80.636389 | 116.920897 | 36.284509 | 627.2512 | 909.499724 | 282.248524 | 12 | 25 | 19
低碳铬铁 | 151.319108 | 119.576267 | -31.742841 | 2180.066444 | 1722.744809 | -457.321636 | 27 | 25 | 19
镍板 | 17.212946 | 17.212946 | 0 | 2371.730671 | 2371.730671 | 0 | 8 | 8 | 0
铜板 | 25.56174 | 25.56174 | 0 | 2453.474605 | 2453.474605 | 0 | 9 | 9 | 0
钼铁 | 6.366498 | 6.366498 | 0 | 1735.29328 | 1735.29328 | 0 | 2 | 2 | 0
硼铁 | 1.793651 | 1.793651 | 0 | 43.174603 | 43.174603 | 0 | 15 | 15 | 0
锑锭 | 0.523451 | 0.523451 | 0 | 92.182847 | 92.182847 | 0 | 1 | 1 | 0
磷铁 | 0 | 0 | 0 | 0 | 0 | 0 | 0 | 0 | 0
硫铁 | 0 | 0 | 0 | 0 | 0 | 0 | 0 | 0 | 0
稀土合金 | 0 | 0 | 0 | 0 | 0 | 0 | 0 | 0 | 0

## 不可行诊断
Excel行号 | 序号 | 适用牌号 | 分类序号 | 最小厚度mm | 最大厚度mm | 炼钢牌号 | 诊断 | LP目标约束 | 被当空的零值元素
82 | 78 | SS400-M | 01 | 3 | 5 | SS400-M | Si在其他元素约束下最多只能到 0.0000%，低于下限 0.1500% | C<=0.175; Si[0.15,0.17]; Mn[0.7,0.72]; P<=0.0; S<=0.0; Ti[0.03,0.035]; Als[0.02,0.025]; Cr[0.0,0.03]; B[0.0,0.0002]
133 | 129 | 26MnB5 | 01 | 3 | 10 | 26MnB5 | 线性约束组合无可行解，请检查 C 上限、Mn/Cr 下限与启用合金组合 | C<=0.26; Si[0.23,0.25]; Mn[1.25,1.27]; P<=0.0; S<=0.0; Ti[0.025,0.03]; Alt[0.03,0.035]; Cr[0.16,0.19]; Ni[0.0,0.01]; Cu[0.0,0.01]; B[0.0023,0.0025]
191 | 187 | SA516 Gr70 | 01 | 3 | 12.5 | SA516 Gr70-1 | Si在其他元素约束下最多只能到 0.0000%，低于下限 0.2300% | C<=0.16; Si[0.23,0.25]; Mn[1.15,1.17]; P<=0.0; S<=0.0; V[0.0,0.001]; Nb[0.01,0.011]; Ti[0.015,0.02]; Als[0.03,0.035]; Cr[0.0,0.03]; Ni[0.0,0.01]; Cu[0.0,0.01]; Mo[0.0,0.01]; B[0.0,0.0002]

## Excel公式逻辑说明
主题 | 说明
原始数据范围 | 有效数据行按 A5:BM327 读取；A:F 是牌号/厚度/炼钢牌号等定位信息。
目标元素 | I:Z 为 Excel 内控成分目标值，其中本次 LP 使用 C, Si, Mn, P, S, V, Nb, Ti, Als, Alt, Ca, Cr, Ni, Cu, Mo, B, Sb；N 忽略。
Excel固定规则方案 | AB:AU 是 Excel 公式算出的各合金 kg/t；不同合金列用 IF/IFS/残余扣减/回收率公式逐列计算，不是全局最优化。
Excel总消耗 | AV = SUM(AB:AU)，表示 Excel 规则方案的合金 kg/t 合计。
Excel总成本 | AW = SUMPRODUCT(AB4:AU4, AB行:AU行)/1000；其中第 133 行缓存为 #DIV/0!，本表按同一 SUMPRODUCT 逻辑回算。
LP目标转换 | C/P/S 只按上限；Si<=0.05 只按上限，Si>0.05 作为下限且上限=目标+0.02；其他合金化元素按目标下限+元素余量。
Ca目标转换 | Ca 例外：空值不进入 target；有值只生成 max，上限=目标值，不设置下限，不加余量。
P/S零值敏感性 | 严格口径把 P/S=0 当成真实上限 0，会导致 3 条无解；P/S零值按空口径用于判断这些 0 是否其实表示不控制。
LP方案含义 | LP 用同一目标、终点成分、回收率、合金价格和成分，求连续投料成本最低解；它是理论下限，不考虑整袋约束和现场投料偏好。
差异解释 | 成本差为 LP-Excel；负数表示 LP 理论方案更低，正数表示 LP 更高或 Excel 公式未覆盖同一约束语义。